## 01
Работа ДП №1 | [17 empty] | 1 | августа |  | 2020г.
№ выпуска | Фактически выпуск |  |  |  | Продувка печи | Длина летки печи | Шлак |  | Слитки | Вес ферромарганца, т | Анализ шлака с печи | [6 empty] | Анализ ферромарганца
| откр | закр | прод |  |  |  | К-ши | Вес, т | шт | за выпуск | SiO2 | Al2O3 | CaO | MnO | MgO | FeO | Основность | Si | Mn | P | S | C
4238 | 3:00 | 3:15 | 0:15 |  | пр. | 1.8 | 0.5 | 22.45 | 13 | 33.75 | 31.95 | 7.94 | 38.19 | 9.95 | 7.68 | 0.49 | 1,20/1,44 | 0.17 | 76.53 | 0.126 | 0.003 | 7.32
4239 | 9:00 | 9:15 | 0:15 |  | пр. | 1.5 | 0.4 | 16.9 | 13 | 28.9 | 33.01 | 9.04 | 41.63 | 7.94 | 6.81 | 0.68 | 1,26/1,47 | 0.46 | 76.11 | 0.127 | 0.004 | 7.09
4240 | 15:00 | 15:15 | 0:15 |  | пр. | 1.5 | 0.4 | 15.55 | 13 | 29.6 | 31.57 | 9.17 | 41.01 | 7.98 | 6.44 | 0.94 | 1,30/1,50 | 0.85 | 75.54 | 0.142 | 0.008 | 6.86
4241 | 21:00 | 21:15 | 0:15 |  | пр | 1.8 | 0.5 | 17.6 | 13 | 29.85 | 33 | 9.85 | 42.5 | 6.39 | 6.63 | 0.55 | 1,29/1,49 | 0.69 | 75.09 | 0.132 | 0.007 | 6.94
0:00
0:00
Итого | [6 empty] | 1.8 | 72.5 | 52 | 122.1
Анализ колошниковой пыли |  |  | Mn |  | Fe |  | CaO |  | C
Режим / Время | 02 |  | 04 |  | 06 |  | 08 |  | 10 |  | 12 |  | 14 |  | 16 |  | 18 |  | 20 | 22 | 24
Количество подач | 9 |  | 15 |  | 23 |  | 32 |  | 8 |  | 15 |  | 23 |  | 31 |  | 6 |  | 13 | 20 | 26
Уровень засыпи | 6,1-6,1 |  | 6,2-6,7 |  | 6,2-6,3 |  | 5,9-5,9 |  | 5,8-5,9 |  | 5,7-5,6 |  | 5,4-5,0 |  | 5,5-5,3 |  | 5,6-5,4 |  | 5,5-4,6 | 5,5-5,3 | 5,5-5,4
Расход гор. дутья | 367 |  | 400 |  | 400 |  | 400 |  | 383 |  | 400 |  | 400 |  | 400 |  | 367 |  | 350 | 400 | 400
Давление гор. дутья | 0.72 |  | 0.7 |  | 0.7 |  | 0.72 |  | 0.7 |  | 0.68 |  | 0.68 |  | 0.7 |  | 0.72 |  | 0.7 | 0.7 | 0.7
to дутья | 1156 |  | 1128 |  | 1184 |  | 1179 |  | 1167 |  | 1135 |  | 1104 |  | 1176 |  | 1166 |  | 1153 | 1124 | 1159
Давл. под колошн. | 0.32 |  | 0.32 |  | 0.32 |  | 0.3 |  | 0.32 |  | 0.32 |  | 0.32 |  | 0.32 |  | 0.32 |  | 0.34 | 0.34 | 0.34
Перепад давления | 0.4 |  | 0.38 |  | 0.38 |  | 0.42 |  | 0.38 |  | 0.36 |  | 0.36 |  | 0.38 |  | 0.4 |  | 0.36 | 0.36 | 0.36
t o колошника | 600 |  | 600 |  | 600 |  | 600 |  | 600 |  | 600 |  | 650 |  | 650 |  | 680 |  | 680 | 680 | 680
Воздуходувн.маш. | ЭВД 3 |  | ЭВД 3 |  | ЭВД 3 |  | ЭВД 3 |  | ЭВД 3 |  | ЭВД 3 |  | ЭВД 3 |  | ЭВД 3 |  | ЭВД 3 |  | ЭВД 3 |  | ЭВД 3
Давление воз. маш. | 0.8 |  | 0.75 |  | 0.75 |  | 0.76 |  | 0.75 |  | 0.7 |  | 0.75 |  | 0.75 |  | 0.78 |  | 0.75 | 0.75 | 0.75
[17 empty] | Всего подач за сутки |  |  |  | 89
Д П - 3 | Шихтовка печи
| 0-8 | [7 empty] | 08-16 | [7 empty] | 16-24
Перешихтовки | 02 |  | 04 |  | 06 |  | 08 |  | 10 |  | 12 |  | 14 |  | 16 |  | 18 |  | 20 | 22 | 24
П о д а ч и | [16 empty] | с 1 п
Кокс Н Тагил
Кокс Губаха
Кокс Кемерово+ | 1090 |  | 1090 |  | 1090 |  | 1090 |  | 1090 |  | 1090 |  | 1090 |  | 1090 |  | 1120 |  | 1120 | 1120 | 1120
Кокс Кемерово | 500 |  | 500 |  | 500 |  | 500 |  | 500 |  | 500 |  | 500 |  | 500 |  | 500 |  | 500 | 500 | 500
В с е г о кокса | 1590 |  | 1590 |  | 1590 |  | 1590 |  | 1590 |  | 1590 |  | 1590 |  | 1590 |  | 1620 |  | 1620 | 1620 | 1620
р Mn Новор-к | 400 |  | 400 |  | 400 |  | 400 |  | 400 |  | 400 |  | 400 |  | 400
р Mn Казах
р Mn Кудумани | 700 |  | 700 |  | 700 |  | 700 |  | 700 |  | 700 |  | 700 |  | 700 |  | 650 |  | 650 | 650 | 650
р Mn Каражал | 250 |  | 250 |  | 250 |  | 250 |  | 250 |  | 250 |  | 250 |  | 250 |  | 250 |  | 250 | 250 | 250
Агломерат 14 пр | 1150 |  | 1150 |  | 1150 |  | 1150 |  | 1150 |  | 1150 |  | 1150 |  | 1150 |  | 1250 |  | 1250 | 1250 | 1250
Агломерат 16 пр | [16 empty] | 350 |  | 350 | 350 | 350
Рудная шихта | 2500 |  | 2500 |  | 2500 |  | 2500 |  | 2500 |  | 2500 |  | 2500 |  | 2500 |  | 2500 |  | 2500 | 2500 | 2500
Металлодобавки
Тяжелый шлак | 100 |  | 100 |  | 100 |  | 100 |  | 100 |  | 100 |  | 100 |  | 100 |  | 100 |  | 100 | 100 | 100
руда Канакай
Известняк
Кварцит
Воздушные фурмы | откр. в/ф № 1,2,3,4,7,8,9 | [7 empty] | откр. в/ф № 1,2,3,4,7,8,9 | [7 empty] | откр. в/ф № 1,2,3,4,7,8,9
Система загрузки | КкемРкудАглКкемРкзхРновТшл | [7 empty] | КкемРкудАглКкемРкзхРновТшл | [7 empty] | КкемРкудАгл14прКкемРкзхАгл16 прТшл
Простой ДП |  | Время |  |  | Причина | [5 empty] | Тихий ход |  |  | Время |  |  | Причина
|  |  |  | 0:00 | [6 empty] | Тихий ход ДП |  |  |  |  | 0:00

## 02
Работа ДП №1 | [17 empty] | 2 | августа |  | 2020г.
№ выпуска | Фактически выпуск |  |  |  | Продувка печи | Длина летки печи | Шлак |  | Слитки | Вес ферромарганца, т | Анализ шлака с печи | [6 empty] | Анализ ферромарганца
| откр | закр | прод |  |  |  | К-ши | Вес, т | шт | за выпуск | SiO2 | Al2O3 | CaO | MnO | MgO | FeO | Основность | Si | Mn | P | S | C
4242 | 3:00 | 3:10 | 0:10 |  | пр. | 1.8 | 0.5 | 13.45 | 13 | 28.15 | 32.88 | 10.15 | 42.65 | 6.16 | 6.81 | 0.37 | 1,3/1,5 | 0.43 | 75.04 | 0.126 | 0.005 | 7.12
4243 | 9:00 | 9:15 | 0:15 |  | пр | 1.6 | 0.5 | 12.2 | 13 | 30.55 | 31.94 | 10.58 | 42.93 | 5.73 | 6.42 | 0.51 | 1,34/1,55 | 1.27 | 74.23 | 0.137 | 0.014 | 6.68
4244 | 15:00 | 15:15 | 0:15 |  | пр | 1.6 | 0.5 | 15.5 | 13 | 32.6 | 31.7 | 10.3 | 42.39 | 6.74 | 6.33 | 0.69 | 1,34/1,54 | 1.09 | 73.89 | 0.13 | 0.01 | 6.78
4245 | 21:00 | 21:15 | 0:15 |  | пр | 1.4 | 0.4 | 16.2 | 13 | 31 | 32.43 | 9.57 | 42.52 | 6.23 | 7.11 | 0.69 | 1,31/1,53 | 0.98 | 74.49 | 0.129 | 0.009 | 6.81
0:00
0:00
Итого | [6 empty] | 1.9 | 57.35 | 52 | 122.3
Анализ колошниковой пыли |  |  | Mn |  | Fe |  | CaO |  | C
Режим / Время | 02 |  | 04 |  | 06 |  | 08 |  | 10 |  | 12 |  | 14 |  | 16 |  | 18 |  | 20 | 22 | 24
Количество подач | 6 |  | 12 |  | 19 |  | 23 |  | 6 |  | 14 |  | 19 |  | 24 |  | 6 |  | 14 | 20 | 26
Уровень засыпи | 5,4-4,8 |  | 5,8-5,6 |  | 6-5,8 |  | 6,0-6,3 |  | 5,9-6,3 |  | 5,8-5,5 |  | 5,9-5,5 |  | 6,3-6,6 |  | 6,3-6,4 |  | 5,9-5,5 | 6,1-6,1 | 6,1-6,2
Расход гор. дутья | 367 |  | 367 |  | 383 |  | 367 |  | 367 |  | 350 |  | 333 |  | 383 |  | 383 |  | 367 | 367 | 400
Давление гор. дутья | 0.72 |  | 0.7 |  | 0.7 |  | 0.72 |  | 0.72 |  | 0.72 |  | 0.76 |  | 0.7 |  | 0.7 |  | 0.72 | 0.72 | 0.7
to дутья | 1176 |  | 1168 |  | 1148 |  | 1126 |  | 1172 |  | 1165 |  | 1154 |  | 1126 |  | 1173 |  | 1167 | 1160 | 1132
Давл. под колошн. | 0.34 |  | 0.34 |  | 0.34 |  | 0.32 |  | 0.32 |  | 0.32 |  | 0.32 |  | 0.32 |  | 0.32 |  | 0.32 | 0.32 | 0.32
Перепад давления | 0.38 |  | 0.36 |  | 0.36 |  | 0.4 |  | 0.4 |  | 0.4 |  | 0.44 |  | 0.38 |  | 0.38 |  | 0.4 | 0.4 | 0.38
t o колошника | 680 |  | 680 |  | 680 |  | 530 |  | 530 |  | 580 |  | 630 |  | 600 |  | 600 |  | 630 | 650 | 650
Воздуходувн.маш. | ЭВД 3 |  | ЭВД 3 |  | ЭВД 3 |  | ЭВД 3 |  | ЭВД 3 |  | ЭВД 3 |  | ЭВД 3 |  | ЭВД 3 |  | ЭВД 3 |  | ЭВД 3 |  | ЭВД 3
Давление воз. маш. | 0.76 |  | 0.8 |  | 0.75 |  | 0.78 |  | 0.75 |  | 0.77 |  | 0.78 |  | 0.72 |  | 0.75 |  | 0.74 | 0.76 | 0.75
[17 empty] | Всего подач за сутки |  |  |  | 73
Д П - 3 | Шихтовка печи
| 0-8 | [7 empty] | 08-16 | [7 empty] | 16-24
Перешихтовки | 02 |  | 04 |  | 06 |  | 08 |  | 10 |  | 12 |  | 14 |  | 16 |  | 18 |  | 20 | 22 | 24
П о д а ч и | [10 empty] | с 10 п
Кокс Н Тагил
Кокс Губаха
Кокс Кемерово+ | 1120 |  | 1120 |  | 1120 |  | 1120 |  | 1120 |  | 1100 |  | 1100 |  | 1100 |  | 1100 |  | 1100 | 1100 | 1100
Кокс Кемерово | 500 |  | 500 |  | 500 |  | 500 |  | 500 |  | 500 |  | 500 |  | 500 |  | 500 |  | 500 | 500 | 500
В с е г о кокса | 1620 |  | 1620 |  | 1620 |  | 1620 |  | 1620 |  | 1600 |  | 1600 |  | 1600 |  | 1600 |  | 1600 | 1600 | 1600
р Mn Новор-к
р Mn Казах
р Mn Кудумани | 650 |  | 650 |  | 650 |  | 650 |  | 650 |  | 600 |  | 600 |  | 600 |  | 600 |  | 600 | 600 | 600
р Mn Каражал | 250 |  | 250 |  | 250 |  | 250 |  | 250 |  | 300 |  | 300 |  | 300 |  | 300 |  | 300 | 300 | 300
Агломерат 7% | 1250 |  | 1250 |  | 1250 |  | 1250 |  | 1250 |  | 1250 |  | 1250 |  | 1250 |  | 1250 |  | 1250 | 1250 | 1250
Агломерат 18% | 350 |  | 350 |  | 350 |  | 350 |  | 350 |  | 350 |  | 350 |  | 350 |  | 350 |  | 350 | 350 | 350
Рудная шихта | 2500 |  | 2500 |  | 2500 |  | 2500 |  | 2500 |  | 2500 |  | 2500 |  | 2500 |  | 2500 |  | 2500 | 2500 | 2500
Металлодобавки
Тяжелый шлак | 100 |  | 100 |  | 100 |  | 100 |  | 100 |  | 100 |  | 100 |  | 100 |  | 100 |  | 100 | 100 | 100
руда Канакай
Известняк
Кварцит
Воздушные фурмы | откр. в/ф № 1,2,3,4,7,8,9 | [7 empty] | откр. в/ф № 1,2,3,4,7,8,9 | [7 empty] | откр. в/ф № 1,2,3,4,7,8,9
Система загрузки | КкемРкудАгл14прКкемРкзхАгл16 прТшл | [7 empty] | КкемРкудАгл14прКкемРкзхАгл16 прТшл | [7 empty] | КкемРкудАгл14прКкемРкзхАгл16 прТшл
Простой ДП |  | Время |  |  | Причина | [5 empty] | Тихий ход |  |  | Время |  |  | Причина
|  |  |  | 0:00 | [6 empty] | Тихий ход ДП |  |  |  |  | 0:00

## 03
Работа ДП №1 | [17 empty] | 3 | августа |  | 2020г.
№ выпуска | Фактически выпуск |  |  |  | Продувка печи | Длина летки печи | Шлак |  | Слитки | Вес ферромарганца, т | Анализ шлака с печи | [6 empty] | Анализ ферромарганца
| откр | закр | прод |  |  |  | К-ши | Вес, т | шт | за выпуск | SiO2 | Al2O3 | CaO | MnO | MgO | FeO | Основность | Si | Mn | P | S | C
4246 | 3:00 | 3:15 | 0:15 |  | пр | 1.7 | 0.5 | 17.65 | 13 | 31.85 | 31.7 | 9.21 | 41.39 | 6.11 | 7.77 | 0.52 | 1,31/1,55 | 1.13 | 75 | 0.136 | 0.01 | 6.73
4247 | 9:00 | 9:10 | 0:10 |  | пр. | 1.8 | 0.5 | 16.5 | 13 | 33.35 | 32.76 | 9.86 | 42.73 | 5.7 | 7.04 | 0.46 | 1,30/1,52 | 1.21 | 74.87 | 0.146 | 0.01 | 6.72
4248 | 15:00 | 15:10 | 0:10 |  | пр. | 1.8 | 0.6666667 | 18.1 | 13 | 32.1 | 32.94 | 9.47 | 41.73 | 6.44 | 7.09 | 0.47 | 1,27/1,48 | 0.62 | 74.42 | 0.129 | 0.006 | 6.98
4249 | 20:45 | 21:00 | 0:15 |  | пр | 1.6 | 0.6666667 | 19.1 | 13 | 32.3 | 30.84 | 8.68 | 39.88 | 7.05 | 6.43 | 0.51 | 1,29/1,50 | 0.58 | 74.61 | 0.139 | 0.005 | 7
0:00
0:00
Итого | [6 empty] | 2.333333 | 71.35 | 52 | 129.6
Анализ колошниковой пыли |  |  | Mn |  | Fe |  | CaO |  | C
Режим / Время | 02 |  | 04 |  | 06 |  | 08 |  | 10 |  | 12 |  | 14 |  | 16 |  | 18 |  | 20 | 22 | 24
Количество подач | 7 |  | 13 |  | 20 |  | 28 |  | 6 |  | 12 |  | 18 |  | 24 |  | 6 |  | 12 | 19 | 28
Уровень засыпи | 5,9-5,6 |  | 6,1-6,0 |  | 6,1-6,2 |  | 5,8-5,9 |  | 6,1-6,3 |  | 6,4-6,3 |  | 6,1-6,3 |  | 6,3-6,5 |  | 6,5-6,9 |  | 6,7-6,7 | 6,8-6,9 | 6,4-6,8
Расход гор. дутья | 400 |  | 400 |  | 367 |  | 367 |  | 400 |  | 400 |  | 383 |  | 383 |  | 400 |  | 383 | 400 | 383
Давление гор. дутья | 0.68 |  | 0.7 |  | 0.7 |  | 0.73 |  | 0.68 |  | 0.7 |  | 0.72 |  | 0.7 |  | 0.7 |  | 0.72 | 0.68 | 0.7
to дутья | 1110 |  | 1177 |  | 1166 |  | 1156 |  | 1120 |  | 1180 |  | 1176 |  | 1162 |  | 1138 |  | 1110 | 1181 | 1171
Давл. под колошн. | 0.32 |  | 0.3 |  | 0.3 |  | 0.32 |  | 0.32 |  | 0.32 |  | 0.32 |  | 0.32 |  | 0.31 |  | 0.32 | 0.32 | 0.32
Перепад давления | 0.36 |  | 0.4 |  | 0.4 |  | 0.41 |  | 0.36 |  | 0.38 |  | 0.4 |  | 0.38 |  | 0.39 |  | 0.4 | 0.36 | 0.38
t o колошника | 650 |  | 650 |  | 650 |  | 680 |  | 680 |  | 680 |  | 680 |  | 680 |  | 650 |  | 650 | 600 | 580
Воздуходувн.маш. | ЭВД 3 |  | ЭВД 3 |  | ЭВД 3 |  | ЭВД 3 |  | ЭВД 3 |  | ЭВД 3 |  | ЭВД 3 |  | ЭВД 3 |  | ЭВД 3 |  | ЭВД 3 |  | ЭВД 3
Давление воз. маш. | 0.75 |  | 0.74 |  | 0.76 |  | 0.77 |  | 0.74 |  | 0.75 |  | 0.76 |  | 0.78 |  | 0.74 |  | 0.78 | 0.75 | 0.78
[17 empty] | Всего подач за сутки |  |  |  | 80
Д П - 3 | Шихтовка печи
| 0-8 | [7 empty] | 08-16 | [7 empty] | 16-24
Перешихтовки | 02 |  | 04 |  | 06 |  | 08 |  | 10 |  | 12 |  | 14 |  | 16 |  | 18 |  | 20 | 22 | 24
П о д а ч и | [16 empty] | с 1 п
Кокс Н Тагил
Кокс Губаха
Кокс Кемерово+ | 1100 |  | 1100 |  | 1100 |  | 1100 |  | 1100 |  | 1100 |  | 1100 |  | 1100 |  | 1120 |  | 1120 | 1120 | 1120
Кокс Кемерово | 500 |  | 500 |  | 500 |  | 500 |  | 500 |  | 500 |  | 500 |  | 500 |  | 500 |  | 500 | 500 | 500
В с е г о кокса | 1600 |  | 1600 |  | 1600 |  | 1600 |  | 1600 |  | 1600 |  | 1600 |  | 1600 |  | 1620 |  | 1620 | 1620 | 1620
р Mn Новор-к
р Mn Казах
р Mn Кудумани | 600 |  | 600 |  | 600 |  | 600 |  | 600 |  | 600 |  | 600 |  | 600 |  | 600 |  | 600 | 600 | 600
р Mn Каражал | 300 |  | 300 |  | 300 |  | 300 |  | 300 |  | 300 |  | 300 |  | 300 |  | 300 |  | 300 | 300 | 300
Агломерат 7% | 1250 |  | 1250 |  | 1250 |  | 1250 |  | 1250 |  | 1250 |  | 1250 |  | 1250 |  | 1250 |  | 1250 | 1250 | 1250
Агломерат 18% | 350 |  | 350 |  | 350 |  | 350 |  | 350 |  | 350 |  | 350 |  | 350 |  | 350 |  | 350 | 350 | 350
Рудная шихта | 2500 |  | 2500 |  | 2500 |  | 2500 |  | 2500 |  | 2500 |  | 2500 |  | 2500 |  | 2500 |  | 2500 | 2500 | 2500
Металлодобавки
Тяжелый шлак | 100 |  | 100 |  | 100 |  | 100 |  | 100 |  | 100 |  | 100 |  | 100 |  | 100 |  | 100 | 100 | 100
руда Канакай
Известняк
Кварцит
Воздушные фурмы | откр. в/ф № 1,2,3,4,7,8,9 | [7 empty] | откр. в/ф № 1,2,3,4,7,8,9 | [7 empty] | откр. в/ф № 1,2,3,4,7,8,9
Система загрузки | КкемРкудАгл14прКкемРкзхАгл16 прТшл | [7 empty] | КкемРкудАгл14прКкемРкзхАгл16 прТшл | [7 empty] | КкемРкудАгл14прКкемРкзхАгл16 прТшл
Простой ДП |  | Время |  |  | Причина | [5 empty] | Тихий ход |  |  | Время |  |  | Причина
|  |  |  | 0:00 | [6 empty] | Тихий ход ДП |  |  |  |  | 0:00

## 04
Работа ДП №1 | [17 empty] | 4 | августа |  | 2020г.
№ выпуска | Фактически выпуск |  |  |  | Продувка печи | Длина летки печи | Шлак |  | Слитки | Вес ферромарганца, т | Анализ шлака с печи | [6 empty] | Анализ ферромарганца
| откр | закр | прод |  |  |  | К-ши | Вес, т | шт | за выпуск | SiO2 | Al2O3 | CaO | MnO | MgO | FeO | Основность | Si | Mn | P | S | C
4250 | 2:25 | 2:40 | 0:15 |  | пр. | 1.6 | 0.6666667 | 18.6 | 13 | 33.5 | 30.11 | 9.67 | 40.83 | 6.44 | 5.73 | 0.53 | 1,36/1,55 | 0.35 | 74.2 | 0.13 | 0.004 | 7.16
4251 | 8:00 | 360:00 | 352:00 |  | пр | 1.8 | 0.4 | 14.05 | 13 | 26.95 | 33.31 | 9.37 | 39.52 | 8.82 | 6.47 | 0.84 | 1,19/1,38 | 0.31 | 72.73 | 0.125 | 0.004 | 7.19
4252 | 23:00 | 23:15 | 0:15 |  | пр. | 1.8 | 0.3333333 | 12.35 | 11 | 22.5 | 32.42 | 9.6 | 39.51 | 8.42 | 6.62 | 0.61 | 1,22/1,42 | 1.07 | 72.97 | 0.156 | 0.009 | 6.77
0:00
0:00
0:00
Итого | [6 empty] | 1.4 | 45 | 37 | 82.95
Анализ колошниковой пыли |  |  | Mn |  | Fe |  | CaO |  | C
Режим / Время | 02 |  | 04 |  | 06 |  | 08 |  | 10 |  | 12 |  | 14 |  | 16 |  | 18 |  | 20 | 22 | 24
Количество подач | 8 |  | 15 |  | 23 |  | 32 | [9 empty] | 0 |  | 5 | 12 | 19
Уровень засыпи | 6,1-5,9 |  | 6,1-5,8 |  | 5,9-5,7 |  | 5,6-5 | [9 empty] | 5,6-6 |  | 5,6-5,5 | 6,0-5,8 | 5,8-5,5
Расход гор. дутья | 367 |  | 400 |  | 400 |  | 400 | [9 empty] | 333 |  | 400 | 400 | 400
Давление гор. дутья | 0.74 |  | 0.68 |  | 0.68 |  | 0.64 | [9 empty] | 0.4 |  | 0.69 | 0.69 | 0.69
to дутья | 1159 |  | 1118 |  | 1173 |  | 1174 | [9 empty] | 878 |  | 1033 | 1113 | 1124
Давл. под колошн. | 0.32 |  | 0.32 |  | 0.32 |  | 0.32 | [9 empty] | 0.2 |  | 0.34 | 0.32 | 0.32
Перепад давления | 0.42 |  | 0.36 |  | 0.36 |  | 0.32 |  | 0 |  | 0 |  | 0 |  | 0 |  | 0.2 |  | 0.35 | 0.37 | 0.37
t o колошника | 620 |  | 620 |  | 650 |  | 650 | [9 empty] | 650 |  | 650 | 650 | 650
Воздуходувн.маш. | ЭВД 3 |  | ЭВД 3 |  | ЭВД 3 |  | ЭВД 3 | [9 empty] | ЭВД 3 |  | ЭВД 3 |  | ЭВД 3
Давление воз. маш. | 0.72 |  | 0.7 |  | 0.72 |  | 0.65 | [9 empty] | 0.2 |  | 0.74 | 0.75 | 0.74
[17 empty] | Всего подач за сутки |  |  |  | 51
Д П - 3 | Шихтовка печи
| 0-8 | [7 empty] | 08-16 | [7 empty] | 16-24
Перешихтовки | 02 |  | 04 |  | 06 |  | 08 |  | 10 |  | 12 |  | 14 |  | 16 |  | 18 |  | 20 | 22 | 24
П о д а ч и |  |  |  |  | с 18 п
Кокс Н Тагил
Кокс Губаха
Кокс Кемерово+ | 1120 |  | 1120 |  | 1140 |  | 1140 | [11 empty] | 1140 | 1140 | 1140
Кокс Кемерово | 500 |  | 500 |  | 500 |  | 500 | [11 empty] | 500 | 500 | 500
В с е г о кокса | 1620 |  | 1620 |  | 1640 |  | 1640 |  | 0 |  | 0 |  | 0 |  | 0 |  | 0 |  | 1640 | 1640 | 1640
р Mn Новор-к
р Mn Казах
р Mn Кудумани | 600 |  | 600 |  | 550 |  | 550 | [11 empty] | 550 | 550 | 550
р Mn Каражал | 300 |  | 300 |  | 350 |  | 350 | [11 empty] | 350 | 350 | 350
Агломерат 7% | 1250 |  | 1250 |  | 1250 |  | 1250 | [11 empty] | 1250 | 1250 | 1250
Агломерат 18% | 350 |  | 350 |  | 350 |  | 350 | [11 empty] | 350 | 350 | 350
Рудная шихта | 2500 |  | 2500 |  | 2500 |  | 2500 |  | 0 |  | 0 |  | 0 |  | 0 |  | 0 |  | 2500 | 2500 | 2500
Металлодобавки
Тяжелый шлак | 100 |  | 100 |  | 100 |  | 100 | [11 empty] | 100 | 100 | 100
руда Канакай
Известняк
Кварцит
Воздушные фурмы | откр. в/ф № 1,2,3,4,7,8,9 | [7 empty] | откр. в/ф № 1,2,3,4,7,8,9 | [7 empty] | откр. в/ф № 1,2,3,4,7,8,9
Система загрузки | КкемРкудАгл14прКкемРкзхАгл16 прТшл | [15 empty] | КкемРкудАгл14прКкемРкзхАгл16 прТшл
Простой ДП |  | Время |  |  | Причина | [5 empty] | Тихий ход |  |  | Время |  |  | Причина
|  | 8:20 | 17:55 | 9:35 | плановая стоянка | [5 empty] | Тихий ход ДП |  |  |  |  | 0:00

## 05
Работа ДП №1 | [17 empty] | 5 | августа |  | 2020г.
№ выпуска | Фактически выпуск |  |  |  | Продувка печи | Длина летки печи | Шлак |  | Слитки | Вес ферромарганца, т | Анализ шлака с печи | [6 empty] | Анализ ферромарганца
| откр | закр | прод |  |  |  | К-ши | Вес, т | шт | за выпуск | SiO2 | Al2O3 | CaO | MnO | MgO | FeO | Основность | Si | Mn | P | S | C
4253 | 4:00 | 4:10 | 0:10 |  | пр. | 1.8 | 0.3333333 | 14.75 | 13 | 27.85 | 32.52 | 9.83 | 40.89 | 6.84 | 6.43 | 0.57 | 1,26/1,46 | 1.45 | 73.56 | 0.15 | 0.01 | 6.6
4254 | 9:00 | 9:15 | 0:15 |  | пр. | 1.8 | 0.4 | 14.5 | 13 | 28.95 | 33.4 | 10.36 | 41.38 | 6.28 | 6.16 | 0.55 | 1,24/1,42 | 1.51 | 74.16 | 0.139 | 0.008 | 6.83
4255 | 15:15 | 15:00 | 0:15 |  | пр. | 1.8 | 0.4 | 16.1 | 13 | 30 | 32.09 | 10.23 | 41.57 | 6.23 | 6.06 | 0.56 | 1,30/1,48 | 1.78 | 74.07 | 0.175 | 0.016 | 6.42
4256 | 21:00 | 21:10 | 0:10 |  | пр | 1.6 | 0.6 | 19.2 | 13 | 30.05 | 31.57 | 8.81 | 39.17 | 7.1 | 6.48 | 0.4 | 1,24/1,45 | 1.02 | 74.68 | 0.145 | 0.01 | 6.8
0:00
0:00
Итого | [6 empty] | 1.733333 | 64.55 | 52 | 116.85
Анализ колошниковой пыли |  |  | Mn |  | Fe |  | CaO |  | C
|  |  | 17.96 |  | 2.36 |  | 16.53 |  | 12.54
Режим / Время | 02 |  | 04 |  | 06 |  | 08 |  | 10 |  | 12 |  | 14 |  | 16 |  | 18 |  | 20 | 22 | 24
Количество подач | 6 |  | 15 |  | 22 |  | 29 |  | 8 |  | 15 |  | 22 |  | 28 |  | 6 |  | 13 | 20 | 28
Уровень засыпи | 6,1-5,9 |  | 5,8-5,5 |  | 5,9-5,7 |  | 5,6-5,4 |  | 5,9-5,5 |  | 5,8-5,5 |  | 5,5-5,0 |  | 5,7-5,0 |  | 6,0-5,9 |  | 5,7-5,6 | 5,9-5,6 | 5,8-5,4
Расход гор. дутья | 400 |  | 400 |  | 400 |  | 383 |  | 383 |  | 400 |  | 417 |  | 367 |  | 417 |  | 400 | 400 | 383
Давление гор. дутья | 0.7 |  | 0.71 |  | 0.7 |  | 0.7 |  | 0.7 |  | 0.66 |  | 0.66 |  | 0.7 |  | 0.68 |  | 0.68 | 0.7 | 0.72
to дутья | 1137 |  | 1175 |  | 1178 |  | 1162 |  | 1152 |  | 1190 |  | 1176 |  | 1168 |  | 1100 |  | 1061 | 1170 | 1163
Давл. под колошн. | 0.32 |  | 0.32 |  | 0.32 |  | 0.32 |  | 0.3 |  | 0.32 |  | 0.32 |  | 0.32 |  | 0.32 |  | 0.32 | 0.34 | 0.34
Перепад давления | 0.38 |  | 0.39 |  | 0.38 |  | 0.38 |  | 0.4 |  | 0.34 |  | 0.34 |  | 0.38 |  | 0.36 |  | 0.36 | 0.36 | 0.38
t o колошника | 670 |  | 670 |  | 670 |  | 670 |  | 670 |  | 670 |  | 670 |  | 670 |  | 670 |  | 670 | 620 | 620
Воздуходувн.маш. | ЭВД 3 |  | ЭВД 3 |  | ЭВД 3 |  | ЭВД 3 |  | ЭВД 3 |  | ЭВД 3 |  | ЭВД 3 |  | ЭВД 3 |  | ЭВД 3 |  | ЭВД 3 |  | ЭВД 3
Давление воз. маш. | 0.75 |  | 0.76 |  | 0.75 |  | 0.75 |  | 0.74 |  | 0.7 |  | 0.7 |  | 0.74 |  | 0.71 |  | 0.75 | 0.75 | 0.77
[17 empty] | Всего подач за сутки |  |  |  | 85
Д П - 3 | Шихтовка печи
| 0-8 | [7 empty] | 08-16 | [7 empty] | 16-24
Перешихтовки | 02 |  | 04 |  | 06 |  | 08 |  | 10 |  | 12 |  | 14 |  | 16 |  | 18 |  | 20 | 22 | 24
П о д а ч и |  |  |  |  | с 21 п | [5 empty] | с 12 п | [5 empty] | с 6 п |  |  |  | с22п.
Кокс Н Тагил
Кокс Губаха
Кокс Кемерово+ | 1140 |  | 1140 |  | 1130 |  | 1130 |  | 1130 |  | 1120 |  | 1120 |  | 1120 |  | 1100 |  | 1100 | 1100 | 1110
Кокс Кемерово | 500 |  | 500 |  | 500 |  | 500 |  | 500 |  | 500 |  | 500 |  | 500 |  | 500 |  | 500 | 500 | 500
В с е г о кокса | 1640 |  | 1640 |  | 1630 |  | 1630 |  | 1630 |  | 1620 |  | 1620 |  | 1620 |  | 1600 |  | 1600 | 1600 | 1610
р Mn Новор-к
р Mn Казах
р Mn Кудумани | 550 |  | 550 |  | 550 |  | 550 |  | 550 |  | 550 |  | 550 |  | 550 |  | 600 |  | 600 | 600 | 600
р Mn Каражал | 350 |  | 350 |  | 350 |  | 350 |  | 350 |  | 350 |  | 350 |  | 350 |  | 400 |  | 400 | 400 | 400
Агломерат 7% | 1250 |  | 1250 |  | 1250 |  | 1250 |  | 1250 |  | 1250 |  | 1250 |  | 1250 |  | 1150 |  | 1150 | 1150 | 1150
Агломерат 18% | 350 |  | 350 |  | 350 |  | 350 |  | 350 |  | 350 |  | 350 |  | 350 |  | 350 |  | 350 | 350 | 350
Рудная шихта | 2500 |  | 2500 |  | 2500 |  | 2500 |  | 2500 |  | 2500 |  | 2500 |  | 2500 |  | 2500 |  | 2500 | 2500 | 2500
Металлодобавки
Тяжелый шлак | 100 |  | 100 |  | 100 |  | 100 |  | 100 |  | 100 |  | 100 |  | 100 |  | 100 |  | 100 | 100 | 100
руда Канакай
Известняк
Кварцит
Воздушные фурмы | откр. в/ф № 1,2,3,4,7,8,9 | [7 empty] | откр. в/ф № 1,2,3,4,7,8,9 | [7 empty] | откр. в/ф № 1,2,3,4,7,8,9
Система загрузки | КкемРкудАгл14прКкемРкзхАгл16 прТшл | [7 empty] | КкемРкудАгл14прКкемРкзхАгл16 прТшл | [7 empty] | КкемРкудАгл14прКкемРкзхАгл16 прТшл
Простой ДП |  | Время |  |  | Причина | [5 empty] | Тихий ход |  |  | Время |  |  | Причина
|  |  |  | 0:00 | [6 empty] | Тихий ход ДП |  |  |  |  | 0:00

## 06
Работа ДП №1 | [17 empty] | 6 | августа |  | 2020г.
№ выпуска | Фактически выпуск |  |  |  | Продувка печи | Длина летки печи | Шлак |  | Слитки | Вес ферромарганца, т | Анализ шлака с печи | [6 empty] | Анализ ферромарганца
| откр | закр | прод |  |  |  | К-ши | Вес, т | шт | за выпуск | SiO2 | Al2O3 | CaO | MnO | MgO | FeO | Основность | Si | Mn | P | S | C
4257 | 3:00 | 3:10 | 0:10 |  | пр. | 1.8 | 0.6666667 | 18.9 | 13 | 31.35 | 31.97 | 8.71 | 38.57 | 7.65 | 6.68 | 0.43 | 1,21/1,42 | 0.42 | 74.47 | 0.123 | 0.004 | 7.13
4258 | 8:50 | 9:05 | 0:15 |  | пр | 1.6 | 0.6666667 | 17.9 | 13 | 31.7 | 31.61 | 9.03 | 38.54 | 8.83 | 6 | 0.8 | 1,22/1,41 | 0.32 | 72.96 | 0.124 | 0.003 | 7.18
4259 | 15:00 | 15:15 | 0:15 |  | пр | 1.6 | 0.6666667 | 17.3 | 13 | 30.75 | 30.87 | 8.66 | 37.75 | 8.61 | 5.7 | 0.52 | 1,22/1,41 | 0.3 | 72.72 | 0.127 | 0.003 | 7.2
4260 | 21:00 | 21:15 | 0:15 |  | пр | 1.6 | 0.5 | 18.95 | 13 | 30.15 | 32.37 | 8.63 | 38.11 | 9.48 | 6.01 | 0.39 | 1,18/1,36 | 1.05 | 74.31 | 0.136 | 0.009 | 6.78
0:00
0:00
Итого | [6 empty] | 2.5 | 73.05 | 52 | 123.95
Анализ колошниковой пыли |  |  | Mn |  | Fe |  | CaO |  | C
|  |  | 18.14 |  | 2.04 |  | 17.44 |  | 11.43
Режим / Время | 02 |  | 04 |  | 06 |  | 08 |  | 10 |  | 12 |  | 14 |  | 16 |  | 18 |  | 20 | 22 | 24
Количество подач | 7 |  | 14 |  | 21 |  | 30 |  | 6 |  | 12 |  | 19 |  | 25 |  | 6 |  | 13 | 19 | 25
Уровень засыпи | 5,5-5 |  | 5,6-5,4 |  | 5,5-5,1 |  | 5,6-5,0 |  | 5,6-5,4 |  | 5,7-5,4 |  | 5,3-4,9 |  | 5,6-5,3 |  | 5,7-5,4 |  | 5,6-5,5 | 6,1-6,2 | 6,0-6,3
Расход гор. дутья | 383 |  | 417 |  | 417 |  | 367 |  | 383 |  | 400 |  | 383 |  | 383 |  | 367 |  | 383 | 417 | 417
Давление гор. дутья | 0.72 |  | 0.68 |  | 0.7 |  | 0.75 |  | 0.7 |  | 0.66 |  | 0.68 |  | 0.68 |  | 0.7 |  | 0.7 | 0.7 | 0.7
to дутья | 1130 |  | 1083 |  | 1163 |  | 1175 |  | 1153 |  | 1103 |  | 1151 |  | 1152 |  | 1155 |  | 1116 | 1086 | 1165
Давл. под колошн. | 0.34 |  | 0.34 |  | 0.34 |  | 0.34 |  | 0.32 |  | 0.32 |  | 0.32 |  | 0.32 |  | 0.32 |  | 0.32 | 0.32 | 0.32
Перепад давления | 0.38 |  | 0.34 |  | 0.36 |  | 0.41 |  | 0.38 |  | 0.34 |  | 0.36 |  | 0.36 |  | 0.38 |  | 0.38 | 0.38 | 0.38
t o колошника | 660 |  | 660 |  | 660 |  | 670 |  | 690 |  | 690 |  | 690 |  | 690 |  | 690 |  | 690 | 690 | 690
Воздуходувн.маш. | ЭВД 3 |  | ЭВД 3 |  | ЭВД 3 |  | ЭВД 3 |  | ЭВД 3 |  | ЭВД 3 |  | ЭВД 3 |  | ЭВД 3 |  | ЭВД 3 |  | ЭВД 3 |  | ЭВД 3
Давление воз. маш. | 0.77 |  | 0.75 |  | 0.75 |  | 0.79 |  | 0.75 |  | 0.7 |  | 0.72 |  | 0.71 |  | 0.74 |  | 0.72 | 0.74 | 0.7
[17 empty] | Всего подач за сутки |  |  |  | 80
Д П - 3 | Шихтовка печи
| 0-8 | [7 empty] | 08-16 | [7 empty] | 16-24
Перешихтовки | 02 |  | 04 |  | 06 |  | 08 |  | 10 |  | 12 |  | 14 |  | 16 |  | 18 |  | 20 | 22 | 24
П о д а ч и | [10 empty] | с 11 п | [5 empty] | с 3 п |  |  |  | с 23 п
Кокс Н Тагил
Кокс Губаха
Кокс Кемерово+ | 1110 |  | 1110 |  | 1110 |  | 1110 |  | 1110 |  | 1120 |  | 1120 |  | 1120 |  | 1120 |  | 1120 | 1120 | 1110
Кокс Кемерово | 500 |  | 500 |  | 500 |  | 500 |  | 500 |  | 500 |  | 500 |  | 500 |  | 500 |  | 500 | 500 | 500
В с е г о кокса | 1610 |  | 1610 |  | 1610 |  | 1610 |  | 1610 |  | 1620 |  | 1620 |  | 1620 |  | 1620 |  | 1620 | 1620 | 1610
р Mn Новор-к
р Mn Казах
р Mn Кудумани | 600 |  | 600 |  | 600 |  | 600 |  | 600 |  | 600 |  | 600 |  | 600 |  | 700 |  | 700 | 700 | 700
р Mn Каражал | 400 |  | 400 |  | 400 |  | 400 |  | 400 |  | 400 |  | 400 |  | 400 |  | 400 |  | 400 | 400 | 400
Агломерат 7% | 1150 |  | 1150 |  | 1150 |  | 1150 |  | 1150 |  | 1150 |  | 1150 |  | 1150 |  | 1100 |  | 1100 | 1100 | 1100
Агломерат 18% | 350 |  | 350 |  | 350 |  | 350 |  | 350 |  | 350 |  | 350 |  | 350 |  | 300 |  | 300 | 300 | 300
Рудная шихта | 2500 |  | 2500 |  | 2500 |  | 2500 |  | 2500 |  | 2500 |  | 2500 |  | 2500 |  | 2500 |  | 2500 | 2500 | 2500
Металлодобавки
Тяжелый шлак | 100 |  | 100 |  | 100 |  | 100 |  | 100 |  | 100 |  | 100 |  | 100 |  | 100 |  | 100 | 100 | 100
руда Канакай
Известняк
Кварцит
Воздушные фурмы | откр. в/ф № 1,2,3,4,7,8,9 | [7 empty] | откр. в/ф № 1,2,3,4,7,8,9 | [7 empty] | откр. в/ф № 1,2,3,4,7,8,9
Система загрузки | КкемРкудАгл14прКкемРкзхАгл16 прТшл | [7 empty] | КкемРкудАгл14прКкемРкзхАгл16 прТшл | [7 empty] | КкемРкудАгл14прКкемРкзхАгл16 прТшл
Простой ДП |  | Время |  |  | Причина | [5 empty] | Тихий ход |  |  | Время |  |  | Причина
|  |  |  | 0:00 | [6 empty] | Тихий ход ДП |  |  |  |  | 0:00

## 07
Работа ДП №1 | [17 empty] | 7 | августа |  | 2020г.
№ выпуска | Фактически выпуск |  |  |  | Продувка печи | Длина летки печи | Шлак |  | Слитки | Вес ферромарганца, т | Анализ шлака с печи | [6 empty] | Анализ ферромарганца
| откр | закр | прод |  |  |  | К-ши | Вес, т | шт | за выпуск | SiO2 | Al2O3 | CaO | MnO | MgO | FeO | Основность | Si | Mn | P | S | C
4261 | 2:30 | 2:45 | 0:15 |  | пр | 1.7 | 0.6666667 | 20.25 | 13 | 30.95 | 32.65 | 8.63 | 37.57 | 9.33 | 6.32 | 0.42 | 1,15/1,35 | 0.54 | 75.27 | 0.116 | 0.005 | 7.02
4262 | 8:40 | 8:50 | 0:10 |  | пр. | 1.8 | 0.5 | 18.05 | 13 | 31.5 | 32.79 | 9.31 | 38.51 | 8.24 | 6.06 | 0.75 | 1,17/1,36 | 0.81 | 73.46 | 0.138 | 0.008 | 6.87
4263 | 15:00 | 15:10 | 0:10 |  | пр. | 1.8 | 0.5 | 17.35 | 13 | 31.25 | 32.94 | 9.57 | 39.64 | 7.55 | 6.24 | 0.51 | 1,20/1,39 | 1.69 | 74.68 | 0.14 | 0.014 | 6.48
4264 | 21:00 | 21:10 | 0:10 |  | пр | 1.6 | 0.5 | 17.65 | 13 | 30.5 | 32.48 | 9.75 | 39.07 | 9.37 | 5.9 | 1.14 | 1,20/1,38 | 1.49 | 73.4 | 0.142 | 0.014 | 6.58
0:00
0:00
Итого | [6 empty] | 2.166667 | 73.3 | 52 | 124.2
Анализ колошниковой пыли |  |  | Mn |  | Fe |  | CaO |  | C
|  |  | 19.52 |  | 2.04 |  | 17.86 |  | 11.84
Режим / Время | 02 |  | 04 |  | 06 |  | 08 |  | 10 |  | 12 |  | 14 |  | 16 |  | 18 |  | 20 | 22 | 24
Количество подач | 6 |  | 12 |  | 21 |  | 29 |  | 6 |  | 13 |  | 20 |  | 28 |  | 8 |  | 15 | 23 | 30
Уровень засыпи | 6,7-7,8 |  | 6,0-6,0 |  | 6,0-6,1 |  | 5,8-5,5 |  | 6,2-6,4 |  | 6,4-6,2 |  | 5,8-5,5 |  | 6,0-5,7 |  | 5,7-5,5 |  | 5,4-4,9 | 5,7-5,4 | 5,5-5,3
Расход гор. дутья | 400 |  | 383 |  | 400 |  | 400 |  | 400 |  | 400 |  | 400 |  | 417 |  | 417 |  | 367 | 383 | 400
Давление гор. дутья | 0.7 |  | 0.74 |  | 0.68 |  | 0.7 |  | 0.7 |  | 0.69 |  | 0.68 |  | 0.66 |  | 0.67 |  | 0.7 | 0.7 | 0.68
to дутья | 1153 |  | 1159 |  | 1105 |  | 1150 |  | 1156 |  | 1159 |  | 1130 |  | 1100 |  | 1170 |  | 1158 | 1152 | 1108
Давл. под колошн. | 0.32 |  | 0.32 |  | 0.32 |  | 0.32 |  | 0.32 |  | 0.32 |  | 0.32 |  | 0.32 |  | 0.32 |  | 0.32 | 0.32 | 0.32
Перепад давления | 0.38 |  | 0.42 |  | 0.36 |  | 0.38 |  | 0.38 |  | 0.37 |  | 0.36 |  | 0.34 |  | 0.35 |  | 0.38 | 0.38 | 0.36
t o колошника | 690 |  | 690 |  | 670 |  | 690 |  | 690 |  | 690 |  | 690 |  | 690 |  | 690 |  | 690 | 690 | 690
Воздуходувн.маш. | ЭВД 3 |  | ЭВД 3 |  | ЭВД 3 |  | ЭВД 3 |  | ЭВД 3 |  | ЭВД 3 |  | ЭВД 3 |  | ЭВД 3 |  | ЭВД 3 |  | ЭВД 3 |  | ЭВД 3
Давление воз. маш. | 0.71 |  | 0.74 |  | 0.76 |  | 0.75 |  | 0.74 |  | 0.75 |  | 0.78 |  | 0.75 |  | 0.72 |  | 0.75 | 0.75 | 0.71
[17 empty] | Всего подач за сутки |  |  |  | 87
Д П - 3 | Шихтовка печи
| 0-8 | [7 empty] | 08-16 | [7 empty] | 16-24
Перешихтовки | 02 |  | 04 |  | 06 |  | 08 |  | 10 |  | 12 |  | 14 |  | 16 |  | 18 |  | 20 | 22 | 24
П о д а ч и |  |  | с 15 п | [13 empty] | с 1 п
Кокс Н Тагил
Кокс Губаха
Кокс Кемерово+ | 1110 |  | 1120 |  | 1120 |  | 1120 |  | 1120 |  | 1120 |  | 1120 |  | 1120 |  | 1100 |  | 1100 | 1100 | 1100
Кокс Кемерово | 500 |  | 500 |  | 500 |  | 500 |  | 500 |  | 500 |  | 500 |  | 500 |  | 500 |  | 500 | 500 | 500
В с е г о кокса | 1610 |  | 1620 |  | 1620 |  | 1620 |  | 1620 |  | 1620 |  | 1620 |  | 1620 |  | 1600 |  | 1600 | 1600 | 1600
р Mn Новор-к
р Mn Казах
р Mn Кудумани | 700 |  | 700 |  | 700 |  | 700 |  | 700 |  | 700 |  | 700 |  | 700 |  | 750 |  | 750 | 750 | 750
р Mn Каражал | 400 |  | 400 |  | 400 |  | 400 |  | 400 |  | 400 |  | 400 |  | 400 |  | 400 |  | 400 | 400 | 400
Агломерат 7% | 1100 |  | 1100 |  | 1100 |  | 1100 |  | 1100 |  | 1100 |  | 1100 |  | 1100 |  | 1100 |  | 1100 | 1100 | 1100
Агломерат 18% | 300 |  | 300 |  | 300 |  | 300 |  | 300 |  | 300 |  | 300 |  | 300 |  | 250 |  | 250 | 250 | 250
Рудная шихта | 2500 |  | 2500 |  | 2500 |  | 2500 |  | 2500 |  | 2500 |  | 2500 |  | 2500 |  | 2500 |  | 2500 | 2500 | 2500
Металлодобавки
Тяжелый шлак | 100 |  | 100 |  | 100 |  | 100 |  | 100 |  | 100 |  | 100 |  | 100 |  | 100 |  | 100 | 100 | 100
руда Канакай
Известняк
Кварцит
Воздушные фурмы | откр. в/ф № 1,2,3,4,7,8,9 | [7 empty] | откр. в/ф № 1,2,3,4,7,8,9 | [7 empty] | откр. в/ф № 1,2,3,4,7,8,9
Система загрузки | КкемРкудАгл14прКкемРкзхАгл16 прТшл | [7 empty] | КкемРкудАгл14прКкемРкзхАгл16 прТшл | [7 empty] | КкемРкудАгл14прКкемРкзхАгл16 прТшл
Простой ДП |  | Время |  |  | Причина | [5 empty] | Тихий ход |  |  | Время |  |  | Причина
|  |  |  | 0:00 | [6 empty] | Тихий ход ДП |  |  |  |  | 0:00

## 08
Работа ДП №1 | [17 empty] | 8 | августа |  | 2020г.
№ выпуска | Фактически выпуск |  |  |  | Продувка печи | Длина летки печи | Шлак |  | Слитки | Вес ферромарганца, т | Анализ шлака с печи | [6 empty] | Анализ ферромарганца
| откр | закр | прод |  |  |  | К-ши | Вес, т | шт | за выпуск | SiO2 | Al2O3 | CaO | MnO | MgO | FeO | Основность | Si | Mn | P | S | C
4265 | 3:00 | 3:10 | 0:10 |  | ПР. | 1.6 | 0.3333333 | 12.3 | 13 | 28.95 | 32.7 | 10.82 | 41.84 | 6.42 | 5.71 | 0.61 | 1,28/1,45 | 2.23 | 73.72 | 0.146 | 0.021 | 6.18
4266 | 9:00 | 9:10 | 0:10 |  | пр | 1.6 | 0.5 | 16.8 | 13 | 30.35 | 32.32 | 9.97 | 40.29 | 7.51 | 6.01 | 0.65 | 1,25/1,43 | 1.47 | 73.44 | 0.153 | 0.014 | 6.59
4267 | 15:00 | 15:10 | 0:10 |  | пр | 1.6 | 0.6666667 | 20.65 | 13 | 30.8 | 32.39 | 8.98 | 38.97 | 7.44 | 6.95 | 0.48 | 1,2/1,42 | 1.03 | 75.38 | 0.14 | 0.001 | 6.78
4268 | 21:00 | 21:10 | 0:10 |  | пр. | 1.8 | 0.3333333 | 19.25 | 13 | 28.8 | 31.76 | 8.67 | 39.34 | 7.88 | 6.54 | 0.51 | 1,24/1,44 | 0.78 | 75.54 | 0.146 | 0.007 | 6.89
0:00
0:00
Итого | [6 empty] | 1.833333 | 69 | 52 | 118.9
Анализ колошниковой пыли |  |  | Mn |  | Fe |  | CaO |  | C
Режим / Время | 02 |  | 04 |  | 06 |  | 08 |  | 10 |  | 12 |  | 14 |  | 16 |  | 18 |  | 20 | 22 | 24
Количество подач | 6 |  | 8 |  | 15 |  | 22 |  | 7 |  | 13 |  | 21 |  | 26 |  | 7 |  | 14 | 20 | 25
Уровень засыпи | 5,5-5,1 |  | 6,2-6,3 |  | 6,2-6,6 |  | 6,1-6,2 |  | 6,8-6,5 |  | 6,3-6,6 |  | 6-5,7 |  | 6,9-6,8 |  | 6,4-6,5 |  | 6,2-6,2 | 6,3-6,9 | 6,6-6,9
Расход гор. дутья | 383 |  | 400 |  | 367 |  | 383 |  | 400 |  | 383 |  | 350 |  | 367 |  | 400 |  | 383 | 400 | 383
Давление гор. дутья | 0.7 |  | 0.68 |  | 0.72 |  | 0.72 |  | 0.68 |  | 0.7 |  | 0.72 |  | 0.72 |  | 0.7 |  | 0.7 | 0.69 | 0.7
to дутья | 1166 |  | 1164 |  | 1159 |  | 1124 |  | 1098 |  | 1168 |  | 1157 |  | 1153 |  | 1118 |  | 1163 | 1170 | 1161
Давл. под колошн. | 0.32 |  | 0.32 |  | 0.32 |  | 0.32 |  | 0.32 |  | 0.34 |  | 0.34 |  | 0.34 |  | 0.34 |  | 0.32 | 0.32 | 0.32
Перепад давления | 0.38 |  | 0.36 |  | 0.4 |  | 0.4 |  | 0.36 |  | 0.36 |  | 0.38 |  | 0.38 |  | 0.36 |  | 0.38 | 0.37 | 0.38
t o колошника | 690 |  | 690 |  | 650 |  | 670 |  | 620 |  | 610 |  | 610 |  | 660 |  | 660 |  | 660 | 660 | 660
Воздуходувн.маш. | ЭВД 3 |  | ЭВД 3 |  | ЭВД 3 |  | ЭВД 3 |  | ЭВД 3 |  | ЭВД 3 |  | ЭВД 3 |  | ЭВД 3 |  | ЭВД 3 |  | ЭВД 3 |  | ЭВД 3
Давление воз. маш. | 0.74 |  | 0.74 |  | 0.77 |  | 0.75 |  | 0.72 |  | 0.75 |  | 0.77 |  | 0.77 |  | 0.75 |  | 0.76 | 0.74 | 0.75
[17 empty] | Всего подач за сутки |  |  |  | 73
Д П - 3 | Шихтовка печи
| 0-8 | [7 empty] | 08-16 | [7 empty] | 16-24
Перешихтовки | 02 |  | 04 |  | 06 |  | 08 |  | 10 |  | 12 |  | 14 |  | 16 |  | 18 |  | 20 | 22 | 24
П о д а ч и |  |  |  |  | с 13 п
Кокс Н Тагил
Кокс Губаха
Кокс Кемерово+ | 1100 |  | 1100 |  | 1070 |  | 1070 |  | 1070 |  | 1070 |  | 1070 |  | 1070 |  | 1070 |  | 1070 | 1070 | 1070
Кокс Кемерово | 500 |  | 500 |  | 500 |  | 500 |  | 500 |  | 500 |  | 500 |  | 500 |  | 500 |  | 500 | 500 | 500
В с е г о кокса | 1600 |  | 1600 |  | 1570 |  | 1570 |  | 1570 |  | 1570 |  | 1570 |  | 1570 |  | 1570 |  | 1570 | 1570 | 1570
р Mn Новор-к
р Mn Казах
р Mn Кудумани | 750 |  | 750 |  | 800 |  | 800 |  | 800 |  | 800 |  | 800 |  | 800 |  | 800 |  | 800 | 800 | 800
р Mn Каражал | 400 |  | 400 |  | 400 |  | 400 |  | 400 |  | 400 |  | 400 |  | 400 |  | 400 |  | 400 | 400 | 400
Агломерат 7% | 1100 |  | 1100 |  | 1100 |  | 1100 |  | 1100 |  | 1100 |  | 1100 |  | 1100 |  | 1100 |  | 1100 | 1100 | 1100
Агломерат 18% | 250 |  | 250 |  | 200 |  | 200 |  | 200 |  | 200 |  | 200 |  | 200 |  | 200 |  | 200 | 200 | 200
Рудная шихта | 2500 |  | 2500 |  | 2500 |  | 2500 |  | 2500 |  | 2500 |  | 2500 |  | 2500 |  | 2500 |  | 2500 | 2500 | 2500
Металлодобавки
Тяжелый шлак | 100 |  | 100 |  | 100 |  | 100 |  | 100 |  | 100 |  | 100 |  | 100 |  | 100 |  | 100 | 100 | 100
руда Канакай
Известняк
Кварцит
Воздушные фурмы | откр. в/ф № 1,2,3,4,7,8,9 | [7 empty] | откр. в/ф № 1,2,3,4,7,8,9 | [7 empty] | откр. в/ф № 1,2,3,4,7,8,9
Система загрузки | КкемРкудАгл14прКкемРкзхАгл16 прТшл | [7 empty] | КкемРкудАгл14прКкемРкзхАгл16 прТшл | [7 empty] | КкемРкудАгл14прКкемРкзхАгл16 прТшл
Простой ДП |  | Время |  |  | Причина | [5 empty] | Тихий ход |  |  | Время |  |  | Причина
|  |  |  | 0:00 | [6 empty] | Тихий ход ДП |  |  |  |  | 0:00

## 09
Работа ДП №1 | [17 empty] | 9 | августа |  | 2020г.
№ выпуска | Фактически выпуск |  |  |  | Продувка печи | Длина летки печи | Шлак |  | Слитки | Вес ферромарганца, т | Анализ шлака с печи | [6 empty] | Анализ ферромарганца
| откр | закр | прод |  |  |  | К-ши | Вес, т | шт | за выпуск | SiO2 | Al2O3 | CaO | MnO | MgO | FeO | Основность | Si | Mn | P | S | C
4269 | 3:00 | 3:10 | 0:10 |  | пр. | 1.8 | 0.75 | 20.75 | 13 | 31.55 | 31.32 | 8.47 | 39.1 | 7.83 | 6.59 | 0.45 | 1,25/1,46 | 0.74 | 76.55 | 0.149 | 0.007 | 6.91
4270 | 9:00 | 9:10 | 0:10 |  | пр. | 1.4 | 0.6666667 | 21.1 | 13 | 31.7 | 31.85 | 8.45 | 37.47 | 8.6 | 6.71 | 0.53 | 1,18/1,39 | 1.12 | 76.53 | 0.151 | 0.01 | 6.71
4271 | 15:00 | 15:10 | 0:10 |  | пр. | 1.5 | 0.6666667 | 19.85 | 13 | 30 | 31.86 | 8.41 | 37.34 | 8.07 | 6.61 | 0.47 | 1,17/1,38 | 1.07 | 76.78 | 0.147 | 0.009 | 6.76
4272 | 21:00 | 21:10 | 0:10 |  | пр | 1.6 | 0.6666667 | 19.4 | 13 | 29.15 | 31.51 | 8.14 | 36.66 | 8.87 | 6.07 | 0.44 | 1,16/1,36 | 0.73 | 75.98 | 0.162 | 0.007 | 6.92
0:00
0:00
Итого | [6 empty] | 2.75 | 81.1 | 52 | 122.4
Анализ колошниковой пыли |  |  | Mn |  | Fe |  | CaO |  | C
Режим / Время | 02 |  | 04 |  | 06 |  | 08 |  | 10 |  | 12 |  | 14 |  | 16 |  | 18 |  | 20 | 22 | 24
Количество подач | 7 |  | 13 |  | 20 |  | 27 |  | 6 |  | 14 |  | 20 |  | 26 |  | 8 |  | 16 | 22 | 7
Уровень засыпи | 6,1-6,5 |  | 6,1-6,7 |  | 6,1-6,7 |  | 5,3-6,2 |  | 6,1-6,5 |  | 6,4-6,9 |  | 6,4-6,9 |  | 6,1-6,9 |  | 6,2-6,9 |  | 6,1-6,9 | 6,2-7 | 6,1-6,6
Расход гор. дутья | 383 |  | 400 |  | 400 |  | 367 |  | 367 |  | 400 |  | 400 |  | 417 |  | 400 |  | 400 | 400 | 350
Давление гор. дутья | 0.7 |  | 0.69 |  | 0.69 |  | 0.7 |  | 0.7 |  | 0.66 |  | 0.68 |  | 0.68 |  | 0.68 |  | 0.66 | 0.64 | 0.66
to дутья | 1133 |  | 1110 |  | 1182 |  | 1164 |  | 1157 |  | 1119 |  | 1168 |  | 1174 |  | 1160 |  | 1129 | 1098 | 1168
Давл. под колошн. | 0.32 |  | 0.32 |  | 0.32 |  | 0.32 |  | 0.32 |  | 0.32 |  | 0.32 |  | 0.32 |  | 0.32 |  | 0.32 | 0.34 | 0.34
Перепад давления | 0.38 |  | 0.37 |  | 0.37 |  | 0.38 |  | 0.38 |  | 0.34 |  | 0.36 |  | 0.36 |  | 0.36 |  | 0.34 | 0.3 | 0.32
t o колошника | 630 |  | 610 |  | 610 |  | 610 |  | 610 |  | 610 |  | 610 |  | 610 |  | 580 |  | 580 | 580 | 580
Воздуходувн.маш. | ЭВД 3 |  | ЭВД 3 |  | ЭВД 3 |  | ЭВД 3 |  | ЭВД 3 |  | ЭВД 3 |  | ЭВД 3 |  | ЭВД 3 |  | ЭВД 3 |  | ЭВД 3 |  | ЭВД 3
Давление воз. маш. | 0.75 |  | 0.73 |  | 0.74 |  | 0.74 |  | 0.72 |  | 0.7 |  | 0.7 |  | 0.7 |  | 0.7 |  | 0.74 | 0.65 | 0.7
[17 empty] | Всего подач за сутки |  |  |  | 60
Д П - 3 | Шихтовка печи
| 0-8 | [7 empty] | 08-16 | [7 empty] | 16-24
Перешихтовки | 02 |  | 04 |  | 06 |  | 08 |  | 10 |  | 12 |  | 14 |  | 16 |  | 18 |  | 20 | 22 | 24
П о д а ч и | [20 empty] | с25п.
Кокс Н Тагил
Кокс Губаха
Кокс Кемерово+ | 1070 |  | 1070 |  | 1070 |  | 1070 |  | 1070 |  | 1070 |  | 1070 |  | 1070 |  | 1070 |  | 1070 | 1070 | 1080
Кокс Кемерово | 500 |  | 500 |  | 500 |  | 500 |  | 500 |  | 500 |  | 500 |  | 500 |  | 500 |  | 500 | 500 | 500
В с е г о кокса | 1570 |  | 1570 |  | 1570 |  | 1570 |  | 1570 |  | 1570 |  | 1570 |  | 1570 |  | 1570 |  | 1570 | 1570 | 1580
р Mn Новор-к
р Mn Казах
р Mn Кудумани | 800 |  | 800 |  | 800 |  | 800 |  | 800 |  | 800 |  | 800 |  | 800 |  | 800 |  | 800 | 800 | 800
р Mn Каражал | 400 |  | 400 |  | 400 |  | 400 |  | 400 |  | 400 |  | 400 |  | 400 |  | 400 |  | 400 | 400 | 400
Агломерат 7% | 1100 |  | 1100 |  | 1100 |  | 1100 |  | 1100 |  | 1100 |  | 1100 |  | 1100 |  | 1100 |  | 1100 | 1100 | 1100
Агломерат 18% | 200 |  | 200 |  | 200 |  | 200 |  | 200 |  | 200 |  | 200 |  | 200 |  | 200 |  | 200 | 200 | 200
Рудная шихта | 2500 |  | 2500 |  | 2500 |  | 2500 |  | 2500 |  | 2500 |  | 2500 |  | 2500 |  | 2500 |  | 2500 | 2500 | 2500
Металлодобавки
Тяжелый шлак | 100 |  | 100 |  | 100 |  | 100 |  | 100 |  | 100 |  | 100 |  | 100 |  | 100 |  | 100 | 100 | 100
руда Канакай
Известняк
Кварцит
Воздушные фурмы | откр. в/ф № 1,2,3,4,7,8,9 | [7 empty] | откр. в/ф № 1,2,3,4,7,8,9 | [7 empty] | откр. в/ф № 1,2,3,4,7,8,9
Система загрузки | КкемРкудАгл14прКкемРкзхАгл16 прТшл | [7 empty] | КкемРкудАгл14прКкемРкзхАгл16 прТшл | [7 empty] | КкемРкудАгл14прКкемРкзхАгл16 прТшл
Простой ДП |  | Время |  |  | Причина | [5 empty] | Тихий ход |  |  | Время |  |  | Причина
|  |  |  | 0:00 | [6 empty] | Тихий ход ДП |  |  |  |  | 0:00

## 10
Работа ДП №1 | [17 empty] | 10 | августа |  | 2020г.
№ выпуска | Фактически выпуск |  |  |  | Продувка печи | Длина летки печи | Шлак |  | Слитки | Вес ферромарганца, т | Анализ шлака с печи | [6 empty] | Анализ ферромарганца
| откр | закр | прод |  |  |  | К-ши | Вес, т | шт | за выпуск | SiO2 | Al2O3 | CaO | MnO | MgO | FeO | Основность | Si | Mn | P | S | C
4273 | 3:00 | 3:10 | 0:10 |  | пр. | 1.6 | 0.5 | 17.6 | 13 | 29.35 | 30.77 | 8.01 | 36.96 | 9.67 | 5.72 | 0.56 | 1,2/1,39 | 0.55 | 76.08 | 0.143 | 0.005 | 7.01
4274 | 8:45 | 8:55 | 0:10 |  | пр. | 1.6 | 0.75 | 20.2 | 13 | 30.8 | 32.99 | 8.6 | 38.42 | 7.85 | 6.81 | 0.5 | 1,16/1,37 | 0.54 | 76.57 | 0.132 | 0.005 | 7.02
4275 | 14:55 | 15:10 | 0:15 |  | пр | 1.6 | 0.75 | 18.45 | 13 | 33 | 31.29 | 8.17 | 37.78 | 9.15 | 6.5 | 0.62 | 1,21/1,42 | 0.53 | 77.49 | 0.14 | 0.005 | 7.02
4276 | 21:00 | 21:10 | 0:10 |  | пр | 1.6 | 0.75 | 22.85 | 13 | 33.35 | 32.55 | 8.32 | 37.4 | 9.48 | 6.89 | 0.4 | 1,15/1,36 | 0.35 | 76.84 | 0.135 | 0.003 | 7.17
0:00
0:00
Итого | [6 empty] | 2.75 | 79.1 | 52 | 126.5
Анализ колошниковой пыли |  |  | Mn |  | Fe |  | CaO |  | C
|  |  | 18.7 |  | 2 |  | 18.01 |  | 15.09
Режим / Время | 02 |  | 04 |  | 06 |  | 08 |  | 10 |  | 12 |  | 14 |  | 16 |  | 18 |  | 20 | 22 | 24
Количество подач | 7 |  | 13 |  | 20 |  | 27 |  | 6 |  | 13 |  | 21 |  | 28 |  | 10 |  | 17 | 23 | 32
Уровень засыпи | 6,1-6,6 |  | 6,1-6,7 |  | 6,4-6,7 |  | 6,1-6,5 |  | 6,6-6,9 |  | 6,7-7,0 |  | 6,9-6,8 |  | 6,2-6,6 |  | 6,2-6,9 |  | 6,7-7,9 | 6,5-6,7 | 6,7-6,9
Расход гор. дутья | 350 |  | 367 |  | 400 |  | 400 |  | 400 |  | 383 |  | 367 |  | 400 |  | 400 |  | 383 | 383 | 417
Давление гор. дутья | 0.66 |  | 0.68 |  | 0.66 |  | 0.64 |  | 0.68 |  | 0.72 |  | 0.72 |  | 0.7 |  | 0.72 |  | 0.7 | 0.68 | 0.7
to дутья | 1168 |  | 1164 |  | 1133 |  | 1170 |  | 1171 |  | 1166 |  | 1130 |  | 1100 |  | 1175 |  | 1165 | 1157 | 1124
Давл. под колошн. | 0.34 |  | 0.36 |  | 0.34 |  | 0.32 |  | 0.32 |  | 0.32 |  | 0.32 |  | 0.32 |  | 0.32 |  | 0.32 | 0.32 | 0.32
Перепад давления | 0.32 |  | 0.32 |  | 0.32 |  | 0.32 |  | 0.36 |  | 0.4 |  | 0.4 |  | 0.38 |  | 0.4 |  | 0.38 | 0.36 | 0.38
t o колошника | 580 |  | 580 |  | 580 |  | 580 |  | 580 |  | 550 |  | 530 |  | 500 |  | 500 |  | 480 | 480 | 480
Воздуходувн.маш. | ЭВД 3 |  | ЭВД 3 |  | ЭВД 3 |  | ЭВД 3 |  | ЭВД 3 |  | ЭВД 3 |  | ЭВД 3 |  | ЭВД 3 |  | ЭВД 3 |  | ЭВД 3 |  | ЭВД 3
Давление воз. маш. | 0.7 |  | 0.76 |  | 0.72 |  | 0.73 |  | 0.71 |  | 0.74 |  | 0.75 |  | 0.7 |  | 0.71 |  | 0.75 | 0.76 | 0.74
[17 empty] | Всего подач за сутки |  |  |  | 87
Д П - 3 | Шихтовка печи
| 0-8 | [7 empty] | 08-16 | [7 empty] | 16-24
Перешихтовки | 02 |  | 04 |  | 06 |  | 08 |  | 10 |  | 12 |  | 14 |  | 16 |  | 18 |  | 20 | 22 | 24
П о д а ч и | [16 empty] | с 3 п |  |  |  | с 28 п
Кокс Н Тагил
Кокс Губаха
Кокс Кемерово+ | 1080 |  | 1080 |  | 1080 |  | 1080 |  | 1080 |  | 1080 |  | 1080 |  | 1080 |  | 800 мокр т |  | 800 | 800 | 800
Кокс Кемерово | 500 |  | 500 |  | 500 |  | 500 |  | 500 |  | 500 |  | 500 |  | 500 |  | 800 |  | 800 | 800 | 820
В с е г о кокса | 1580 |  | 1580 |  | 1580 |  | 1580 |  | 1580 |  | 1580 |  | 1580 |  | 1580 |  | 1600 |  | 1600 | 1600 | 1620
р Mn Новор-к
р Mn Казах
р Mn Кудумани | 800 |  | 800 |  | 800 |  | 800 |  | 800 |  | 800 |  | 800 |  | 800 |  | 800 |  | 800 | 800 | 900
р Mn Каражал | 400 |  | 400 |  | 400 |  | 400 |  | 400 |  | 400 |  | 400 |  | 400 |  | 400 |  | 400 | 400 | 200
Агломерат 7% | 1100 |  | 1100 |  | 1100 |  | 1100 |  | 1100 |  | 1100 |  | 1100 |  | 1100 |  | 1100 |  | 1100 | 1100 | 1100
Агломерат 18% | 200 |  | 200 |  | 200 |  | 200 |  | 200 |  | 200 |  | 200 |  | 200 |  | 200 |  | 200 | 200 | 300
Рудная шихта | 2500 |  | 2500 |  | 2500 |  | 2500 |  | 2500 |  | 2500 |  | 2500 |  | 2500 |  | 2500 |  | 2500 | 2500 | 2500
Металлодобавки
Тяжелый шлак | 100 |  | 100 |  | 100 |  | 100 |  | 100 |  | 100 |  | 100 |  | 100 |  | 100 |  | 100 | 100 | 100
руда Канакай
Известняк
Кварцит | [20 empty] | 30
Воздушные фурмы | откр. в/ф № 1,2,3,4,7,8,9 | [7 empty] | откр. в/ф № 1,2,3,4,7,8,9 | [7 empty] | откр. в/ф № 1,2,3,4,7,8,9
Система загрузки | КкемРкудАгл14прКкемРкзхАгл16 прТшл | [7 empty] | КкемРкудАгл14прКкемРкзхАгл16 прТшл | [7 empty] | КкемРкудАгл14прКкемРкзхАгл16 прКвТшл
Простой ДП |  | Время |  |  | Причина | [5 empty] | Тихий ход |  |  | Время |  |  | Причина
|  |  |  | 0:00 | [6 empty] | Тихий ход ДП |  |  |  |  | 0:00

## 11
Работа ДП №1 | [17 empty] | 11 | августа |  | 2020г.
№ выпуска | Фактически выпуск |  |  |  | Продувка печи | Длина летки печи | Шлак |  | Слитки | Вес ферромарганца, т | Анализ шлака с печи | [6 empty] | Анализ ферромарганца
| откр | закр | прод |  |  |  | К-ши | Вес, т | шт | за выпуск | SiO2 | Al2O3 | CaO | MnO | MgO | FeO | Основность | Si | Mn | P | S | C
4277 | 3:00 | 3:10 | 0:10 |  | пр | 1.6 | 0.75 | 22.8 | 13 | 32.05 | 32.19 | 8.39 | 38.64 | 9.54 | 6.47 | 0.78 | 1,20/1,40 | 0.17 | 77.02 | 0.121 | 0.003 | 7.33
4278 | 9:00 | 9:20 | 0:20 |  | пр. | 1.6 | 0.6 | 18.15 | 13 | 30.85 | 34.07 | 8.82 | 41.43 | 7.6 | 6.57 | 0.52 | 1,22/1,41 | 0.21 | 76.21 | 0.117 | 0.003 | 7.29
4279 | 15:00 | 15:15 | 0:15 |  | пр. | 1.4 | 0.3333333 | 11.3 | 13 | 27.45 | 33.18 | 8.88 | 42.37 | 6.3 | 6.45 | 0.4 | 1,28/1,47 | 0.64 | 75.49 | 0.14 | 0.006 | 6.97
4280 | 21:00 | 21:15 | 0:15 |  | пр | 1.6 | 0.3333333 | 11 | 13 | 30.5 | 32.97 | 10.2 | 44.49 | 5.19 | 6.25 | 0.31 | 1,35/1,54 | 1.03 | 75.44 | 0.141 | 0.011 | 6.79
0:00
0:00
Итого | [6 empty] | 2.016667 | 63.25 | 52 | 120.85
Анализ колошниковой пыли |  |  | Mn |  | Fe |  | CaO |  | C
|  |  | 19.35 |  | 1.96 |  | 18.25 |  | 13.2
Режим / Время | 02 |  | 04 |  | 06 |  | 08 |  | 10 |  | 12 |  | 14 |  | 16 |  | 18 |  | 20 | 22 | 24
Количество подач | 10 |  | 17 |  | 27 |  | 37 |  | 8 |  | 17 |  | 25 |  | 31 |  | 6 |  | 12 | 17 | 23
Уровень засыпи | 6,6-6,9 |  | 6,3-6,6 |  | 6,1-6,5 |  | 6,7-6,7 |  | 6,2-6,0 |  | 6,1-6,0 |  | 5,5-5,4 |  | 6,1-5,7 |  | 6,1-5,8 |  | 5,9-5,4 | 6,3-6,4 | 6,6-6,5
Расход гор. дутья | 383 |  | 417 |  | 400 |  | 383 |  | 400 |  | 400 |  | 383 |  | 383 |  | 383 |  | 367 | 383 | 350
Давление гор. дутья | 0.7 |  | 0.7 |  | 0.68 |  | 0.68 |  | 0.68 |  | 0.69 |  | 0.7 |  | 0.7 |  | 0.7 |  | 0.7 | 0.7 | 0.75
to дутья | 1171 |  | 1174 |  | 1167 |  | 1134 |  | 1100 |  | 1182 |  | 1169 |  | 1161 |  | 1135 |  | 1182 | 1181 | 1170
Давл. под колошн. | 0.32 |  | 0.32 |  | 0.32 |  | 0.32 |  | 0.32 |  | 0.32 |  | 0.32 |  | 0.32 |  | 0.32 |  | 0.32 | 0.32 | 0.32
Перепад давления | 0.38 |  | 0.38 |  | 0.36 |  | 0.36 |  | 0.36 |  | 0.37 |  | 0.38 |  | 0.38 |  | 0.38 |  | 0.38 | 0.38 | 0.43
t o колошника | 480 |  | 480 |  | 500 |  | 500 |  | 500 |  | 530 |  | 560 |  | 600 |  | 580 |  | 580 | 600 | 550
Воздуходувн.маш. | ЭВД 3 |  | ЭВД 3 |  | ЭВД 3 |  | ЭВД 3 |  | ЭВД 3 |  | ЭВД 3 |  | ЭВД 3 |  | ЭВД 3 |  | ЭВД 3 |  | ЭВД 3 |  | ЭВД 3
Давление воз. маш. | 0.72 |  | 0.72 |  | 0.7 |  | 0.76 |  | 0.68 |  | 0.69 |  | 0.73 |  | 0.73 |  | 0.71 |  | 0.73 | 0.73 | 0.75
[17 empty] | Всего подач за сутки |  |  |  | 91
Д П - 3 | Шихтовка печи
| 0-8 | [7 empty] | 08-16 | [7 empty] | 16-24
Перешихтовки | 02 |  | 04 |  | 06 |  | 08 |  | 10 |  | 12 |  | 14 |  | 16 |  | 18 |  | 20 | 22 | 24
П о д а ч и |  |  |  |  | с 22 п | [15 empty] | с 21 п
Кокс Н Тагил
Кокс Губаха
Кокс Кемер мокр туш | 800 |  | 800 |  | 800 |  | 800 |  | 800 |  | 800 |  | 800 |  | 800 |  | 800 |  | 800 | 800 | 800
Кокс Кемер сух туш | 820 |  | 820 |  | 840 |  | 840 |  | 840 |  | 840 |  | 840 |  | 840 |  | 840 |  | 840 | 840 | 830
В с е г о кокса | 1620 |  | 1620 |  | 1640 |  | 1640 |  | 1640 |  | 1640 |  | 1640 |  | 1640 |  | 1640 |  | 1640 | 1640 | 1630
р Mn Новор-к
р Mn Казах
р Mn Кудумани | 900 |  | 900 |  | 900 |  | 900 |  | 900 |  | 900 |  | 900 |  | 900 |  | 900 |  | 900 | 900 | 900
р Mn Каражал | 200 |  | 200 |  | 200 |  | 200 |  | 200 |  | 200 |  | 200 |  | 200 |  | 200 |  | 200 | 200 | 200
Агломерат 7% | 1100 |  | 1100 |  | 1100 |  | 1100 |  | 1100 |  | 1100 |  | 1100 |  | 1100 |  | 1100 |  | 1100 | 1100 | 1100
Агломерат 18% | 300 |  | 300 |  | 300 |  | 300 |  | 300 |  | 300 |  | 300 |  | 300 |  | 300 |  | 300 | 300 | 300
Рудная шихта | 2500 |  | 2500 |  | 2500 |  | 2500 |  | 2500 |  | 2500 |  | 2500 |  | 2500 |  | 2500 |  | 2500 | 2500 | 2500
Металлодобавки
Тяжелый шлак | 100 |  | 100 |  | 100 |  | 100 |  | 100 |  | 100 |  | 100 |  | 100 |  | 100 |  | 100 | 100 | 100
руда Канакай
Известняк
Кварцит | 30 |  | 30 |  | 30 |  | 30 |  | 30 |  | 30 |  | 30 |  | 30 |  | 30 |  | 30 | 30 | 30
Воздушные фурмы | откр. в/ф № 1,2,3,4,7,8,9 | [7 empty] | откр. в/ф № 1,2,3,4,7,8,9 | [7 empty] | откр. в/ф № 1,2,3,4,7,8,9
Система загрузки | КкемРкудАгл14прКкемРкзхАгл16прКвТшл | [7 empty] | КкемРкудАгл14прКкемРкзхАгл16прКвТшл | [7 empty] | КкемРкудАгл14прКкемРкзхАгл16прКвТшл
Простой ДП |  | Время |  |  | Причина | [5 empty] | Тихий ход |  |  | Время |  |  | Причина
|  |  |  | 0:00 | [6 empty] | Тихий ход ДП |  |  |  |  | 0:00

## 12
Работа ДП №1 | [17 empty] | 12 | августа |  | 2020г.
№ выпуска | Фактически выпуск |  |  |  | Продувка печи | Длина летки печи | Шлак |  | Слитки | Вес ферромарганца, т | Анализ шлака с печи | [6 empty] | Анализ ферромарганца
| откр | закр | прод |  |  |  | К-ши | Вес, т | шт | за выпуск | SiO2 | Al2O3 | CaO | MnO | MgO | FeO | Основность | Si | Mn | P | S | C
4281 | 3:00 | 3:10 | 0:10 |  | пр. | 1.6 | 0.5 | 15.75 | 13 | 31.45 | 32.95 | 9.82 | 43.8 | 5.65 | 6.47 | 0.47 | 1,33/1,53 | 1.67 | 76.03 | 0.145 | 0.017 | 6.49
4282 | 9:00 | 9:30 | 0:30 |  | пр | 1.6 | 0.6666667 | 16.05 | 13 | 36.6 | 31.96 | 7.56 | 38.96 | 7.93 | 7.66 | 0.4 | 1,2/1,46 | 1.03 | 76.69 | 0.148 | 0.01 | 6.8
4283 | 15:00 | 15:10 | 0:10 |  | пр | 1.6 | 0.6666667 | 21 | 13 | 29.15 | 31.7 | 7.12 | 40.26 | 7.89 | 7.35 | 0.54 | 1,27/1,5 | 0.32 | 76.37 | 0.118 | 0.003 | 7.19
4284 | 21:00 | 21:10 | 0:10 |  | пр. | 1.6 | 0.5 | 14.45 | 13 | 30.7 | 33.56 | 8.71 | 43.44 | 6.57 | 6.24 | 0.48 | 1,29/1,48 | 0.29 | 76.16 | 0.122 | 0.003 | 7.21
0:00
0:00
Итого | [6 empty] | 2.333333 | 67.25 | 52 | 127.9
Анализ колошниковой пыли |  |  | Mn |  | Fe |  | CaO |  | C
|  |  | 21.15 |  | 1 |  | 17.93 |  | 10.1
Режим / Время | 02 |  | 04 |  | 06 |  | 08 |  | 10 |  | 12 |  | 14 |  | 16 |  | 18 |  | 20 | 22 | 24
Количество подач | 6 |  | 12 |  | 20 |  | 28 |  | 6 |  | 12 |  | 20 |  | 28 |  | 7 |  | 16 | 22 | 28
Уровень засыпи | 6,3-6,3 |  | 6,7-6,9 |  | 6,4-6,7 |  | 5,9-5,8 |  | 6,3-6,8 |  | 6,7-6,9 |  | 6-6,1 |  | 6-5,9 |  | 5,8-5,5 |  | 5,6-5,3 | 5,7-5,4 | 5,8-5,5
Расход гор. дутья | 350 |  | 367 |  | 383 |  | 350 |  | 367 |  | 383 |  | 383 |  | 383 |  | 367 |  | 383 | 383 | 400
Давление гор. дутья | 0.74 |  | 0.72 |  | 0.7 |  | 0.74 |  | 0.72 |  | 0.68 |  | 0.7 |  | 0.68 |  | 0.7 |  | 0.7 | 0.7 | 0.68
to дутья | 1133 |  | 1106 |  | 11825 |  | 1165 |  | 1156 |  | 1117 |  | 1168 |  | 1173 |  | 1164 |  | 1139 | 1114 | 1180
Давл. под колошн. | 0.32 |  | 0.32 |  | 0.32 |  | 0.32 |  | 0.32 |  | 0.32 |  | 0.36 |  | 0.34 |  | 0.34 |  | 0.32 | 0.32 | 0.32
Перепад давления | 0.42 |  | 0.4 |  | 0.38 |  | 0.42 |  | 0.4 |  | 0.36 |  | 0.34 |  | 0.34 |  | 0.36 |  | 0.38 | 0.38 | 0.36
t o колошника | 530 |  | 500 |  | 500 |  | 600 |  | 560 |  | 540 |  | 540 |  | 580 |  | 580 |  | 600 | 600 | 600
Воздуходувн.маш. | ЭВД 3 |  | ЭВД 3 |  | ЭВД 3 |  | ЭВД 3 |  | ЭВД 3 |  | ЭВД 3 |  | ЭВД 3 |  | ЭВД 3 |  | ЭВД 3 |  | ЭВД 3 |  | ЭВД 3
Давление воз. маш. | 0.75 |  | 0.74 |  | 0.73 |  | 0.75 |  | 0.75 |  | 0.7 |  | 0.7 |  | 0.69 |  | 0.7 |  | 0.72 | 0.7 | 0.7
[17 empty] | Всего подач за сутки |  |  |  | 84
Д П - 3 | Шихтовка печи
| 0-8 | [7 empty] | 08-16 | [7 empty] | 16-24
Перешихтовки | 02 |  | 04 |  | 06 |  | 08 |  | 10 |  | 12 |  | 14 |  | 16 |  | 18 |  | 20 | 22 | 24
П о д а ч и |  |  |  |  | с 16 п | [11 empty] | с3п.
Кокс Н Тагил
Кокс Губаха
Кокс Кемер мокр туш | 800 |  | 800 |  | 800 |  | 800 |  | 800 |  | 800 |  | 800 |  | 800 |  | 800 |  | 800 | 800 | 800
Кокс Кемер сух туш | 830 |  | 830 |  | 820 |  | 820 |  | 820 |  | 820 |  | 820 |  | 820 |  | 840 |  | 840 | 840 | 840
В с е г о кокса | 1630 |  | 1630 |  | 1620 |  | 1620 |  | 1620 |  | 1620 |  | 1620 |  | 1620 |  | 1640 |  | 1640 | 1640 | 1640
р Mn Новор-к
р Mn Казах
р Mn Кудумани | 900 |  | 900 |  | 900 |  | 900 |  | 900 |  | 900 |  | 900 |  | 900 |  | 900 |  | 900 | 900 | 900
р Mn Каражал | 200 |  | 200 |  | 200 |  | 200 |  | 200 |  | 200 |  | 200 |  | 200 |  | 200 |  | 200 | 200 | 200
Агломерат 7% | 1100 |  | 1100 |  | 1100 |  | 1100 |  | 1100 |  | 1100 |  | 1100 |  | 1100 |  | 1100 |  | 1100 | 1100 | 1100
Агломерат 18% | 300 |  | 300 |  | 300 |  | 300 |  | 300 |  | 300 |  | 300 |  | 300 |  | 300 |  | 300 | 300 | 300
Рудная шихта | 2500 |  | 2500 |  | 2500 |  | 2500 |  | 2500 |  | 2500 |  | 2500 |  | 2500 |  | 2500 |  | 2500 | 2500 | 2500
Металлодобавки
Тяжелый шлак | 100 |  | 100 |  | 100 |  | 100 |  | 100 |  | 100 |  | 100 |  | 100 |  | 100 |  | 100 | 100 | 100
руда Канакай
Известняк
Кварцит | 30 |  | 30 |  | 40 |  | 40 |  | 40 |  | 40 |  | 40 |  | 40 |  | 40 |  | 40 | 40 | 40
Воздушные фурмы | откр. в/ф № 1,2,3,4,7,8,9 | [7 empty] | откр. в/ф № 1,2,3,4,7,8,9 | [7 empty] | откр. в/ф № 1,2,3,4,7,8,9
Система загрузки | КкемРкудАгл14прКкемРкзхАгл16прКвТшл | [7 empty] | КкемРкудАгл14прКкемРкзхАгл16прКвТшл | [7 empty] | КкемРкудАгл14прКкемРкзхАгл16прКвТшл
Простой ДП |  | Время |  |  | Причина | [5 empty] | Тихий ход |  |  | Время |  |  | Причина
|  |  |  | 0:00 | [6 empty] | Тихий ход ДП |  |  |  |  | 0:00

## 13
Работа ДП №1 | [17 empty] | 13 | августа |  | 2020г.
№ выпуска | Фактически выпуск |  |  |  | Продувка печи | Длина летки печи | Шлак |  | Слитки | Вес ферромарганца, т | Анализ шлака с печи | [6 empty] | Анализ ферромарганца
| откр | закр | прод |  |  |  | К-ши | Вес, т | шт | за выпуск | SiO2 | Al2O3 | CaO | MnO | MgO | FeO | Основность | Si | Mn | P | S | C
4285 | 3:00 | 3:10 | 0:10 |  | пр. | 1.6 | 0.3333333 | 15.25 | 13 | 29.2 | 31.4 | 8.81 | 43.19 | 5.92 | 5.62 | 0.44 | 1,38/1,55 | 0.59 | 76.02 | 0.127 | 0.005 | 6.99
4286 | 9:00 | 9:10 | 0:10 |  | пр. | 1.4 | 0.3333333 | 13.85 | 13 | 29.15 | 32.99 | 9.37 | 43.84 | 4.88 | 6.27 | 0.34 | 1,33/1,52 | 1.02 | 75.59 | 0.153 | 0.009 | 6.79
4287 | 15:00 | 15:10 | 0:10 |  | пр. | 1.5 | 0.5 | 18.2 | 13 | 33.25 | 32.68 | 9.42 | 43.91 | 5.46 | 6.77 | 0.5 | 1,34/1,55 | 1.98 | 76.51 | 0.139 | 0.017 | 6.37
4288 | 21:00 | 21:10 | 0:10 |  | пр | 1.6 | 0.5 | 16.95 | 13 | 29.8 | 31.71 | 8.21 | 41.83 | 6.34 | 6.7 | 0.64 | 1,32/1,53 | 0.92 | 76.28 | 0.136 | 0.01 | 6.83
0:00
0:00
Итого | [6 empty] | 1.666667 | 64.25 | 52 | 121.4
Анализ колошниковой пыли |  |  | Mn |  | Fe |  | CaO |  | C
|  |  | 17.05 |  | 1.24 |  | 16.47 |  | 11.23
Режим / Время | 02 |  | 04 |  | 06 |  | 08 |  | 10 |  | 12 |  | 14 |  | 16 |  | 18 |  | 20 | 22 | 24
Количество подач | 7 |  | 13 |  | 18 |  | 25 |  | 6 |  | 11 |  | 18 |  | 24 |  | 7 |  | 14 | 20 | 26
Уровень засыпи | 5,5-5,3 |  | 5,8-5,5 |  | 6,0-6,2 |  | 6,0-5,5 |  | 6,4-6,2 |  | 6,2-6,0 |  | 6,2-6,4 |  | 6,3-6,7 |  | 6,2-6,1 |  | 6-5,6 | 6,6-6,4 | 6,5-6,4
Расход гор. дутья | 400 |  | 367 |  | 400 |  | 367 |  | 383 |  | 367 |  | 333 |  | 383 |  | 383 |  | 367 | 350 | 383
Давление гор. дутья | 0.69 |  | 0.72 |  | 0.7 |  | 0.72 |  | 0.7 |  | 0.7 |  | 0.7 |  | 0.7 |  | 0.7 |  | 0.72 | 0.74 | 0.7
to дутья | 1177 |  | 1171 |  | 1145 |  | 1116 |  | 1178 |  | 1168 |  | 1153 |  | 1130 |  | 1176 |  | 1175 | 1172 | 1145
Давл. под колошн. | 0.32 |  | 0.32 |  | 0.32 |  | 0.32 |  | 0.32 |  | 0.3 |  | 0.3 |  | 0.32 |  | 0.32 |  | 0.32 | 0.34 | 0.34
Перепад давления | 0.37 |  | 0.4 |  | 0.38 |  | 0.4 |  | 0.38 |  | 0.4 |  | 0.4 |  | 0.38 |  | 0.38 |  | 0.4 | 0.4 | 0.36
t o колошника | 600 |  | 620 |  | 600 |  | 600 |  | 600 |  | 600 |  | 600 |  | 600 |  | 600 |  | 650 | 650 | 650
Воздуходувн.маш. | ЭВД 3 |  | ЭВД 3 |  | ЭВД 3 |  | ЭВД 3 |  | ЭВД 3 |  | ЭВД 3 |  | ЭВД 3 |  | ЭВД 3 |  | ЭВД 3 |  | ЭВД 3 |  | ЭВД 3
Давление воз. маш. | 0.73 |  | 0.75 |  | 0.74 |  | 0.75 |  | 0.7 |  | 0.73 |  | 0.73 |  | 0.72 |  | 0.72 |  | 0.75 | 0.74 | 0.73
[17 empty] | Всего подач за сутки |  |  |  | 75
Д П - 3 | Шихтовка печи
| 0-8 | [7 empty] | 08-16 | [7 empty] | 16-24
Перешихтовки | 02 |  | 04 |  | 06 |  | 08 |  | 10 |  | 12 |  | 14 |  | 16 |  | 18 |  | 20 | 22 | 24
П о д а ч и | [10 empty] | с 8 п
Кокс Н Тагил
Кокс Губаха
Кокс Кемер мокр туш | 800 |  | 800 |  | 800 |  | 800 |  | 800 |  | 800 |  | 800 |  | 800 |  | 800 |  | 800 | 800 | 800
Кокс Кемер сух туш | 840 |  | 840 |  | 840 |  | 840 |  | 840 |  | 830 |  | 830 |  | 830 |  | 830 |  | 830 | 830 | 830
В с е г о кокса | 1640 |  | 1640 |  | 1640 |  | 1640 |  | 1640 |  | 1630 |  | 1630 |  | 1630 |  | 1630 |  | 1630 | 1630 | 1630
р Mn Новор-к
р Mn Казах
р Mn Кудумани | 900 |  | 900 |  | 900 |  | 900 |  | 900 |  | 900 |  | 900 |  | 900 |  | 900 |  | 900 | 900 | 900
р Mn Каражал | 200 |  | 200 |  | 200 |  | 200 |  | 200 |  | 200 |  | 200 |  | 200 |  | 200 |  | 200 | 200 | 200
Агломерат 7% | 1100 |  | 1100 |  | 1100 |  | 1100 |  | 1100 |  | 1100 |  | 1100 |  | 1100 |  | 1100 |  | 1100 | 1100 | 1100
Агломерат 18% | 300 |  | 300 |  | 300 |  | 300 |  | 300 |  | 300 |  | 300 |  | 300 |  | 300 |  | 300 | 300 | 300
Рудная шихта | 2500 |  | 2500 |  | 2500 |  | 2500 |  | 2500 |  | 2500 |  | 2500 |  | 2500 |  | 2500 |  | 2500 | 2500 | 2500
Металлодобавки
Тяжелый шлак | 100 |  | 100 |  | 100 |  | 100 |  | 100 |  | 100 |  | 100 |  | 100 |  | 100 |  | 100 | 100 | 100
руда Канакай
Известняк
Кварцит | 40 |  | 40 |  | 40 |  | 40 |  | 40 |  | 40 |  | 40 |  | 40 |  | 40 |  | 40 | 40 | 40
Воздушные фурмы | откр. в/ф № 1,2,3,4,7,8,9 | [7 empty] | откр. в/ф № 1,2,3,4,7,8,9 | [7 empty] | откр. в/ф № 1,2,3,4,7,8,9
Система загрузки | КкемРкудАгл14прКкемРкзхАгл5-6прКвТшл | [7 empty] | КкемРкудАгл14прКкемРкзхАгл5-6прКвТшл | [7 empty] | КкемРкудАгл14прКкемРкзхАгл5-6прКвТшл
Простой ДП |  | Время |  |  | Причина | [5 empty] | Тихий ход |  |  | Время |  |  | Причина
|  |  |  | 0:00 | [6 empty] | Тихий ход ДП |  |  |  |  | 0:00

## 14
Работа ДП №1 | [17 empty] | 14 | августа |  | 2020г.
№ выпуска | Фактически выпуск |  |  |  | Продувка печи | Длина летки печи | Шлак |  | Слитки | Вес ферромарганца, т | Анализ шлака с печи | [6 empty] | Анализ ферромарганца
| откр | закр | прод |  |  |  | К-ши | Вес, т | шт | за выпуск | SiO2 | Al2O3 | CaO | MnO | MgO | FeO | Основность | Si | Mn | P | S | C
4289 | 3:00 | 3:10 | 0:10 |  | пр. | 1.6 | 0.5 | 16.75 | 13 | 30.15 | 31.59 | 8.63 | 42.63 | 5.79 | 6.76 | 0.45 | 1,35/1,56 | 1.14 | 76.4 | 0.137 | 0.012 | 6.74
4290 | 9:00 | 9:15 | 0:15 |  | пр | 1.6 | 0.5 | 14.05 | 13 | 31.05 | 33.46 | 9.92 | 44.04 | 5.25 | 6.66 | 0.42 | 1,32/1,52 | 0.88 | 76.29 | 0.137 | 0.009 | 6.85
4291 | 15:00 | 15:15 | 0:15 |  | пр | 1.5 | 0.5 | 19.1 | 13 | 29.55 | 33.89 | 9.38 | 43.45 | 6.05 | 6.38 | 0.69 | 1,28/1,47 | 1.27 | 75.41 | 0.143 | 0.013 | 6.69
4292 | 21:00 | 21:15 | 0:15 |  | пр | 1.5 | 0.6666667 | 22.3 | 13 | 32.3 | 32.8 | 7.68 | 39.45 | 8.49 | 7.5 | 0.42 | 1,20/1,43 | 0.7 | 76.4 | 0.143 | 0.006 | 6.94
0:00
0:00
Итого | [6 empty] | 2.166667 | 72.2 | 52 | 123.05
Анализ колошниковой пыли |  |  | Mn |  | Fe |  | CaO |  | C
|  |  | 19.18 |  | 1.28 |  | 17.12 |  | 11.14
Режим / Время | 02 |  | 04 |  | 06 |  | 08 |  | 10 |  | 12 |  | 14 |  | 16 |  | 18 |  | 20 | 22 | 24
Количество подач | 6 |  | 12 |  | 20 |  | 27 |  | 4 |  | 11 |  | 19 |  | 26 |  | 8 |  | 14 | 20 | 28
Уровень засыпи | 6,2-5,5 |  | 6,7-6,6 |  | 6,4-6,3 |  | 6,1-5,9 |  | 6,8-6,4 |  | 6,9-6,9 |  | 6,2-6,1 |  | 6,6-6,1 |  | 6,1-6,3 |  | 5,6-5,4 | 6,2-6,4 | 6,0-6,1
Расход гор. дутья | 367 |  | 383 |  | 367 |  | 350 |  | 383 |  | 367 |  | 367 |  | 350 |  | 383 |  | 367 | 400 | 383
Давление гор. дутья | 0.72 |  | 0.72 |  | 0.72 |  | 0.76 |  | 0.7 |  | 0.7 |  | 0.7 |  | 0.74 |  | 0.7 |  | 0.72 | 0.68 | 0.7
to дутья | 1119 |  | 1182 |  | 1173 |  | 1164 |  | 1129 |  | 1177 |  | 1175 |  | 1164 |  | 1140 |  | 1120 | 1185 | 1171
Давл. под колошн. | 0.32 |  | 0.34 |  | 0.34 |  | 0.32 |  | 0.32 |  | 0.32 |  | 0.32 |  | 0.32 |  | 0.32 |  | 0.32 | 0.32 | 0.32
Перепад давления | 0.4 |  | 0.38 |  | 0.38 |  | 0.44 |  | 0.38 |  | 0.38 |  | 0.38 |  | 0.42 |  | 0.38 |  | 0.4 | 0.36 | 0.38
t o колошника | 650 |  | 620 |  | 590 |  | 650 |  | 560 |  | 550 |  | 520 |  | 550 |  | 520 |  | 560 | 560 | 560
Воздуходувн.маш. | ЭВД 3 |  | ЭВД 3 |  | ЭВД 3 |  | ЭВД 3 |  | ЭВД 3 |  | ЭВД 3 |  | ЭВД 3 |  | ЭВД 3 |  | ЭВД 3 |  | ЭВД 3 |  | ЭВД 3
Давление воз. маш. | 0.75 |  | 0.74 |  | 0.75 |  | 0.77 |  | 0.72 |  | 0.73 |  | 0.73 |  | 0.75 |  | 0.73 |  | 0.72 | 0.74 | 0.76
[17 empty] | Всего подач за сутки |  |  |  | 81
Д П - 3 | Шихтовка печи
| 0-8 | [7 empty] | 08-16 | [7 empty] | 16-24
Перешихтовки | 02 |  | 04 |  | 06 |  | 08 |  | 10 |  | 12 |  | 14 |  | 16 |  | 18 |  | 20 | 22 | 24
П о д а ч и |  |  |  |  | с16п. |  | с23 | [9 empty] | с 1 п
Кокс Н Тагил
Кокс Губаха
Кокс Кемер мокр туш | 800 |  | 800 |  | 800 |  | 800 |  | 800 |  | 800 |  | 800 |  | 800 |  | 800 |  | 800 | 800 | 800
Кокс Кемер сух туш | 830 |  | 830 |  | 820 |  | 820 |  | 820 |  | 820 |  | 820 |  | 820 |  | 810 |  | 810 | 810 | 810
В с е г о кокса | 1630 |  | 1630 |  | 1620 |  | 1620 |  | 1620 |  | 1620 |  | 1620 |  | 1620 |  | 1610 |  | 1610 | 1610 | 1610
р Mn Новор-к
р Mn Казах
р Mn Кудумани | 900 |  | 900 |  | 900 |  | 900 |  | 900 |  | 900 |  | 900 |  | 900 |  | 900 |  | 900 | 900 | 900
р Mn Каражал | 200 |  | 200 |  | 200 |  | 200 |  | 200 |  | 200 |  | 200 |  | 200 |  | 200 |  | 200 | 200 | 200
Агломерат 7% | 1100 |  | 1100 |  | 1100 |  | 1100 |  | 1100 |  | 1100 |  | 1100 |  | 1100 |  | 1100 |  | 1100 | 1100 | 1100
Агломерат 18% | 300 |  | 300 |  | 300 |  | 300 |  | 300 |  | 300 |  | 300 |  | 300 |  | 300 |  | 300 | 300 | 300
Рудная шихта | 2500 |  | 2500 |  | 2500 |  | 2500 |  | 2500 |  | 2500 |  | 2500 |  | 2500 |  | 2500 |  | 2500 | 2500 | 2500
Металлодобавки
Тяжелый шлак | 100 |  | 100 |  | 100 |  | 100 |  | 100 |  | 100 |  | 100 |  | 100 |  | 100 |  | 100 | 100 | 100
руда Канакай
Известняк
Кварцит | 40 |  | 40 |  | 40 |  | 45 |  | 45 |  | 45 |  | 45 |  | 45 |  | 45 |  | 45 | 45 | 45
Воздушные фурмы | откр. в/ф № 1,2,3,4,7,8,9 | [7 empty] | откр. в/ф № 1,2,3,4,7,8,9 | [7 empty] | откр. в/ф № 1,2,3,4,7,8,9
Система загрузки | КкемРкудАгл14прКкемРкзхАгл5-6прКвТшл | [7 empty] | КкемРкудАгл14прКкемРкзхАгл5-6прКвТшл | [7 empty] | КкемРкудАгл14прКкемРкзхАгл5-6прКвТшл
Простой ДП |  | Время |  |  | Причина | [5 empty] | Тихий ход |  |  | Время |  |  | Причина
|  |  |  | 0:00 | [6 empty] | Тихий ход ДП |  |  |  |  | 0:00

## 15
Работа ДП №1 | [17 empty] | 15 | августа |  | 2020г.
№ выпуска | Фактически выпуск |  |  |  | Продувка печи | Длина летки печи | Шлак |  | Слитки | Вес ферромарганца, т | Анализ шлака с печи | [6 empty] | Анализ ферромарганца
| откр | закр | прод |  |  |  | К-ши | Вес, т | шт | за выпуск | SiO2 | Al2O3 | CaO | MnO | MgO | FeO | Основность | Si | Mn | P | S | C
4293 | 3:00 | 3:15 | 0:15 |  | пр | 1.5 | 0.6666667 | 21.1 | 13 | 32.5 | 32.73 | 7.59 | 40.62 | 7.56 | 6.86 | 0.38 | 1,24/1,45 | 0.55 | 76.87 | 0.133 | 0.006 | 7.01
4294 | 9:00 | 9:10 | 0:10 |  | пр. | 1.4 | 0.6666667 | 18.95 | 13 | 30.95 | 34.02 | 8.08 | 41.58 | 7.65 | 7.29 | 0.51 | 1,22/1,44 | 0.15 | 76.01 | 0.122 | 0.003 | 7.35
4295 | 15:00 | 15:15 | 0:15 |  | пр. | 1.4 | 0.6666667 | 20.9 | 13 | 30.8 | 33.02 | 7.67 | 40.31 | 7.5 | 6.66 | 0.34 | 1,22/1,42 | 0.19 | 75.73 | 0.124 | 0.003 | 7.31
4296 | 21:00 | 21:20 | 0:20 |  | пр | 1.5 | 0.5 | 15.25 | 13 | 30.95 | 32.45 | 7.91 | 41.6 | 7.09 | 6.14 | 0.44 | 1,28/1,47 | 0.21 | 75.35 | 0.12 | 0.003 | 7.29
0:00
0:00
Итого | [6 empty] | 2.5 | 76.2 | 52 | 125.2
Анализ колошниковой пыли |  |  | Mn |  | Fe |  | CaO |  | C
Режим / Время | 02 |  | 04 |  | 06 |  | 08 |  | 10 |  | 12 |  | 14 |  | 16 |  | 18 |  | 20 | 22 | 24
Количество подач | 8 |  | 14 |  | 19 |  | 25 |  | 6 |  | 12 |  | 19 |  | 26 |  | 6 |  | 14 | 21 | 28
Уровень засыпи | 5,6-5,2 |  | 6,3-6,0 |  | 6,3-6,6 |  | 6,1-6,3 |  | 6,8-6,9 |  | 6,9-6,7 |  | 6,2-6,2 |  | 6,6-6,9 |  | 6,9-6,6 |  | 6,2-6,4 | 6,3-6,8 | 6,7-6,7
Расход гор. дутья | 367 |  | 367 |  | 400 |  | 383 |  | 383 |  | 400 |  | 383 |  | 383 |  | 383 |  | 350 | 383 | 383
Давление гор. дутья | 0.72 |  | 0.68 |  | 0.68 |  | 0.7 |  | 0.67 |  | 0.68 |  | 0.68 |  | 0.68 |  | 0.7 |  | 0.7 | 0.68 | 0.68
to дутья | 1158 |  | 1136 |  | 1186 |  | 1182 |  | 1172 |  | 1147 |  | 1125 |  | 1188 |  | 1179 |  | 1163 | 1135 | 1184
Давл. под колошн. | 0.32 |  | 0.32 |  | 0.32 |  | 0.32 |  | 0.32 |  | 0.32 |  | 0.32 |  | 0.32 |  | 0.32 |  | 0.32 | 0.32 | 0.32
Перепад давления | 0.4 |  | 0.36 |  | 0.36 |  | 0.38 |  | 0.35 |  | 0.36 |  | 0.36 |  | 0.36 |  | 0.38 |  | 0.38 | 0.36 | 0.36
t o колошника | 630 |  | 630 |  | 630 |  | 660 |  | 650 |  | 650 |  | 650 |  | 650 |  | 650 |  | 650 | 550 | 520
Воздуходувн.маш. | ЭВД 3 |  | ЭВД 3 |  | ЭВД 3 |  | ЭВД 3 |  | ЭВД 3 |  | ЭВД 3 |  | ЭВД 3 |  | ЭВД 3 |  | ЭВД 3 |  | ЭВД 3 |  | ЭВД 3
Давление воз. маш. | 0.7 |  | 0.7 |  | 0.68 |  | 0.71 |  | 0.7 |  | 0.7 |  | 0.7 |  | 0.69 |  | 0.71 |  | 0.72 | 0.7 | 0.7
[17 empty] | Всего подач за сутки |  |  |  | 79
Д П - 3 | Шихтовка печи
| 0-8 | [7 empty] | 08-16 | [7 empty] | 16-24
Перешихтовки | 02 |  | 04 |  | 06 |  | 08 |  | 10 |  | 12 |  | 14 |  | 16 |  | 18 |  | 20 | 22 | 24
П о д а ч и |  |  | с 18 п | [7 empty] | с 11 п | [9 empty] | с 24 п
Кокс Н Тагил
Кокс Губаха
Кокс Кемер мокр туш | 800 |  | 800 |  | 800 |  | 800 |  | 800 |  | 800 |  | 800 |  | 800 |  | 800 |  | 800 | 800 | 800
Кокс Кемер сух туш | 810 |  | 820 |  | 820 |  | 820 |  | 820 |  | 830 |  | 830 |  | 830 |  | 830 |  | 830 | 830 | 840
В с е г о кокса | 1610 |  | 1620 |  | 1620 |  | 1620 |  | 1620 |  | 1630 |  | 1630 |  | 1630 |  | 1630 |  | 1630 | 1630 | 1640
р Mn Новор-к
р Mn Казах
р Mn Кудумани | 900 |  | 900 |  | 900 |  | 900 |  | 900 |  | 900 |  | 900 |  | 900 |  | 900 |  | 900 | 900 | 900
р Mn Каражал | 200 |  | 200 |  | 200 |  | 200 |  | 200 |  | 200 |  | 200 |  | 200 |  | 200 |  | 200 | 200 | 200
Агломерат 7% | 1100 |  | 1100 |  | 1100 |  | 1100 |  | 1100 |  | 1100 |  | 1100 |  | 1100 |  | 1100 |  | 1100 | 1100 | 1100
Агломерат 18% | 300 |  | 300 |  | 300 |  | 300 |  | 300 |  | 300 |  | 300 |  | 300 |  | 300 |  | 300 | 300 | 300
Рудная шихта | 2500 |  | 2500 |  | 2500 |  | 2500 |  | 2500 |  | 2500 |  | 2500 |  | 2500 |  | 2500 |  | 2500 | 2500 | 2500
Металлодобавки
Тяжелый шлак | 100 |  | 100 |  | 100 |  | 100 |  | 100 |  | 100 |  | 100 |  | 100 |  | 100 |  | 100 | 100 | 100
руда Канакай
Известняк
Кварцит | 45 |  | 45 |  | 45 |  | 45 |  | 45 |  | 45 |  | 45 |  | 45 |  | 45 |  | 45 | 45 | 45
Воздушные фурмы | откр. в/ф № 1,2,3,4,7,8,9 | [7 empty] | откр. в/ф № 1,2,3,4,7,8,9 | [7 empty] | откр. в/ф № 1,2,3,4,7,8,9
Система загрузки | КкемРкудАгл14прКкемРкзхАгл5-6прКвТшл | [7 empty] | КкемРкудАгл14прКкемРкзхАгл5-6прКвТшл | [7 empty] | КкемРкудАгл14прКкемРкзхАгл5-6прКвТшл
Простой ДП |  | Время |  |  | Причина | [5 empty] | Тихий ход |  |  | Время |  |  | Причина
|  |  |  | 0:00 | [6 empty] | Тихий ход ДП |  |  |  |  | 0:00

## 16
Работа ДП №1 | [17 empty] | 16 | августа |  | 2020г.
№ выпуска | Фактически выпуск |  |  |  | Продувка печи | Длина летки печи | Шлак |  | Слитки | Вес ферромарганца, т | Анализ шлака с печи | [6 empty] | Анализ ферромарганца
| откр | закр | прод |  |  |  | К-ши | Вес, т | шт | за выпуск | SiO2 | Al2O3 | CaO | MnO | MgO | FeO | Основность | Si | Mn | P | S | C
4297 | 3:00 | 3:10 | 0:10 |  | пр. | 1.5 | 0.5 | 17.9 | 13 | 28.1 | 33.19 | 8.36 | 41.93 | 6.98 | 6.28 | 0.45 | 1,26/1,45 | 1.24 | 76.64 | 0.143 | 0.012 | 6.71
4298 | 9:00 | 9:15 | 0:15 |  | пр | 1.6 | 0.5 | 19.4 | 13 | 30.35 | 32.18 | 8.44 | 40.92 | 6.29 | 5.79 | 0.45 | 1,27/1,45 | 1.09 | 75.56 | 0.141 | 0.011 | 6.76
4299 | 15:00 | 15:10 | 0:10 |  | пр | 1.4 | 0.3333333 | 13.65 | 13 | 28.65 | 31.64 | 8.58 | 42.17 | 6 | 6.06 | 0.6 | 1,33/1,52 | 1.41 | 76.58 | 0.144 | 0.014 | 6.63
4300 | 21:00 | 21:10 | 0:10 |  | пр. | 1.4 | 0.75 | 22.85 | 13 | 31.45 | 33.72 | 7.72 | 40.23 | 8.62 | 7.29 | 0.54 | 1,19/1,41 | 0.68 | 76.7 | 0.116 | 0.006 | 6.95
0:00
0:00
Итого | [6 empty] | 2.083333 | 73.8 | 52 | 118.55
Анализ колошниковой пыли |  |  | Mn |  | Fe |  | CaO |  | C
Режим / Время | 02 |  | 04 |  | 06 |  | 08 |  | 10 |  | 12 |  | 14 |  | 16 |  | 18 |  | 20 | 22 | 24
Количество подач | 8 |  | 14 |  | 21 |  | 28 |  | 6 |  | 12 |  | 19 |  | 25 |  | 6 |  | 12 | 18 | 25
Уровень засыпи | 5,9-5,9 |  | 6,2-5,6 |  | 6,1-6,3 |  | 6,1-5,8 |  | 6,5-6,7 |  | 6,8-6,4 |  | 6,2-6,0 |  | 6,5-6,8 |  | 6,4-6,8 |  | 6,2-6,7 | 6,7-6,8 | 6,8-6,9
Расход гор. дутья | 367 |  | 367 |  | 367 |  | 367 |  | 367 |  | 383 |  | 367 |  | 350 |  | 367 |  | 367 | 400 | 383
Давление гор. дутья | 0.72 |  | 0.7 |  | 0.7 |  | 0.72 |  | 0.7 |  | 0.68 |  | 0.72 |  | 0.72 |  | 0.7 |  | 0.68 | 0.68 | 0.69
to дутья | 1186 |  | 1174 |  | 1150 |  | 1126 |  | 1162 |  | 1179 |  | 1170 |  | 1166 |  | 1142 |  | 1165 | 1174 | 1165
Давл. под колошн. | 0.32 |  | 0.32 |  | 0.32 |  | 0.32 |  | 0.32 |  | 0.34 |  | 0.32 |  | 0.34 |  | 0.32 |  | 0.32 | 0.32 | 0.32
Перепад давления | 0.4 |  | 0.38 |  | 0.38 |  | 0.4 |  | 0.38 |  | 0.34 |  | 0.4 |  | 0.38 |  | 0.38 |  | 0.36 | 0.36 | 0.37
t o колошника | 550 |  | 580 |  | 600 |  | 620 |  | 580 |  | 580 |  | 580 |  | 580 |  | 540 |  | 540 | 540 | 540
Воздуходувн.маш. | ЭВД 3 |  | ЭВД 3 |  | ЭВД 3 |  | ЭВД 3 |  | ЭВД 3 |  | ЭВД 3 |  | ЭВД 3 |  | ЭВД 3 |  | ЭВД 3 |  | ЭВД 3 |  | ЭВД 3
Давление воз. маш. | 0.73 |  | 0.73 |  | 0.71 |  | 0.74 |  | 0.73 |  | 0.71 |  | 0.73 |  | 0.74 |  | 0.72 |  | 0.7 | 0.67 | 0.72
[17 empty] | Всего подач за сутки |  |  |  | 78
Д П - 3 | Шихтовка печи
| 0-8 | [7 empty] | 08-16 | [7 empty] | 16-24
Перешихтовки | 02 |  | 04 |  | 06 |  | 08 |  | 10 |  | 12 |  | 14 |  | 16 |  | 18 |  | 20 | 22 | 24
П о д а ч и |  |  |  |  | с 18 п | [11 empty] | с3п.
Кокс Н Тагил
Кокс Губаха
Кокс Кемер мокр туш | 800 |  | 800 |  | 800 |  | 800 |  | 800 |  | 800 |  | 800 |  | 800 |  | 800 |  | 800 | 800 | 800
Кокс Кемер сух туш | 840 |  | 840 |  | 820 |  | 820 |  | 820 |  | 820 |  | 820 |  | 820 |  | 810 |  | 810 | 810 | 810
В с е г о кокса | 1640 |  | 1640 |  | 1620 |  | 1620 |  | 1620 |  | 1620 |  | 1620 |  | 1620 |  | 1610 |  | 1610 | 1610 | 1610
р Mn Новор-к
р Mn Казах
р Mn Кудумани | 900 |  | 900 |  | 900 |  | 900 |  | 900 |  | 900 |  | 900 |  | 900 |  | 900 |  | 900 | 900 | 900
р Mn Каражал | 200 |  | 200 |  | 200 |  | 200 |  | 200 |  | 200 |  | 200 |  | 200 |  | 200 |  | 200 | 200 | 200
Агломерат 7% | 1100 |  | 1100 |  | 1100 |  | 1100 |  | 1100 |  | 1100 |  | 1100 |  | 1100 |  | 1100 |  | 1100 | 1100 | 1100
Агломерат 18% | 300 |  | 300 |  | 300 |  | 300 |  | 300 |  | 300 |  | 300 |  | 300 |  | 300 |  | 300 | 300 | 300
Рудная шихта | 2500 |  | 2500 |  | 2500 |  | 2500 |  | 2500 |  | 2500 |  | 2500 |  | 2500 |  | 2500 |  | 2500 | 2500 | 2500
Металлодобавки
Тяжелый шлак | 100 |  | 100 |  | 100 |  | 100 |  | 100 |  | 100 |  | 100 |  | 100 |  | 100 |  | 100 | 100 | 100
руда Канакай
Известняк
Кварцит | 45 |  | 45 |  | 45 |  | 45 |  | 45 |  | 45 |  | 45 |  | 45 |  | 45 |  | 45 | 45 | 45
Воздушные фурмы | откр. в/ф № 1,2,3,4,7,8,9 | [7 empty] | откр. в/ф № 1,2,3,4,7,8,9 | [7 empty] | откр. в/ф № 1,2,3,4,7,8,9
Система загрузки | КкемРкудАгл14прКкемРкзхАгл5-6прКвТшл | [7 empty] | КкемРкудАгл14прКкемРкзхАгл5-6прКвТшл | [7 empty] | КкемРкудАгл14прКкемРкзхАгл5-6прКвТшл
Простой ДП |  | Время |  |  | Причина | [5 empty] | Тихий ход |  |  | Время |  |  | Причина
|  |  |  | 0:00 | [6 empty] | Тихий ход ДП |  |  |  |  | 0:00

## 17
Работа ДП №1 | [17 empty] | 17 | августа |  | 2020г.
№ выпуска | Фактически выпуск |  |  |  | Продувка печи | Длина летки печи | Шлак |  | Слитки | Вес ферромарганца, т | Анализ шлака с печи | [6 empty] | Анализ ферромарганца
| откр | закр | прод |  |  |  | К-ши | Вес, т | шт | за выпуск | SiO2 | Al2O3 | CaO | MnO | MgO | FeO | Основность | Si | Mn | P | S | C
4301 | 3:00 | 3:15 | 0:15 |  | пр. | 1.4 | 0.6666667 | 20.05 | 13 | 31.4 | 33.46 | 7.5 | 40.26 | 8.69 | 7.1 | 0.48 | 1,20/1,42 | 0.15 | 75.35 | 0.109 | 0.003 | 7.35
4302 | 9:00 | 9:15 | 0:15 |  | пр. | 1.4 | 0.5 | 16.8 | 13 | 28.85 | 32.64 | 7.77 | 41.85 | 8.23 | 6.23 | 0.54 | 1,28/1,47 | 0.47 | 76.5 | 0.124 | 0.005 | 7.08
4303 | 15:00 | 15:15 | 0:15 |  | пр. | 1.4 | 0.4 | 14.8 | 13 | 30.95 | 33.76 | 8.64 | 43.73 | 5.94 | 6.46 | 0.45 | 1,30/1,49 | 1.16 | 76.57 | 0.128 | 0.011 | 6.74
4304 | 21:00 | 21:10 | 0:10 |  | пр | 1.3 | 0.6666667 | 17.8 | 13 | 30.9 | 33.35 | 8.22 | 42.79 | 6.33 | 6.82 | 0.59 | 1,28/1,49 | 1.11 | 76.53 | 0.126 | 0.011 | 6.76
0:00
0:00
Итого | [6 empty] | 2.233333 | 69.45 | 52 | 122.1
Анализ колошниковой пыли |  |  | Mn |  | Fe |  | CaO |  | C
|  |  | 19.18 |  | 2.12 |  | 16.47 |  | 10.34
Режим / Время | 02 |  | 04 |  | 06 |  | 08 |  | 10 |  | 12 |  | 14 |  | 16 |  | 18 |  | 20 | 22 | 24
Количество подач | 8 |  | 14 |  | 22 |  | 30 |  | 7 |  | 14 |  | 21 |  | 26 |  | 6 |  | 12 | 18 | 25
Уровень засыпи | 6,2-6,2 |  | 6,5-6,5 |  | 6,4-6,5 |  | 5,9-5,7 |  | 6,2-6,2 |  | 5,9-5,9 |  | 5,7-5,4 |  | 6,3-6,1 |  | 6,1-6,5 |  | 6,1-6,3 | 6,5-6,9 | 6,4-6,7
Расход гор. дутья | 383 |  | 383 |  | 383 |  | 383 |  | 383 |  | 400 |  | 383 |  | 367 |  | 383 |  | 367 | 383 | 367
Давление гор. дутья | 0.68 |  | 0.67 |  | 0.66 |  | 0.7 |  | 0.7 |  | 0.7 |  | 0.7 |  | 0.7 |  | 0.7 |  | 0.72 | 0.7 | 0.72
to дутья | 1162 |  | 1134 |  | 1182 |  | 1180 |  | 1174 |  | 1147 |  | 1118 |  | 1171 |  | 1148 |  | 1120 | 1164 | 1172
Давл. под колошн. | 0.32 |  | 0.32 |  | 0.32 |  | 0.32 |  | 0.32 |  | 0.32 |  | 0.32 |  | 0.32 |  | 0.32 |  | 0.32 | 0.34 | 0.34
Перепад давления | 0.36 |  | 0.35 |  | 0.34 |  | 0.38 |  | 0.38 |  | 0.38 |  | 0.38 |  | 0.38 |  | 0.38 |  | 0.4 | 0.36 | 0.38
t o колошника | 540 |  | 540 |  | 540 |  | 540 |  | 540 |  | 570 |  | 570 |  | 570 |  | 570 |  | 570 | 550 | 540
Воздуходувн.маш. | ЭВД 3 |  | ЭВД 3 |  | ЭВД 3 |  | ЭВД 3 |  | ЭВД 3 |  | ЭВД 3 |  | ЭВД 3 |  | ЭВД 3 |  | ЭВД 3 |  | ЭВД 3 |  | ЭВД 3
Давление воз. маш. | 0.71 |  | 0.68 |  | 0.67 |  | 0.72 |  | 0.72 |  | 0.7 |  | 0.65 |  | 0.73 |  | 0.73 |  | 0.75 | 0.7 | 0.75
[17 empty] | Всего подач за сутки |  |  |  | 81
Д П - 3 | Шихтовка печи
| 0-8 | [7 empty] | 08-16 | [7 empty] | 16-24
Перешихтовки | 02 |  | 04 |  | 06 |  | 08 |  | 10 |  | 12 |  | 14 |  | 16 |  | 18 |  | 20 | 22 | 24
П о д а ч и | [6 empty] | с 23 п | [9 empty] | с 1 п
Кокс Н Тагил
Кокс Губаха
Кокс Кемер мокр туш | 800 |  | 800 |  | 800 |  | 800 |  | 800 |  | 800 |  | 800 |  | 800 |  | 800 |  | 800 | 800 | 800
Кокс Кемер сух туш | 810 |  | 810 |  | 810 |  | 830 |  | 830 |  | 830 |  | 830 |  | 830 |  | 820 |  | 820 | 820 | 820
В с е г о кокса | 1610 |  | 1610 |  | 1610 |  | 1630 |  | 1630 |  | 1630 |  | 1630 |  | 1630 |  | 1620 |  | 1620 | 1620 | 1620
р Mn Новор-к
р Mn Казах
р Mn Кудумани | 900 |  | 900 |  | 900 |  | 900 |  | 900 |  | 900 |  | 900 |  | 900 |  | 900 |  | 900 | 900 | 900
р Mn Каражал | 200 |  | 200 |  | 200 |  | 200 |  | 200 |  | 200 |  | 200 |  | 200 |  | 200 |  | 200 | 200 | 200
Агломерат 7% | 1100 |  | 1100 |  | 1100 |  | 1100 |  | 1100 |  | 1100 |  | 1100 |  | 1100 |  | 1100 |  | 1100 | 1100 | 1100
Агломерат 18% | 300 |  | 300 |  | 300 |  | 300 |  | 300 |  | 300 |  | 300 |  | 300 |  | 300 |  | 300 | 300 | 300
Рудная шихта | 2500 |  | 2500 |  | 2500 |  | 2500 |  | 2500 |  | 2500 |  | 2500 |  | 2500 |  | 2500 |  | 2500 | 2500 | 2500
Металлодобавки
Тяжелый шлак | 100 |  | 100 |  | 100 |  | 100 |  | 100 |  | 100 |  | 100 |  | 100 |  | 100 |  | 100 | 100 | 100
руда Канакай
Известняк
Кварцит | 45 |  | 45 |  | 45 |  | 45 |  | 45 |  | 45 |  | 45 |  | 45 |  | 45 |  | 45 | 45 | 45
Воздушные фурмы | откр. в/ф № 1,2,3,4,7,8,9 | [7 empty] | откр. в/ф № 1,2,3,4,7,8,9 | [7 empty] | откр. в/ф № 1,2,3,4,7,8,9
Система загрузки | КкемРкудАгл14прКкемРкзхАгл5-6прКвТшл | [7 empty] | КкемРкудАгл14прКкемРкзхАгл5-6прКвТшл | [7 empty] | КкемРкудАгл14прКкемРкзхАгл5-6прКвТшл
Простой ДП |  | Время |  |  | Причина | [5 empty] | Тихий ход |  |  | Время |  |  | Причина
|  |  |  | 0:00 | [6 empty] | Тихий ход ДП |  |  |  |  | 0:00

## 18
Работа ДП №1 | [17 empty] | 18 | августа |  | 2020г.
№ выпуска | Фактически выпуск |  |  |  | Продувка печи | Длина летки печи | Шлак |  | Слитки | Вес ферромарганца, т | Анализ шлака с печи | [6 empty] | Анализ ферромарганца
| откр | закр | прод |  |  |  | К-ши | Вес, т | шт | за выпуск | SiO2 | Al2O3 | CaO | MnO | MgO | FeO | Основность | Si | Mn | P | S | C
4305 | 3:00 | 3:10 | 0:10 |  | пр. | 1.3 | 0.6666667 | 20.6 | 13 | 32.6 | 33.19 | 7.51 | 40.44 | 8.3 | 7.68 | 0.76 | 1,22/1,45 | 0.34 | 76.54 | 0.102 | 0.004 | 7.18
4306 | 9:00 | 9:10 | 0:10 |  | пр. | 1.5 | 0.6666667 | 17.6 | 13 | 30.55 | 33.42 | 7.93 | 42.17 | 7.45 | 6.95 | 0.88 | 1,26/1,47 | 0.53 | 76.64 | 0.118 | 0.006 | 7.02
4307 | 15:00 | 15:10 | 0:10 |  | пр. | 1.5 | 0.5 | 14.6 | 13 | 29.9 | 34.05 | 8.84 | 44.27 | 5.91 | 6.73 | 0.42 | 1,30/1,50 | 1.12 | 76.12 | 0.131 | 0.011 | 6.75
4308 | 21:00 | 21:10 | 0:10 |  | пр. | 1.2 | 0.5 | 16.15 | 12 | 29.2 | 31.14 | 7.69 | 39.62 | 10.4 | 6.24 | 1.8 | 1,27/1,47 | 1.34 | 76.49 | 0.144 | 0.011 | 6.65
0:00
0:00
Итого | [6 empty] | 2.333333 | 68.95 | 51 | 122.25
Анализ колошниковой пыли |  |  | Mn |  | Fe |  | CaO |  | C
|  |  | 19.51 |  | 1.96 |  | 16.93 |  | 12.1
Режим / Время | 02 |  | 04 |  | 06 |  | 08 |  | 10 |  | 12 |  | 14 |  | 16 |  | 18 |  | 20 | 22 | 24
Количество подач | 7 |  | 13 |  | 21 |  | 29 |  | 7 |  | 14 |  | 20 |  | 26 |  | 6 |  | 12 | 17 | 22
Уровень засыпи | 6,2-5,7 |  | 6,5-6,8 |  | 6,5-6,4 |  | 5,9-5,8 |  | 6,0-5,8 |  | 6,0-6,1 |  | 5,8-5,5 |  | 6,2-6,2 |  | 6,3-6,6 |  | 6,1-6,1 | 6,8-6,5 | 6,9-6,7
Расход гор. дутья | 350 |  | 383 |  | 383 |  | 367 |  | 367 |  | 367 |  | 367 |  | 383 |  | 367 |  | 333 | 383 | 383
Давление гор. дутья | 0.74 |  | 0.7 |  | 0.7 |  | 0.72 |  | 0.7 |  | 0.7 |  | 0.72 |  | 0.72 |  | 0.72 |  | 0.7 | 0.7 | 0.7
to дутья | 1165 |  | 1137 |  | 1173 |  | 1165 |  | 1165 |  | 1144 |  | 1115 |  | 1171 |  | 1166 |  | 1155 | 1130 | 1166
Давл. под колошн. | 0.34 |  | 0.34 |  | 0.34 |  | 0.32 |  | 0.32 |  | 0.32 |  | 0.32 |  | 0.32 |  | 0.32 |  | 0.32 | 0.32 | 0.32
Перепад давления | 0.4 |  | 0.36 |  | 0.36 |  | 0.4 |  | 0.38 |  | 0.38 |  | 0.4 |  | 0.4 |  | 0.4 |  | 0.38 | 0.38 | 0.38
t o колошника | 540 |  | 540 |  | 540 |  | 580 |  | 550 |  | 580 |  | 650 |  | 600 |  | 600 |  | 600 | 600 | 600
Воздуходувн.маш. | ЭВД 3 |  | ЭВД 3 |  | ЭВД 3 |  | ЭВД 3 |  | ЭВД 3 |  | ЭВД 3 |  | ЭВД 3 |  | ЭВД 3 |  | ЭВД 3 |  | ЭВД 3 |  | ЭВД 3
Давление воз. маш. | 0.72 |  | 0.7 |  | 0.7 |  | 0.74 |  | 0.74 |  | 0.71 |  | 0.74 |  | 0.7 |  | 0.74 |  | 0.72 | 0.76 | 0.7
[17 empty] | Всего подач за сутки |  |  |  | 77
Д П - 3 | Шихтовка печи
| 0-8 | [7 empty] | 08-16 | [7 empty] | 16-24
Перешихтовки | 02 |  | 04 |  | 06 |  | 08 |  | 10 |  | 12 |  | 14 |  | 16 |  | 18 |  | 20 | 22 | 24
П о д а ч и |  |  |  |  | с15п. | [11 empty] | с 3 п
Кокс Н Тагил
Кокс Губаха
Кокс Кемер мокр туш | 800 |  | 800 |  | 800 |  | 800 |  | 800 |  | 800 |  | 800 |  | 800 |  | 800 |  | 800 | 800 | 800
Кокс Кемер сух туш | 820 |  | 820 |  | 830 |  | 830 |  | 830 |  | 830 |  | 830 |  | 830 |  | 820 |  | 820 | 820 | 820
В с е г о кокса | 1620 |  | 1620 |  | 1630 |  | 1630 |  | 1630 |  | 1630 |  | 1630 |  | 1630 |  | 1620 |  | 1620 | 1620 | 1620
р Mn Новор-к
р Mn Казах
р Mn Кудумани | 900 |  | 900 |  | 900 |  | 900 |  | 900 |  | 900 |  | 900 |  | 900 |  | 900 |  | 900 | 900 | 900
р Mn Каражал | 200 |  | 200 |  | 200 |  | 200 |  | 200 |  | 200 |  | 200 |  | 200 |  | 200 |  | 200 | 200 | 200
Агломерат 7% | 1100 |  | 1100 |  | 1100 |  | 1100 |  | 1100 |  | 1100 |  | 1100 |  | 1100 |  | 1100 |  | 1100 | 1100 | 1100
Агломерат 18% | 300 |  | 300 |  | 300 |  | 300 |  | 300 |  | 300 |  | 300 |  | 300 |  | 300 |  | 300 | 300 | 300
Рудная шихта | 2500 |  | 2500 |  | 2500 |  | 2500 |  | 2500 |  | 2500 |  | 2500 |  | 2500 |  | 2500 |  | 2500 | 2500 | 2500
Металлодобавки
Тяжелый шлак | 100 |  | 100 |  | 100 |  | 100 |  | 100 |  | 100 |  | 100 |  | 100 |  | 100 |  | 100 | 100 | 100
руда Канакай
Известняк
Кварцит | 45 |  | 45 |  | 45 |  | 45 |  | 45 |  | 45 |  | 45 |  | 45 |  | 45 |  | 45 | 45 | 45
Воздушные фурмы | откр. в/ф № 1,2,3,4,7,8,9 | [7 empty] | откр. в/ф № 1,2,3,4,7,8,9 | [7 empty] | откр. в/ф № 1,2,3,4,7,8,9
Система загрузки | КкемРкудАгл14прКкемРкзхАгл5-6прКвТшл | [7 empty] | КкемРкудАгл14прКкемРкзхАгл5-6прКвТшл | [7 empty] | КкемРкудАгл14прКкемРкзхАгл5-6прКвТшл
Простой ДП |  | Время |  |  | Причина | [5 empty] | Тихий ход |  |  | Время |  |  | Причина
|  |  |  | 0:00 | [6 empty] | Тихий ход ДП |  |  |  |  | 0:00

## 19
Работа ДП №1 | [17 empty] | 19 | августа |  | 2020г.
№ выпуска | Фактически выпуск |  |  |  | Продувка печи | Длина летки печи | Шлак |  | Слитки | Вес ферромарганца, т | Анализ шлака с печи | [6 empty] | Анализ ферромарганца
| откр | закр | прод |  |  |  | К-ши | Вес, т | шт | за выпуск | SiO2 | Al2O3 | CaO | MnO | MgO | FeO | Основность | Si | Mn | P | S | C
4309 | 3:00 | 3:10 | 0:10 |  | пр. | 1.2 | 0.5 | 18.65 | 13 | 32.2 | 31.15 | 7.58 | 39.68 | 7.92 | 6.64 | 1.06 | 1,27/1,49 | 0.89 | 76.29 | 0.14 | 0.009 | 6.85
4310 | 9:00 | 9:15 | 0:15 |  | пр. | 1.4 | 0.6666667 | 17.55 | 13 | 29.9 | 33.11 | 7.59 | 41.31 | 8.01 | 7.42 | 0.64 | 1,25/1,47 | 0.24 | 76.38 | 0.112 | 0.003 | 7.26
4311 | 15:00 | 15:15 | 0:15 |  | пр. | 1.5 | 0.4 | 11.25 | 13 | 28.55 | 33.26 | 8.63 | 43.61 | 6.41 | 6.68 | 0.48 | 1,31/1,51 | 0.29 | 75.69 | 0.118 | 0.003 | 7.21
4312 | 21:00 | 21:15 | 0:15 |  | пр | 1.5 | 0.3333333 | 22.85 | 12 | 28.4 | 31.98 | 8.72 | 43.54 | 5.25 | 6.36 | 0.42 | 1,36/1,56 | 0.85 | 75.44 | 0.131 | 0.009 | 6.86
0:00
0:00
Итого | [6 empty] | 1.9 | 70.3 | 51 | 119.05
Анализ колошниковой пыли |  |  | Mn |  | Fe |  | CaO |  | C
|  |  | 19.18 |  | 0.6 |  | 17.03 |  | 11.2
Режим / Время | 02 |  | 04 |  | 06 |  | 08 |  | 10 |  | 12 |  | 14 |  | 16 |  | 18 |  | 20 | 22 | 24
Количество подач | 7 |  | 12 |  | 19 |  | 27 |  | 7 |  | 15 |  | 23 |  | 28 |  | 5 |  | 11 | 17 | 25
Уровень засыпи | 6,5-6,2 |  | 6,9-6,9 |  | 6,4-6,9 |  | 6,3-6,0 |  | 6,3-6,9 |  | 6,6-6,4 |  | 6,2-5,6 |  | 6,6-6,0 |  | 6,6-6,5 |  | 6,6-6,6 | 6,8-6,7 | 6,6-6,4
Расход гор. дутья | 383 |  | 367 |  | 367 |  | 383 |  | 383 |  | 367 |  | 350 |  | 383 |  | 383 |  | 350 | 333 | 350
Давление гор. дутья | 0.74 |  | 0.68 |  | 0.66 |  | 0.66 |  | 0.69 |  | 0.69 |  | 0.69 |  | 0.67 |  | 0.7 |  | 0.72 | 0.74 | 0.7
to дутья | 1159 |  | 1163 |  | 1142 |  | 1120 |  | 1172 |  | 1167 |  | 1161 |  | 1134 |  | 1170 |  | 1173 | 1165 | 1135
Давл. под колошн. | 0.32 |  | 0.32 |  | 0.32 |  | 0.32 |  | 0.36 |  | 0.36 |  | 0.36 |  | 0.36 |  | 0.32 |  | 0.32 | 0.34 | 0.34
Перепад давления | 0.42 |  | 0.36 |  | 0.34 |  | 0.34 |  | 0.33 |  | 0.33 |  | 0.33 |  | 0.31 |  | 0.38 |  | 0.4 | 0.4 | 0.36
t o колошника | 570 |  | 570 |  | 540 |  | 540 |  | 540 |  | 540 |  | 540 |  | 540 |  | 540 |  | 540 | 500 | 500
Воздуходувн.маш. | ЭВД 3 |  | ЭВД 3 |  | ЭВД 3 |  | ЭВД 3 |  | ЭВД 3 |  | ЭВД 3 |  | ЭВД 3 |  | ЭВД 3 |  | ЭВД 3 |  | ЭВД 3 |  | ЭВД 3
Давление воз. маш. | 0.68 |  | 0.73 |  | 0.77 |  | 0.68 |  | 0.7 |  | 0.7 |  | 0.71 |  | 0.7 |  | 0.73 |  | 0.74 | 0.75 | 0.72
[17 empty] | Всего подач за сутки |  |  |  | 80
Д П - 3 | Шихтовка печи
| 0-8 | [7 empty] | 08-16 | [7 empty] | 16-24
Перешихтовки | 02 |  | 04 |  | 06 |  | 08 |  | 10 |  | 12 |  | 14 |  | 16 |  | 18 |  | 20 | 22 | 24
П о д а ч и | [10 empty] | с 10 п |  | с 17 п | [7 empty] | с 20
Кокс Н Тагил
Кокс Губаха
Кокс Кемер мокр туш | 800 |  | 800 |  | 800 |  | 800 |  | 800 |  | 800 |  | 800 |  | 800 |  | 800 |  | 800 | 800 | 800
Кокс Кемер сух туш | 820 |  | 820 |  | 820 |  | 820 |  | 820 |  | 830 |  | 830 |  | 830 |  | 830 |  | 830 | 830 | 830
В с е г о кокса | 1620 |  | 1620 |  | 1620 |  | 1620 |  | 1620 |  | 1630 |  | 1630 |  | 1630 |  | 1630 |  | 1630 | 1630 | 1630
р Mn Новор-к
р Mn Казах
р Mn Кудумани | 900 |  | 900 |  | 900 |  | 900 |  | 900 |  | 900 |  | 1000 |  | 1000 |  | 1000 |  | 1000 | 1000 | 1000
р Mn Каражал | 200 |  | 200 |  | 200 |  | 200 |  | 200 |  | 200 |  | 100 |  | 100 |  | 100 |  | 100 | 100 | 100
Агломерат 7% | 1100 |  | 1100 |  | 1100 |  | 1100 |  | 1100 |  | 1100 |  | 1100 |  | 1100 |  | 1100 |  | 1100 | 1100 | 1100
Агломерат 18% | 300 |  | 300 |  | 300 |  | 300 |  | 300 |  | 300 |  | 300 |  | 300 |  | 300 |  | 300 | 300 | 300
Рудная шихта | 2500 |  | 2500 |  | 2500 |  | 2500 |  | 2500 |  | 2500 |  | 2500 |  | 2500 |  | 2500 |  | 2500 | 2500 | 2500
Металлодобавки
Тяжелый шлак | 100 |  | 100 |  | 100 |  | 100 |  | 100 |  | 100 |  | 100 |  | 100 |  | 100 |  | 100 | 100 | 100
руда Канакай
Известняк
Кварцит | 45 |  | 45 |  | 45 |  | 45 |  | 45 |  | 45 |  | 50 |  | 50 |  | 50 |  | 50 | 50 | 55
Воздушные фурмы | откр. в/ф № 1,2,3,4,7,8,9 | [7 empty] | откр. в/ф № 1,2,3,4,7,8,9 | [7 empty] | откр. в/ф № 1,2,3,4,7,8,9
Система загрузки | КкемРкудАгл14прКкемРкзхАгл5-6прКвТшл | [7 empty] | КкемРкудАгл14прКкемРкзхАгл5-6прКвТшл | [7 empty] | КкемРкудАгл14прКкемРкзхАгл5-6прКвТшл
Простой ДП |  | Время |  |  | Причина | [5 empty] | Тихий ход |  |  | Время |  |  | Причина
|  |  |  | 0:00 | [6 empty] | Тихий ход ДП |  |  |  |  | 0:00

## 20
Работа ДП №1 | [17 empty] | 20 | августа |  | 2020г.
№ выпуска | Фактически выпуск |  |  |  | Продувка печи | Длина летки печи | Шлак |  | Слитки | Вес ферромарганца, т | Анализ шлака с печи | [6 empty] | Анализ ферромарганца
| откр | закр | прод |  |  |  | К-ши | Вес, т | шт | за выпуск | SiO2 | Al2O3 | CaO | MnO | MgO | FeO | Основность | Si | Mn | P | S | C
4313 | 2:50 | 3:10 | 0:20 |  | пр. | 1.5 | 0.75 | 19.4 | 13 | 31.9 | 31.54 | 7.6 | 41.76 | 7.06 | 7.31 | 0.59 | 1,32/1,56 | 0.68 | 75.61 | 0.125 | 0.007 | 6.95
4314 | 9:00 | 9:15 | 0:15 |  | пр. | 1.4 | 0.5 | 17.9 | 13 | 33.1 | 33.93 | 7.91 | 43.2 | 6.03 | 7.78 | 0.47 | 1,27/1,5 | 0.2 | 75.73 | 0.102 | 0.003 | 7.3
4315 | 15:00 | 15:10 | 0:10 |  | пр. | 1.4 | 0.5 | 16 | 13 | 31.55 | 32.89 | 8.24 | 44.18 | 4.96 | 6.76 | 0.35 | 1,34/1,55 | 0.28 | 75.58 | 0.121 | 0.003 | 7.22
4316 | 21:00 | 21:10 | 0:10 |  | пр. | 1.3 | 0.75 | 20.45 | 13 | 31.75 | 33.81 | 7.64 | 42.49 | 7.02 | 7.73 | 0.59 | 1,26/1,49 | 0.63 | 76.41 | 0.125 | 0.006 | 6.94
0:00
0:00
Итого | [6 empty] | 2.5 | 73.75 | 52 | 128.3
Анализ колошниковой пыли |  |  | Mn |  | Fe |  | CaO |  | C
|  |  | 19.84 |  | 0.64 |  | 17.05 |  | 9.31
Режим / Время | 02 |  | 04 |  | 06 |  | 08 |  | 10 |  | 12 |  | 14 |  | 16 |  | 18 |  | 20 | 22 | 24
Количество подач | 5 |  | 10 |  | 18 |  | 25 |  | 6 |  | 13 |  | 21 |  | 28 |  | 6 |  | 13 | 19 | 25
Уровень засыпи | 5,9-5,8 |  | 6,6-6,2 |  | 6,3-6,0 |  | 6,1-5,9 |  | 6,4-6,6 |  | 6,6-6,7 |  | 6,1-6 |  | 6,3-6,4 |  | 6,3-6,7 |  | 6,3-6,3 | 6,2-6,5 | 6,8-6,0
Расход гор. дутья | 350 |  | 383 |  | 367 |  | 350 |  | 400 |  | 383 |  | 383 |  | 367 |  | 400 |  | 367 | 400 | 383
Давление гор. дутья | 0.72 |  | 0.72 |  | 0.74 |  | 0.74 |  | 0.7 |  | 0.72 |  | 0.74 |  | 0.74 |  | 0.7 |  | 0.73 | 0.71 | 0.71
to дутья | 1111 |  | 1175 |  | 1174 |  | 1165 |  | 1130 |  | 1183 |  | 1177 |  | 1168 |  | 1147 |  | 1120 | 1178 | 1178
Давл. под колошн. | 0.28 |  | 0.32 |  | 0.32 |  | 0.32 |  | 0.34 |  | 0.34 |  | 0.32 |  | 0.34 |  | 0.32 |  | 0.32 | 0.32 | 0.32
Перепад давления | 0.44 |  | 0.4 |  | 0.42 |  | 0.42 |  | 0.36 |  | 0.38 |  | 0.42 |  | 0.4 |  | 0.38 |  | 0.41 | 0.39 | 0.39
t o колошника | 550 |  | 550 |  | 550 |  | 630 |  | 630 |  | 600 |  | 600 |  | 630 |  | 600 |  | 600 | 600 | 600
Воздуходувн.маш. | ЭВД 3 |  | ЭВД 3 |  | ЭВД 3 |  | ЭВД 3 |  | ЭВД 3 |  | ЭВД 3 |  | ЭВД 3 |  | ЭВД 3 |  | ЭВД 3 |  | ЭВД 3 |  | ЭВД 3
Давление воз. маш. | 0.75 |  | 0.75 |  | 0.76 |  | 0.7 |  | 0.72 |  | 0.75 |  | 0.75 |  | 0.75 |  | 0.72 |  | 0.75 | 0.74 | 0.76
[17 empty] | Всего подач за сутки |  |  |  | 78
Д П - 3 | Шихтовка печи
| 0-8 | [7 empty] | 08-16 | [7 empty] | 16-24
Перешихтовки | 02 |  | 04 |  | 06 |  | 08 |  | 10 |  | 12 |  | 14 |  | 16 |  | 18 |  | 20 | 22 | 24
П о д а ч и | [10 empty] | с9п.
Кокс Н Тагил
Кокс Губаха
Кокс Кемер мокр туш | 800 |  | 800 |  | 800 |  | 800 |  | 800 |  | 800 |  | 800 |  | 800 |  | 800 |  | 800 | 800 | 800
Кокс Кемер сух туш | 830 |  | 830 |  | 830 |  | 830 |  | 830 |  | 840 |  | 840 |  | 840 |  | 840 |  | 840 | 840 | 840
В с е г о кокса | 1630 |  | 1630 |  | 1630 |  | 1630 |  | 1630 |  | 1640 |  | 1640 |  | 1640 |  | 1640 |  | 1640 | 1640 | 1640
р Mn Новор-к
р Mn Казах
р Mn Кудумани | 1000 |  | 1000 |  | 1000 |  | 1000 |  | 1000 |  | 1000 |  | 1000 |  | 1000 |  | 1000 |  | 1000 | 1000 | 1000
р Mn Каражал | 100 |  | 100 |  | 100 |  | 100 |  | 100 |  | 100 |  | 100 |  | 100 |  | 100 |  | 100 | 100 | 100
Агломерат 7% | 1100 |  | 1100 |  | 1100 |  | 1100 |  | 1100 |  | 1100 |  | 1100 |  | 1100 |  | 1100 |  | 1100 | 1100 | 1100
Агломерат 18% | 300 |  | 300 |  | 300 |  | 300 |  | 300 |  | 300 |  | 300 |  | 300 |  | 300 |  | 300 | 300 | 300
Рудная шихта | 2500 |  | 2500 |  | 2500 |  | 2500 |  | 2500 |  | 2500 |  | 2500 |  | 2500 |  | 2500 |  | 2500 | 2500 | 2500
Металлодобавки
Тяжелый шлак | 100 |  | 100 |  | 100 |  | 100 |  | 100 |  | 100 |  | 100 |  | 100 |  | 100 |  | 100 | 100 | 100
руда Канакай
Известняк
Кварцит | 55 |  | 55 |  | 55 |  | 55 |  | 55 |  | 55 |  | 55 |  | 55 |  | 55 |  | 55 | 55 | 55
Воздушные фурмы | откр. в/ф № 1,2,3,4,7,8,9 | [7 empty] | откр. в/ф № 1,2,3,4,7,8,9 | [7 empty] | откр. в/ф № 1,2,3,4,7,8,9
Система загрузки | КкемРкудАгл14прКкемРкзхАгл5-6прКвТшл | [7 empty] | КкемРкудАгл14прКкемРкзхАгл5-6прКвТшл | [7 empty] | КкемРкудАгл14прКкемРкзхАгл5-6прКвТшл
Простой ДП |  | Время |  |  | Причина | [5 empty] | Тихий ход |  |  | Время |  |  | Причина
|  |  |  | 0:00 | [6 empty] | Тихий ход ДП |  |  |  |  | 0:00

## 21
Работа ДП №1 | [17 empty] | 21 | августа |  | 2020г.
№ выпуска | Фактически выпуск |  |  |  | Продувка печи | Длина летки печи | Шлак |  | Слитки | Вес ферромарганца, т | Анализ шлака с печи | [6 empty] | Анализ ферромарганца
| откр | закр | прод |  |  |  | К-ши | Вес, т | шт | за выпуск | SiO2 | Al2O3 | CaO | MnO | MgO | FeO | Основность | Si | Mn | P | S | C
4317 | 3:00 | 3:10 | 0:10 |  | пр. | 1.4 | 0.6666667 | 18.55 | 13 | 31.95 | 33.3 | 7.78 | 42.83 | 7.58 | 7.33 | 0.65 | 1,29/1,51 | 0.46 | 76.32 | 0.115 | 0.005 | 7.09
4318 | 9:00 | 9:15 | 0:15 |  | пр | 1.4 | 0.5 | 15.65 | 13 | 31.35 | 33.91 | 8.73 | 44.11 | 5.08 | 6.99 | 0.34 | 1,30/1,51 | 1.69 | 76.21 | 0.12 | 0.014 | 6.52
4319 | 14:55 | 15:05 | 0:10 |  | пр | 1.4 | 0.6666667 | 19.4 | 13 | 31.2 | 31.82 | 7.27 | 40.6 | 8.05 | 7.38 | 0.89 | 1,28/1,51 | 0.7 | 76.4 | 0.141 | 0.007 | 6.94
4320 | 21:00 | 21:10 | 0:10 |  | пр | 1.3 | 0.5 | 16.4 | 13 | 30.45 | 33.94 | 8.48 | 43.27 | 6.46 | 6.97 | 0.61 | 1,27/1,48 | 0.27 | 75.98 | 0.12 | 0.003 | 7.23
0:00
0:00
Итого | [6 empty] | 2.333333 | 70 | 52 | 124.95
Анализ колошниковой пыли |  |  | Mn |  | Fe |  | CaO |  | C
|  |  | 18.85 |  | 1.2 |  | 16.7 |  | 9.47
Режим / Время | 02 |  | 04 |  | 06 |  | 08 |  | 10 |  | 12 |  | 14 |  | 16 |  | 18 |  | 20 | 22 | 24
Количество подач | 8 |  | 16 |  | 23 |  | 30 |  | 6 |  | 14 |  | 21 |  | 27 |  | 7 |  | 15 | 22 | 28
Уровень засыпи | 6,3-6,8 |  | 6,5-6,9 |  | 6,6-6,8 |  | 6,2-6,4 |  | 6,1-6,3 |  | 6,4-6,6 |  | 6,2-6,2 |  | 6,8-6,1 |  | 6,4-6,5 |  | 6,0-5,7 | 6,2-7,4 | 6,2-6,7
Расход гор. дутья | 367 |  | 400 |  | 400 |  | 350 |  | 400 |  | 383 |  | 383 |  | 400 |  | 383 |  | 367 | 400 | 400
Давление гор. дутья | 0.72 |  | 0.7 |  | 0.7 |  | 0.7 |  | 0.72 |  | 0.72 |  | 0.72 |  | 0.7 |  | 0.72 |  | 0.7 | 0.72 | 0.7
to дутья | 1170 |  | 1139 |  | 1188 |  | 1180 |  | 1174 |  | 1144 |  | 1114 |  | 1181 |  | 1177 |  | 1164 | 1140 | 1180
Давл. под колошн. | 0.32 |  | 0.32 |  | 0.32 |  | 0.3 |  | 0.32 |  | 0.3 |  | 0.32 |  | 0.3 |  | 0.32 |  | 0.3 | 0.34 | 0.32
Перепад давления | 0.4 |  | 0.38 |  | 0.38 |  | 0.4 |  | 0.4 |  | 0.42 |  | 0.4 |  | 0.4 |  | 0.4 |  | 0.4 | 0.38 | 0.38
t o колошника | 560 |  | 560 |  | 560 |  | 560 |  | 560 |  | 530 |  | 530 |  | 530 |  | 530 |  | 560 | 560 | 560
Воздуходувн.маш. | ЭВД 3 |  | ЭВД 3 |  | ЭВД 3 |  | ЭВД 3 |  | ЭВД 3 |  | ЭВД 3 |  | ЭВД 3 |  | ЭВД 3 |  | ЭВД 3 |  | ЭВД 3 |  | ЭВД 3
Давление воз. маш. | 0.74 |  | 0.72 |  | 0.72 |  | 0.7 |  | 0.75 |  | 0.7 |  | 0.7 |  | 0.7 |  | 0.72 |  | 0.75 | 0.73 | 0.72
[17 empty] | Всего подач за сутки |  |  |  | 85
Д П - 3 | Шихтовка печи
| 0-8 | [7 empty] | 08-16 | [7 empty] | 16-24
Перешихтовки | 02 |  | 04 |  | 06 |  | 08 |  | 10 |  | 12 |  | 14 |  | 16 |  | 18 |  | 20 | 22 | 24
П о д а ч и | [10 empty] | с 10 п | [5 empty] | с 1 п
Кокс Н Тагил
Кокс Губаха
Кокс Кемер мокр туш | 800 |  | 800 |  | 800 |  | 800 |  | 800 |  | 800 |  | 800 |  | 800 |  | 800 |  | 800 | 800 | 800
Кокс Кемер сух туш | 840 |  | 840 |  | 840 |  | 840 |  | 840 |  | 830 |  | 830 |  | 830 |  | 840 |  | 840 | 840 | 840
В с е г о кокса | 1640 |  | 1640 |  | 1640 |  | 1640 |  | 1640 |  | 1630 |  | 1630 |  | 1630 |  | 1640 |  | 1640 | 1640 | 1640
р Mn Новор-к
р Mn Казах
р Mn Кудумани | 1000 |  | 1000 |  | 1000 |  | 1000 |  | 1000 |  | 1000 |  | 1000 |  | 1000 |  | 1000 |  | 1000 | 1000 | 1000
р Mn Каражал | 100 |  | 100 |  | 100 |  | 100 |  | 100 |  | 100 |  | 100 |  | 100 |  | 100 |  | 100 | 100 | 100
Агломерат 7% | 1100 |  | 1100 |  | 1100 |  | 1100 |  | 1100 |  | 1100 |  | 1100 |  | 1100 |  | 1100 |  | 1100 | 1100 | 1100
Агломерат 18% | 300 |  | 300 |  | 300 |  | 300 |  | 300 |  | 300 |  | 300 |  | 300 |  | 300 |  | 300 | 300 | 300
Рудная шихта | 2500 |  | 2500 |  | 2500 |  | 2500 |  | 2500 |  | 2500 |  | 2500 |  | 2500 |  | 2500 |  | 2500 | 2500 | 2500
Металлодобавки
Тяжелый шлак | 100 |  | 100 |  | 100 |  | 100 |  | 100 |  | 100 |  | 100 |  | 100 |  | 100 |  | 100 | 100 | 100
руда Канакай
Известняк
Кварцит | 55 |  | 55 |  | 55 |  | 55 |  | 55 |  | 55 |  | 55 |  | 55 |  | 55 |  | 55 | 55 | 55
Воздушные фурмы | откр. в/ф № 1,2,3,4,7,8,9 | [7 empty] | откр. в/ф № 1,2,3,4,7,8,9 | [7 empty] | откр. в/ф № 1,2,3,4,7,8,9
Система загрузки | КкемРкудАгл14прКкемРкзхАгл5-6прКвТшл | [7 empty] | КкемРкудАгл14прКкемРкзхАгл5-6прКвТшл | [7 empty] | КкемРкудАгл14прКкемРкзхАгл5-6прКвТшл
Простой ДП |  | Время |  |  | Причина | [5 empty] | Тихий ход |  |  | Время |  |  | Причина
|  |  |  | 0:00 | [6 empty] | Тихий ход ДП |  |  |  |  | 0:00

## 22
Работа ДП №1 | [17 empty] | 22 | августа |  | 2020г.
№ выпуска | Фактически выпуск |  |  |  | Продувка печи | Длина летки печи | Шлак |  | Слитки | Вес ферромарганца, т | Анализ шлака с печи | [6 empty] | Анализ ферромарганца
| откр | закр | прод |  |  |  | К-ши | Вес, т | шт | за выпуск | SiO2 | Al2O3 | CaO | MnO | MgO | FeO | Основность | Si | Mn | P | S | C
4321 | 3:00 | 3:10 | 0:10 |  | пр | 1.3 | 0.5 | 18.75 | 12 | 32.65 | 33.68 | 7.63 | 42.57 | 6.78 | 7.47 | 0.45 | 1,26/1,49 | 0.46 | 76.19 | 0.119 | 0.005 | 7.09
4322 | 8:45 | 9:05 | 0:20 |  | пр | 1.5 | 0.75 | 19.1 | 13 | 31.7 | 32.32 | 7.28 | 41.11 | 7.5 | 7.07 | 0.63 | 1,27/1,49 | 0.44 | 76.98 | 0.127 | 0.005 | 7.11
4323 | 14:40 | 15:05 | 0:25 |  | пр | 1.5 | 0.75 | 17.45 | 13 | 33.35 | 33.3 | 7.89 | 43.2 | 6.04 | 7.14 | 0.41 | 1,30/1,51 | 1 | 77.16 | 0.124 | 0.01 | 6.8
4324 | 21:00 | 21:15 | 0:15 |  | пр | 1.5 | 0.4 | 15.3 | 13 | 29.95 | 32.67 | 8.32 | 43.77 | 5.88 | 6.4 | 0.49 | 1,34/1,54 | 1.08 | 76.23 | 0.136 | 0.009 | 6.76
0:00
0:00
Итого | [6 empty] | 2.4 | 70.6 | 51 | 127.65
Анализ колошниковой пыли |  |  | Mn |  | Fe |  | CaO |  | C
Режим / Время | 02 |  | 04 |  | 06 |  | 08 |  | 10 |  | 12 |  | 14 |  | 16 |  | 18 |  | 20 | 22 | 24
Количество подач | 7 |  | 13 |  | 20 |  | 28 |  | 6 |  | 14 |  | 22 |  | 28 |  | 6 |  | 14 | 20 | 26
Уровень засыпи | 6,0-5,7 |  | 6,3-6,6 |  | 6,3-6,8 |  | 6,2-5,8 |  | 6,5-6,8 |  | 6,1-6,4 |  | 5,8-5,4 |  | 6,2-5,3 |  | 6,2-6,6 |  | 6,0-5,9 | 6,1-6,5 | 6,2-6,6
Расход гор. дутья | 383 |  | 383 |  | 383 |  | 367 |  | 400 |  | 383 |  | 367 |  | 400 |  | 383 |  | 383 | 383 | 400
Давление гор. дутья | 0.72 |  | 0.72 |  | 0.72 |  | 0.72 |  | 0.7 |  | 0.72 |  | 0.75 |  | 0.7 |  | 0.7 |  | 0.72 | 0.72 | 0.7
to дутья | 1179 |  | 1174 |  | 1153 |  | 1128 |  | 1186 |  | 1176 |  | 1161 |  | 1136 |  | 1188 |  | 1179 | 1169 | 1150
Давл. под колошн. | 0.32 |  | 0.34 |  | 0.34 |  | 0.32 |  | 0.32 |  | 0.32 |  | 0.32 |  | 0.32 |  | 0.32 |  | 0.32 | 0.32 | 0.32
Перепад давления | 0.4 |  | 0.38 |  | 0.38 |  | 0.4 |  | 0.38 |  | 0.4 |  | 0.43 |  | 0.38 |  | 0.38 |  | 0.4 | 0.4 | 0.38
t o колошника | 560 |  | 560 |  | 590 |  | 590 |  | 550 |  | 550 |  | 620 |  | 620 |  | 620 |  | 650 | 650 | 650
Воздуходувн.маш. | ЭВД 3 |  | ЭВД 3 |  | ЭВД 3 |  | ЭВД 3 |  | ЭВД 3 |  | ЭВД 3 |  | ЭВД 3 |  | ЭВД 3 |  | ЭВД 3 |  | ЭВД 3 |  | ЭВД 3
Давление воз. маш. | 0.75 |  | 0.77 |  | 0.74 |  | 0.75 |  | 0.72 |  | 0.75 |  | 0.77 |  | 0.73 |  | 0.71 |  | 0.71 | 0.72 | 0.7
[17 empty] | Всего подач за сутки |  |  |  | 82
Д П - 3 | Шихтовка печи
| 0-8 | [7 empty] | 08-16 | [7 empty] | 16-24
Перешихтовки | 02 |  | 04 |  | 06 |  | 08 |  | 10 |  | 12 |  | 14 |  | 16 |  | 18 |  | 20 | 22 | 24
П о д а ч и | [10 empty] | с 10 п | [5 empty] | с 1 п
Кокс Н Тагил
Кокс Губаха
Кокс Кемер мокр туш | 800 |  | 800 |  | 800 |  | 800 |  | 800 |  | 800 |  | 800 |  | 800 |  | 800 |  | 800 | 800 | 800
Кокс Кемер сух туш | 840 |  | 840 |  | 840 |  | 840 |  | 840 |  | 850 |  | 850 |  | 850 |  | 840 |  | 840 | 840 | 840
В с е г о кокса | 1640 |  | 1640 |  | 1640 |  | 1640 |  | 1640 |  | 1650 |  | 1650 |  | 1650 |  | 1640 |  | 1640 | 1640 | 1640
р Mn Новор-к
р Mn Казах
р Mn Кудумани | 1000 |  | 1000 |  | 1000 |  | 1000 |  | 1000 |  | 1000 |  | 1000 |  | 1000 |  | 1000 |  | 1000 | 1000 | 1000
р Mn Каражал | 100 |  | 100 |  | 100 |  | 100 |  | 100 |  | 100 |  | 100 |  | 100 |  | 100 |  | 100 | 100 | 100
Агломерат 7% | 1100 |  | 1100 |  | 1100 |  | 1100 |  | 1100 |  | 1100 |  | 1100 |  | 1100 |  | 1100 |  | 1100 | 1100 | 1100
Агломерат 18% | 300 |  | 300 |  | 300 |  | 300 |  | 300 |  | 300 |  | 300 |  | 300 |  | 300 |  | 300 | 300 | 300
Рудная шихта | 2500 |  | 2500 |  | 2500 |  | 2500 |  | 2500 |  | 2500 |  | 2500 |  | 2500 |  | 2500 |  | 2500 | 2500 | 2500
Металлодобавки
Тяжелый шлак | 100 |  | 100 |  | 100 |  | 100 |  | 100 |  | 100 |  | 100 |  | 100 |  | 100 |  | 100 | 100 | 100
руда Канакай
Известняк
Кварцит | 55 |  | 55 |  | 55 |  | 55 |  | 55 |  | 55 |  | 55 |  | 55 |  | 55 |  | 55 | 55 | 55
Воздушные фурмы | откр. в/ф № 1,2,3,4,7,8,9 | [7 empty] | откр. в/ф № 1,2,3,4,7,8,9 | [7 empty] | откр. в/ф № 1,2,3,4,7,8,9
Система загрузки | КкемРкудАгл14прКкемРкзхАгл5-6прКвТшл | [7 empty] | КкемРкудумАгл14пр.Агл5-6пр.КкемРкзхКвТшл | [7 empty] | КкемРкудумАгл14пр.Агл5-6пр.КкемРкзхКвТшл
Простой ДП |  | Время |  |  | Причина | [5 empty] | Тихий ход |  |  | Время |  |  | Причина
|  |  |  | 0:00 | [6 empty] | Тихий ход ДП |  |  |  |  | 0:00

## 23
Работа ДП №1 | [17 empty] | 23 | августа |  | 2020г.
№ выпуска | Фактически выпуск |  |  |  | Продувка печи | Длина летки печи | Шлак |  | Слитки | Вес ферромарганца, т | Анализ шлака с печи | [6 empty] | Анализ ферромарганца
| откр | закр | прод |  |  |  | К-ши | Вес, т | шт | за выпуск | SiO2 | Al2O3 | CaO | MnO | MgO | FeO | Основность | Si | Mn | P | S | C
4325 | 3:00 | 3:15 | 0:15 |  | пр | 1.2 | 0.4 | 16.5 | 13 | 29.9 | 32.56 | 8.13 | 43.31 | 5.94 | 6.59 | 0.48 | 1,33/1,53 | 0.68 | 76.19 | 0.131 | 0.006 | 6.95
4326 | 9:00 | 9:15 | 0:15 |  | пр | 1.2 | 0.4 | 12.55 | 13 | 31 | 32.48 | 8.51 | 43.46 | 5.48 | 6.45 | 0.5 | 1,34/1,54 | 0.63 | 76 | 0.136 | 0.006 | 6.98
4327 | 15:00 | 15:10 | 0:10 |  | пр. | 1.3 | 0.8 | 21.55 | 13 | 36.6 | 32.6 | 7.72 | 42.21 | 7.89 | 7.836 | 0.57 | 1,29/1,53 | 0.53 | 76.22 | 0.105 | 0.006 | 7.02
4328 | 21:00 | 21:10 | 0:10 |  | пр | 1.5 | 0.6666667 | 16.2 | 13 | 31.25 | 33.43 | 8.22 | 44.06 | 6.03 | 7.14 | 0.49 | 1,32/1,53 | 0.35 | 76.73 | 0.118 | 0.004 | 7.17
0:00
0:00
Итого | [6 empty] | 2.266667 | 66.8 | 52 | 128.75
Анализ колошниковой пыли |  |  | Mn |  | Fe |  | CaO |  | C
Режим / Время | 02 |  | 04 |  | 06 |  | 08 |  | 10 |  | 12 |  | 14 |  | 16 |  | 18 |  | 20 | 22 | 24
Количество подач | 7 |  | 12 |  | 19 |  | 25 |  | 5 |  | 12 |  | 18 |  | 24 |  | 8 |  | 16 | 26 | 33
Уровень засыпи | 6,0-5,6 |  | 6,2-6,8 |  | 6,3-6,8 |  | 6,2-6,3 |  | 6,8-6,0 |  | 6,9-6,8 |  | 6,5-6,7 |  | 6,8-6,8 |  | 6,9-6,9 |  | 6,2-6,6 | 6,1-6,3 | 6,0-5,8
Расход гор. дутья | 383 |  | 400 |  | 383 |  | 350 |  | 400 |  | 400 |  | 367 |  | 383 |  | 400 |  | 400 | 400 | 367
Давление гор. дутья | 0.72 |  | 0.72 |  | 0.72 |  | 0.72 |  | 0.71 |  | 0.72 |  | 0.71 |  | 0.72 |  | 0.7 |  | 0.68 | 0.68 | 0.72
to дутья | 1123 |  | 1178 |  | 1170 |  | 1158 |  | 1130 |  | 1180 |  | 1175 |  | 1168 |  | 1150 |  | 1125 | 1189 | 1175
Давл. под колошн. | 0.32 |  | 0.32 |  | 0.32 |  | 0.32 |  | 0.32 |  | 0.32 |  | 0.32 |  | 0.32 |  | 0.32 |  | 0.32 | 0.32 | 0.32
Перепад давления | 0.4 |  | 0.4 |  | 0.4 |  | 0.4 |  | 0.39 |  | 0.4 |  | 0.39 |  | 0.4 |  | 0.38 |  | 0.36 | 0.36 | 0.4
t o колошника | 650 |  | 650 |  | 650 |  | 650 |  | 600 |  | 600 |  | 600 |  | 560 |  | 560 |  | 560 | 560 | 620
Воздуходувн.маш. | ЭВД 3 |  | ЭВД 3 |  | ЭВД 3 |  | ЭВД 3 |  | ЭВД 3 |  | ЭВД 3 |  | ЭВД 3 |  | ЭВД 3 |  | ЭВД 3 |  | ЭВД 3 |  | ЭВД 3
Давление воз. маш. | 0.73 |  | 0.75 |  | 0.76 |  | 0.75 |  | 0.75 |  | 0.74 |  | 0.75 |  | 0.75 |  | 0.71 |  | 0.71 | 0.69 | 0.74
[17 empty] | Всего подач за сутки |  |  |  | 82
Д П - 3 | Шихтовка печи
| 0-8 | [7 empty] | 08-16 | [7 empty] | 16-24
Перешихтовки | 02 |  | 04 |  | 06 |  | 08 |  | 10 |  | 12 |  | 14 |  | 16 |  | 18 |  | 20 | 22 | 24
П о д а ч и | [10 empty] | с 8 п | [9 empty] | с 30 п
Кокс Н Тагил
Кокс Губаха
Кокс Кемер мокр туш | 800 |  | 800 |  | 800 |  | 800 |  | 800 |  | 800 |  | 800 |  | 800 |  | 800 |  | 800 | 800 | 800
Кокс Кемер сух туш | 840 |  | 840 |  | 840 |  | 840 |  | 840 |  | 850 |  | 850 |  | 850 |  | 850 |  | 850 | 850 | 860
В с е г о кокса | 1640 |  | 1640 |  | 1640 |  | 1640 |  | 1640 |  | 1650 |  | 1650 |  | 1650 |  | 1650 |  | 1650 | 1650 | 1660
р Mn Новор-к
р Mn Казах
р Mn Кудумани | 1000 |  | 1000 |  | 1000 |  | 1000 |  | 1000 |  | 1000 |  | 1000 |  | 1000 |  | 1000 |  | 1000 | 1000 | 1000
р Mn Каражал | 100 |  | 100 |  | 100 |  | 100 |  | 100 |  | 100 |  | 100 |  | 100 |  | 100 |  | 100 | 100 | 100
Агломерат 7% | 1100 |  | 1100 |  | 1100 |  | 1100 |  | 1100 |  | 1100 |  | 1100 |  | 1100 |  | 1100 |  | 1100 | 1100 | 1100
Агломерат 18% | 300 |  | 300 |  | 300 |  | 300 |  | 300 |  | 300 |  | 300 |  | 300 |  | 300 |  | 300 | 300 | 300
Рудная шихта | 2500 |  | 2500 |  | 2500 |  | 2500 |  | 2500 |  | 2500 |  | 2500 |  | 2500 |  | 2500 |  | 2500 | 2500 | 2500
Металлодобавки
Тяжелый шлак | 100 |  | 100 |  | 100 |  | 100 |  | 100 |  | 100 |  | 100 |  | 100 |  | 100 |  | 100 | 100 | 100
руда Канакай
Известняк
Кварцит | 55 |  | 55 |  | 55 |  | 55 |  | 55 |  | 70 |  | 70 |  | 70 |  | 70 |  | 70 | 70 | 70
Воздушные фурмы | откр. в/ф № 1,2,3,4,7,8,9 | [7 empty] | откр. в/ф № 1,2,3,4,7,8,9 | [7 empty] | откр. в/ф № 1,2,3,4,7,8,9
Система загрузки | КкемРкудумАгл14пр.Агл5-6пр.КкемРкзхКвТшл | [7 empty] | КкемРкудумАгл14пр.Агл5-6пр.КкемРкзхКвТшл | [7 empty] | КкемРкудумАгл14пр.Агл5-6пр.КкемРкзхКвТшл
Простой ДП |  | Время |  |  | Причина | [5 empty] | Тихий ход |  |  | Время |  |  | Причина
|  |  |  | 0:00 | [6 empty] | Тихий ход ДП |  |  |  |  | 0:00

## 24
Работа ДП №1 | [17 empty] | 24 | августа |  | 2020г.
№ выпуска | Фактически выпуск |  |  |  | Продувка печи | Длина летки печи | Шлак |  | Слитки | Вес ферромарганца, т | Анализ шлака с печи | [6 empty] | Анализ ферромарганца
| откр | закр | прод |  |  |  | К-ши | Вес, т | шт | за выпуск | SiO2 | Al2O3 | CaO | MnO | MgO | FeO | Основность | Si | Mn | P | S | C
4329 | 3:00 | 3:10 | 0:10 |  | пр. | 1.5 | 0.4 | 14.8 | 12 | 29.5 | 32.78 | 8.59 | 45.61 | 5.3 | 6.56 | 0.45 | 1,39/1,59 | 0.58 | 75.9 | 0.123 | 0.006 | 7
4330 | 9:00 | 9:10 | 0:10 |  | пр. | 1.3 | 0.5 | 13.95 | 12 | 29.65 | 33.83 | 9.13 | 45.39 | 5.08 | 6.2 | 0.52 | 1,34/1,52 | 0.8 | 75.27 | 0.139 | 0.008 | 6.88
4331 | 15:00 | 15:10 | 0:10 |  | пр | 1.3 | 0.5 | 15.55 | 12 | 30 | 33.51 | 8.79 | 44.79 | 5.06 | 7.17 | 0.41 | 1,34/1,55 | 1.08 | 76.34 | 0.127 | 0.011 | 6.76
4332 | 20:30 | 20:40 | 0:10 |  | пр. | 1.3 | 0.5 | 14 | 13 | 28.55 | 32.76 | 8.17 | 42.98 | 6.47 | 6.65 | 0.5 | 1,31/1,51 | 0.46 | 75.49 | 0.131 | 0.007 | 7.09
0:00
0:00
Итого | [6 empty] | 1.9 | 58.3 | 49 | 117.7
Анализ колошниковой пыли |  |  | Mn |  | Fe |  | CaO |  | C
|  |  | 19.68 |  | 2.4 |  | 17.1 |  | 11.24
Режим / Время | 02 |  | 04 |  | 06 |  | 08 |  | 10 |  | 12 |  | 14 |  | 16 |  | 18 |  | 20 | 22 | 24
Количество подач | 8 |  | 13 |  | 18 |  | 24 |  | 6 |  | 13 |  | 19 |  | 25 |  | 6 |  | 11 | 17 | 23
Уровень засыпи | 5,7-4,9 |  | 5,9-5,3 |  | 6,2-6,1 |  | 6,4-5,7 |  | 6,4-6,4 |  | 6-5,6 |  | 6-5,6 |  | 6,2-6,1 |  | 6,2-5,9 |  | 5,9-6,2 | 6,3-6,7 | 6,3-6,6
Расход гор. дутья | 350 |  | 383 |  | 383 |  | 367 |  | 367 |  | 383 |  | 367 |  | 383 |  | 367 |  | 367 | 400 | 400
Давление гор. дутья | 0.74 |  | 0.7 |  | 0.7 |  | 0.74 |  | 0.73 |  | 0.73 |  | 0.74 |  | 0.72 |  | 0.74 |  | 0.73 | 0.72 | 0.72
to дутья | 1163 |  | 1129 |  | 1180 |  | 1178 |  | 1165 |  | 1147 |  | 1122 |  | 1177 |  | 1165 |  | 1143 | 1128 | 1183
Давл. под колошн. | 0.32 |  | 0.32 |  | 0.32 |  | 0.32 |  | 0.32 |  | 0.34 |  | 0.34 |  | 0.32 |  | 0.32 |  | 0.32 | 0.32 | 0.32
Перепад давления | 0.42 |  | 0.38 |  | 0.38 |  | 0.42 |  | 0.41 |  | 0.39 |  | 0.4 |  | 0.4 |  | 0.42 |  | 0.41 | 0.4 | 0.4
t o колошника | 660 |  | 660 |  | 660 |  | 680 |  | 620 |  | 620 |  | 670 |  | 670 |  | 610 |  | 610 | 600 | 600
Воздуходувн.маш. | ЭВД 3 |  | ЭВД 3 |  | ЭВД 3 |  | ЭВД 3 |  | ЭВД 3 |  | ЭВД 3 |  | ЭВД 3 |  | ЭВД 3 |  | ЭВД 3 |  | ЭВД 3 |  | ЭВД 3
Давление воз. маш. | 0.75 |  | 0.73 |  | 0.73 |  | 0.75 |  | 0.76 |  | 0.75 |  | 0.73 |  | 0.72 |  | 0.75 |  | 0.75 | 0.74 | 0.75
[17 empty] | Всего подач за сутки |  |  |  | 72
Д П - 3 | Шихтовка печи
| 0-8 | [7 empty] | 08-16 | [7 empty] | 16-24
Перешихтовки | 02 |  | 04 |  | 06 |  | 08 |  | 10 |  | 12 |  | 14 |  | 16 |  | 18 |  | 20 | 22 | 24
П о д а ч и |  |  |  |  | с 17 п |  |  |  | с6п. | [7 empty] | с1п. |  |  | с 13 п
Кокс Н Тагил
Кокс Губаха
Кокс Кемер мокр туш | 800 |  | 800 |  | 800 |  | 800 |  | 800 |  | 800 |  | 800 |  | 800 |  | 800 |  | 800 | 800 | 800
Кокс Кемер сух туш | 860 |  | 860 |  | 870 |  | 870 |  | 870 |  | 870 |  | 870 |  | 870 |  | 870 |  | 870 | 920 | 920
В с е г о кокса | 1660 |  | 1660 |  | 1670 |  | 1670 |  | 1670 |  | 1670 |  | 1670 |  | 1670 |  | 1670 |  | 1670 | 1720 | 1720
р Mn Новор-к
р Mn Казах
р Mn Кудумани | 1000 |  | 1000 |  | 1000 |  | 1000 |  | 800 |  | 800 |  | 800 |  | 800 |  | 800 |  | 800 | 800 | 800
р Mn Каражал | 100 |  | 100 |  | 100 |  | 100 |  | 200 |  | 200 |  | 200 |  | 200 |  | 200 |  | 200 | 200 | 200
Агломерат 7% | 1100 |  | 1100 |  | 1100 |  | 1100 |  | 1200 |  | 1200 |  | 1200 |  | 1200 |  | 1200 |  | 1200 | 1200 | 1200
Агломерат 18% | 300 |  | 300 |  | 300 |  | 300 |  | 300 |  | 300 |  | 300 |  | 300 |  | 300 |  | 300 | 300 | 300
Рудная шихта | 2500 |  | 2500 |  | 2500 |  | 2500 |  | 2500 |  | 2500 |  | 2500 |  | 2500 |  | 2500 |  | 2500 | 2500 | 2500
Металлодобавки
Тяжелый шлак | 100 |  | 100 |  | 100 |  | 100 |  | 100 |  | 100 |  | 100 |  | 100 |  | 100 |  | 100 | 100 | 100
руда Канакай
Известняк
Кварцит | 70 |  | 70 |  | 80 |  | 80 |  | 80 |  | 80 |  | 80 |  | 80 |  | 90 |  | 90 | 90 | 90
Воздушные фурмы | откр. в/ф № 1,2,3,4,7,8,9 | [7 empty] | откр. в/ф № 1,2,3,4,7,8,9 | [7 empty] | откр. в/ф № 1,2,3,4,7,8,9
Система загрузки | КкемРкудумАгл14пр.Агл5-6пр.КкемРкзхКвТшл | [7 empty] | КкемРкудумАгл14пр.Агл5-6пр.КкемРкзхКвТшл | [7 empty] | КкемРкудумАгл14пр.Агл5-6пр.КкемРкзхКвТшл
Простой ДП |  | Время |  |  | Причина | [5 empty] | Тихий ход |  |  | Время |  |  | Причина
|  |  |  | 0:00 | [6 empty] | Тихий ход ДП |  |  |  |  | 0:00

## 25
Работа ДП №1 | [17 empty] | 25 | августа |  | 2020г.
№ выпуска | Фактически выпуск |  |  |  | Продувка печи | Длина летки печи | Шлак |  | Слитки | Вес ферромарганца, т | Анализ шлака с печи | [6 empty] | Анализ ферромарганца
| откр | закр | прод |  |  |  | К-ши | Вес, т | шт | за выпуск | SiO2 | Al2O3 | CaO | MnO | MgO | FeO | Основность | Si | Mn | P | S | C
4333 | 1:00 | 1:10 | 0:10 |  | пр. | 1.3 | 0.4 | 12.75 | 12 | 24.1 | 32.39 | 7.52 | 40.1 | 8.12 | 6.79 | 0.6 | 1,24/1,45 | 0.85 | 75.19 | 0.13 | 0.008 | 6.86
4334 | 5:55 | 6:05 | 0:10 |  | пр. | 1.3 | 0.5 | 14.05 | 10 | 25.1 | 33.62 | 8.01 | 41.08 | 8.42 | 6.77 | 1.06 | 1,22/1,42 | 1 | 74.54 | 0.137 | 0.009 | 6.8
4335 |  |  | 0:00
4336 |  |  | 0:00
0:00
0:00
Итого | [6 empty] | 0.9 | 26.8 | 22 | 49.2
Анализ колошниковой пыли |  |  | Mn |  | Fe |  | CaO |  | C
Режим / Время | 02 |  | 04 |  | 06 |  | 08 |  | 10 |  | 12 |  | 14 |  | 16 |  | 18 |  | 20 | 22 | 24
Количество подач | 8 |  | 15 |  | 23
Уровень засыпи | 6,1-6,2 |  | 6,0-6,2 |  | 5,8-5,8
Расход гор. дутья | 400 |  | 383 |  | 383
Давление гор. дутья | 0.72 |  | 0.72 |  | 0.7
to дутья | 1176 |  | 1169 |  | 1151
Давл. под колошн. | 0.32 |  | 0.32 |  | 0.32
Перепад давления | 0.4 |  | 0.4 |  | 0.38 |  | 0 |  | 0 |  | 0 |  | 0 |  | 0 |  | 0 |  | 0 | 0 | 0
t o колошника | 600 |  | 650 |  | 660
Воздуходувн.маш. | ЭВД 3 |  | ЭВД 3 |  | ЭВД 3
Давление воз. маш. | 0.75 |  | 0.75 |  | 0.73
[17 empty] | Всего подач за сутки |  |  |  | 0
Д П - 3 | Шихтовка печи
| 0-8 | [7 empty] | 08-16 | [7 empty] | 16-24
Перешихтовки | 02 |  | 04 |  | 06 |  | 08 |  | 10 |  | 12 |  | 14 |  | 16 |  | 18 |  | 20 | 22 | 24
П о д а ч и
Кокс Н Тагил
Кокс Губаха
Кокс Кемер мокр туш | 800 |  | 800 |  | 800
Кокс Кемер сух туш | 920 |  | 920 |  | 920
В с е г о кокса | 1720 |  | 1720 |  | 1720 |  | 0 |  | 0 |  | 0 |  | 0 |  | 0 |  | 0 |  | 0 | 0 | 0
р Mn Новор-к
р Mn Казах
р Mn Кудумани | 800 |  | 800 |  | 800
р Mn Каражал | 200 |  | 200 |  | 200
Агломерат 7% | 1200 |  | 1200 |  | 1200
Агломерат 18% | 300 |  | 300 |  | 300
Рудная шихта | 2500 |  | 2500 |  | 2500 |  | 0 |  | 0 |  | 0 |  | 0 |  | 0 |  | 0 |  | 0 | 0 | 0
Металлодобавки
Тяжелый шлак | 100 |  | 100 |  | 100
руда Канакай
Известняк
Кварцит | 90 |  | 90 |  | 90
Воздушные фурмы | откр. в/ф № 1,2,3,4,7,8,9
Система загрузки | КкемРкудумАгл14пр.Агл5-6пр.КкемРкзхКвТшл
Простой ДП |  | Время |  |  | Причина | [5 empty] | Тихий ход |  |  | Время |  |  | Причина
|  | 6:30 | 24:00 | 17:30 | Врезка газопровода. | [5 empty] | Тихий ход ДП |  |  |  |  | 0:00

## 26
Работа ДП №1 | [17 empty] | 26 | августа |  | 2020г.
№ выпуска | Фактически выпуск |  |  |  | Продувка печи | Длина летки печи | Шлак |  | Слитки | Вес ферромарганца, т | Анализ шлака с печи | [6 empty] | Анализ ферромарганца
| откр | закр | прод |  |  |  | К-ши | Вес, т | шт | за выпуск | SiO2 | Al2O3 | CaO | MnO | MgO | FeO | Основность | Si | Mn | P | S | C
4335 | 12:40 | 13:00 | 0:20 |  | пр. | 1.6 | 0.5 | 11.85 | 10 | 22.75 | 31.18 | 7.21 | 36.23 | 11.15 | 6.39 | 0.75 | 1,16/1,37 | 1.52 | 74.31 | 0.172 | 0.014 | 6.56
4336 | 17:30 | 17:45 | 0:15 |  | пр | 1.8 | 0.6666667 | 11.5 | 11 | 19.8 | 32.27 | 7.64 | 38.24 | 8.06 | 6.77 | 0.43 | 1,19/1,39 | 0.95 | 75.07 | 0.148 | 0.009 | 6.82
4337 | 22:20 | 22:35 | 0:15 |  | пр | 1.6 | 0.5 | 15.8 | 13 | 26.45 | 33.41 | 8.47 | 40.49 | 7.41 | 6.81 | 0.5 | 1,21/1,42 | 1.13 | 76.24 | 0.137 | 0.01 | 6.75
0:00
0:00
0:00
Итого | [6 empty] | 1.666667 | 39.15 | 34 | 69
Анализ колошниковой пыли |  |  | Mn |  | Fe |  | CaO |  | C
Режим / Время | 02 |  | 04 |  | 06 |  | 08 |  | 10 |  | 12 |  | 14 |  | 16 |  | 18 |  | 20 | 22 | 24
Количество подач |  |  |  |  | 1 |  | 5 |  | 4 |  | 8 |  | 13 |  | 20 |  | 7 |  | 15 | 23 | 30
Уровень засыпи |  |  |  |  | 5,9-5,5 |  | 5,8-5,9 |  | 6,2-6,4 |  | 6,8-6,5 |  | 6,8-6,5 |  | 6,3-6,5 |  | 6,2-6,4 |  | 6,2-6,1 | 5,9-5,9 | 5,7-5,8
Расход гор. дутья |  |  |  |  | 317 |  | 367 |  | 367 |  | 350 |  | 383 |  | 383 |  | 400 |  | 400 | 383 | 433
Давление гор. дутья |  |  |  |  | 0.34 |  | 0.62 |  | 0.6 |  | 0.64 |  | 0.58 |  | 0.58 |  | 0.62 |  | 0.72 | 0.7 | 0.7
to дутья |  |  |  |  | 787 |  | 919 |  | 958 |  | 990 |  | 1049 |  | 1062 |  | 1022 |  | 1076 | 1081 | 1100
Давл. под колошн. |  |  |  |  | 0.1 |  | 0.22 |  | 0.2 |  | 0.22 |  | 0.24 |  | 0.24 |  | 0.28 |  | 0.32 | 0.32 | 0.32
Перепад давления | 0 |  | 0 |  | 0.24 |  | 0.4 |  | 0.4 |  | 0.42 |  | 0.34 |  | 0.34 |  | 0.34 |  | 0.4 | 0.38 | 0.38
t o колошника |  |  |  |  | 660 |  | 660 |  | 660 |  | 600 |  | 580 |  | 560 |  | 580 |  | 580 | 580 | 580
Воздуходувн.маш. |  |  |  |  | ЭВД 3 |  | ЭВД 3 |  | ЭВД 3 |  | ЭВД 3 |  | ЭВД 3 |  | ЭВД 3 |  | ЭВД 3 |  | ЭВД 3 |  | ЭВД 3
Давление воз. маш. |  |  |  |  | 0.4 |  | 0.63 |  | 0.65 |  | 0.67 |  | 0.59 |  | 0.6 |  | 0.7 |  | 0.75 | 0.7 | 0.7
[17 empty] | Всего подач за сутки |  |  |  | 55
Д П - 3 | Шихтовка печи
| 0-8 | [7 empty] | 08-16 | [7 empty] | 16-24
Перешихтовки | 02 |  | 04 |  | 06 |  | 08 |  | 10 |  | 12 |  | 14 |  | 16 |  | 18 |  | 20 | 22 | 24
П о д а ч и
Кокс Н Тагил
Кокс Губаха
Кокс Кемер мокр туш |  |  |  |  | 800 |  | 800 |  | 800 |  | 800 |  | 800 |  | 800 |  | 800 |  | 800 | 800 | 800
Кокс Кемер сух туш |  |  |  |  | 900 |  | 900 |  | 900 |  | 900 |  | 900 |  | 900 |  | 900 |  | 900 | 900 | 900
В с е г о кокса | 0 |  | 0 |  | 1700 |  | 1700 |  | 1700 |  | 1700 |  | 1700 |  | 1700 |  | 1700 |  | 1700 | 1700 | 1700
р Mn Новор-к
р Mn Казах
р Mn Маматван |  |  |  |  | 700 |  | 700 |  | 700 |  | 700 |  | 700 |  | 700 |  | 700 |  | 700 | 700 | 700
р Mn Каражал |  |  |  |  | 250 |  | 250 |  | 250 |  | 250 |  | 250 |  | 250 |  | 250 |  | 250 | 250 | 250
Агломерат 7% |  |  |  |  | 1100 |  | 1100 |  | 1100 |  | 1100 |  | 1100 |  | 1100 |  | 1100 |  | 1100 | 1100 | 1100
Агломерат 18% |  |  |  |  | 450 |  | 450 |  | 450 |  | 450 |  | 450 |  | 450 |  | 450 |  | 450 | 450 | 450
Рудная шихта | 0 |  | 0 |  | 2500 |  | 2500 |  | 2500 |  | 2500 |  | 2500 |  | 2500 |  | 2500 |  | 2500 | 2500 | 2500
Металлодобавки
Тяжелый шлак |  |  |  |  | 100 |  | 100 |  | 100 |  | 100 |  | 100 |  | 100 |  | 100 |  | 100 | 100 | 100
руда Канакай
Известняк
Кварцит
Воздушные фурмы | откр. в/ф № 1,2,3,8,9 | [7 empty] | откр. в/ф № 1,2,3,7,8,9 | [7 empty] | откр. в/ф № 1,2,3,4,5,7,8,9
Система загрузки | КкемРмаматванАгл14пр.Агл5-6пр.КкемРкзхТшл | [7 empty] | КкемРмаматванАгл14пр.Агл5-6пр.КкемРкзхТшл | [7 empty] | КкемРмаматванАгл14пр.Агл5-6пр.КкемРкзхТшл
Простой ДП |  | Время |  |  | Причина | [5 empty] | Тихий ход |  |  | Время |  |  | Причина
|  | 0:00 | 5:30 | 5:30 | Врезка газопровода. | [5 empty] | Тихий ход ДП |  |  |  |  | 0:00

## 27
Работа ДП №1 | [17 empty] | 27 | августа |  | 2020г.
№ выпуска | Фактически выпуск |  |  |  | Продувка печи | Длина летки печи | Шлак |  | Слитки | Вес ферромарганца, т | Анализ шлака с печи | [6 empty] | Анализ ферромарганца
| откр | закр | прод |  |  |  | К-ши | Вес, т | шт | за выпуск | SiO2 | Al2O3 | CaO | MnO | MgO | FeO | Основность | Si | Mn | P | S | C
4338 | 3:30 | 3:40 | 0:10 |  | пр | 1.4 | 0.4 | 15.55 | 13 | 27.3 | 33.3 | 9.92 | 43.69 | 5.21 | 6.21 | 0.44 | 1,31/1,50 | 1.76 | 76.2 | 0.141 | 0.014 | 6.46
4339 | 9:00 | 9:15 | 0:15 |  | пр. | 1.6 | 0.6666667 | 17.9 | 13 | 35.35 | 31.09 | 9.75 | 42.37 | 7.63 | 5.46 | 0.76 | 1,36/1,54 | 1.04 | 75.53 | 0.13 | 0.009 | 6.79
4340 | 15:00 | 15:10 | 0:10 |  | пр. | 1.6 | 0.75 | 21.45 | 13 | 36.95 | 31.09 | 8.25 | 39.92 | 9.91 | 6.68 | 0.77 | 1,28/1,50 | 0.75 | 75.85 | 0.129 | 0.007 | 6.91
4341 | 20:25 | 20:45 | 0:20 |  | пр | 1.6 | 0.8333333 | 22 | 13 | 36.8 | 31.47 | 7.93 | 38.66 | 8.65 | 7.71 | 0.42 | 1,23/1,47 | 0.48 | 77.21 | 0.118 | 0.005 | 7.07
0:00
0:00
Итого | [6 empty] | 2.65 | 76.9 | 52 | 136.4
Анализ колошниковой пыли |  |  | Mn |  | Fe |  | CaO |  | C
|  |  | 18.35 |  | 1.08 |  | 16.79 |  | 11.34
Режим / Время | 02 |  | 04 |  | 06 |  | 08 |  | 10 |  | 12 |  | 14 |  | 16 |  | 18 |  | 20 | 22 | 24
Количество подач | 8 |  | 15 |  | 24 |  | 31 |  | 5 |  | 12 |  | 18 |  | 24 |  | 8 |  | 16 | 25 | 35
Уровень засыпи | 5,7-4,9 |  | 5,7-5,2 |  | 5,5-5,0 |  | 5,4-5,2 |  | 5,9-5,9 |  | 6,1-6,4 |  | 6,1-6,1 |  | 6,9-6,9 |  | 6,5-6,7 |  | 6,1-6,5 | 6,5-6,3 | 6,0-6,2
Расход гор. дутья | 400 |  | 450 |  | 383 |  | 450 |  | 467 |  | 433 |  | 433 |  | 450 |  | 450 |  | 417 | 450 | 450
Давление гор. дутья | 0.72 |  | 0.77 |  | 0.8 |  | 0.82 |  | 0.76 |  | 0.76 |  | 0.8 |  | 0.74 |  | 0.73 |  | 0.8 | 0.78 | 0.78
to дутья | 1115 |  | 1107 |  | 1081 |  | 1114 |  | 1110 |  | 1128 |  | 1111 |  | 1085 |  | 1129 |  | 1142 | 1137 | 1120
Давл. под колошн. | 0.32 |  | 0.38 |  | 0.4 |  | 0.39 |  | 0.38 |  | 0.38 |  | 0.36 |  | 0.4 |  | 0.4 |  | 0.37 | 0.4 | 0.38
Перепад давления | 0.4 |  | 0.39 |  | 0.4 |  | 0.43 |  | 0.38 |  | 0.38 |  | 0.44 |  | 0.34 |  | 0.33 |  | 0.43 | 0.38 | 0.4
t o колошника | 580 |  | 620 |  | 650 |  | 670 |  | 670 |  | 650 |  | 650 |  | 650 |  | 620 |  | 620 | 560 | 650
Воздуходувн.маш. | ЭВД 3 |  | ЭВД 3 |  | ЭВД 3 |  | ЭВД 3 |  | ЭВД 3 |  | ЭВД 3 |  | ЭВД 3 |  | ЭВД 3 |  | ЭВД 3 |  | ЭВД 3 |  | ЭВД 3
Давление воз. маш. | 0.75 |  | 0.75 |  | 0.75 |  | 0.86 |  | 0.8 |  | 0.8 |  | 0.84 |  | 0.78 |  | 0.78 |  | 0.84 | 0.82 | 0.8
[17 empty] | Всего подач за сутки |  |  |  | 90
Д П - 3 | Шихтовка печи
| 0-8 | [7 empty] | 08-16 | [7 empty] | 16-24
Перешихтовки | 02 |  | 04 |  | 06 |  | 08 |  | 10 |  | 12 |  | 14 |  | 16 |  | 18 |  | 20 | 22 | 24
П о д а ч и | [20 empty] | с 28 п
Кокс Н Тагил
Кокс Губаха
Кокс Кемер мокр туш | 800 |  | 800 |  | 800 |  | 800 |  | 800 |  | 800 |  | 800 |  | 800 |  | 800 |  | 800 | 800 | 800
Кокс Кемер сух туш | 900 |  | 900 |  | 900 |  | 900 |  | 900 |  | 900 |  | 900 |  | 900 |  | 900 |  | 900 | 900 | 920
В с е г о кокса | 1700 |  | 1700 |  | 1700 |  | 1700 |  | 1700 |  | 1700 |  | 1700 |  | 1700 |  | 1700 |  | 1700 | 1700 | 1720
р Mn Новор-к
р Mn Казах
р Mn Кудумани | 700 |  | 700 |  | 700 |  | 700 |  | 700 |  | 700 |  | 700 |  | 700 |  | 700 |  | 700 | 700 | 700
р Mn Каражал | 250 |  | 250 |  | 250 |  | 250 |  | 250 |  | 250 |  | 250 |  | 250 |  | 250 |  | 250 | 250 | 250
Агломерат 7% | 1100 |  | 1100 |  | 1100 |  | 1100 |  | 1100 |  | 1100 |  | 1100 |  | 1100 |  | 1100 |  | 1100 | 1100 | 1100
Агломерат 18% | 450 |  | 450 |  | 450 |  | 450 |  | 450 |  | 450 |  | 450 |  | 450 |  | 450 |  | 450 | 450 | 450
Рудная шихта | 2500 |  | 2500 |  | 2500 |  | 2500 |  | 2500 |  | 2500 |  | 2500 |  | 2500 |  | 2500 |  | 2500 | 2500 | 2500
Металлодобавки
Тяжелый шлак | 100 |  | 100 |  | 100 |  | 100 |  | 100 |  | 100 |  | 100 |  | 100 |  | 100 |  | 100 | 100 | 100
руда Канакай
Известняк
Кварцит
Воздушные фурмы | откр. в/ф № 1,2,3,4,5,6,7,8,9 | [7 empty] | откр. в/ф № 1,2,3,4,5,6,7,8,9 | [7 empty] | откр. в/ф № 1,2,3,4,5,6,7,8,9
Система загрузки | КкемРмаматванАгл14пр.Агл5-6пр.КкемРкзхТшл | [7 empty] | КкемРмаматванАгл14пр.Агл5-6пр.КкемРкзхТшл | [7 empty] | КкемРмаматванАгл14пр.Агл5-6пр.КкемРкзхТшл
Простой ДП |  | Время |  |  | Причина | [5 empty] | Тихий ход |  |  | Время |  |  | Причина
|  |  |  | 0:00 | [6 empty] | Тихий ход ДП |  |  |  |  | 0:00

## 28
Работа ДП №1 | [17 empty] | 28 | августа |  | 2020г.
№ выпуска | Фактически выпуск |  |  |  | Продувка печи | Длина летки печи | Шлак |  | Слитки | Вес ферромарганца, т | Анализ шлака с печи | [6 empty] | Анализ ферромарганца
| откр | закр | прод |  |  |  | К-ши | Вес, т | шт | за выпуск | SiO2 | Al2O3 | CaO | MnO | MgO | FeO | Основность | Si | Mn | P | S | C
4342 | 2:00 | 2:15 | 0:15 |  | пр. | 1.6 | 0.8 | 20.3 | 13 | 36.1 | 32.22 | 8.61 | 40.1 | 7.79 | 7.25 | 0.49 | 1,24/1,47 | 0.19 | 75.47 | 0.1 | 0.003 | 7.31
4343 | 8:40 | 8:55 | 0:15 |  | пр | 1.6 | 0.6 | 16.75 | 14 | 39.9 | 31.89 | 9.02 | 41.58 | 6.35 | 5.46 | 0.54 | 1,3/1,48 | 0.19 | 75.07 | 0.115 | 0.003 | 7.21
4344 | 15:00 | 15:10 | 0:10 |  | пр. | 1.6 | 0.5 | 12.4 | 13 | 36.15 | 32.2 | 10.19 | 44.41 | 5.25 | 5.79 | 0.53 | 1,38/1,56 | 0.92 | 75.21 | 0.133 | 0.01 | 6.83
4345 | 21:00 | 21:10 | 0:10 |  | пр. | 1.6 | 0.6666667 | 15.3 | 13 | 38.85 | 31.86 | 10.65 | 43.92 | 5.23 | 5.46 | 0.59 | 1,38/1,55 | 0.74 | 75.15 | 0.134 | 0.007 | 6.91
0:00
0:00
Итого | [6 empty] | 2.566667 | 64.75 | 53 | 151
Анализ колошниковой пыли |  |  | Mn |  | Fe |  | CaO |  | C
|  |  | 19.51 |  | 0.6 |  | 19.15 |  | 10.31
Режим / Время | 02 |  | 04 |  | 06 |  | 08 |  | 10 |  | 12 |  | 14 |  | 16 |  | 18 |  | 20 | 22 | 24
Количество подач | 6 |  | 13 |  | 22 |  | 29 |  | 6 |  | 15 |  | 24 |  | 31 |  | 6 |  | 15 | 22 | 31
Уровень засыпи | 5,7-5,7 |  | 6,2-6,1 |  | 6,0-6,1 |  | 6-5,7 |  | 6,2-6,1 |  | 6-6,1 |  | 5,8-5,4 |  | 6,1-6,1 |  | 6,2-5,7 |  | 6,1-5,9 | 6,6-6,8 | 6,2-6,6
Расход гор. дутья | 450 |  | 467 |  | 417 |  | 433 |  | 450 |  | 500 |  | 467 |  | 483 |  | 483 |  | 467 | 483 | 450
Давление гор. дутья | 0.78 |  | 0.74 |  | 0.78 |  | 0.76 |  | 0.72 |  | 0.72 |  | 0.76 |  | 0.74 |  | 0.74 |  | 0.8 | 0.78 | 0.82
to дутья | 1154 |  | 1135 |  | 1152 |  | 1134 |  | 1108 |  | 1168 |  | 1152 |  | 1163 |  | 1151 |  | 1127 | 1165 | 1168
Давл. под колошн. | 0.4 |  | 0.42 |  | 0.4 |  | 0.38 |  | 0.42 |  | 0.32 |  | 0.32 |  | 0.36 |  | 0.34 |  | 0.34 | 0.36 | 0.36
Перепад давления | 0.38 |  | 0.32 |  | 0.38 |  | 0.38 |  | 0.3 |  | 0.4 |  | 0.44 |  | 0.38 |  | 0.4 |  | 0.46 | 0.42 | 0.46
t o колошника | 680 |  | 680 |  | 680 |  | 680 |  | 630 |  | 630 |  | 690 |  | 690 |  | 690 |  | 690 | 650 | 620
Воздуходувн.маш. | ЭВД 3 |  | ЭВД 3 |  | ЭВД 3 |  | ЭВД 3 |  | ЭВД 3 |  | ЭВД 3 |  | ЭВД 3 |  | ЭВД 3 |  | ЭВД 3 |  | ЭВД 3 |  | ЭВД3
Давление воз. маш. | 0.83 |  | 0.75 |  | 0.82 |  | 0.8 |  | 0.75 |  | 0.75 |  | 0.8 |  | 0.8 |  | 0.78 |  | 0.85 | 0.84 | 0.85
[17 empty] | Всего подач за сутки |  |  |  | 91
Д П - 3 | Шихтовка печи
| 0-8 | [7 empty] | 08-16 | [7 empty] | 16-24
Перешихтовки | 02 |  | 04 |  | 06 |  | 08 |  | 10 |  | 12 |  | 14 |  | 16 |  | 18 |  | 20 | 22 | 24
П о д а ч и | [16 empty] | с1п. |  |  | с 18 п
Кокс Н Тагил
Кокс Губаха
Кокс Кемер мокр туш | 800 |  | 800 |  | 800 |  | 800 |  | 800 |  | 800 |  | 800 |  | 800 |  | 800 |  | 800 | 800 | 800
Кокс Кемер сух туш | 920 |  | 920 |  | 920 |  | 920 |  | 920 |  | 920 |  | 920 |  | 920 |  | 900 |  | 900 | 900 | 900
В с е г о кокса | 1720 |  | 1720 |  | 1720 |  | 1720 |  | 1720 |  | 1720 |  | 1720 |  | 1720 |  | 1700 |  | 1700 | 1700 | 1700
р Mn Новор-к
р Mn Казах
р Mn Маматван | 700 |  | 700 |  | 700 |  | 700 |  | 700 |  | 700 |  | 700 |  | 700 |  | 700 |  | 700 | 1700 | 1700
р Mn Каражал | 250 |  | 250 |  | 250 |  | 250 |  | 250 |  | 250 |  | 250 |  | 250 |  | 250 |  | 250 | 300 | 300
Агломерат 7% | 1100 |  | 1100 |  | 1100 |  | 1100 |  | 1100 |  | 1100 |  | 1100 |  | 1100 |  | 1100 |  | 1100 | 400 | 400
Агломерат 18% | 450 |  | 450 |  | 450 |  | 450 |  | 450 |  | 450 |  | 450 |  | 450 |  | 450 |  | 450 | 100 | 100
Рудная шихта | 2500 |  | 2500 |  | 2500 |  | 2500 |  | 2500 |  | 2500 |  | 2500 |  | 2500 |  | 2500 |  | 2500 | 2500 | 2500
Металлодобавки
Тяжелый шлак | 100 |  | 100 |  | 100 |  | 100 |  | 100 |  | 100 |  | 100 |  | 100 |  | 100 |  | 100 | 100 | 100
руда Канакай
Известняк
Кварцит
Воздушные фурмы | откр. в/ф № 1,2,3,4,5,6,7,8,9 | [7 empty] | откр. в/ф № 1,2,3,4,5,6,7,8,9 | [7 empty] | откр. в/ф № 1,2,3,4,5,6,7,8,9
Система загрузки | КкемРмаматванАгл14пр.Агл5-6пр.КкемРкзхТшл | [7 empty] | КкемРмаматванАгл14пр.Агл5-6пр.КкемРкзхТшл | [7 empty] | КкемРмаматванАгл14пр.Агл5-6пр.КкемРкзхТшл
Простой ДП |  | Время |  |  | Причина | [5 empty] | Тихий ход |  |  | Время |  |  | Причина
|  |  |  | 0:00 | [6 empty] | Тихий ход ДП |  |  |  |  | 0:00

## 29
Работа ДП №1 | [17 empty] | 29 | августа |  | 2020г.
№ выпуска | Фактически выпуск |  |  |  | Продувка печи | Длина летки печи | Шлак |  | Слитки | Вес ферромарганца, т | Анализ шлака с печи | [6 empty] | Анализ ферромарганца
| откр | закр | прод |  |  |  | К-ши | Вес, т | шт | за выпуск | SiO2 | Al2O3 | CaO | MnO | MgO | FeO | Основность | Si | Mn | P | S | C
4346 | 2:50 | 3:00 | 0:10 |  | пр. | 1.8 | 0.75 | 21.45 | 13 | 39.7 | 31.68 | 9.28 | 41.44 | 5.89 | 8.37 | 0.5 | 1,31/1,57 | 0.68 | 75.65 | 0.125 | 0.006 | 6.95
4347 | 9:00 | 9:10 | 0:10 |  | пр. | 1.7 | 0.5 | 17.95 | 14 | 42.25 | 31.27 | 10.3 | 42.9 | 5.35 | 6.21 | 0.56 | 1,37/1,57 | 1.71 | 74.85 | 0.132 | 0.013 | 6.46
4348 | 15:00 | 15:15 | 0:15 |  | пр. | 1.6 | 0.5 | 17.4 | 14 | 37.85 | 31.23 | 9.91 | 42.85 | 4.71 | 6.59 | 0.43 | 1,37/1,58 | 1.61 | 74.87 | 0.11 | 0.011 | 6.52
4349 | 21:00 | 21:10 | 0:10 |  | пр. | 1.6 | 0.5 | 13.35 | 14 | 38.1 | 29.96 | 10.24 | 42.44 | 4.74 | 6.27 | 0.42 | 1,42/1,63 | 0.92 | 75.7 | 0.143 | 0.009 | 6.83
0:00
0:00
Итого | [6 empty] | 2.25 | 70.15 | 55 | 157.9
Анализ колошниковой пыли |  |  | Mn |  | Fe |  | CaO |  | C
Режим / Время | 02 |  | 04 |  | 06 |  | 08 |  | 10 |  | 12 |  | 14 |  | 16 |  | 18 |  | 20 | 22 | 24
Количество подач | 7 |  | 14 |  | 24 |  | 33 |  | 6 |  | 15 |  | 23 |  | 31 |  | 10 |  | 18 | 25 | 33
Уровень засыпи | 6,2-6,4 |  | 6,6-6,3 |  | 6,5-6,1 |  | 6,3-5,9 |  | 6,1-6,7 |  | 6,7-6,5 |  | 6,2-6,6 |  | 6,5-6,9 |  | 6,4-6,1 |  | 6,5-5,9 | 6,1-6,7 | 6,9-6,6
Расход гор. дутья | 433 |  | 483 |  | 483 |  | 467 |  | 467 |  | 483 |  | 450 |  | 483 |  | 467 |  | 433 | 517 | 500
Давление гор. дутья | 0.84 |  | 0.78 |  | 0.79 |  | 0.82 |  | 0.79 |  | 0.78 |  | 0.78 |  | 0.78 |  | 0.78 |  | 0.84 | 0.76 | 0.8
to дутья | 1158 |  | 1142 |  | 1185 |  | 1166 |  | 1166 |  | 1142 |  | 1110 |  | 1172 |  | 1158 |  | 1144 | 1130 | 1157
Давл. под колошн. | 0.36 |  | 0.36 |  | 0.36 |  | 0.34 |  | 0.36 |  | 0.36 |  | 0.36 |  | 0.36 |  | 0.36 |  | 0.36 | 0.36 | 0.36
Перепад давления | 0.48 |  | 0.42 |  | 0.43 |  | 0.48 |  | 0.43 |  | 0.42 |  | 0.42 |  | 0.42 |  | 0.42 |  | 0.48 | 0.4 | 0.44
t o колошника | 650 |  | 620 |  | 620 |  | 620 |  | 650 |  | 620 |  | 620 |  | 620 |  | 630 |  | 650 | 650 | 620
Воздуходувн.маш. | ЭВД 3 |  | ЭВД 3 |  | ЭВД 3 |  | ЭВД 3 |  | ЭВД 3 |  | ЭВД 3 |  | ЭВД 3 |  | ЭВД 3 |  | ЭВД 3 |  | ЭВД 3 |  | ЭВД 3
Давление воз. маш. | 0.85 |  | 0.82 |  | 0.83 |  | 0.8 |  | 0.83 |  | 0.83 |  | 0.85 |  | 0.85 |  | 0.85 |  | 0.88 | 0.85 | 0.85
[17 empty] | Всего подач за сутки |  |  |  | 97
Д П - 3 | Шихтовка печи
| 0-8 | [7 empty] | 08-16 | [7 empty] | 16-24
Перешихтовки | 02 |  | 04 |  | 06 |  | 08 |  | 10 |  | 12 |  | 14 |  | 16 |  | 18 |  | 20 | 22 | 24
П о д а ч и | [10 empty] | с 9 п | [9 empty] | с29п.
Кокс Н Тагил
Кокс Губаха
Кокс Кемер мокр туш | 800 |  | 800 |  | 800 |  | 800 |  | 800 |  | 800 |  | 800 |  | 800 |  | 800 |  | 800 | 800 | 800
Кокс Кемер сух туш | 900 |  | 900 |  | 900 |  | 900 |  | 900 |  | 880 |  | 880 |  | 880 |  | 880 |  | 880 | 880 | 880
В с е г о кокса | 1700 |  | 1700 |  | 1700 |  | 1700 |  | 1700 |  | 1680 |  | 1680 |  | 1680 |  | 1680 |  | 1680 | 1680 | 1680
р Mn Новор-к
р Mn Казах
р Mn Маматван | 1700 |  | 1700 |  | 1700 |  | 1700 |  | 1700 |  | 1700 |  | 1700 |  | 1700 |  | 1700 |  | 1700 | 1700 | 1600
р Mn Каражал | 300 |  | 300 |  | 300 |  | 300 |  | 300 |  | 300 |  | 300 |  | 300 |  | 300 |  | 300 | 300 | 400
Агломерат 7% | 400 |  | 400 |  | 400 |  | 400 |  | 400 |  | 400 |  | 400 |  | 400 |  | 400 |  | 400 | 400 | 400
Агломерат 18% | 100 |  | 100 |  | 100 |  | 100 |  | 100 |  | 100 |  | 100 |  | 100 |  | 100 |  | 100 | 100 | 100
Рудная шихта | 2500 |  | 2500 |  | 2500 |  | 2500 |  | 2500 |  | 2500 |  | 2500 |  | 2500 |  | 2500 |  | 2500 | 2500 | 2500
Металлодобавки
Тяжелый шлак | 100 |  | 100 |  | 100 |  | 100 |  | 100 |  | 100 |  | 100 |  | 100 |  | 100 |  | 100 | 100 | 100
руда Канакай
Известняк
Кварцит
Воздушные фурмы | откр. в/ф № 1,2,3,4,5,6,7,8,9 | [7 empty] | откр. в/ф № 1,2,3,4,5,6,7,8,9 | [7 empty] | откр. в/ф № 1,2,3,4,5,6,7,8,9
Система загрузки | КкемРмамАгл3пр.Агл5-6пр.КкемРкзхТшл | [7 empty] | КкемРмамАгл3пр.Агл5-6пр.КкемРкзхТшл | [7 empty] | КкемРмамАгл3пр.Агл5-6пр.КкемРкзхТшл
Простой ДП |  | Время |  |  | Причина | [5 empty] | Тихий ход |  |  | Время |  |  | Причина
|  |  |  | 0:00 | [6 empty] | Тихий ход ДП |  |  |  |  | 0:00

## 30
Работа ДП №1 | [17 empty] | 30 | августа |  | 2020г.
№ выпуска | Фактически выпуск |  |  |  | Продувка печи | Длина летки печи | Шлак |  | Слитки | Вес ферромарганца, т | Анализ шлака с печи | [6 empty] | Анализ ферромарганца
| откр | закр | прод |  |  |  | К-ши | Вес, т | шт | за выпуск | SiO2 | Al2O3 | CaO | MnO | MgO | FeO | Основность | Si | Mn | P | S | C
4350 | 2:40 | 2:50 | 0:10 |  | пр. | 1.6 | 0.6666667 | 19.15 | 14 | 37.45 | 29.87 | 9.27 | 38.92 | 8.72 | 7.14 | 1.51 | 1,3/1,54 | 2.02 | 75.22 | 0.162 | 0.018 | 6.32
4351 | 8:00 | 8:15 | 0:15 |  | пр | 1.6 | 0.8 | 19.85 | 14 | 38.4 | 32.27 | 9.19 | 39.64 | 5.77 | 8.62 | 0.48 | 1,23/1,50 | 0.96 | 76.71 | 0.121 | 0.01 | 6.82
4352 | 15:00 | 15:15 | 0:15 |  | пр | 1.6 | 0.5 | 14.1 | 14 | 43.25 | 29.95 | 10.89 | 39.9 | 9.66 | 5.71 | 1.78 | 1,33/1,52 | 1.02 | 75.85 | 0.123 | 0.011 | 6.8
4353 | 20:45 | 21:00 | 0:15 |  | пр | 1.5 | 0.6 | 18.65 | 14 | 35.35 | 31.44 | 9.58 | 38.06 | 10.05 | 7.06 | 7.83 | 1,21/1,43 | 1.04 | 75.09 | 0.144 | 0.009 | 6.78
0:00
0:00
Итого | [6 empty] | 2.566667 | 71.75 | 56 | 154.45
Анализ колошниковой пыли |  |  | Mn |  | Fe |  | CaO |  | C
Режим / Время | 02 |  | 04 |  | 06 |  | 08 |  | 10 |  | 12 |  | 14 |  | 16 |  | 18 |  | 20 | 22 | 24
Количество подач | 8 |  | 17 |  | 27 |  | 35 |  | 9 |  | 18 |  | 26 |  | 34 |  | 10 |  | 18 | 25 | 35
Уровень засыпи | 6,4-6,6 |  | 6,9-6,9 |  | 6,4-6,8 |  | 6,5-6,1 |  | 6,1-6,9 |  | 6,4-5,9 |  | 6,1-6,2 |  | 6,8-6,8 |  | 6,3-6,3 |  | 6,2-6,1 | 6,9-6,5 | 6,2-6,1
Расход гор. дутья | 467 |  | 483 |  | 483 |  | 450 |  | 500 |  | 450 |  | 433 |  | 450 |  | 467 |  | 433 | 483 | 500
Давление гор. дутья | 0.82 |  | 0.8 |  | 0.82 |  | 0.8 |  | 0.74 |  | 0.76 |  | 0.78 |  | 0.74 |  | 0.76 |  | 0.8 | 0.8 | 0.8
to дутья | 1173 |  | 1178 |  | 1156 |  | 1203 |  | 1195 |  | 1164 |  | 1150 |  | 1125 |  | 1186 |  | 1172 | 1163 | 1146
Давл. под колошн. | 0.34 |  | 0.36 |  | 0.34 |  | 0.36 |  | 0.36 |  | 0.36 |  | 0.32 |  | 0.34 |  | 0.35 |  | 0.34 | 0.36 | 0.36
Перепад давления | 0.48 |  | 0.44 |  | 0.48 |  | 0.44 |  | 0.38 |  | 0.4 |  | 0.46 |  | 0.4 |  | 0.41 |  | 0.46 | 0.44 | 0.44
t o колошника | 620 |  | 620 |  | 620 |  | 660 |  | 600 |  | 600 |  | 650 |  | 580 |  | 560 |  | 620 | 620 | 620
Воздуходувн.маш. | ЭВД 3 |  | ЭВД 3 |  | ЭВД 3 |  | ЭВД 3 |  | ЭВД 3 |  | ЭВД 3 |  | ЭВД 3 |  | ЭВД 3 |  | ЭВД 3 |  | ЭВД 3 |  | ЭВД 3
Давление воз. маш. | 0.85 |  | 0.85 |  | 0.85 |  | 0.84 |  | 0.78 |  | 0.81 |  | 0.82 |  | 0.78 |  | 0.8 |  | 0.85 | 0.82 | 0.8
[17 empty] | Всего подач за сутки |  |  |  | 104
Д П - 3 | Шихтовка печи
| 0-8 | [7 empty] | 08-16 | [7 empty] | 16-24
Перешихтовки | 02 |  | 04 |  | 06 |  | 08 |  | 10 |  | 12 |  | 14 |  | 16 |  | 18 |  | 20 | 22 | 24
П о д а ч и |  |  |  |  | с19пр. |  |  |  | с 9 п | [7 empty] | С 4 П
Кокс Н Тагил
Кокс Губаха
Кокс Кемер мокр туш | 800 |  | 800 |  | 800 |  | 800 |  | 800 |  | 800 |  | 800 |  | 800 |  | 800 |  | 800 | 800 | 800
Кокс Кемер сух туш | 880 |  | 880 |  | 870 |  | 870 |  | 870 |  | 870 |  | 870 |  | 870 |  | 860 |  | 860 | 860 | 860
В с е г о кокса | 1680 |  | 1680 |  | 1670 |  | 1670 |  | 1670 |  | 1670 |  | 1670 |  | 1670 |  | 1660 |  | 1660 | 1660 | 1660
р Mn Новор-к
р Mn Казах
р Mn Кудумани | 1600 |  | 1600 |  | 1600 |  | 1600 |  | 1650 |  | 1650 |  | 1650 |  | 1650 |  | 1650 |  | 1650 | 1650 | 1650
р Mn Каражал | 400 |  | 400 |  | 400 |  | 400 |  | 350 |  | 350 |  | 350 |  | 350 |  | 350 |  | 350 | 350 | 350
Агломерат 7% | 400 |  | 400 |  | 400 |  | 400 |  | 400 |  | 400 |  | 400 |  | 400 |  | 400 |  | 400 | 400 | 400
Агломерат 18% | 100 |  | 100 |  | 100 |  | 100 |  | 100 |  | 100 |  | 100 |  | 100 |  | 100 |  | 100 | 100 | 100
Рудная шихта | 2500 |  | 2500 |  | 2500 |  | 2500 |  | 2500 |  | 2500 |  | 2500 |  | 2500 |  | 2500 |  | 2500 | 2500 | 2500
Металлодобавки
Тяжелый шлак | 100 |  | 100 |  | 100 |  | 100 |  | 100 |  | 100 |  | 100 |  | 100 |  | 100 |  | 100 | 100 | 100
руда Канакай
Известняк
Кварцит
Воздушные фурмы | откр. в/ф № 1,2,3,4,5,6,7,8,9 | [7 empty] | откр. в/ф № 1,2,3,4,5,6,7,8,9 | [7 empty] | откр. в/ф № 1,2,3,4,5,6,7,8,9
Система загрузки | КкемРмамАгл3пр.Агл5-6пр.КкемРкзхТшл | [7 empty] | КкемРмамАгл3пр.Агл5-6пр.КкемРкзхТшл | [7 empty] | КкемРмамАгл3пр.Агл5-6пр.КкемРкзхТшл
Простой ДП |  | Время |  |  | Причина | [5 empty] | Тихий ход |  |  | Время |  |  | Причина
|  |  |  | 0:00 | [6 empty] | Тихий ход ДП |  |  |  |  | 0:00

## 31
Работа ДП №1 | [17 empty] | 31 | августа |  | 2020г.
№ выпуска | Фактически выпуск |  |  |  | Продувка печи | Длина летки печи | Шлак |  | Слитки | Вес ферромарганца, т | Анализ шлака с печи | [6 empty] | Анализ ферромарганца
| откр | закр | прод |  |  |  | К-ши | Вес, т | шт | за выпуск | SiO2 | Al2O3 | CaO | MnO | MgO | FeO | Основность | Si | Mn | P | S | C
4354 | 2:00 | 2:15 | 0:15 |  | пр. | 1.5 | 0.6666667 | 18.85 | 14 | 36.05 | 32.07 | 9.08 | 38.89 | 6.85 | 7.53 | 0.64 | 1,21/1,45 | 1.38 | 76.14 | 0.14 | 0.011 | 6.63
4355 | 8:15 | 8:30 | 0:15 |  | пр. | 1.5 | 0.75 | 20.85 | 14 | 41.35 | 31.51 | 9.27 | 38.58 | 7.97 | 6.63 | 0.53 | 1,22/1,43 | 0.59 | 76.14 | 0.118 | 0.005 | 6.99
4356 | 14:15 | 14:25 | 0:10 |  | пр. | 1.5 | 0.75 | 20.65 | 14 | 40.5 | 31.59 | 9.44 | 39.07 | 7.11 | 7.22 | 0.52 | 1,24/1,47 | 0.76 | 75.77 | 0.131 | 0.006 | 6.9
4357 | 20:30 | 20:45 | 0:15 |  | пр | 1.6 | 0.8 | 20.5 | 14 | 42.85 | 31.26 | 9.39 | 39.74 | 7.63 | 6.87 | 0.61 | 1,27/1,49 | 0.79 | 75.72 | 0.137 | 0.008 | 6.88
0:00
0:00
Итого | [6 empty] | 2.966667 | 80.85 | 56 | 160.75
Анализ колошниковой пыли |  |  | Mn |  | Fe |  | CaO |  | C
|  |  | 19.68 |  | 0.76 |  | 18.9 |  | 11.2
Режим / Время | 02 |  | 04 |  | 06 |  | 08 |  | 10 |  | 12 |  | 14 |  | 16 |  | 18 |  | 20 | 22 | 24
Количество подач | 9 |  | 16 |  | 25 |  | 34 |  | 7 |  | 16 |  | 24 |  | 32 |  | 10 |  | 18 | 26 | 37
Уровень засыпи | 6,2-6,1 |  | 6,2-6,8 |  | 6,9-6,6 |  | 6,5-6,4 |  | 6,3-5,8 |  | 6,6-6,4 |  | 6,4-6,5 |  | 6,9-6,7 |  | 6,6-6,1 |  | 6,9-6,7 | 6,9-6,5 | 6,1-6,2
Расход гор. дутья | 483 |  | 500 |  | 467 |  | 467 |  | 517 |  | 483 |  | 450 |  | 500 |  | 483 |  | 467 | 500 | 467
Давление гор. дутья | 0.8 |  | 0.8 |  | 0.82 |  | 0.81 |  | 0.76 |  | 0.77 |  | 0.78 |  | 0.76 |  | 0.76 |  | 0.78 | 0.76 | 0.78
to дутья | 1186 |  | 1170 |  | 1163 |  | 1144 |  | 1180 |  | 1177 |  | 1172 |  | 1160 |  | 1132 |  | 1181 | 1163 | 1179
Давл. под колошн. | 0.34 |  | 0.38 |  | 0.38 |  | 0.32 |  | 0.36 |  | 0.36 |  | 0.36 |  | 0.36 |  | 0.34 |  | 0.32 | 0.36 | 0.38
Перепад давления | 0.46 |  | 0.42 |  | 0.44 |  | 0.49 |  | 0.4 |  | 0.41 |  | 0.42 |  | 0.4 |  | 0.42 |  | 0.46 | 0.4 | 0.4
t o колошника | 620 |  | 620 |  | 620 |  | 620 |  | 620 |  | 620 |  | 620 |  | 620 |  | 620 |  | 620 | 600 | 600
Воздуходувн.маш. | ЭВД 3 |  | ЭВД 3 |  | ЭВД 3 |  | ЭВД 3 |  | ЭВД 3 |  | ЭВД 3 |  | ЭВД 3 |  | ЭВД 3 |  | ЭВД 3 |  | ЭВД 3 |  | ЭВД 3
Давление воз. маш. | 0.85 |  | 0.85 |  | 0.85 |  | 0.78 |  | 0.82 |  | 0.82 |  | 0.82 |  | 0.8 |  | 0.8 |  | 0.83 | 0.73 | 0.83
[17 empty] | Всего подач за сутки |  |  |  | 103
Д П - 3 | Шихтовка печи
| 0-8 | [7 empty] | 08-16 | [7 empty] | 16-24
Перешихтовки | 02 |  | 04 |  | 06 |  | 08 |  | 10 |  | 12 |  | 14 |  | 16 |  | 18 |  | 20 | 22 | 24
П о д а ч и |  |  | с 15 п | [11 empty] | с 25 п
Кокс Н Тагил
Кокс Губаха
Кокс Кемер мокр туш | 800 |  | 800 |  | 800 |  | 800 |  | 800 |  | 800 |  | 800 |  | 800 |  | 800 |  | 800 | 800 | 800
Кокс Кемер сух туш | 860 |  | 850 |  | 850 |  | 850 |  | 850 |  | 850 |  | 850 |  | 850 |  | 850 |  | 850 | 850 | 850
В с е г о кокса | 1660 |  | 1650 |  | 1650 |  | 1650 |  | 1650 |  | 1650 |  | 1650 |  | 1650 |  | 1650 |  | 1650 | 1650 | 1650
р Mn Новор-к
р Mn Казах
р Mn Кудумани | 1650 |  | 1650 |  | 1650 |  | 1650 |  | 1650 |  | 1650 |  | 1650 |  | 1800 |  | 1800 |  | 1800 | 1800 | 1800
р Mn Каражал | 350 |  | 350 |  | 350 |  | 350 |  | 350 |  | 350 |  | 350 |  | 200 |  | 200 |  | 200 | 200 | 200
Агломерат 7% | 400 |  | 400 |  | 400 |  | 400 |  | 400 |  | 400 |  | 400 |  | 400 |  | 400 |  | 400 | 400 | 400
Агломерат 18% | 100 |  | 100 |  | 100 |  | 100 |  | 100 |  | 100 |  | 100 |  | 100 |  | 100 |  | 100 | 100 | 100
Рудная шихта | 2500 |  | 2500 |  | 2500 |  | 2500 |  | 2500 |  | 2500 |  | 2500 |  | 2500 |  | 2500 |  | 2500 | 2500 | 2500
Металлодобавки
Тяжелый шлак | 100 |  | 100 |  | 100 |  | 100 |  | 100 |  | 100 |  | 100 |  | 100 |  | 100 |  | 100 | 100 | 100
руда Канакай
Известняк
Кварцит | [14 empty] | 15 |  | 15 |  | 15 | 15 | 15
Воздушные фурмы | откр. в/ф № 1,2,3,4,5,6,7,8,9 | [7 empty] | откр. в/ф № 1,2,3,4,5,6,7,8,9 | [7 empty] | откр. в/ф № 1,2,3,4,5,6,7,8,9
Система загрузки | КкемРмамАгл3пр.Агл5-6пр.КкемРкзхТшл | [7 empty] | КкемРмамАгл3пр.Агл5-6пр.КкемРкзхТшл | [7 empty] | КкемРмамАгл3пр.Агл5-6пр.КкемРкзхТшл
Простой ДП |  | Время |  |  | Причина | [5 empty] | Тихий ход |  |  | Время |  |  | Причина
|  |  |  | 0:00 | [6 empty] | Тихий ход ДП |  |  |  |  | 0:00