## 01
Работа ДП №3 | [17 empty] | 1 | августа |  | 2020г.
№ выпуска | Фактически выпуск |  |  |  | Продувка печи | Длина летки печи | Шлак |  | Слитки | Вес ферромарганца, т | Анализ шлака с печи | [6 empty] | Анализ ферромарганца
| откр | закр | прод |  |  |  | К-ши | Вес, т | шт | за выпуск | SiO2 | Al2O3 | CaO | MnO | MgO | FeO | Основность | Si | Mn | P | S | C
6985 | 2:30 | 2:45 | 0:15 |  | пр. | 1.4 | 1 | 35.2 | 21 | 62.05 | 32.17 | 8.83 | 39.61 | 8.05 | 7.16 | 0.71 | 1,23/1,45 | 0.27 | 74.74 | 0.12 | 0.003 | 7.23
6986 | 8:30 | 8:45 | 0:15 |  | пр. | 1.4 | 1 | 31.6 | 21 | 63.45 | 32.58 | 9.34 | 39.85 | 10.03 | 7.12 | 1.82 | 1,22/1,44 | 0.4 | 74.31 | 0.123 | 0.004 | 7.15
6987 | 14:30 | 14:45 | 0:15 |  | пр. | 1.4 | 0.8 | 24.6 | 21 | 60.9 | 32.16 | 9.7 | 42.2 | 5.76 | 7.11 | 0.45 | 1,31/1,53 | 0.51 | 73.33 | 0.138 | 0.004 | 7.04
6988 | 20:30 | 20:50 | 0:20 |  | пр | 1.4 | 1 | 29.65 | 21 | 65 | 31.77 | 9.64 | 41.89 | 8.28 | 7.44 | 1.08 | 1,32/1,55 | 0.82 | 75.09 | 0.126 | 0.008 | 6.87
0:00
0:00
Итого | [6 empty] | 3.8 | 121.05 | 84 | 251.4
Анализ колошниковой пыли |  |  | Mn |  | Fe |  | CaO |  | C
Режим / Время | 02 |  | 04 |  | 06 |  | 08 |  | 10 |  | 12 |  | 14 |  | 16 |  | 18 |  | 20 | 22 | 24
Количество подач | 12 |  | 23 |  | 34 |  | 47 |  | 11 |  | 23 |  | 35 |  | 44 |  | 11 |  | 22 | 32 | 42
Уровень засыпи | 5,8-6,6 |  | 6,4-7,2 |  | 6,3-7,1 |  | 5,6-6,5 |  | 6,0-7,2 |  | 6,0-6,8 |  | 5,6-6,5 |  | 6,1-6,9 |  | 6,0-7,1 |  | 5,7-6,7 | 6,3-7,2 | 6,2-6,9
Расход гор. дутья | 717 |  | 750 |  | 733 |  | 700 |  | 750 |  | 750 |  | 717 |  | 750 |  | 733 |  | 700 | 750 | 717
Давление гор. дутья | 1.02 |  | 1 |  | 1 |  | 1.09 |  | 0.95 |  | 0.98 |  | 1.02 |  | 1 |  | 1 |  | 1.06 | 0.95 | 0.95
to дутья | 1258 |  | 1229 |  | 1234 |  | 1206 |  | 1276 |  | 1261 |  | 1215 |  | 1234 |  | 1194 |  | 1270 | 1251 | 1214
Давл. под колошн. | 0.5 |  | 0.52 |  | 0.52 |  | 0.5 |  | 0.52 |  | 0.52 |  | 0.52 |  | 0.52 |  | 0.52 |  | 0.52 | 0.5 | 0.5
Перепад давления | 0.52 |  | 0.48 |  | 0.48 |  | 0.59 |  | 0.43 |  | 0.46 |  | 0.5 |  | 0.48 |  | 0.48 |  | 0.54 | 0.45 | 0.45
t o колошника | 690 |  | 690 |  | 690 |  | 690 |  | 690 |  | 690 |  | 690 |  | 690 |  | 690 |  | 690 | 690 | 690
Воздуходувн.маш. | ТВД 1 |  | ТВД 1 |  | ТВД 1 |  | ТВД 1 |  | ТВД 1 |  | ТВД 1 |  | ТВД 1 |  | ТВД 1 |  | ТВД 1 |  | ТВД 1 |  | ТВД 1
Давление воз. маш. | 1.14 |  | 1.08 |  | 1.13 |  | 1.18 |  | 1.05 |  | 1.09 |  | 1.16 |  | 1.08 |  | 1.05 |  | 1.17 | 1.02 | 1.08
[17 empty] | Всего подач за сутки |  |  |  | 133
Д П - 3 | Шихтовка печи
| 0-8 | [7 empty] | 08-16 | [7 empty] | 16-24
Перешихтовки | 02 |  | 04 |  | 06 |  | 08 |  | 10 |  | 12 |  | 14 |  | 16 |  | 18 |  | 20 | 22 | 24
П о д а ч и
Кокс орех | 50 |  | 50 |  | 50 |  | 50 |  | 50 |  | 50 |  | 50 |  | 50 |  | 50 |  | 50 | 50 | 50
Кокс Губаха
Кокс Кемерово+ | 1880 |  | 1880 |  | 1880 |  | 1880 |  | 1880 |  | 1880 |  | 1880 |  | 1880 |  | 1880 |  | 1880 | 1880 | 1880
Кокс Кемерово
В с е г о кокса | 1930 |  | 1930 |  | 1930 |  | 1930 |  | 1930 |  | 1930 |  | 1930 |  | 1930 |  | 1930 |  | 1930 | 1930 | 1930
р Mn Кудумани | 800 |  | 800 |  | 800 |  | 800 |  | 800 |  | 800 |  | 800 |  | 800 |  | 800 |  | 800 | 800 | 800
р Mn Казах
р Mn Каражал | 300 |  | 300 |  | 300 |  | 300 |  | 300 |  | 300 |  | 300 |  | 300 |  | 300 |  | 300 | 300 | 300
р Mn Новороссийск
Агломерат 7% | 1500 |  | 1500 |  | 1500 |  | 1500 |  | 1500 |  | 1500 |  | 1500 |  | 1500 |  | 1500 |  | 1500 | 1500 | 1500
Агломерат 18% | 400 |  | 400 |  | 400 |  | 400 |  | 400 |  | 400 |  | 400 |  | 400 |  | 400 |  | 400 | 400 | 400
Рудная шихта | 3000 |  | 3000 |  | 3000 |  | 3000 |  | 3000 |  | 3000 |  | 3000 |  | 3000 |  | 3000 |  | 3000 | 3000 | 3000
Металлодобавки
Тяжелый шлак
руда Канакай
Известняк
Кварцит
Воздушные фурмы | откр. в/ф № 2,3,4,5,6,7,8,9,10,11 | [7 empty] | откр. в/ф № 2,3,4,5,6,7,8,9,10,11 | [7 empty] | откр. в/ф № 2,3,4,5,6,7,8,9,10,11
Система загрузки | КкемРкудумАгл14пр.КорАгл16пр.Ркзх | [7 empty] | КкемРкудумАгл14пр.КорАгл16пр.Ркзх | [7 empty] | КкемРкудумАгл14пр.КорАгл16пр.Ркзх
Простой |  | Время |  |  | Причина | [5 empty] | Тихий ход |  |  | Время |  |  | Причина
Остановка ДП |  |  |  | 0:00 | [6 empty] | Тихий ход ДП |  |  |  |  | 0:00
0:00

## 02
Работа ДП №3 | [17 empty] | 2 | августа |  | 2020г.
№ выпуска | Фактически выпуск |  |  |  | Продувка печи | Длина летки печи | Шлак |  | Слитки | Вес ферромарганца, т | Анализ шлака с печи | [6 empty] | Анализ ферромарганца
| откр | закр | прод |  |  |  | К-ши | Вес, т | шт | за выпуск | SiO2 | Al2O3 | CaO | MnO | MgO | FeO | Основность | Si | Mn | P | S | C
6989 | 2:30 | 2:45 | 0:15 |  | пр. | 1.3 | 0.8333333 | 28.15 | 21 | 56.6 | 32.09 | 10.49 | 43.15 | 5.69 | 7.21 | 0.48 | 1,34/1,57 | 1.03 | 74.06 | 0.139 | 0.011 | 6.78
6990 | 8:30 | 8:45 | 0:15 |  | пр | 1.2 | 0.8333333 | 27.25 | 21 | 59.95 | 32.09 | 10.59 | 43.65 | 5.36 | 6.38 | 0.41 | 1,36/1,56 | 1.02 | 74.47 | 0.144 | 0.011 | 6.78
6991 | 14:30 | 14:45 | 0:15 |  | пр | 1.2 | 0.8333333 | 30 | 21 | 58.1 | 31.71 | 10.17 | 42.63 | 6.82 | 6.71 | 0.69 | 1,34/1,56 | 0.82 | 75.2 | 0.136 | 0.007 | 6.86
6992 | 20:30 | 20:45 | 0:15 |  | пр | 1.2 | 1 | 32.8 | 21 | 60.45 | 30.97 | 9.38 | 41.79 | 6.54 | 6.66 | 0.55 | 1,35/1,56 | 0.42 | 74.94 | 0.125 | 0.004 | 7.13
0:00
0:00
Итого | [6 empty] | 3.5 | 118.2 | 84 | 235.1
Анализ колошниковой пыли |  |  | Mn |  | Fe |  | CaO |  | C
Режим / Время | 02 |  | 04 |  | 06 |  | 08 |  | 10 |  | 12 |  | 14 |  | 16 |  | 18 |  | 20 | 22 | 24
Количество подач | 14 |  | 24 |  | 35 |  | 47 |  | 10 |  | 20 |  | 32 |  | 42 |  | 10 |  | 21 | 33 | 45
Уровень засыпи | 5,8-6,4 |  | 6,1-7,1 |  | 5,7-6,6 |  | 5,3-6,2 |  | 5,7-6,9 |  | 5,7-7,2 |  | 5,5-6,4 |  | 5,3-7,3 |  | 5,9-6,8 |  | 5,6-6,8 | 5,9-7,5 | 5,8-7,2
Расход гор. дутья | 667 |  | 733 |  | 717 |  | 700 |  | 750 |  | 717 |  | 700 |  | 750 |  | 717 |  | 700 | 750 | 750
Давление гор. дутья | 1.06 |  | 0.96 |  | 1 |  | 1.02 |  | 1 |  | 1.05 |  | 1.08 |  | 1 |  | 1 |  | 1.09 | 0.98 | 1
to дутья | 1221 |  | 1255 |  | 1267 |  | 1235 |  | 1190 |  | 1222 |  | 1272 |  | 1265 |  | 1232 |  | 1230 | 1220 | 1272
Давл. под колошн. | 0.52 |  | 0.57 |  | 0.5 |  | 0.5 |  | 0.5 |  | 0.5 |  | 0.5 |  | 0.5 |  | 0.5 |  | 0.52 | 0.52 | 0.52
Перепад давления | 0.54 |  | 0.39 |  | 0.5 |  | 0.52 |  | 0.5 |  | 0.55 |  | 0.58 |  | 0.5 |  | 0.5 |  | 0.57 | 0.46 | 0.48
t o колошника | 720 |  | 720 |  | 720 |  | 720 |  | 720 |  | 720 |  | 720 |  | 720 |  | 720 |  | 690 | 690 | 690
Воздуходувн.маш. | ТВД 1 |  | ТВД 1 |  | ТВД 1 |  | ТВД 1 |  | ТВД 1 |  | ТВД 1 |  | ТВД 1 |  | ТВД 1 |  | ТВД 1 |  | ТВД 1 |  | ТВД 1
Давление воз. маш. | 1.14 |  | 1.03 |  | 1.06 |  | 1.17 |  | 1 |  | 1.15 |  | 1.17 |  | 1.08 |  | 1.15 |  | 1.12 | 1.18 | 1.07
[17 empty] | Всего подач за сутки |  |  |  | 134
Д П - 3 | Шихтовка печи
| 0-8 | [7 empty] | 08-16 | [7 empty] | 16-24
Перешихтовки | 02 |  | 04 |  | 06 |  | 08 |  | 10 |  | 12 |  | 14 |  | 16 |  | 18 |  | 20 | 22 | 24
П о д а ч и |  |  |  |  | с1п. | [5 empty] | с 14 п
Кокс орех | 50 |  | 50 |  | 50 |  | 50 |  | 50 |  | 50 |  | 50 |  | 50 |  | 50 |  | 50 | 50 | 50
Кокс Губаха
Кокс Кемерово+ | 1880 |  | 1880 |  | 1870 |  | 1870 |  | 1870 |  | 1870 |  | 1870 |  | 1870 |  | 1870 |  | 1870 | 1870 | 1870
Кокс Кемерово
В с е г о кокса | 1930 |  | 1930 |  | 1920 |  | 1920 |  | 1920 |  | 1920 |  | 1920 |  | 1920 |  | 1920 |  | 1920 | 1920 | 1920
р Mn Кудумани | 800 |  | 800 |  | 800 |  | 800 |  | 800 |  | 750 |  | 750 |  | 750 |  | 750 |  | 750 | 750 | 750
р Mn Казах
р Mn Каражал | 300 |  | 300 |  | 300 |  | 300 |  | 300 |  | 350 |  | 350 |  | 350 |  | 350 |  | 350 | 350 | 350
р Mn Новороссийск
Агломерат 7% | 1500 |  | 1500 |  | 1500 |  | 1500 |  | 1500 |  | 1500 |  | 1500 |  | 1500 |  | 1500 |  | 1500 | 1500 | 1500
Агломерат 18% | 400 |  | 400 |  | 400 |  | 400 |  | 400 |  | 400 |  | 400 |  | 400 |  | 400 |  | 400 | 400 | 400
Рудная шихта | 3000 |  | 3000 |  | 3000 |  | 3000 |  | 3000 |  | 3000 |  | 3000 |  | 3000 |  | 3000 |  | 3000 | 3000 | 3000
Металлодобавки
Тяжелый шлак
руда Канакай
Известняк
Кварцит
Воздушные фурмы | откр. в/ф № 2,3,4,5,6,7,8,9,10,11 | [7 empty] | откр. в/ф № 2,3,4,5,6,7,8,9,10,11 | [7 empty] | откр. в/ф № 2,3,4,5,6,7,8,9,10,11
Система загрузки | КкемРкудумАгл14пр.КорАгл16пр.Ркзх | [7 empty] | КкемРкудумАгл14пр.КорАгл16пр.Ркзх | [7 empty] | КкемРкудумАгл14пр.КорАгл16пр.Ркзх
Простой |  | Время |  |  | Причина | [5 empty] | Тихий ход |  |  | Время |  |  | Причина
Остановка ДП |  |  |  | 0:00 | [6 empty] | Тихий ход ДП |  |  |  |  | 0:00
0:00

## 03
Работа ДП №3 | [17 empty] | 3 | августа |  | 2020г.
№ выпуска | Фактически выпуск |  |  |  | Продувка печи | Длина летки печи | Шлак |  | Слитки | Вес ферромарганца, т | Анализ шлака с печи | [6 empty] | Анализ ферромарганца
| откр | закр | прод |  |  |  | К-ши | Вес, т | шт | за выпуск | SiO2 | Al2O3 | CaO | MnO | MgO | FeO | Основность | Si | Mn | P | S | C
6993 | 2:30 | 2:45 | 0:15 |  | пр | 1.2 | 1 | 35.45 | 21 | 61.15 | 31.22 | 9.15 | 41.21 | 6.83 | 6.85 | 0.62 | 1,32/1,54 | 0.56 | 74.91 | 0.14 | 0.005 | 7.01
6994 | 8:30 | 8:45 | 0:15 |  | нет | 1.3 | 1 | 32.75 | 21 | 63.8 | 31.76 | 8.62 | 38.82 | 7.22 | 7.74 | 0.56 | 1,22/1,47 | 0.45 | 75.28 | 0.135 | 0.004 | 7.1
6995 | 14:30 | 14:45 | 0:15 |  | пр. | 1.2 | 0.8 | 25.6 | 21 | 57.3 | 32.41 | 9.73 | 42 | 5.55 | 7.42 | 0.4 | 1,30/1,52 | 0.39 | 75.34 | 0.135 | 0.005 | 7.15
6996 | 20:30 | 20:45 | 0:15 |  | пр | 1.2 | 1 | 30.2 | 21 | 61.35 | 31.75 | 9.62 | 41.53 | 6.01 | 6.55 | 0.4 | 1,31/1,51 | 0.75 | 74.91 | 0.148 | 0.006 | 6.9
0:00
0:00
Итого | [6 empty] | 3.8 | 124 | 84 | 243.6
Анализ колошниковой пыли |  |  | Mn |  | Fe |  | CaO |  | C
|  |  | 19.2 |  | 3.72 |  | 16.9 |  | 17.33
Режим / Время | 02 |  | 04 |  | 06 |  | 08 |  | 10 |  | 12 |  | 14 |  | 16 |  | 18 |  | 20 | 22 | 24
Количество подач | 13 |  | 22 |  | 34 |  | 46 |  | 10 |  | 20 |  | 31 |  | 43 |  | 11 |  | 23 | 35 | 46
Уровень засыпи | 5,6-6,2 |  | 5,9-6,8 |  | 5,2-6,6 |  | 5,4-6,1 |  | 6,0-7,3 |  | 5,9-7,3 |  | 5,9-7,2 |  | 6,9-7,1 |  | 5,8-7,1 |  | 5,2-6,1 | 5,6-6,6 | 5,5-6,8
Расход гор. дутья | 717 |  | 750 |  | 733 |  | 700 |  | 733 |  | 733 |  | 700 |  | 750 |  | 750 |  | 717 | 750 | 750
Давление гор. дутья | 1.05 |  | 1 |  | 1.05 |  | 1.08 |  | 1 |  | 1 |  | 1 |  | 1 |  | 1 |  | 1.05 | 1 | 1
to дутья | 1248 |  | 1212 |  | 1230 |  | 1177 |  | 1260 |  | 1240 |  | 1203 |  | 1235 |  | 1255 |  | 1262 | 1235 | 1192
Давл. под колошн. | 0.51 |  | 0.52 |  | 0.52 |  | 0.52 |  | 0.52 |  | 0.52 |  | 0.5 |  | 0.52 |  | 0.5 |  | 0.5 | 0.52 | 0.5
Перепад давления | 0.54 |  | 0.48 |  | 0.53 |  | 0.56 |  | 0.48 |  | 0.48 |  | 0.5 |  | 0.48 |  | 0.5 |  | 0.55 | 0.48 | 0.5
t o колошника | 690 |  | 690 |  | 690 |  | 690 |  | 690 |  | 690 |  | 690 |  | 690 |  | 690 |  | 690 | 690 | 690
Воздуходувн.маш. | ТВД 1 |  | ТВД 1 |  | ТВД 1 |  | ТВД 1 |  | ТВД 1 |  | ТВД 1 |  | ТВД 1 |  | ТВД 1 |  | ТВД 1 |  | ТВД 1 |  | ТВД 1
Давление воз. маш. | 1.2 |  | 1.14 |  | 1.17 |  | 1.19 |  | 1.04 |  | 1.06 |  | 1.11 |  | 1.1 |  | 1.08 |  | 1.16 | 1.1 | 1.09
[17 empty] | Всего подач за сутки |  |  |  | 135
Д П - 3 | Шихтовка печи
| 0-8 | [7 empty] | 08-16 | [7 empty] | 16-24
Перешихтовки | 02 |  | 04 |  | 06 |  | 08 |  | 10 |  | 12 |  | 14 |  | 16 |  | 18 |  | 20 | 22 | 24
П о д а ч и | [8 empty] | с 7 п | [7 empty] | с 1 п
Кокс орех | 50 |  | 50 |  | 50 |  | 50 |  | 50 |  | 50 |  | 50 |  | 50 |  | 50 |  | 50 | 50 | 50
Кокс Губаха
Кокс Кемерово+ | 1870 |  | 1870 |  | 1870 |  | 1870 |  | 1370 |  | 1370 |  | 1370 |  | 1370 |  | 1380 |  | 1380 | 1380 | 1380
Кокс Кемерово | [8 empty] | 500 |  | 500 |  | 500 |  | 500 |  | 500 |  | 500 | 500 | 500
В с е г о кокса | 1920 |  | 1920 |  | 1920 |  | 1920 |  | 1920 |  | 1920 |  | 1920 |  | 1920 |  | 1930 |  | 1930 | 1930 | 1930
р Mn Кудумани | 750 |  | 750 |  | 750 |  | 750 |  | 750 |  | 750 |  | 750 |  | 750 |  | 750 |  | 750 | 750 | 750
р Mn Казах
р Mn Каражал | 350 |  | 350 |  | 350 |  | 350 |  | 350 |  | 350 |  | 350 |  | 350 |  | 350 |  | 350 | 350 | 350
р Mn Новороссийск
Агломерат 7% | 1500 |  | 1500 |  | 1500 |  | 1500 |  | 1500 |  | 1500 |  | 1500 |  | 1500 |  | 1500 |  | 1500 | 1500 | 1500
Агломерат 18% | 400 |  | 400 |  | 400 |  | 400 |  | 400 |  | 400 |  | 400 |  | 400 |  | 400 |  | 400 | 400 | 400
Рудная шихта | 3000 |  | 3000 |  | 3000 |  | 3000 |  | 3000 |  | 3000 |  | 3000 |  | 3000 |  | 3000 |  | 3000 | 3000 | 3000
Металлодобавки
Тяжелый шлак
руда Канакай
Известняк
Кварцит
Воздушные фурмы | откр. в/ф № 2,3,4,5,6,7,8,9,10,11 | [7 empty] | откр. в/ф № 2,3,4,5,6,7,8,9,10,11 | [7 empty] | откр. в/ф № 2,3,4,5,6,7,8,9,10,11
Система загрузки | КкемРкудумАгл14пр.КорАгл16пр.Ркзх | [7 empty] | КкемРкудумАгл14пр.КорАгл16пр.КкемРкзх | [7 empty] | КкемРкудумАгл14пр.КорАгл16пр.КкемРкзх
Простой |  | Время |  |  | Причина | [5 empty] | Тихий ход |  |  | Время |  |  | Причина
Остановка ДП |  |  |  | 0:00 | [6 empty] | Тихий ход ДП |  |  |  |  | 0:00
0:00

## 04
Работа ДП №3 | [17 empty] | 4 | августа |  | 2020г.
№ выпуска | Фактически выпуск |  |  |  | Продувка печи | Длина летки печи | Шлак |  | Слитки | Вес ферромарганца, т | Анализ шлака с печи | [6 empty] | Анализ ферромарганца
| откр | закр | прод |  |  |  | К-ши | Вес, т | шт | за выпуск | SiO2 | Al2O3 | CaO | MnO | MgO | FeO | Основность | Si | Mn | P | S | C
6997 | 2:30 | 2:45 | 0:15 |  | пр. | 1.2 | 0.8333333 | 30.25 | 21 | 58.15 | 30.81 | 8.09 | 38.02 | 8.63 | 6.69 | 0.78 | 1,23/1,45 | 0.96 | 72.67 | 0.144 | 0.009 | 6.82
6998 | 8:00 | 8:20 | 0:20 |  | пр | 1 | 0.8 | 24.4 | 21 | 55 | 32.68 | 10.18 | 41.72 | 5.6 | 6.8 | 0.45 | 1,28/1,48 | 1.99 | 74.52 | 0.147 | 0.019 | 6.35
6999 | 14:00 | 14:20 | 0:20 |  | пр | 1.1 | 0.8 | 23.05 | 21 | 59.55 | 31.83 | 10.47 | 42.11 | 4.99 | 6.77 | 0.37 | 1,32/1,54 | 1.67 | 74.67 | 0.139 | 0.016 | 6.5
7000 | 20:30 | 20:55 | 0:25 |  | пр. | 1.1 | 1 | 37.35 | 21 | 63.95 | 31.68 | 10.48 | 41.81 | 5.71 | 7.29 | 0.4 | 1,32/1,55 | 1.54 | 73.35 | 0.157 | 0.012 | 6.55
0:00
0:00
Итого | [6 empty] | 3.433333 | 115.05 | 84 | 236.65
Анализ колошниковой пыли |  |  | Mn |  | Fe |  | CaO |  | C
|  |  | 20.23 |  | 4.84 |  | 17.2 |  | 18.03
Режим / Время | 02 |  | 04 |  | 06 |  | 08 |  | 10 |  | 12 |  | 14 |  | 16 |  | 18 |  | 20 | 22 | 24
Количество подач | 13 |  | 23 |  | 35 |  | 47 |  | 10 |  | 20 |  | 28 |  | 37 |  | 10 |  | 21 | 31 | 43
Уровень засыпи | 5,0-5,7 |  | 5,3-6,6 |  | 5,1-6,3 |  | 4,9-5,8 |  | 5,4-6,4 |  | 5,3-6,6 |  | 5,4/6,7 |  | 6,1-7,3 |  | 6-7,3 |  | 6,0-6,8 | 6,3-7,9 | 6,2-7,4
Расход гор. дутья | 717 |  | 750 |  | 750 |  | 667 |  | 750 |  | 717 |  | 700 |  | 750 |  | 700 |  | 683 | 750 | 750
Давление гор. дутья | 1.05 |  | 1 |  | 1 |  | 0.9 |  | 0.98 |  | 1 |  | 1.02 |  | 0.94 |  | 1 |  | 1.06 | 1 | 1
to дутья | 1230 |  | 1270 |  | 1263 |  | 1237 |  | 1227 |  | 1210 |  | 1267 |  | 1242 |  | 1220 |  | 1225 | 1187 | 1275
Давл. под колошн. | 0.52 |  | 0.52 |  | 0.5 |  | 0.5 |  | 0.52 |  | 0.5 |  | 0.5 |  | 0.5 |  | 0.5 |  | 0.5 | 0.52 | 0.52
Перепад давления | 0.53 |  | 0.48 |  | 0.5 |  | 0.4 |  | 0.46 |  | 0.5 |  | 0.52 |  | 0.44 |  | 0.5 |  | 0.56 | 0.48 | 0.48
t o колошника | 690 |  | 690 |  | 690 |  | 690 |  | 690 |  | 690 |  | 690 |  | 690 |  | 690 |  | 690 | 690 | 690
Воздуходувн.маш. | ТВД 1 |  | ТВД 1 |  | ТВД 1 |  | ТВД 1 |  | ТВД 1 |  | ТВД 1 |  | ТВД 1 |  | ТВД 1 |  | ТВД 1 |  | ТВД 1 |  | ТВД 1
Давление воз. маш. | 1.19 |  | 1.07 |  | 1.1 |  | 1 |  | 1.08 |  | 1.11 |  | 1.11 |  | 1.05 |  | 1.12 |  | 1.16 | 1.1 | 1.09
[17 empty] | Всего подач за сутки |  |  |  | 127
Д П - 3 | Шихтовка печи
| 0-8 | [7 empty] | 08-16 | [7 empty] | 16-24
Перешихтовки | 02 |  | 04 |  | 06 |  | 08 |  | 10 |  | 12 |  | 14 |  | 16 |  | 18 |  | 20 | 22 | 24
П о д а ч и |  |  |  |  | с 26 п |  |  |  | с3п./11п. |  | с18п. | [5 empty] | с10п.
Кокс орех | 50 |  | 50 |  | 50 |  | 50 |  |  |  | 50 |  | 50 |  | 50 |  | 50 |  | 50 | 50 | 50
Кокс Губаха
Кокс Кемерово+ | 1380 |  | 1380 |  | 1370 |  | 1370 |  | 1420 |  | 1350 |  | 1350 |  | 1350 |  | 1350 |  | 1350 | 1350 | 1350
Кокс Кемерово | 500 |  | 500 |  | 500 |  | 500 |  | 500 |  | 500 |  | 500 |  | 500 |  | 500 |  | 500 | 500 | 500
В с е г о кокса | 1930 |  | 1930 |  | 1920 |  | 1920 |  | 1920 |  | 1900 |  | 1900 |  | 1900 |  | 1900 |  | 1900 | 1900 | 1900
р Mn Кудумани | 750 |  | 750 |  | 750 |  | 750 |  | 750 |  | 750 |  | 750 |  | 750 |  | 800 |  | 800 | 800 | 800
р Mn Казах
р Mn Каражал | 350 |  | 350 |  | 350 |  | 350 |  | 350 |  | 350 |  | 350 |  | 350 |  | 400 |  | 400 | 400 | 400
р Mn Новороссийск
Агломерат 7% | 1500 |  | 1500 |  | 1500 |  | 1500 |  | 1500 |  | 1500 |  | 1500 |  | 1500 |  | 1400 |  | 1400 | 1400 | 1400
Агломерат 18% | 400 |  | 400 |  | 400 |  | 400 |  | 400 |  | 400 |  | 400 |  | 400 |  | 400 |  | 400 | 400 | 400
Рудная шихта | 3000 |  | 3000 |  | 3000 |  | 3000 |  | 3000 |  | 3000 |  | 3000 |  | 3000 |  | 3000 |  | 3000 | 3000 | 3000
Металлодобавки
Тяжелый шлак
руда Канакай
Известняк
Кварцит
Воздушные фурмы | откр. в/ф № 2,3,4,5,6,7,8,9,10,11 | [7 empty] | откр. в/ф № 2,3,4,5,6,7,8,9,10,11 | [7 empty] | откр. в/ф № 2,3,4,5,6,7,8,9,10,11
Система загрузки | КкемРкудумАгл14пр.КорАгл16пр.КкемРкзх | [7 empty] | КкемРкудумАгл14пр.КорАгл16пр.КкемРкзх | [7 empty] | КкемРкудумАгл14пр.КорАгл16пр.КкемРкзх
Простой |  | Время |  |  | Причина | [5 empty] | Тихий ход |  |  | Время |  |  | Причина
Остановка ДП |  |  |  | 0:00 | [6 empty] | Тихий ход ДП |  |  |  |  | 0:00
0:00

## 05
Работа ДП №3 | [17 empty] | 5 | августа |  | 2020г.
№ выпуска | Фактически выпуск |  |  |  | Продувка печи | Длина летки печи | Шлак |  | Слитки | Вес ферромарганца, т | Анализ шлака с печи | [6 empty] | Анализ ферромарганца
| откр | закр | прод |  |  |  | К-ши | Вес, т | шт | за выпуск | SiO2 | Al2O3 | CaO | MnO | MgO | FeO | Основность | Si | Mn | P | S | C
7001 | 2:30 | 2:45 | 0:15 |  | пр. | 1 | 1 | 34.8 | 21 | 62.9 | 32.67 | 9.97 | 41.97 | 6.64 | 7.16 | 0.66 | 1,28/1,50 | 0.79 | 74.87 | 0.125 | 0.007 | 6.88
7002 | 8:30 | 8:45 | 0:15 |  | пр. | 1.3 | 0.8333333 | 32 | 21 | 62.9 | 33.09 | 10.08 | 40.99 | 7.38 | 7.06 | 1.02 | 1,24/1,45 | 0.92 | 75.59 | 0.138 | 0.008 | 6.83
7003 | 14:30 | 14:45 | 0:15 |  | пр. | 1.2 | 1 | 38.45 | 21 | 62.2 | 30.78 | 8.94 | 37.78 | 9.29 | 6.68 | 1.35 | 1,23/1,44 | 1.39 | 75.59 | 0.132 | 0.013 | 6.63
7004 | 20:30 | 20:55 | 0:25 |  | пр | 1.1 | 0.8333333 | 29.75 | 21 | 58.1 | 32.62 | 9.77 | 40.96 | 6.34 | 6.9 | 0.45 | 1,26/1,47 | 0.45 | 75.44 | 0.118 | 0.004 | 7.1
0:00
0:00
Итого | [6 empty] | 3.666667 | 135 | 84 | 246.1
Анализ колошниковой пыли |  |  | Mn |  | Fe |  | CaO |  | C
|  |  | 18.62 |  | 5.32 |  | 17.93 |  | 16.48
Режим / Время | 02 |  | 04 |  | 06 |  | 08 |  | 10 |  | 12 |  | 14 |  | 16 |  | 18 |  | 20 | 22 | 24
Количество подач | 12 |  | 23 |  | 31 |  | 46 |  | 10 |  | 21 |  | 31 |  | 43 |  | 11 |  | 25 | 37 | 48
Уровень засыпи | 5,6-6,9 |  | 6,1-7,1 |  | 6,0-7,5 |  | 5,7-7,1 |  | 6,2-7,8 |  | 6,1-7,2 |  | 6,1-7,2 |  | 6,7-8,2 |  | 6,2-7,7 |  | 5,6-6,9 | 5,8-7,1 | 5,8-7,1
Расход гор. дутья | 717 |  | 750 |  | 733 |  | 700 |  | 750 |  | 717 |  | 717 |  | 767 |  | 750 |  | 717 | 767 | 733
Давление гор. дутья | 1.02 |  | 1 |  | 1.02 |  | 1.08 |  | 0.92 |  | 0.97 |  | 0.99 |  | 0.96 |  | 0.92 |  | 1.02 | 0.92 | 1
to дутья | 1238 |  | 1209 |  | 1237 |  | 1254 |  | 1269 |  | 1237 |  | 1193 |  | 1232 |  | 1272 |  | 1257 | 1230 | 1237
Давл. под колошн. | 0.5 |  | 0.52 |  | 0.52 |  | 0.52 |  | 0.51 |  | 0.51 |  | 0.51 |  | 0.51 |  | 0.51 |  | 0.5 | 0.5 | 0.52
Перепад давления | 0.52 |  | 0.48 |  | 0.5 |  | 0.56 |  | 0.41 |  | 0.46 |  | 0.48 |  | 0.45 |  | 0.41 |  | 0.52 | 0.42 | 0.48
t o колошника | 690 |  | 690 |  | 690 |  | 690 |  | 690 |  | 660 |  | 660 |  | 660 |  | 660 |  | 660 | 690 | 690
Воздуходувн.маш. | ТВД 1 |  | ТВД 1 |  | ТВД 1 |  | ТВД 1 |  | ТВД 1 |  | ТВД 1 |  | ТВД 1 |  | ТВД 1 |  | ТВД 1 |  | ТВД 1 |  | ТВД 1
Давление воз. маш. | 1.14 |  | 1.08 |  | 1.15 |  | 1.19 |  | 1.06 |  | 1.1 |  | 1.1 |  | 1.05 |  | 1.05 |  | 1.12 | 1.07 | 1.1
[17 empty] | Всего подач за сутки |  |  |  | 137
Д П - 3 | Шихтовка печи
| 0-8 | [7 empty] | 08-16 | [7 empty] | 16-24
Перешихтовки | 02 |  | 04 |  | 06 |  | 08 |  | 10 |  | 12 |  | 14 |  | 16 |  | 18 |  | 20 | 22 | 24
П о д а ч и | [16 empty] | с 1 п |  |  |  | с39п.
Кокс орех | 50 |  | 50 |  | 50 |  | 50 |  | 50 |  | 50 |  | 50 |  | 50 |  | 50 |  | 50 | 50 | 50
Кокс Губаха
Кокс Кемерово+ | 1350 |  | 1350 |  | 1350 |  | 1350 |  | 1350 |  | 1350 |  | 1350 |  | 1350 |  | 1340 |  | 1340 | 1340 | 1350
Кокс Кемерово | 500 |  | 500 |  | 500 |  | 500 |  | 500 |  | 500 |  | 500 |  | 500 |  | 500 |  | 500 | 500 | 500
В с е г о кокса | 1900 |  | 1900 |  | 1900 |  | 1900 |  | 1900 |  | 1900 |  | 1900 |  | 1900 |  | 1890 |  | 1890 | 1890 | 1900
р Mn Кудумани | 800 |  | 800 |  | 800 |  | 800 |  | 800 |  | 800 |  | 800 |  | 800 |  | 800 |  | 800 | 800 | 800
р Mn Казах
р Mn Каражал | 400 |  | 400 |  | 400 |  | 400 |  | 400 |  | 400 |  | 400 |  | 400 |  | 400 |  | 400 | 400 | 400
р Mn Новороссийск
Агломерат 7% | 1400 |  | 1400 |  | 1400 |  | 1400 |  | 1400 |  | 1400 |  | 1400 |  | 1400 |  | 1400 |  | 1400 | 1400 | 1400
Агломерат 18% | 400 |  | 400 |  | 400 |  | 400 |  | 400 |  | 400 |  | 400 |  | 400 |  | 400 |  | 400 | 400 | 400
Рудная шихта | 3000 |  | 3000 |  | 3000 |  | 3000 |  | 3000 |  | 3000 |  | 3000 |  | 3000 |  | 3000 |  | 3000 | 3000 | 3000
Металлодобавки
Тяжелый шлак
руда Канакай
Известняк
Кварцит
Воздушные фурмы | откр. в/ф № 2,3,4,5,6,7,8,9,10,11 | [7 empty] | откр. в/ф № 2,3,4,5,6,7,8,9,10,11 | [7 empty] | откр. в/ф № 2,3,4,5,6,7,8,9,10,11
Система загрузки | КкемРкудумАгл14пр.КорАгл16пр.КкемРкзх | [7 empty] | КкемРкудумАгл14пр.КорАгл16пр.КкемРкзх | [7 empty] | КкемРкудумАгл14пр.КорАгл16пр.КкемРкзх
Простой |  | Время |  |  | Причина | [5 empty] | Тихий ход |  |  | Время |  |  | Причина
Остановка ДП |  |  |  | 0:00 | [6 empty] | Тихий ход ДП |  |  |  |  | 0:00
0:00

## 06
Работа ДП №3 | [17 empty] | 6 | августа |  | 2020г.
№ выпуска | Фактически выпуск |  |  |  | Продувка печи | Длина летки печи | Шлак |  | Слитки | Вес ферромарганца, т | Анализ шлака с печи | [6 empty] | Анализ ферромарганца
| откр | закр | прод |  |  |  | К-ши | Вес, т | шт | за выпуск | SiO2 | Al2O3 | CaO | MnO | MgO | FeO | Основность | Si | Mn | P | S | C
7005 | 2:30 | 3:00 | 0:30 |  | пр. | 1.1 | 0.8333333 | 32.65 | 20 | 57.9 | 32.15 | 9.52 | 40.07 | 6.94 | 6.55 | 0.56 | 1,25/1,45 | 0.95 | 7.4 | 0.134 | 0.01 | 6.82
7006 | 8:30 | 8:45 | 0:15 |  | пр | 1.1 | 1 | 31.1 | 21 | 57 | 30.94 | 9.27 | 40.61 | 8.2 | 6.22 | 0.92 | 1,31/1,51 | 0.76 | 74.89 | 0.125 | 0.007 | 6.9
7007 | 14:30 | 14:45 | 0:15 |  | пр | 1.3 | 1 | 36.3 | 21 | 59.7 | 31.16 | 9.36 | 39.63 | 7.48 | 6.38 | 0.68 | 1,27/1,48 | 1.03 | 74.53 | 0.138 | 0.007 | 6.78
7008 | 20:30 | 20:45 | 0:15 |  | пр | 1.2 | 0.8333333 | 29.75 | 21 | 57.25 | 32.97 | 9.43 | 40.01 | 7.88 | 6.46 | 0.7 | 1,21/1,41 | 0.63 | 73.2 | 0.128 | 0.006 | 6.98
0:00
0:00
Итого | [6 empty] | 3.666667 | 129.8 | 83 | 231.85
Анализ колошниковой пыли |  |  | Mn |  | Fe |  | CaO |  | C
|  |  | 18.05 |  | 3.8 |  | 18.19 |  | 17.34
Режим / Время | 02 |  | 04 |  | 06 |  | 08 |  | 10 |  | 12 |  | 14 |  | 16 |  | 18 |  | 20 | 22 | 24
Количество подач | 13 |  | 21 |  | 30 |  | 41 |  | 10 |  | 22 |  | 34 |  | 45 |  | 10 |  | 22 | 33 | 45
Уровень засыпи | 5,6-6,3 |  | 5,6-7,2 |  | 6,1-7,8 |  | 6,1-7,5 |  | 6,5-8,3 |  | 6,5-8,3 |  | 6,0-7,4 |  | 6,4-7,5 |  | 6,4-7,6 |  | 6,0-7,0 | 6,3-7,8 | 6,2-7,5
Расход гор. дутья | 717 |  | 767 |  | 750 |  | 700 |  | 750 |  | 733 |  | 717 |  | 767 |  | 750 |  | 717 | 767 | 750
Давление гор. дутья | 1.04 |  | 0.94 |  | 1 |  | 1.05 |  | 1 |  | 1 |  | 1.02 |  | 1 |  | 1 |  | 1.02 | 0.91 | 0.92
to дутья | 1210 |  | 1273 |  | 1257 |  | 1226 |  | 1232 |  | 1192 |  | 1258 |  | 1224 |  | 1202 |  | 1220 | 1226 | 1257
Давл. под колошн. | 0.52 |  | 0.5 |  | 0.52 |  | 0.5 |  | 0.5 |  | 0.5 |  | 0.5 |  | 0.5 |  | 0.52 |  | 0.52 | 0.51 | 0.51
Перепад давления | 0.52 |  | 0.44 |  | 0.48 |  | 0.55 |  | 0.5 |  | 0.5 |  | 0.52 |  | 0.5 |  | 0.48 |  | 0.5 | 0.4 | 0.41
t o колошника | 690 |  | 720 |  | 720 |  | 690 |  | 690 |  | 690 |  | 690 |  | 690 |  | 690 |  | 690 | 690 | 690
Воздуходувн.маш. | ТВД 1 |  | ТВД 1 |  | ТВД 1 |  | ТВД 1 |  | ТВД 1 |  | ТВД 1 |  | ТВД 1 |  | ТВД 1 |  | ТВД 1 |  | ТВД 1 |  | ТВД 1
Давление воз. маш. | 1.17 |  | 1.07 |  | 1.1 |  | 1.17 |  | 1.1 |  | 1.09 |  | 1.12 |  | 1.03 |  | 1.05 |  | 1.12 | 1.14 | 1.1
[17 empty] | Всего подач за сутки |  |  |  | 131
Д П - 3 | Шихтовка печи
| 0-8 | [7 empty] | 08-16 | [7 empty] | 16-24
Перешихтовки | 02 |  | 04 |  | 06 |  | 08 |  | 10 |  | 12 |  | 14 |  | 16 |  | 18 |  | 20 | 22 | 24
П о д а ч и | [16 empty] | с 1
Кокс орех | 50 |  | 50 |  | 50 |  | 50 |  | 50 |  | 50 |  | 50 |  | 50 |  | 50 |  | 50 | 50 | 50
Кокс Губаха
Кокс Кемерово+ | 1350 |  | 1350 |  | 1350 |  | 1350 |  | 1350 |  | 1350 |  | 1350 |  | 1350 |  | 1330 |  | 1330 | 1330 | 1330
Кокс Кемерово | 500 |  | 500 |  | 500 |  | 500 |  | 500 |  | 500 |  | 500 |  | 500 |  | 500 |  | 500 | 500 | 500
В с е г о кокса | 1900 |  | 1900 |  | 1900 |  | 1900 |  | 1900 |  | 1900 |  | 1900 |  | 1900 |  | 1880 |  | 1880 | 1880 | 1880
р Mn Кудумани | 800 |  | 800 |  | 800 |  | 800 |  | 800 |  | 800 |  | 800 |  | 800 |  | 900 |  | 900 | 900 | 900
р Mn Казах
р Mn Каражал | 400 |  | 400 |  | 400 |  | 400 |  | 400 |  | 400 |  | 400 |  | 400 |  | 400 |  | 400 | 400 | 400
р Mn Новороссийск
Агломерат 7% | 1400 |  | 1400 |  | 1400 |  | 1400 |  | 1400 |  | 1400 |  | 1400 |  | 1400 |  | 1350 |  | 1350 | 1350 | 1350
Агломерат 18% | 400 |  | 400 |  | 400 |  | 400 |  | 400 |  | 400 |  | 400 |  | 400 |  | 350 |  | 350 | 350 | 350
Рудная шихта | 3000 |  | 3000 |  | 3000 |  | 3000 |  | 3000 |  | 3000 |  | 3000 |  | 3000 |  | 3000 |  | 3000 | 3000 | 3000
Металлодобавки
Тяжелый шлак
руда Канакай
Известняк
Кварцит
Воздушные фурмы | откр. в/ф № 2,3,4,5,6,7,8,9,10,11 | [7 empty] | откр. в/ф № 2,3,4,5,6,7,8,9,10,11 | [7 empty] | откр. в/ф № 2,3,4,5,6,7,8,9,10,11
Система загрузки | КкемРкудумАгл14пр.КорАгл16пр.КкемРкзх | [7 empty] | КкемРкудумАгл14пр.КорАгл16пр.КкемРкзх | [7 empty] | КкемРкудумАгл14пр.КорАгл16пр.КкемРкзх
Простой |  | Время |  |  | Причина | [5 empty] | Тихий ход |  |  | Время |  |  | Причина
Остановка ДП |  |  |  | 0:00 | [6 empty] | Тихий ход ДП |  |  |  |  | 0:00
0:00

## 07
Работа ДП №3 | [17 empty] | 7 | августа |  | 2020г.
№ выпуска | Фактически выпуск |  |  |  | Продувка печи | Длина летки печи | Шлак |  | Слитки | Вес ферромарганца, т | Анализ шлака с печи | [6 empty] | Анализ ферромарганца
| откр | закр | прод |  |  |  | К-ши | Вес, т | шт | за выпуск | SiO2 | Al2O3 | CaO | MnO | MgO | FeO | Основность | Si | Mn | P | S | C
7009 | 2:30 | 2:45 | 0:15 |  | пр | 1.2 | 0.8333333 | 33.15 | 21 | 56 | 32.81 | 9.9 | 41.07 | 7.06 | 6.52 | 0.48 | 1,25/1,45 | 0.57 | 74.53 | 0.129 | 0.005 | 7
7010 | 8:30 | 8:45 | 0:15 |  | пр. | 1.1 | 0.8333333 | 31.55 | 21 | 59.55 | 32.35 | 10.14 | 41.46 | 6.7 | 6.24 | 0.45 | 1,28/1,47 | 1.28 | 75.65 | 0.141 | 0.011 | 6.67
7011 | 14:30 | 14:45 | 0:15 |  | пр. | 1.1 | 0.8333333 | 30.65 | 21 | 56.6 | 31.86 | 9.79 | 40.78 | 7.96 | 6.61 | 0.85 | 1,28/1,49 | 1.02 | 75.14 | 0.136 | 0.009 | 6.79
7012 | 20:30 | 20:45 | 0:15 |  | пр | 1 | 1 | 35.25 | 21 | 62.15 | 31.76 | 9.05 | 41.15 | 8.26 | 6.77 | 0.86 | 1,30/1,51 | 0.69 | 75.39 | 0.122 | 0.006 | 6.94
0:00
0:00
Итого | [6 empty] | 3.5 | 130.6 | 84 | 234.3
Анализ колошниковой пыли |  |  | Mn |  | Fe |  | CaO |  | C
Режим / Время | 02 |  | 04 |  | 06 |  | 08 |  | 10 |  | 12 |  | 14 |  | 16 |  | 18 |  | 20 | 22 | 24
Количество подач | 12 |  | 21 |  | 33 |  | 45 |  | 8 |  | 19 |  | 32 |  | 43 |  | 11 |  | 23 | 34 | 45
Уровень засыпи | 5,8-7,4 |  | 6,4-8,2 |  | 6,2-7,6 |  | 6,1-7,5 |  | 6,6-7,9 |  | 6,7-8,0 |  | 6,4-7,4 |  | 6,6-7,9 |  | 6,5-7,9 |  | 6,2-7,8 | 6,4-8,3 | 6,5-8,2
Расход гор. дутья | 717 |  | 750 |  | 733 |  | 733 |  | 750 |  | 717 |  | 700 |  | 733 |  | 733 |  | 733 | 750 | 750
Давление гор. дутья | 1 |  | 0.98 |  | 1.02 |  | 1.02 |  | 1 |  | 1 |  | 1.02 |  | 1 |  | 1 |  | 1 | 1 | 1.02
to дутья | 1211 |  | 1200 |  | 1206 |  | 1258 |  | 1242 |  | 1219 |  | 1214 |  | 1202 |  | 1261 |  | 1235 | 1226 | 1220
Давл. под колошн. | 0.52 |  | 0.52 |  | 0.52 |  | 0.51 |  | 0.52 |  | 0.5 |  | 0.52 |  | 0.52 |  | 0.52 |  | 0.5 | 0.5 | 0.5
Перепад давления | 0.48 |  | 0.46 |  | 0.5 |  | 0.51 |  | 0.48 |  | 0.5 |  | 0.5 |  | 0.48 |  | 0.48 |  | 0.5 | 0.5 | 0.52
t o колошника | 690 |  | 690 |  | 690 |  | 690 |  | 670 |  | 670 |  | 670 |  | 670 |  | 670 |  | 670 | 670 | 670
Воздуходувн.маш. | ТВД 1 |  | ТВД 1 |  | ТВД 1 |  | ТВД 1 |  | ТВД 1 |  | ТВД 1 |  | ТВД 1 |  | ТВД 1 |  | ТВД 1 |  | ТВД 1 |  | ТВД 1
Давление воз. маш. | 1.02 |  | 1.12 |  | 1.08 |  | 1.14 |  | 1.06 |  | 1.07 |  | 1.14 |  | 1.06 |  | 1.06 |  | 1.11 | 1.07 | 1.09
[17 empty] | Всего подач за сутки |  |  |  | 133
Д П - 3 | Шихтовка печи
| 0-8 | [7 empty] | 08-16 | [7 empty] | 16-24
Перешихтовки | 02 |  | 04 |  | 06 |  | 08 |  | 10 |  | 12 |  | 14 |  | 16 |  | 18 |  | 20 | 22 | 24
П о д а ч и | [10 empty] | с 9 п | [5 empty] | с 1 п
Кокс орех | 50 |  | 50 |  | 50 |  | 50 |  | 50 |  | 50 |  | 50 |  | 50 |  | 50 |  | 50 | 50 | 50
Кокс Губаха
Кокс Кемерово+ | 1330 |  | 1330 |  | 1330 |  | 1330 |  | 1330 |  | 1310 |  | 1310 |  | 1310 |  | 1310 |  | 1310 | 1310 | 1310
Кокс Кемерово | 500 |  | 500 |  | 500 |  | 500 |  | 500 |  | 500 |  | 500 |  | 500 |  | 500 |  | 500 | 500 | 500
В с е г о кокса | 1880 |  | 1880 |  | 1880 |  | 1880 |  | 1880 |  | 1860 |  | 1860 |  | 1860 |  | 1860 |  | 1860 | 1860 | 1860
р Mn Кудумани | 900 |  | 900 |  | 900 |  | 900 |  | 900 |  | 900 |  | 900 |  | 950 |  | 950 |  | 950 | 950 | 950
р Mn Казах
р Mn Каражал | 400 |  | 400 |  | 400 |  | 400 |  | 400 |  | 400 |  | 400 |  | 400 |  | 400 |  | 400 | 400 | 400
р Mn Новороссийск
Агломерат 7% | 1350 |  | 1350 |  | 1350 |  | 1350 |  | 1350 |  | 1350 |  | 1350 |  | 1350 |  | 1350 |  | 1350 | 1350 | 1350
Агломерат 18% | 350 |  | 350 |  | 350 |  | 350 |  | 350 |  | 350 |  | 350 |  | 300 |  | 300 |  | 300 | 300 | 300
Рудная шихта | 3000 |  | 3000 |  | 3000 |  | 3000 |  | 3000 |  | 3000 |  | 3000 |  | 3000 |  | 3000 |  | 3000 | 3000 | 3000
Металлодобавки
Тяжелый шлак
руда Канакай
Известняк
Кварцит
Воздушные фурмы | откр. в/ф № 2,3,4,5,6,7,8,9,10,11 | [7 empty] | откр. в/ф № 2,3,4,5,6,7,8,9,10,11 | [7 empty] | откр. в/ф № 2,3,4,5,6,7,8,9,10,11
Система загрузки | КкемРкудумАгл14пр.КорАгл16пр.КкемРкзх | [7 empty] | КкемРкудумАгл14пр.КорАгл16пр.КкемРкзх | [7 empty] | КкемРкудумАгл14пр.КорАгл16пр.КкемРкзх
Простой |  | Время |  |  | Причина | [5 empty] | Тихий ход |  |  | Время |  |  | Причина
Остановка ДП |  |  |  | 0:00 | [6 empty] | Тихий ход ДП |  |  |  |  | 0:00
0:00

## 08
Работа ДП №3 | [17 empty] | 8 | августа |  | 2020г.
№ выпуска | Фактически выпуск |  |  |  | Продувка печи | Длина летки печи | Шлак |  | Слитки | Вес ферромарганца, т | Анализ шлака с печи | [6 empty] | Анализ ферромарганца
| откр | закр | прод |  |  |  | К-ши | Вес, т | шт | за выпуск | SiO2 | Al2O3 | CaO | MnO | MgO | FeO | Основность | Si | Mn | P | S | C
7013 | 2:30 | 2:50 | 0:20 |  | пр. | 1.3 | 1 | 37.95 | 21 | 62.65 | 32.32 | 8.97 | 40.86 | 7.54 | 7.23 | 0.51 | 1,26/1,49 | 0.64 | 75.91 | 0.117 | 0.006 | 6.96
7014 | 8:30 | 9:00 | 0:30 |  | пр | 1.3 | 0.8333333 | 31.1 | 21 | 54.95 | 32.91 | 9.32 | 40.75 | 7.71 | 6.67 | 0.58 | 1,24/1,44 | 0.82 | 75.89 | 0.142 | 0.008 | 6.87
7015 | 14:30 | 14:50 | 0:20 |  | пр | 1.3 | 0.8333333 | 30.1 | 21 | 54.4 | 32.45 | 9.5 | 40.91 | 7.09 | 6.82 | 0.58 | 1,26/1,47 | 0.62 | 76.34 | 0.125 | 0.007 | 6.98
7016 | 20:30 | 20:45 | 0:15 |  | пр. | 1.1 | 0.8333333 | 32.7 | 21 | 59.2 | 31.93 | 9.45 | 40.54 | 7.12 | 6.75 | 0.53 | 1,27/1,48 | 1.01 | 75.49 | 0.145 | 0.009 | 6.79
0:00
0:00
Итого | [6 empty] | 3.5 | 131.85 | 84 | 231.2
Анализ колошниковой пыли |  |  | Mn |  | Fe |  | CaO |  | C
Режим / Время | 02 |  | 04 |  | 06 |  | 08 |  | 10 |  | 12 |  | 14 |  | 16 |  | 18 |  | 20 | 22 | 24
Количество подач | 14 |  | 25 |  | 35 |  | 46 |  | 10 |  | 21 |  | 33 |  | 44 |  | 11 |  | 24 | 34 | 46
Уровень засыпи | 5,7-7,8 |  | 6,3-8,0 |  | 6,3-8,1 |  | 6,2-7,8 |  | 6,6-8,1 |  | 6,5-8,1 |  | 6,4-7,5 |  | 6,6-8,2 |  | 6,3-8 |  | 6,0-7,6 | 6,5-8,2 | 6,4-7,7
Расход гор. дутья | 717 |  | 750 |  | 750 |  | 733 |  | 700 |  | 683 |  | 683 |  | 750 |  | 717 |  | 700 | 733 | 733
Давление гор. дутья | 1.02 |  | 1 |  | 1 |  | 1 |  | 0.92 |  | 0.92 |  | 0.96 |  | 0.94 |  | 0.98 |  | 1.04 | 1 | 1
to дутья | 1200 |  | 1265 |  | 1240 |  | 1217 |  | 1230 |  | 1195 |  | 1264 |  | 1240 |  | 1207 |  | 1230 | 1258 | 1260
Давл. под колошн. | 0.5 |  | 0.5 |  | 0.5 |  | 0.5 |  | 0.52 |  | 0.5 |  | 0.5 |  | 0.53 |  | 0.5 |  | 0.52 | 0.52 | 0.52
Перепад давления | 0.52 |  | 0.5 |  | 0.5 |  | 0.5 |  | 0.4 |  | 0.42 |  | 0.46 |  | 0.41 |  | 0.48 |  | 0.52 | 0.48 | 0.48
t o колошника | 670 |  | 690 |  | 690 |  | 690 |  | 690 |  | 690 |  | 690 |  | 690 |  | 690 |  | 690 | 690 | 690
Воздуходувн.маш. | ТВД 1 |  | ТВД 1 |  | ТВД 1 |  | ТВД 1 |  | ТВД 1 |  | ТВД 1 |  | ТВД 1 |  | ТВД 1 |  | ТВД 1 |  | ТВД 1 |  | ТВД 1
Давление воз. маш. | 1.14 |  | 1.05 |  | 1.06 |  | 1.15 |  | 1 |  | 0.99 |  | 1.07 |  | 1.02 |  | 1.1 |  | 1.15 | 1.05 | 1.07
[17 empty] | Всего подач за сутки |  |  |  | 136
Д П - 3 | Шихтовка печи
| 0-8 | [7 empty] | 08-16 | [7 empty] | 16-24
Перешихтовки | 02 |  | 04 |  | 06 |  | 08 |  | 10 |  | 12 |  | 14 |  | 16 |  | 18 |  | 20 | 22 | 24
П о д а ч и |  |  | с 24 п | [17 empty] | с 35 п
Кокс орех | 50 |  | 50 |  | 50 |  | 50 |  | 50 |  | 50 |  | 50 |  | 50 |  | 50 |  | 50 | 50 | 50
Кокс Губаха
Кокс Кемерово+ | 1310 |  | 1310 |  | 1310 |  | 1310 |  | 1310 |  | 1310 |  | 1310 |  | 1310 |  | 1310 |  | 1310 | 1310 | 1300
Кокс Кемерово | 500 |  | 500 |  | 500 |  | 500 |  | 500 |  | 500 |  | 500 |  | 500 |  | 500 |  | 500 | 500 | 500
В с е г о кокса | 1860 |  | 1860 |  | 1860 |  | 1860 |  | 1860 |  | 1860 |  | 1860 |  | 1860 |  | 1860 |  | 1860 | 1860 | 1850
р Mn Кудумани | 950 |  | 1000 |  | 1000 |  | 1000 |  | 1000 |  | 1000 |  | 1000 |  | 1000 |  | 1000 |  | 1000 | 1000 | 1000
р Mn Казах
р Mn Каражал | 400 |  | 400 |  | 400 |  | 400 |  | 400 |  | 400 |  | 400 |  | 400 |  | 400 |  | 400 | 400 | 400
р Mn Новороссийск
Агломерат 7% | 1350 |  | 1350 |  | 1350 |  | 1350 |  | 1350 |  | 1350 |  | 1350 |  | 1350 |  | 1350 |  | 1350 | 1350 | 1350
Агломерат 18% | 300 |  | 250 |  | 250 |  | 250 |  | 250 |  | 250 |  | 250 |  | 250 |  | 250 |  | 250 | 250 | 250
Рудная шихта | 3000 |  | 3000 |  | 3000 |  | 3000 |  | 3000 |  | 3000 |  | 3000 |  | 3000 |  | 3000 |  | 3000 | 3000 | 3000
Металлодобавки
Тяжелый шлак
руда Канакай
Известняк
Кварцит
Воздушные фурмы | откр. в/ф № 2,3,4,5,6,7,8,9,10,11 | [7 empty] | откр. в/ф № 2,3,4,5,6,7,8,9,10,11 | [7 empty] | откр. в/ф № 2,3,4,5,6,7,8,9,10,11
Система загрузки | КкемРкудумАгл14пр.КорАгл16пр.КкемРкзх | [7 empty] | КкемРкудумАгл14пр.КорАгл16пр.КкемРкзх | [7 empty] | КкемРкудумАгл14пр.КорАгл16пр.КкемРкзх
Простой |  | Время |  |  | Причина | [5 empty] | Тихий ход |  |  | Время |  |  | Причина
Остановка ДП |  |  |  | 0:00 | [6 empty] | Тихий ход ДП |  |  |  |  | 0:00
0:00

## 09
Работа ДП №3 | [17 empty] | 9 | августа |  | 2020г.
№ выпуска | Фактически выпуск |  |  |  | Продувка печи | Длина летки печи | Шлак |  | Слитки | Вес ферромарганца, т | Анализ шлака с печи | [6 empty] | Анализ ферромарганца
| откр | закр | прод |  |  |  | К-ши | Вес, т | шт | за выпуск | SiO2 | Al2O3 | CaO | MnO | MgO | FeO | Основность | Si | Mn | P | S | C
7017 | 2:30 | 2:45 | 0:15 |  | пр. | 1.1 | 0.8333333 | 33.55 | 21 | 57.5 | 31.97 | 9.5 | 40.58 | 6.82 | 6.78 | 0.45 | 1,27/1,48 | 0.91 | 76.29 | 0.149 | 0.009 | 6.84
7018 | 8:30 | 8:45 | 0:15 |  | пр. | 1.1 | 1 | 32.75 | 21 | 59.7 | 31.88 | 9.46 | 39.45 | 10.06 | 6.85 | 1.49 | 1,24/1,45 | 0.87 | 76.8 | 0.154 | 0.008 | 6.85
7019 | 14:30 | 14:45 | 0:15 |  | пр. | 1.1 | 1 | 37.6 | 21 | 59.75 | 30.91 | 8.59 | 37.82 | 10.73 | 7.46 | 1.52 | 1,22/1,46 | 0.88 | 77.37 | 0.14 | 0.008 | 6.85
7020 | 20:30 | 20:50 | 0:20 |  | пр | 1.1 | 1 | 33 | 21 | 58.4 | 32.13 | 9.21 | 39.88 | 6.37 | 7.22 | 0.36 | 1,24/1,47 | 0.58 | 78.03 | 0.148 | 0.006 | 7
0:00
0:00
Итого | [6 empty] | 3.833333 | 136.9 | 84 | 235.35
Анализ колошниковой пыли |  |  | Mn |  | Fe |  | CaO |  | C
Режим / Время | 02 |  | 04 |  | 06 |  | 08 |  | 10 |  | 12 |  | 14 |  | 16 |  | 18 |  | 20 | 22 | 24
Количество подач | 12 |  | 21 |  | 33 |  | 44 |  | 10 |  | 20 |  | 31 |  | 40 |  | 13 |  | 26 | 36 | 49
Уровень засыпи | 6,0-7,8 |  | 6,5-8,0 |  | 6,6-8,2 |  | 6,6-7,8 |  | 7,0-8,0 |  | 6,8-8,4 |  | 6,6-8,1 |  | 7,0-8,4 |  | 6,8-8,0 |  | 6,6-8 | 7-8,4 | 6,9-8
Расход гор. дутья | 700 |  | 733 |  | 700 |  | 700 |  | 750 |  | 717 |  | 683 |  | 717 |  | 733 |  | 700 | 733 | 700
Давление гор. дутья | 1 |  | 1 |  | 1.02 |  | 1 |  | 0.91 |  | 0.93 |  | 1.02 |  | 0.99 |  | 0.95 |  | 1.02 | 0.9 | 0.96
to дутья | 1232 |  | 1202 |  | 1225 |  | 1269 |  | 1265 |  | 1234 |  | 1227 |  | 1215 |  | 1268 |  | 1240 | 1230 | 1230
Давл. под колошн. | 0.5 |  | 0.52 |  | 0.52 |  | 0.52 |  | 0.52 |  | 0.52 |  | 0.52 |  | 0.52 |  | 0.52 |  | 0.52 | 0.5 | 0.54
Перепад давления | 0.5 |  | 0.48 |  | 0.5 |  | 0.48 |  | 0.39 |  | 0.41 |  | 0.5 |  | 0.47 |  | 0.43 |  | 0.5 | 0.4 | 0.42
t o колошника | 690 |  | 690 |  | 690 |  | 690 |  | 690 |  | 690 |  | 690 |  | 690 |  | 650 |  | 620 | 590 | 590
Воздуходувн.маш. | ТВД 1 |  | ТВД 1 |  | ТВД 1 |  | ТВД 1 |  | ТВД 1 |  | ТВД 1 |  | ТВД 1 |  | ТВД 1 |  | ТВД 1 |  | ТВД 1 |  | ТВД 1
Давление воз. маш. | 1.16 |  | 1.05 |  | 1.11 |  | 1.12 |  | 1.02 |  | 1.09 |  | 1.136 |  | 1.06 |  | 1.06 |  | 1.1 | 1.05 | 1.14
[17 empty] | Всего подач за сутки |  |  |  | 133
Д П - 3 | Шихтовка печи
| 0-8 | [7 empty] | 08-16 | [7 empty] | 16-24
Перешихтовки | 02 |  | 04 |  | 06 |  | 08 |  | 10 |  | 12 |  | 14 |  | 16 |  | 18 |  | 20 | 22 | 24
П о д а ч и | [20 empty] | с40п
Кокс орех | 50 |  | 50 |  | 50 |  | 50 |  | 50 |  | 50 |  | 50 |  | 50 |  | 50 |  | 50 | 50 | 50
Кокс Губаха
Кокс Кемерово+ | 1300 |  | 1300 |  | 1300 |  | 1300 |  | 1300 |  | 1300 |  | 1300 |  | 1300 |  | 1300 |  | 1300 | 1300 | 1310
Кокс Кемерово | 500 |  | 500 |  | 500 |  | 500 |  | 500 |  | 500 |  | 500 |  | 500 |  | 500 |  | 500 | 500 | 500
В с е г о кокса | 1850 |  | 1850 |  | 1850 |  | 1850 |  | 1850 |  | 1850 |  | 1850 |  | 1850 |  | 1850 |  | 1850 | 1850 | 1860
р Mn Кудумани | 1000 |  | 1000 |  | 1000 |  | 1000 |  | 1000 |  | 1000 |  | 1000 |  | 1000 |  | 1000 |  | 1000 | 1000 | 1000
р Mn Казах
р Mn Каражал | 400 |  | 400 |  | 400 |  | 400 |  | 400 |  | 400 |  | 400 |  | 400 |  | 400 |  | 400 | 400 | 400
р Mn Новороссийск
Агломерат 7% | 1350 |  | 1350 |  | 1350 |  | 1350 |  | 1350 |  | 1350 |  | 1350 |  | 1350 |  | 1350 |  | 1350 | 1350 | 1350
Агломерат 18% | 250 |  | 250 |  | 250 |  | 250 |  | 250 |  | 250 |  | 250 |  | 250 |  | 250 |  | 250 | 250 | 250
Рудная шихта | 3000 |  | 3000 |  | 3000 |  | 3000 |  | 3000 |  | 3000 |  | 3000 |  | 3000 |  | 3000 |  | 3000 | 3000 | 3000
Металлодобавки
Тяжелый шлак
руда Канакай
Известняк
Кварцит
Воздушные фурмы | откр. в/ф № 2,3,4,5,6,7,8,9,10,11 | [7 empty] | откр. в/ф № 2,3,4,5,6,7,8,9,10,11 | [7 empty] | откр. в/ф № 2,3,4,5,6,7,8,9,10,11
Система загрузки | КкемРкудумАгл14пр.КорАгл16пр.КкемРкзх | [7 empty] | КкемРкудумАгл14пр.КорАгл16пр.КкемРкзх | [7 empty] | КкемРкудумАгл14пр.КорАгл16пр.КкемРкзх
Простой |  | Время |  |  | Причина | [5 empty] | Тихий ход |  |  | Время |  |  | Причина
Остановка ДП |  |  |  | 0:00 | [6 empty] | Тихий ход ДП |  |  |  |  | 0:00
0:00

## 10
Работа ДП №3 | [17 empty] | 10 | августа |  | 2020г.
№ выпуска | Фактически выпуск |  |  |  | Продувка печи | Длина летки печи | Шлак |  | Слитки | Вес ферромарганца, т | Анализ шлака с печи | [6 empty] | Анализ ферромарганца
| откр | закр | прод |  |  |  | К-ши | Вес, т | шт | за выпуск | SiO2 | Al2O3 | CaO | MnO | MgO | FeO | Основность | Si | Mn | P | S | C
7021 | 2:30 | 2:50 | 0:20 |  | пр. | 1.1 | 0.8333333 | 31.3 | 21 | 59.15 | 30.37 | 9.03 | 39.2 | 7.64 | 6.56 | 0.61 | 1,29/1,51 | 0.71 | 77.86 | 0.147 | 0.007 | 6.93
7022 | 8:30 | 8:45 | 0:15 |  | пр | 1.1 | 1 | 35.5 | 21 | 62.9 | 31.44 | 8.68 | 40.7 | 8.1 | 7.12 | 0.77 | 1,29/1,52 | 0.59 | 78.19 | 0.136 | 0.006 | 6.98
7023 | 14:30 | 14:45 | 0:15 |  | не пр. | 1.2 | 1 | 38.75 | 21 | 61.3 | 30.33 | 7.53 | 37.81 | 8.42 | 7.4 | 0.53 | 1,25/1,49 | 0.59 | 77.74 | 0.139 | 0.005 | 6.98
7024 | 20:30 | 20:45 | 0:15 |  | пр | 1.1 | 0.8333333 | 31.8 | 21 | 56 | 32.66 | 9.49 | 41.1 | 7.19 | 6.8 | 0.59 | 1,26/1,47 | 0.51 | 76.79 | 0.14 | 0.005 | 7.04
0:00
0:00
Итого | [6 empty] | 3.666667 | 137.35 | 84 | 239.35
Анализ колошниковой пыли |  |  | Mn |  | Fe |  | CaO |  | C
|  |  | 18.7 |  | 3.92 |  | 18.33 |  | 19.18
Режим / Время | 02 |  | 04 |  | 06 |  | 08 |  | 10 |  | 12 |  | 14 |  | 16 |  | 18 |  | 20 | 22 | 24
Количество подач | 13 |  | 24 |  | 37 |  | 49 |  | 10 |  | 24 |  | 38 |  | 47 |  | 12 |  | 24 | 35 | 47
Уровень засыпи | 6,4-7,8 |  | 6,7-8,2 |  | 6,4-8 |  | 6,1-7,4 |  | 6,6-7,8 |  | 6,3-7,9 |  | 5,9-7,0 |  | 6,4-7,8 |  | 6,3-7,7 |  | 5,9-7,0 | 6,3-7,8 | 6,3-7,3
Расход гор. дутья | 667 |  | 733 |  | 683 |  | 667 |  | 717 |  | 683 |  | 683 |  | 750 |  | 733 |  | 683 | 733 | 717
Давление гор. дутья | 1 |  | 0.9 |  | 0.98 |  | 1 |  | 1 |  | 1 |  | 1.05 |  | 0.96 |  | 1 |  | 1.02 | 0.93 | 0.98
to дутья | 1203 |  | 1270 |  | 1228 |  | 1220 |  | 1240 |  | 1195 |  | 1232 |  | 1215 |  | 1202 |  | 1231 | 1254 | 1256
Давл. под колошн. | 0.5 |  | 0.52 |  | 0.5 |  | 0.5 |  | 0.54 |  | 0.52 |  | 0.5 |  | 0.54 |  | 0.52 |  | 0.52 | 0.56 | 0.54
Перепад давления | 0.5 |  | 0.38 |  | 0.48 |  | 0.5 |  | 0.46 |  | 0.48 |  | 0.55 |  | 0.42 |  | 0.48 |  | 0.5 | 0.37 | 0.44
t o колошника | 590 |  | 590 |  | 590 |  | 590 |  | 590 |  | 590 |  | 620 |  | 650 |  | 650 |  | 690 | 690 | 690
Воздуходувн.маш. | ТВД 1 |  | ТВД 1 |  | ТВД 1 |  | ТВД 1 |  | ТВД 1 |  | ТВД 1 |  | ТВД 1 |  | ТВД 1 |  | ТВД 1 |  | ТВД 1 |  | ТВД 1
Давление воз. маш. | 1.14 |  | 1.05 |  | 1.08 |  | 1.14 |  | 1.04 |  | 1.09 |  | 1.15 |  | 1.04 |  | 1.08 |  | 1.15 | 1.16 | 1.13
[17 empty] | Всего подач за сутки |  |  |  | 143
Д П - 3 | Шихтовка печи
| 0-8 | [7 empty] | 08-16 | [7 empty] | 16-24
Перешихтовки | 02 |  | 04 |  | 06 |  | 08 |  | 10 |  | 12 |  | 14 |  | 16 |  | 18 |  | 20 | 22 | 24
П о д а ч и |  |  |  |  | с26п. | [7 empty] | с 39 |  |  |  | с 1 п
Кокс орех | 50 |  | 50 |  | 50 |  | 50 |  | 50 |  | 50 |  | 50 |  | 50 |  | 50 |  | 50 | 50 | 50
Кокс Губаха
Кокс Кемерово+ | 1310 |  | 1310 |  | 1310 |  | 1310 |  | 1310 |  | 1310 |  | 900 мокр т |  | 900 мокр т |  | 900 |  | 900 | 900 | 900
Кокс Кемерово | 500 |  | 500 |  | 500 |  | 500 |  | 500 |  | 500 |  | 940 |  | 940 |  | 920 |  | 920 | 920 | 920
В с е г о кокса | 1860 |  | 1860 |  | 1860 |  | 1860 |  | 1860 |  | 1860 |  | 1890 |  | 1890 |  | 1870 |  | 1870 | 1870 | 1870
р Mn Кудумани | 1000 |  | 1000 |  | 950 |  | 950 |  | 950 |  | 950 |  | 950 |  | 950 |  | 950 |  | 950 | 950 | 950
р Mn Казах
р Mn Каражал | 400 |  | 400 |  | 400 |  | 400 |  | 400 |  | 400 |  | 400 |  | 400 |  | 400 |  | 400 | 400 | 400
р Mn Новороссийск
Агломерат 7% | 1350 |  | 1350 |  | 1350 |  | 1350 |  | 1350 |  | 1350 |  | 1350 |  | 1350 |  | 1350 |  | 1350 | 1350 | 1350
Агломерат 18% | 250 |  | 250 |  | 300 |  | 300 |  | 300 |  | 300 |  | 300 |  | 300 |  | 300 |  | 300 | 300 | 300
Рудная шихта | 3000 |  | 3000 |  | 3000 |  | 3000 |  | 3000 |  | 3000 |  | 3000 |  | 3000 |  | 3000 |  | 3000 | 3000 | 3000
Металлодобавки
Тяжелый шлак
руда Канакай
Известняк
Кварцит
Воздушные фурмы | откр. в/ф № 2,3,4,5,6,7,8,9,10,11 | [7 empty] | откр. в/ф № 2,3,4,5,6,7,8,9,10,11 | [7 empty] | откр. в/ф № 2,3,4,5,6,7,8,9,10,11
Система загрузки | КкемРкудумАгл14пр.КорАгл16пр.КкемРкзх | [7 empty] | КкемРкудумАгл14пр.КорАгл16пр.КкемРкзх | [7 empty] | КкемРкудумАгл14пр.КорАгл16пр.КкемРкзх
Простой |  | Время |  |  | Причина | [5 empty] | Тихий ход |  |  | Время |  |  | Причина
Остановка ДП |  |  |  | 0:00 | [6 empty] | Тихий ход ДП |  |  |  |  | 0:00
0:00

## 11
Работа ДП №3 | [17 empty] | 11 | августа |  | 2020г.
№ выпуска | Фактически выпуск |  |  |  | Продувка печи | Длина летки печи | Шлак |  | Слитки | Вес ферромарганца, т | Анализ шлака с печи | [6 empty] | Анализ ферромарганца
| откр | закр | прод |  |  |  | К-ши | Вес, т | шт | за выпуск | SiO2 | Al2O3 | CaO | MnO | MgO | FeO | Основность | Si | Mn | P | S | C
7025 | 2:30 | 2:45 | 0:15 |  | пр | 1.1 | 0.8333333 | 32.05 | 21 | 61.35 | 32.49 | 10.08 | 42.51 | 5.88 | 6.71 | 0.57 | 1,31/1,51 | 0.41 | 76.91 | 0.131 | 0.004 | 7.14
7026 | 8:30 | 8:45 | 0:15 |  | пр. | 1 | 0.8333333 | 28.05 | 21 | 56.25 | 34.11 | 9.56 | 43.37 | 4.97 | 7.4 | 0.38 | 1,27/1,49 | 0.55 | 77.17 | 0.125 | 0.006 | 7.01
7027 | 14:30 | 14:45 | 0:15 |  | пр. | 1.3 | 0.8333333 | 29.9 | 21 | 58.8 | 32.93 | 8.94 | 42.53 | 6.02 | 6.76 | 0.45 | 1,28/1,47 | 0.94 | 75.9 | 0.136 | 0.007 | 6.82
7028 | 20:30 | 20:45 | 0:15 |  | пр | 1.3 | 1 | 35.35 | 21 | 60.15 | 33.47 | 8.63 | 42.82 | 6.27 | 6.99 | 0.45 | 1,28/1,49 | 0.42 | 75.51 | 0.113 | 0.004 | 7.13
0:00
0:00
Итого | [6 empty] | 3.5 | 125.35 | 84 | 236.55
Анализ колошниковой пыли |  |  | Mn |  | Fe |  | CaO |  | C
|  |  | 19.51 |  | 4 |  | 17.93 |  | 19.03
Режим / Время | 02 |  | 04 |  | 06 |  | 08 |  | 10 |  | 12 |  | 14 |  | 16 |  | 18 |  | 20 | 22 | 24
Количество подач | 12 |  | 22 |  | 33 |  | 43 |  | 8 |  | 19 |  | 31 |  | 42 |  | 13 |  | 25 | 37 | 48
Уровень засыпи | 5,7-7,2 |  | 6,4-8,0 |  | 6,2-8,0 |  | 6,1-7,4 |  | 6,5-8,4 |  | 6,5-8,4 |  | 6,2-7,6 |  | 6,4-7,9 |  | 6,2-7,3 |  | 6,1-7,1 | 6,3-7,1 | 5,9-6,8
Расход гор. дутья | 700 |  | 733 |  | 683 |  | 667 |  | 700 |  | 667 |  | 633 |  | 683 |  | 683 |  | 633 | 650 | 633
Давление гор. дутья | 1.02 |  | 0.98 |  | 0.96 |  | 0.98 |  | 0.89 |  | 0.89 |  | 1.02 |  | 0.92 |  | 0.92 |  | 1 | 0.9 | 0.92
to дутья | 1233 |  | 1201 |  | 1216 |  | 1255 |  | 1248 |  | 1231 |  | 1226 |  | 1194 |  | 1264 |  | 1232 | 1215 | 1230
Давл. под колошн. | 0.54 |  | 0.55 |  | 0.54 |  | 0.52 |  | 0.53 |  | 0.52 |  | 0.52 |  | 0.56 |  | 0.52 |  | 0.5 | 0.52 | 0.52
Перепад давления | 0.48 |  | 0.43 |  | 0.42 |  | 0.46 |  | 0.36 |  | 0.37 |  | 0.5 |  | 0.36 |  | 0.4 |  | 0.5 | 0.38 | 0.4
t o колошника | 690 |  | 690 |  | 690 |  | 690 |  | 690 |  | 630 |  | 630 |  | 630 |  | 630 |  | 630 | 650 | 570
Воздуходувн.маш. | ТВД 1 |  | ТВД 1 |  | ТВД 1 |  | ТВД 1 |  | ТВД 1 |  | ТВД 1 |  | ТВД 1 |  | ТВД 1 |  | ТВД 1 |  | ТВД 1 |  | ТВД 1
Давление воз. маш. | 1.16 |  | 1.1 |  | 1.05 |  | 1.09 |  | 1 |  | 1.02 |  | 1.11 |  | 1.04 |  | 1.05 |  | 1.11 | 1.03 | 1.03
[17 empty] | Всего подач за сутки |  |  |  | 133
Д П - 3 | Шихтовка печи
| 0-8 | [7 empty] | 08-16 | [7 empty] | 16-24
Перешихтовки | 02 |  | 04 |  | 06 |  | 08 |  | 10 |  | 12 |  | 14 |  | 16 |  | 18 |  | 20 | 22 | 24
П о д а ч и | с 1 п | [18 empty] | с 37 п
Кокс орех | 50 |  | 50 |  | 50 |  | 50 |  | 50 |  | 50 |  | 50 |  | 50 |  | 50 |  | 50 | 50 | 50
Кокс Губаха
Кокс Кемер мокр т | 900 |  | 900 |  | 900 |  | 900 |  | 900 |  | 900 |  | 900 |  | 900 |  | 900 |  | 900 | 900 | 900
Кокс Кемер сух т | 940 |  | 940 |  | 940 |  | 940 |  | 940 |  | 940 |  | 940 |  | 940 |  | 940 |  | 940 | 960 | 960
В с е г о кокса | 1890 |  | 1890 |  | 1890 |  | 1890 |  | 1890 |  | 1890 |  | 1890 |  | 1890 |  | 1890 |  | 1890 | 1910 | 1910
р Mn Кудумани | 1100 |  | 1100 |  | 1100 |  | 1100 |  | 1100 |  | 1100 |  | 1100 |  | 1100 |  | 1100 |  | 1100 | 1100 | 1100
р Mn Казах
р Mn Каражал | 200 |  | 200 |  | 200 |  | 200 |  | 200 |  | 200 |  | 200 |  | 200 |  | 200 |  | 200 | 200 | 200
р Mn Новороссийск
Агломерат 7% | 1300 |  | 1300 |  | 1300 |  | 1300 |  | 1300 |  | 1300 |  | 1300 |  | 1300 |  | 1300 |  | 1300 | 1300 | 1300
Агломерат 18% | 400 |  | 400 |  | 400 |  | 400 |  | 400 |  | 400 |  | 400 |  | 400 |  | 400 |  | 400 | 400 | 400
Рудная шихта | 3000 |  | 3000 |  | 3000 |  | 3000 |  | 3000 |  | 3000 |  | 3000 |  | 3000 |  | 3000 |  | 3000 | 3000 | 3000
Металлодобавки
Тяжелый шлак
руда Канакай
Известняк
Кварцит | 50 |  | 50 |  | 50 |  | 50 |  | 50 |  | 50 |  | 50 |  | 50 |  | 50 |  | 50 | 50 | 50
Воздушные фурмы | откр. в/ф № 2,3,4,5,6,7,8,9,10,11 | [7 empty] | откр. в/ф № 2,3,4,5,6,7,8,9,10,11 | [7 empty] | откр. в/ф № 2,3,4,5,6,7,8,9,10,11
Система загрузки | КкемРкудумАгл14пр.КорАгл16пр.КкемКвРкзх | [7 empty] | КкемРкудумАгл14пр.КорАгл16пр.КкемКвРкзх | [7 empty] | КкемРкудумАгл14пр.КорАгл16пр.КкемКвРкзх
Простой |  | Время |  |  | Причина | [5 empty] | Тихий ход |  |  | Время |  |  | Причина
Остановка ДП |  |  |  | 0:00 | [6 empty] | Тихий ход ДП |  |  |  |  | 0:00
0:00

## 12
Работа ДП №3 | [17 empty] | 12 | августа |  | 2020г.
№ выпуска | Фактически выпуск |  |  |  | Продувка печи | Длина летки печи | Шлак |  | Слитки | Вес ферромарганца, т | Анализ шлака с печи | [6 empty] | Анализ ферромарганца
| откр | закр | прод |  |  |  | К-ши | Вес, т | шт | за выпуск | SiO2 | Al2O3 | CaO | MnO | MgO | FeO | Основность | Si | Mn | P | S | C
7029 | 2:00 | 2:20 | 0:20 |  | пр. | 1.2 | 1 | 33.55 | 21 | 52.2 | 33.37 | 8.48 | 42.28 | 7.07 | 7.61 | 0.59 | 1,27/1,50 | 0.33 | 76.16 | 0.114 | 0.003 | 7.18
7030 | 7:00 | 7:25 | 0:25 |  | пр | 1.3 | 0.8 | 27.2 | 21 | 47.9 | 32.87 | 7.57 | 40.45 | 7.7 | 6.9 | 0.41 | 1,23/1,44 | 0.35 | 76.22 | 0.129 | 0.003 | 7.17
0:00
0:00
0:00
0:00
Итого | [6 empty] | 1.8 | 60.75 | 42 | 100.1
Анализ колошниковой пыли |  |  | Mn |  | Fe |  | CaO |  | C
Режим / Время | 02 |  | 04 |  | 06 |  | 08 |  | 10 |  | 12 |  | 14 |  | 16 |  | 18 |  | 20 | 22 | 24
Количество подач | 13 |  | 23 |  | 34 |  | 40 | [12 empty] | 4 | 14
Уровень засыпи | 5,4-6,2 |  | 5,6-6,9 |  | 5,3-6,3 | [14 empty] | 6,0-6,8 | 6,1-7,3
Расход гор. дутья | 667 |  | 700 |  | 667 | [14 empty] | 783 | 783
Давление гор. дутья | 0.92 |  | 0.9 |  | 0.9 | [14 empty] | 0.78 | 0.7
to дутья | 1250 |  | 1260 |  | 1230 | [14 empty] | 1042 | 1099
Давл. под колошн. | 0.5 |  | 0.5 |  | 0.5 | [14 empty] | 0.31 | 0.28
Перепад давления | 0.42 |  | 0.4 |  | 0.4 |  | 0 |  | 0 |  | 0 |  | 0 |  | 0 |  | 0 |  | 0 | 0.47 | 0.42
t o колошника | 650 |  | 650 |  | 650 | [14 empty] | 600 | 600
Воздуходувн.маш. | ТВД 1 |  | ТВД 1 |  | ТВД 1 |  | ТВД 1 | [11 empty] | ТВД 1 |  | ТВД 1
Давление воз. маш. | 1.04 |  | 0.97 |  | 1.02 | [13 empty] | 0.25 | 0.91 | 0.84
[17 empty] | Всего подач за сутки |  |  |  | 54
Д П - 3 | Шихтовка печи
| 0-8 | [7 empty] | 08-16 | [7 empty] | 16-24
Перешихтовки | 02 |  | 04 |  | 06 |  | 08 |  | 10 |  | 12 |  | 14 |  | 16 |  | 18 |  | 20 | 22 | 24
П о д а ч и |  |  | с 21 п
Кокс орех | 50 |  | 50 |  | 50 | [14 empty] | 50 | 50
Кокс Губаха
Кокс Кемер мокр т | 900 |  | 900 |  | 900 | [14 empty] | 900 | 900
Кокс Кемер сух т | 960 |  | 980 |  | 980 | [14 empty] | 980 | 980
В с е г о кокса | 1910 |  | 1930 |  | 1930 |  | 0 |  | 0 |  | 0 |  | 0 |  | 0 |  | 0 |  | 0 | 1930 | 1930
р Mn Кудумани | 1100 |  | 1100 |  | 1100 | [14 empty] | 1100 | 1100
р Mn Казах
р Mn Каражал | 200 |  | 200 |  | 200 | [14 empty] | 200 | 200
р Mn Новороссийск
Агломерат 7% | 1300 |  | 1300 |  | 1300 | [14 empty] | 1300 | 1300
Агломерат 18% | 400 |  | 400 |  | 400 | [14 empty] | 400 | 400
Рудная шихта | 3000 |  | 3000 |  | 3000 |  | 0 |  | 0 |  | 0 |  | 0 |  | 0 |  | 0 |  | 0 | 3000 | 3000
Металлодобавки
Тяжелый шлак
руда Канакай
Известняк
Кварцит | 50 |  | 50 |  | 50 | [14 empty] | 50 | 50
Воздушные фурмы | откр. в/ф № 2,3,4,5,6,7,8,9,10,11 | [7 empty] | откр. в/ф № 2,3,4,5,6,7,8,9,10,11 | [7 empty] | откр. в/ф № 2,3,4,5,6,7,8,9,10,11
Система загрузки | КкемРкудумАгл14пр.КорАгл16пр.КкемКвРкзх | [15 empty] | КкемРкудумАгл14пр.КорАгл16пр.КкемКвРкзх
Простой |  | Время |  |  | Причина | [5 empty] | Тихий ход |  |  | Время |  |  | Причина
Остановка ДП |  | 7:40 | 20:45 | 13:05 | Чистка газоочистки. | [5 empty] | Тихий ход ДП |  |  |  |  | 0:00
0:00

## 13
Работа ДП №3 | [17 empty] | 13 | августа |  | 2020г.
№ выпуска | Фактически выпуск |  |  |  | Продувка печи | Длина летки печи | Шлак |  | Слитки | Вес ферромарганца, т | Анализ шлака с печи | [6 empty] | Анализ ферромарганца
| откр | закр | прод |  |  |  | К-ши | Вес, т | шт | за выпуск | SiO2 | Al2O3 | CaO | MnO | MgO | FeO | Основность | Si | Mn | P | S | C
7031 | 2:30 | 2:45 | 0:15 |  | пр. | 1.1 | 0.5 | 17 | 21 | 41.85 | 33.44 | 9.26 | 43.12 | 5.71 | 6.55 | 0.36 | 1,29/1,49 | 1.22 | 74.76 | 0.158 | 0.01 | 6.72
7032 | 7:50 | 8:10 | 0:20 |  | непр | 1.5 | 1 | 36.5 | 21 | 62.6 | 31.89 | 7.9 | 39.8 | 7.92 | 7.31 | 0.39 | 1,25/1,48 | 1.14 | 76.08 | 0.145 | 0.013 | 6.74
7033 | 13:55 | 14:15 | 0:20 |  | непр | 1.5 | 1 | 38.4 | 21 | 66.75 | 32.07 | 7.97 | 41.76 | 7.11 | 7.2 | 0.53 | 1,30/1,53 | 0.92 | 76.16 | 0.122 | 0.009 | 6.83
7034 | 18:00 | 18:15 | 0:15 |  | пр. | 1.5 | 0.8 | 26.75 | 20 | 40.4 | 32.77 | 8.03 | 40.53 | 9.06 | 7.35 | 1.18 | 1,24/1,46 | 0.65 | 76.15 | 0.123 | 0.006 | 6.96
7035 | 22:30 | 22:45 | 0:15 |  | пр | 1.5 | 0.8 | 27.15 | 20 | 48.6 | 31.62 | 7.81 | 41.43 | 7.81 | 6.9 | 0.63 | 1,31/1,53 | 0.69 | 75.91 | 0.137
0:00
Итого | [6 empty] | 4.1 | 145.8 | 103 | 260.2
Анализ колошниковой пыли |  |  | Mn |  | Fe |  | CaO |  | C
|  |  | 17.87 |  | 2.6 |  | 16.27 |  | 18.2
Режим / Время | 02 |  | 04 |  | 06 |  | 08 |  | 10 |  | 12 |  | 14 |  | 16 |  | 18 |  | 20 | 22 | 24
Количество подач | 9 |  | 19 |  | 30 |  | 41 |  | 11 |  | 23 |  | 33 |  | 43 |  | 11 |  | 21 | 33 | 47
Уровень засыпи | 5,9-6,7 |  | 6,2-7,2 |  | 6,2-7,8 |  | 6,1-7,1 |  | 6,7-7,9 |  | 6,2-8,1 |  | 6,0-7,5 |  | 6,7-8,3 |  | 6,7-8,2 |  | 7-8,4 | 6,8-8 | 6,7-8,4
Расход гор. дутья | 767 |  | 733 |  | 767 |  | 750 |  | 783 |  | 750 |  | 750 |  | 767 |  | 750 |  | 800 | 767 | 800
Давление гор. дутья | 0.82 |  | 0.9 |  | 0.82 |  | 0.9 |  | 0.8 |  | 0.9 |  | 0.85 |  | 0.82 |  | 0.88 |  | 0.78 | 0.82 | 0.76
to дутья | 1090 |  | 1150 |  | 1186 |  | 1134 |  | 1239 |  | 1192 |  | 1190 |  | 1217 |  | 1162 |  | 1249 | 1205 | 1185
Давл. под колошн. | 0.42 |  | 0.56 |  | 0.3 |  | 0.33 |  | 0.35 |  | 0.34 |  | 0.32 |  | 0.37 |  | 0.37 |  | 0.36 | 0.36 | 0.36
Перепад давления | 0.4 |  | 0.34 |  | 0.52 |  | 0.57 |  | 0.45 |  | 0.56 |  | 0.53 |  | 0.45 |  | 0.51 |  | 0.42 | 0.46 | 0.4
t o колошника | 690 |  | 690 |  | 690 |  | 690 |  | 690 |  | 690 |  | 690 |  | 690 |  | 690 |  | 650 | 630 | 630
Воздуходувн.маш. | ТВД 1 |  | ТВД 1 |  | ТВД 1 |  | ТВД 1 |  | ТВД 1 |  | ТВД 1 |  | ТВД 1 |  | ТВД 1 |  | ТВД 1 |  | ТВД 1 |  | ТВД 1
Давление воз. маш. | 0.94 |  | 1.08 |  | 1 |  | 1.01 |  | 0.95 |  | 0.98 |  | 0.97 |  | 0.95 |  | 0.98 |  | 0.91 | 0.97 | 0.92
[17 empty] | Всего подач за сутки |  |  |  | 131
Д П - 3 | Шихтовка печи
| 0-8 | [7 empty] | 08-16 | [7 empty] | 16-24
Перешихтовки | 02 |  | 04 |  | 06 |  | 08 |  | 10 |  | 12 |  | 14 |  | 16 |  | 18 |  | 20 | 22 | 24
П о д а ч и
Кокс орех | 50 |  | 50 |  | 50 |  | 50 |  | 50 |  | 50 |  | 50 |  | 50 |  | 50 |  | 50 | 50 | 50
Кокс Губаха
Кокс Кемер мокр т | 900 |  | 900 |  | 900 |  | 900 |  | 900 |  | 900 |  | 900 |  | 900 |  | 900 |  | 900 | 900 | 900
Кокс Кемер сух т | 980 |  | 980 |  | 980 |  | 980 |  | 980 |  | 980 |  | 980 |  | 980 |  | 980 |  | 980 | 980 | 980
В с е г о кокса | 1930 |  | 1930 |  | 1930 |  | 1930 |  | 1930 |  | 1930 |  | 1930 |  | 1930 |  | 1930 |  | 1930 | 1930 | 1930
р Mn Кудумани | 1100 |  | 1100 |  | 1100 |  | 1100 |  | 1100 |  | 1100 |  | 1100 |  | 1100 |  | 1100 |  | 1100 | 1100 | 1100
р Mn Казах
р Mn Каражал | 200 |  | 200 |  | 200 |  | 200 |  | 200 |  | 200 |  | 200 |  | 200 |  | 200 |  | 200 | 200 | 200
р Mn Новороссийск
Агломерат 7% | 1300 |  | 1300 |  | 1300 |  | 1300 |  | 1300 |  | 1300 |  | 1300 |  | 1300 |  | 1300 |  | 1300 | 1300 | 1300
Агломерат 18% | 400 |  | 400 |  | 400 |  | 400 |  | 400 |  | 400 |  | 400 |  | 400 |  | 400 |  | 400 | 400 | 400
Рудная шихта | 3000 |  | 3000 |  | 3000 |  | 3000 |  | 3000 |  | 3000 |  | 3000 |  | 3000 |  | 3000 |  | 3000 | 3000 | 3000
Металлодобавки
Тяжелый шлак
руда Канакай
Известняк
Кварцит | 50 |  | 50 |  | 50 |  | 50 |  | 50 |  | 50 |  | 50 |  | 50 |  | 50 |  | 50 | 50 | 50
Воздушные фурмы | откр. в/ф № 2,3,4,5,6,7,8,9,10,11 | [7 empty] | откр. в/ф № 2,3,4,5,6,7,8,9,10,11 | [7 empty] | откр. в/ф № 2,3,4,5,6,7,8,9,10,11
Система загрузки | КкемРкудумАгл14пр.КорАгл16пр.КкемКвРкзх | [7 empty] | КкемРкудумАгл14пр.КорАгл16пр.КкемКвРкзх | [7 empty] | КкемРкудумАгл14пр.КорАгл16пр.КкемКвРкзх
Простой |  | Время |  |  | Причина | [5 empty] | Тихий ход |  |  | Время |  |  | Причина
Остановка ДП |  |  |  | 0:00 | [6 empty] | Тихий ход ДП |  |  |  |  | 0:00
0:00

## 14
Работа ДП №3 | [17 empty] | 14 | августа |  | 2020г.
№ выпуска | Фактически выпуск |  |  |  | Продувка печи | Длина летки печи | Шлак |  | Слитки | Вес ферромарганца, т | Анализ шлака с печи | [6 empty] | Анализ ферромарганца
| откр | закр | прод |  |  |  | К-ши | Вес, т | шт | за выпуск | SiO2 | Al2O3 | CaO | MnO | MgO | FeO | Основность | Si | Mn | P | S | C
7036 | 3:00 | 3:15 | 0:15 |  | пр. | 1.5 | 0.8 | 27.15 | 20 | 48.8 | 30.78 | 7.45 | 41.15 | 7.76 | 6.28 | 0.55 | 1,34/1,54 | 0.98 | 76.13 | 0.137 | 0.009 | 6.81
7037 | 8:30 | 8:50 | 0:20 |  | пр | 1.4 | 0.8 | 26.1 | 21 | 56.65 | 33.8 | 9.44 | 43.7 | 5.72 | 6.83 | 0.4 | 1,29/1,49 | 0.97 | 76.23 | 0.135 | 0.01 | 6.82
7038 | 14:15 | 14:35 | 0:20 |  | пр | 1.5 | 1 | 36.85 | 21 | 64.8 | 33.28 | 8.66 | 42.75 | 6.19 | 7.19 | 0.44 | 1,28/1,50 | 0.8 | 76.47 | 0.124 | 0.008 | 6.88
7039 | 20:30 | 20:45 | 0:15 |  | пр | 1.5 | 0.8333333 | 30.4 | 21 | 61.1 | 34.08 | 9.03 | 42.73 | 5.49 | 7.82 | 0.4 | 1,25/1,48 | 1.14 | 74.87 | 0.156 | 0.013 | 6.74
0:00
0:00
Итого | [6 empty] | 3.433333 | 120.5 | 83 | 231.35
Анализ колошниковой пыли |  |  | Mn |  | Fe |  | CaO |  | C
|  |  | 18.7 |  | 3.56 |  | 16.58 |  | 19.25
Режим / Время | 02 |  | 04 |  | 06 |  | 08 |  | 10 |  | 12 |  | 14 |  | 16 |  | 18 |  | 20 | 22 | 24
Количество подач | 13 |  | 26 |  | 37 |  | 48 |  | 8 |  | 18 |  | 31 |  | 42 |  | 12 |  | 25 | 36 | 47
Уровень засыпи | 6,4-8,1 |  | 6,3-7,7 |  | 6,6-8 |  | 6,5-7,8 |  | 6,8-8,2 |  | 6,4-8,1 |  | 6,0-7,8 |  | 6,4-8,1 |  | 6,3-8,0 |  | 6,0-7,5 | 6,6-7,8 | 6,5-8,2
Расход гор. дутья | 767 |  | 783 |  | 767 |  | 750 |  | 783 |  | 767 |  | 767 |  | 783 |  | 783 |  | 750 | 783 | 783
Давление гор. дутья | 0.86 |  | 0.78 |  | 0.82 |  | 0.85 |  | 0.82 |  | 0.9 |  | 0.9 |  | 0.8 |  | 0.82 |  | 0.94 | 0.84 | 0.83
to дутья | 1208 |  | 1230 |  | 1237 |  | 1209 |  | 1175 |  | 1200 |  | 1249 |  | 1205 |  | 1192 |  | 1208 | 1232 | 1241
Давл. под колошн. | 0.36 |  | 0.36 |  | 0.36 |  | 0.36 |  | 0.36 |  | 0.38 |  | 0.32 |  | 0.37 |  | 0.36 |  | 0.38 | 0.37 | 0.36
Перепад давления | 0.5 |  | 0.42 |  | 0.46 |  | 0.49 |  | 0.46 |  | 0.52 |  | 0.58 |  | 0.43 |  | 0.46 |  | 0.56 | 0.47 | 0.47
t o колошника | 660 |  | 690 |  | 690 |  | 690 |  | 690 |  | 650 |  | 650 |  | 650 |  | 650 |  | 650 | 670 | 670
Воздуходувн.маш. | ТВД 1 |  | ТВД 1 |  | ТВД 1 |  | ТВД 1 |  | ТВД 1 |  | ТВД 1 |  | ТВД 1 |  | ТВД 1 |  | ТВД 1 |  | ТВД 1 |  | ТВД 1
Давление воз. маш. | 1.02 |  | 0.94 |  | 0.96 |  | 1.02 |  | 0.95 |  | 1.01 |  | 1.04 |  | 0.92 |  | 0.95 |  | 1.07 | 0.99 | 1.02
[17 empty] | Всего подач за сутки |  |  |  | 137
Д П - 3 | Шихтовка печи
| 0-8 | [7 empty] | 08-16 | [7 empty] | 16-24
Перешихтовки | 02 |  | 04 |  | 06 |  | 08 |  | 10 |  | 12 |  | 14 |  | 16 |  | 18 |  | 20 | 22 | 24
П о д а ч и |  |  |  |  | с31п. | [9 empty] | с 38 п |  | с 1 п
Кокс орех | 50 |  | 50 |  | 50 |  | 50 |  | 50 |  | 50 |  | 50
Кокс Губаха
Кокс Кемер мокр т | 900 |  | 900 |  | 900 |  | 900 |  | 900 |  | 900 |  | 900 |  | 900 |  | 900 |  | 900 | 900 | 900
Кокс Кемер сух т | 980 |  | 980 |  | 970 |  | 970 |  | 970 |  | 970 |  | 970 |  | 970 |  | 980 |  | 980 | 980 | 980
В с е г о кокса | 1930 |  | 1930 |  | 1920 |  | 1920 |  | 1920 |  | 1920 |  | 1920 |  | 1870 |  | 1880 |  | 1880 | 1880 | 1880
р Mn Кудумани | 1100 |  | 1100 |  | 1100 |  | 1100 |  | 1100 |  | 1100 |  | 1100 |  | 1100 |  | 1100 |  | 1100 | 1100 | 1100
р Mn Казах
р Mn Каражал | 200 |  | 200 |  | 200 |  | 200 |  | 200 |  | 200 |  | 200 |  | 200 |  | 200 |  | 200 | 200 | 200
р Mn Новороссийск
Агломерат 7% | 1300 |  | 1300 |  | 1300 |  | 1300 |  | 1300 |  | 1300 |  | 1300 |  | 1300 |  | 1300 |  | 1300 | 1300 | 1300
Агломерат 18% | 400 |  | 400 |  | 400 |  | 400 |  | 400 |  | 400 |  | 400 |  | 400 |  | 400 |  | 400 | 400 | 400
Рудная шихта | 3000 |  | 3000 |  | 3000 |  | 3000 |  | 3000 |  | 3000 |  | 3000 |  | 3000 |  | 3000 |  | 3000 | 3000 | 3000
Металлодобавки
Тяжелый шлак
руда Канакай
Известняк
Кварцит | 50 |  | 50 |  | 50 |  | 50 |  | 50 |  | 50 |  | 50 |  | 50 |  | 50 |  | 50 | 50 | 50
Воздушные фурмы | откр. в/ф № 2,3,4,5,6,7,8,9,10,11 | [7 empty] | откр. в/ф № 2,3,4,5,6,7,8,9,10,11 | [7 empty] | откр. в/ф № 2,3,4,5,6,7,8,9,10,11
Система загрузки | КкемРкудумАгл14пр.КорАгл16пр.КкемКвРкзх | [7 empty] | КкемРкудумАгл14пр.КорАгл16пр.КкемКвРкзх | [7 empty] | КкемРкудумАгл14пр.КорАгл16пр.КкемКвРкзх
Простой |  | Время |  |  | Причина | [5 empty] | Тихий ход |  |  | Время |  |  | Причина
Остановка ДП |  |  |  | 0:00 | [6 empty] | Тихий ход ДП |  |  |  |  | 0:00
0:00

## 15
Работа ДП №3 | [17 empty] | 15 | августа |  | 2020г.
№ выпуска | Фактически выпуск |  |  |  | Продувка печи | Длина летки печи | Шлак |  | Слитки | Вес ферромарганца, т | Анализ шлака с печи | [6 empty] | Анализ ферромарганца
| откр | закр | прод |  |  |  | К-ши | Вес, т | шт | за выпуск | SiO2 | Al2O3 | CaO | MnO | MgO | FeO | Основность | Si | Mn | P | S | C
7040 | 2:30 | 2:45 | 0:15 |  | пр | 1.5 | 0.8333333 | 28.4 | 21 | 61.55 | 31.85 | 8.94 | 43.05 | 6.67 | 6.89 | 0.58 | 1,35/1,57 | 1.72 | 75.65 | 0.156 | 0.016 | 6.47
7041 | 8:30 | 8:45 | 0:15 |  | нет | 1.5 | 1 | 41 | 21 | 72.95 | 33.78 | 8.59 | 41.77 | 6.54 | 8.15 | 0.48 | 1,24/1,48 | 0.61 | 76.4 | 0.124 | 0.007 | 6.99
7042 | 14:30 | 14:45 | 0:15 |  | пр. | 1.5 | 1 | 38.4 | 21 | 64.5 | 31.42 | 7.28 | 40.14 | 7.58 | 6.68 | 0.47 | 1,28/1,49 | 0.46 | 76.11 | 0.118 | 0.005 | 7.09
7043 | 20:30 | 20:45 | 0:15 |  | пр | 1.5 | 1 | 35.5 | 21 | 62.85 | 33.13 | 7.97 | 41.85 | 7.05 | 6.88 | 0.44 | 1,26/1,47 | 0.45 | 76.85 | 0.116 | 0.004 | 7.1
0:00
0:00
Итого | [6 empty] | 3.833333 | 143.3 | 84 | 261.85
Анализ колошниковой пыли |  |  | Mn |  | Fe |  | CaO |  | C
Режим / Время | 02 |  | 04 |  | 06 |  | 08 |  | 10 |  | 12 |  | 14 |  | 16 |  | 18 |  | 20 | 22 | 24
Количество подач | 12 |  | 23 |  | 36 |  | 48 |  | 8 |  | 18 |  | 28 |  | 40 |  | 11 |  | 24 | 39 | 51
Уровень засыпи | 6,5-7,9 |  | 6,3-8,3 |  | 6,7-8,0 |  | 6,5-8,0 |  | 7,3-8,4 |  | 7,2-8,4 |  | 7,3-8,4 |  | 6,8-8,4 |  | 7,5-8,4 |  | 7,3-8,4 | 7,2-8,4 | 6,3-8,4
Расход гор. дутья | 767 |  | 783 |  | 767 |  | 767 |  | 783 |  | 750 |  | 717 |  | 750 |  | 767 |  | 750 | 767 | 750
Давление гор. дутья | 0.9 |  | 0.81 |  | 0.91 |  | 0.9 |  | 0.8 |  | 0.76 |  | 0.88 |  | 0.8 |  | 0.78 |  | 0.8 | 0.75 | 0.85
to дутья | 1217 |  | 1171 |  | 1196 |  | 1234 |  | 1220 |  | 1203 |  | 1217 |  | 1183 |  | 1255 |  | 1210 | 1190 | 1230
Давл. под колошн. | 0.36 |  | 0.38 |  | 0.4 |  | 0.37 |  | 0.38 |  | 0.34 |  | 0.37 |  | 0.39 |  | 0.36 |  | 0.34 | 0.36 | 0.4
Перепад давления | 0.54 |  | 0.43 |  | 0.51 |  | 0.53 |  | 0.42 |  | 0.42 |  | 0.51 |  | 0.41 |  | 0.42 |  | 0.46 | 0.39 | 0.45
t o колошника | 670 |  | 670 |  | 670 |  | 670 |  | 670 |  | 650 |  | 650 |  | 650 |  | 650 |  | 570 | 570 | 550
Воздуходувн.маш. | ТВД 1 |  | ТВД 1 |  | ТВД 1 |  | ТВД 1 |  | ТВД 1 |  | ТВД 1 |  | ТВД 1 |  | ТВД 1 |  | ТВД 1 |  | ТВД 1 |  | ТВД 1
Давление воз. маш. | 0.96 |  | 1.08 |  | 1.04 |  | 1.06 |  | 0.94 |  | 0.92 |  | 1 |  | 0.92 |  | 0.86 |  | 0.94 | 0.92 | 0.96
[17 empty] | Всего подач за сутки |  |  |  | 139
Д П - 3 | Шихтовка печи
| 0-8 | [7 empty] | 08-16 | [7 empty] | 16-24
Перешихтовки | 02 |  | 04 |  | 06 |  | 08 |  | 10 |  | 12 |  | 14 |  | 16 |  | 18 |  | 20 | 22 | 24
П о д а ч и |  |  | с 23 п | [7 empty] | с 12 п
Кокс орех
Кокс Губаха
Кокс Кемер мокр т | 900 |  | 900 |  | 900 |  | 900 |  | 900 |  | 900 |  | 900 |  | 900 |  | 900 |  | 900 | 900 | 900
Кокс Кемер сух т | 980 |  | 960 |  | 960 |  | 960 |  | 960 |  | 970 |  | 970 |  | 970 |  | 970 |  | 970 | 970 | 970
В с е г о кокса | 1880 |  | 1860 |  | 1860 |  | 1860 |  | 1860 |  | 1870 |  | 1870 |  | 1870 |  | 1870 |  | 1870 | 1870 | 1870
р Mn Кудумани | 1100 |  | 1100 |  | 1100 |  | 1100 |  | 1100 |  | 1100 |  | 1100 |  | 1100 |  | 1100 |  | 1100 | 1100 | 1100
р Mn Казах
р Mn Каражал | 200 |  | 200 |  | 200 |  | 200 |  | 200 |  | 200 |  | 200 |  | 200 |  | 200 |  | 200 | 200 | 200
р Mn Новороссийск
Агломерат 7% | 1300 |  | 1300 |  | 1300 |  | 1300 |  | 1300 |  | 1300 |  | 1300 |  | 1300 |  | 1300 |  | 1300 | 1300 | 1300
Агломерат 18% | 400 |  | 400 |  | 400 |  | 400 |  | 400 |  | 400 |  | 400 |  | 400 |  | 400 |  | 400 | 400 | 400
Рудная шихта | 3000 |  | 3000 |  | 3000 |  | 3000 |  | 3000 |  | 3000 |  | 3000 |  | 3000 |  | 3000 |  | 3000 | 3000 | 3000
Металлодобавки
Тяжелый шлак
руда Канакай
Известняк
Кварцит | 50 |  | 50 |  | 50 |  | 50 |  | 50 |  | 50 |  | 50 |  | 50 |  | 50 |  | 50 | 50 | 50
Воздушные фурмы | откр. в/ф № 2,3,4,5,6,7,8,9,10,11 | [7 empty] | откр. в/ф № 2,3,4,5,6,7,8,9,10,11 | [7 empty] | откр. в/ф № 2,3,4,5,6,7,8,9,10,11
Система загрузки | КкемРкудумАгл14пр.КорАгл16пр.КкемКвРкзх | [7 empty] | КкемРкудумАгл14пр.КорАгл16пр.КкемКвРкзх | [7 empty] | КкемРкудумАгл14пр.Агл5-6пр.КкемКвРкзх
Простой |  | Время |  |  | Причина | [5 empty] | Тихий ход |  |  | Время |  |  | Причина
Остановка ДП |  |  |  | 0:00 | [6 empty] | Тихий ход ДП |  |  |  |  | 0:00
0:00

## 16
Работа ДП №3 | [17 empty] | 16 | августа |  | 2020г.
№ выпуска | Фактически выпуск |  |  |  | Продувка печи | Длина летки печи | Шлак |  | Слитки | Вес ферромарганца, т | Анализ шлака с печи | [6 empty] | Анализ ферромарганца
| откр | закр | прод |  |  |  | К-ши | Вес, т | шт | за выпуск | SiO2 | Al2O3 | CaO | MnO | MgO | FeO | Основность | Si | Mn | P | S | C
7044 | 2:25 | 2:50 | 0:25 |  | пр. | 1.5 | 1 | 34.4 | 21 | 63.85 | 32.67 | 7.56 | 39.46 | 8.69 | 7.43 | 0.43 | 1,21/1,44 | 0.35 | 75.87 | 0.125 | 0.003 | 7.17
7045 | 8:30 | 8:50 | 0:20 |  | пр | 1.5 | 1 | 36.7 | 21 | 62.5 | 29.96 | 6.9 | 37.27 | 9.05 | 6.05 | 0.46 | 1,24/1,45 | 0.37 | 75.88 | 0.124 | 0.003 | 7.16
7046 | 14:30 | 14:45 | 0:15 |  | пр. | 1.5 | 1 | 32 | 21 | 60.85 | 31.8 | 7.62 | 40.29 | 8.42 | 6.29 | 0.68 | 1,27/1,46 | 0.33 | 75.81 | 0.118 | 0.003 | 7.18
7047 | 20:30 | 20:45 | 0:15 |  | пр. | 1.5 | 1 | 39.9 | 21 | 63.65 | 33.31 | 7.93 | 40.64 | 9.46 | 6.76 | 0.78 | 1,22/1,42 | 0.39 | 75.52 | 0.111 | 0.004 | 7.15
0:00
0:00
Итого | [6 empty] | 4 | 143 | 84 | 250.85
Анализ колошниковой пыли |  |  | Mn |  | Fe |  | CaO |  | C
Режим / Время | 02 |  | 04 |  | 06 |  | 08 |  | 10 |  | 12 |  | 14 |  | 16 |  | 18 |  | 20 | 22 | 24
Количество подач | 15 |  | 25 |  | 36 |  | 50 |  | 12 |  | 26 |  | 40 |  | 51 |  | 12 |  | 24 | 32 | 43
Уровень засыпи | 6,6-7,8 |  | 7,1-8,3 |  | 7,1-8,4 |  | 6,6-8 |  | 7-8,4 |  | 6,7-8 |  | 6,2-7,3 |  | 6,8-7,9 |  | 6,6-7,8 |  | 6,9-7,3 | 6,8-8,2 | 6,9-8,4
Расход гор. дутья | 733 |  | 767 |  | 767 |  | 750 |  | 767 |  | 767 |  | 750 |  | 767 |  | 733 |  | 750 | 783 | 783
Давление гор. дутья | 0.88 |  | 0.78 |  | 0.8 |  | 0.83 |  | 0.8 |  | 0.8 |  | 0.83 |  | 0.78 |  | 0.86 |  | 0.88 | 0.78 | 0.76
to дутья | 1215 |  | 1242 |  | 1217 |  | 1163 |  | 1204 |  | 1238 |  | 1227 |  | 1210 |  | 1211 |  | 1190 | 1255 | 1221
Давл. под колошн. | 0.36 |  | 0.38 |  | 0.38 |  | 0.36 |  | 0.38 |  | 0.36 |  | 0.36 |  | 0.36 |  | 0.38 |  | 0.34 | 0.33 | 0.33
Перепад давления | 0.52 |  | 0.4 |  | 0.42 |  | 0.47 |  | 0.42 |  | 0.44 |  | 0.47 |  | 0.42 |  | 0.48 |  | 0.54 | 0.45 | 0.43
t o колошника | 600 |  | 600 |  | 570 |  | 570 |  | 550 |  | 530 |  | 620 |  | 590 |  | 570 |  | 670 | 670 | 670
Воздуходувн.маш. | ТВД 1 |  | ТВД 1 |  | ТВД 1 |  | ТВД 1 |  | ТВД 1 |  | ТВД 1 |  | ТВД 1 |  | ТВД 1 |  | ТВД 1 |  | ТВД 1 |  | ТВД 1
Давление воз. маш. | 1.03 |  | 0.92 |  | 0.95 |  | 0.98 |  | 0.94 |  | 0.92 |  | 0.95 |  | 0.92 |  | 0.99 |  | 1.02 | 0.9 | 0.91
[17 empty] | Всего подач за сутки |  |  |  | 144
Д П - 3 | Шихтовка печи
| 0-8 | [7 empty] | 08-16 | [7 empty] | 16-24
Перешихтовки | 02 |  | 04 |  | 06 |  | 08 |  | 10 |  | 12 |  | 14 |  | 16 |  | 18 |  | 20 | 22 | 24
П о д а ч и |  |  | с 25 п | [13 empty] | с3п.
Кокс орех
Кокс Губаха
Кокс Кемер мокр т | 900 |  | 900 |  | 900 |  | 900 |  | 900 |  | 900 |  | 900 |  | 900 |  | 900 |  | 900 | 900 | 900
Кокс Кемер сух т | 970 |  | 980 |  | 980 |  | 980 |  | 980 |  | 980 |  | 980 |  | 980 |  | 990 |  | 990 | 990 | 990
В с е г о кокса | 1870 |  | 1880 |  | 1880 |  | 1880 |  | 1880 |  | 1880 |  | 1880 |  | 1880 |  | 1890 |  | 1890 | 1890 | 1890
р Mn Кудумани | 1100 |  | 1100 |  | 1100 |  | 1100 |  | 1100 |  | 1100 |  | 1100 |  | 1100 |  | 1100 |  | 1100 | 1100 | 1100
р Mn Казах
р Mn Каражал | 200 |  | 200 |  | 200 |  | 200 |  | 200 |  | 200 |  | 200 |  | 200 |  | 200 |  | 200 | 200 | 200
р Mn Новороссийск
Агломерат 7% | 1300 |  | 1300 |  | 1300 |  | 1300 |  | 1300 |  | 1300 |  | 1300 |  | 1300 |  | 1300 |  | 1300 | 1300 | 1300
Агломерат 18% | 400 |  | 400 |  | 400 |  | 400 |  | 400 |  | 400 |  | 400 |  | 400 |  | 400 |  | 400 | 400 | 400
Рудная шихта | 3000 |  | 3000 |  | 3000 |  | 3000 |  | 3000 |  | 3000 |  | 3000 |  | 3000 |  | 3000 |  | 3000 | 3000 | 3000
Металлодобавки
Тяжелый шлак
руда Канакай
Известняк
Кварцит | 50 |  | 50 |  | 50 |  | 50 |  | 50 |  | 50 |  | 50 |  | 50 |  | 50 |  | 50 | 50 | 50
Воздушные фурмы | откр. в/ф № 2,3,4,5,6,7,8,9,10,11 | [7 empty] | откр. в/ф № 2,3,4,5,6,7,8,9,10,11 | [7 empty] | откр. в/ф № 2,3,4,5,6,7,8,9,10,11
Система загрузки | КкемРкудумАгл14пр.Агл5-6пр.КкемКвРкзх | [7 empty] | КкемРкудумАгл14пр.Агл5-6пр.КкемКвРкзх | [7 empty] | КкемРкудумАгл14пр.Агл5-6пр.КкемКвРкзх
Простой |  | Время |  |  | Причина | [5 empty] | Тихий ход |  |  | Время |  |  | Причина
Остановка ДП |  |  |  | 0:00 | [6 empty] | Тихий ход ДП |  |  |  |  | 0:00
0:00

## 17
Работа ДП №3 | [17 empty] | 17 | августа |  | 2020г.
№ выпуска | Фактически выпуск |  |  |  | Продувка печи | Длина летки печи | Шлак |  | Слитки | Вес ферромарганца, т | Анализ шлака с печи | [6 empty] | Анализ ферромарганца
| откр | закр | прод |  |  |  | К-ши | Вес, т | шт | за выпуск | SiO2 | Al2O3 | CaO | MnO | MgO | FeO | Основность | Si | Mn | P | S | C
7048 | 2:30 | 2:45 | 0:15 |  | пр. | 1.5 | 1 | 37 | 23 | 62.4 | 33.64 | 7.5 | 41.32 | 8.76 | 7.27 | 0.53 | 1,23/1,44 | 0.25 | 76.2 | 0.105 | 0.003 | 7.25
7049 | 8:30 | 8:45 | 0:15 |  | пр. | 1.5 | 0.8333333 | 31.85 | 23 | 62.55 | 32.19 | 8.54 | 43.16 | 7.64 | 6.25 | 0.63 | 1,34/1,53 | 0.9 | 75.95 | 0.126 | 0.008 | 6.84
7050 | 14:30 | 14:50 | 0:20 |  | пр. | 1.4 | 1 | 37 | 23 | 61.45 | 32.82 | 7.59 | 41.46 | 7.53 | 7.59 | 0.49 | 1,26/1,49 | 0.97 | 76.44 | 0.13 | 0.008 | 6.82
7051 | 20:30 | 20:45 | 0:15 |  | пр | 1.4 | 1 | 31.1 | 21 | 62.65 | 33.03 | 8.7 | 43.46 | 5.68 | 7.52 | 0.45 | 1,32/1,54 | 0.68 | 76.84 | 0.114 | 0.007 | 6.95
0:00
0:00
Итого | [6 empty] | 3.833333 | 136.95 | 90 | 249.05
Анализ колошниковой пыли |  |  | Mn |  | Fe |  | CaO |  | C
|  |  | 19.84 |  | 3.64 |  | 17.01 |  | 18.9
Режим / Время | 02 |  | 04 |  | 06 |  | 08 |  | 10 |  | 12 |  | 14 |  | 16 |  | 18 |  | 20 | 22 | 24
Количество подач | 10 |  | 20 |  | 33 |  | 47 |  | 9 |  | 21 |  | 36 |  | 48 |  | 11 |  | 26 | 37 | 50
Уровень засыпи | 7,2-8,4 |  | 7,0-8,4 |  | 7,3-8,4 |  | 7,0-8,2 |  | 7,1-8,4 |  | 7,3-8,4 |  | 7,0-8,0 |  | 7,0-8,3 |  | 7,2-8,3 |  | 6,6-7,6 | 6,9-8 | 6,4-7,8
Расход гор. дутья | 750 |  | 767 |  | 767 |  | 767 |  | 750 |  | 733 |  | 717 |  | 733 |  | 733 |  | 750 | 733 | 733
Давление гор. дутья | 0.82 |  | 0.8 |  | 0.8 |  | 0.81 |  | 0.8 |  | 0.79 |  | 0.94 |  | 0.8 |  | 0.82 |  | 0.85 | 0.8 | 0.85
to дутья | 1201 |  | 1226 |  | 1172 |  | 1265 |  | 1215 |  | 1185 |  | 1219 |  | 1260 |  | 1250 |  | 1220 | 1180 | 1219
Давл. под колошн. | 0.33 |  | 0.38 |  | 0.36 |  | 0.36 |  | 0.38 |  | 0.37 |  | 0.39 |  | 0.39 |  | 0.37 |  | 0.36 | 0.36 | 0.36
Перепад давления | 0.49 |  | 0.42 |  | 0.44 |  | 0.45 |  | 0.42 |  | 0.42 |  | 0.55 |  | 0.41 |  | 0.45 |  | 0.49 | 0.44 | 0.49
t o колошника | 670 |  | 670 |  | 650 |  | 670 |  | 670 |  | 640 |  | 640 |  | 640 |  | 640 |  | 640 | 640 | 610
Воздуходувн.маш. | ТВД 1 |  | ТВД 1 |  | ТВД 1 |  | ТВД 1 |  | ТВД 1 |  | ТВД 1 |  | ТВД 1 |  | ТВД 1 |  | ТВД 1 |  | ТВД 1 |  | ТВД 1
Давление воз. маш. | 0.97 |  | 0.93 |  | 0.92 |  | 0.96 |  | 0.89 |  | 0.93 |  | 1 |  | 0.94 |  | 0.93 |  | 0.98 | 0.9 | 0.97
[17 empty] | Всего подач за сутки |  |  |  | 145
Д П - 3 | Шихтовка печи
| 0-8 | [7 empty] | 08-16 | [7 empty] | 16-24
Перешихтовки | 02 |  | 04 |  | 06 |  | 08 |  | 10 |  | 12 |  | 14 |  | 16 |  | 18 |  | 20 | 22 | 24
П о д а ч и | [6 empty] | с 39 п |  | с 4 п |  | с 10 п | [9 empty] | с38п.
Кокс орех
Кокс Губаха
Кокс Кемер мокр т | 900 |  | 900 |  | 900 |  | 900 |  | 900 |  | 900 |  | 900 |  | 900 |  | 900 |  | 900 | 900 | 900
Кокс Кемер сух т | 990 |  | 990 |  | 990 |  | 1000 |  | 1000 |  | 990 |  | 990 |  | 990 |  | 990 |  | 990 | 990 | 1000
В с е г о кокса | 1890 |  | 1890 |  | 1890 |  | 1900 |  | 1900 |  | 1890 |  | 1890 |  | 1890 |  | 1890 |  | 1890 | 1890 | 1900
р Mn Кудумани | 1100 |  | 1100 |  | 1100 |  | 1100 |  | 1100 |  | 1100 |  | 1100 |  | 1100 |  | 1100 |  | 1100 | 1100 | 1100
р Mn Казах
р Mn Каражал | 200 |  | 200 |  | 200 |  | 200 |  | 200 |  | 200 |  | 200 |  | 200 |  | 200 |  | 200 | 200 | 200
р Mn Новороссийск
Агломерат 7% | 1300 |  | 1300 |  | 1300 |  | 1300 |  | 1300 |  | 1300 |  | 1300 |  | 1300 |  | 1300 |  | 1300 | 1300 | 1300
Агломерат 18% | 400 |  | 400 |  | 400 |  | 400 |  | 400 |  | 400 |  | 400 |  | 400 |  | 400 |  | 400 | 400 | 400
Рудная шихта | 3000 |  | 3000 |  | 3000 |  | 3000 |  | 3000 |  | 3000 |  | 3000 |  | 3000 |  | 3000 |  | 3000 | 3000 | 3000
Металлодобавки
Тяжелый шлак
руда Канакай
Известняк
Кварцит | 50 |  | 50 |  | 50 |  | 50 |  | 45 |  | 45 |  | 45 |  | 45 |  | 45 |  | 45 | 45 | 50
Воздушные фурмы | откр. в/ф № 2,3,4,5,6,7,8,9,10,11 | [7 empty] | откр. в/ф № 2,3,4,5,6,7,8,9,10,11 | [7 empty] | откр. в/ф № 2,3,4,5,6,7,8,9,10,11
Система загрузки | КкемРкудумАгл14пр.Агл5-6пр.КкемКвРкзх | [7 empty] | КкемРкудумАгл14пр.Агл5-6пр.КкемКвРкзх | [7 empty] | КкемРкудумАгл14пр.Агл5-6пр.КкемКвРкзх
Простой |  | Время |  |  | Причина | [5 empty] | Тихий ход |  |  | Время |  |  | Причина
Остановка ДП |  |  |  | 0:00 | [6 empty] | Тихий ход ДП |  |  |  |  | 0:00
0:00

## 18
Работа ДП №3 | [17 empty] | 18 | августа |  | 2020г.
№ выпуска | Фактически выпуск |  |  |  | Продувка печи | Длина летки печи | Шлак |  | Слитки | Вес ферромарганца, т | Анализ шлака с печи | [6 empty] | Анализ ферромарганца
| откр | закр | прод |  |  |  | К-ши | Вес, т | шт | за выпуск | SiO2 | Al2O3 | CaO | MnO | MgO | FeO | Основность | Si | Mn | P | S | C
7052 | 2:30 | 2:50 | 0:20 |  | пр. | 1.5 | 1 | 34.65 | 21 | 69.85 | 33.03 | 8.46 | 42.61 | 6.98 | 7.51 | 0.71 | 1,29/1,52 | 0.88 | 76.36 | 0.123 | 0.009 | 6.85
7053 | 8:30 | 8:55 | 0:25 |  | пр. | 1.4 | 1 | 36.95 | 21 | 67.1 | 32.45 | 7.16 | 41.7 | 8.29 | 7.86 | 0.67 | 1,29/1,53 | 0.4 | 76.31 | 0.116 | 0.004 | 7.15
7054 | 14:30 | 14:55 | 0:25 |  | пр. | 1.4 | 0.8333333 | 31.05 | 21 | 63 | 33.84 | 8.59 | 44.41 | 5.93 | 7.34 | 0.5 | 1,31/1,53 | 0.49 | 75.77 | 0.119 | 0.005 | 7.07
7055 | 20:30 | 20:50 | 0:20 |  | пр. | 1.4 | 1 | 39.4 | 21 | 64.2 | 32.53 | 7.37 | 40.02 | 7.98 | 7.17 | 0.47 | 1,23/1,45 | 0.53 | 75.69 | 0.132 | 0.005 | 7.02
0:00
0:00
Итого | [6 empty] | 3.833333 | 142.05 | 84 | 264.15
Анализ колошниковой пыли |  |  | Mn |  | Fe |  | CaO |  | C
|  |  | 19.35 |  | 3.28 |  | 16.77 |  | 19.31
Режим / Время | 02 |  | 04 |  | 06 |  | 08 |  | 10 |  | 12 |  | 14 |  | 16 |  | 18 |  | 20 | 22 | 24
Количество подач | 11 |  | 20 |  | 33 |  | 45 |  | 14 |  | 30 |  | 45 |  | 56 |  | 11 |  | 24 | 35 | 46
Уровень засыпи | 6,4-7,7 |  | 7,1-8,4 |  | 7,1-8,1 |  | 6,8-7,6 |  | 7,1-7,9 |  | 6,4-7,4 |  | 5,9-6,3 |  | 6,2-6,6 |  | 5,8-7,0 |  | 5,3-6,7 | 6,1-7,2 | 5,9-7,5
Расход гор. дутья | 733 |  | 767 |  | 750 |  | 717 |  | 750 |  | 750 |  | 733 |  | 750 |  | 733 |  | 700 | 767 | 750
Давление гор. дутья | 0.89 |  | 0.78 |  | 0.8 |  | 0.92 |  | 0.85 |  | 0.82 |  | 0.9 |  | 0.77 |  | 0.88 |  | 1 | 0.83 | 0.85
to дутья | 1270 |  | 1249 |  | 1221 |  | 1224 |  | 1207 |  | 1268 |  | 1217 |  | 1220 |  | 1225 |  | 1197 | 1262 | 1229
Давл. под колошн. | 0.38 |  | 0.36 |  | 0.36 |  | 0.36 |  | 0.4 |  | 0.36 |  | 0.36 |  | 0.37 |  | 0.4 |  | 0.4 | 0.37 | 0.4
Перепад давления | 0.51 |  | 0.42 |  | 0.44 |  | 0.56 |  | 0.45 |  | 0.46 |  | 0.54 |  | 0.4 |  | 0.48 |  | 0.6 | 0.46 | 0.45
t o колошника | 650 |  | 610 |  | 560 |  | 620 |  | 570 |  | 570 |  | 630 |  | 690 |  | 690 |  | 650 | 690 | 690
Воздуходувн.маш. | ТВД 1 |  | ТВД 1 |  | ТВД 1 |  | ТВД 1 |  | ТВД 1 |  | ТВД 1 |  | ТВД 1 |  | ТВД 1 |  | ТВД 1 |  | ТВД 1 |  | ТВД 1
Давление воз. маш. | 1.03 |  | 0.93 |  | 0.96 |  | 1.05 |  | 0.95 |  | 0.95 |  | 1.03 |  | 0.94 |  | 1 |  | 1.08 | 1.02 | 1
[17 empty] | Всего подач за сутки |  |  |  | 147
Д П - 3 | Шихтовка печи
| 0-8 | [7 empty] | 08-16 | [7 empty] | 16-24
Перешихтовки | 02 |  | 04 |  | 06 |  | 08 |  | 10 |  | 12 |  | 14 |  | 16 |  | 18 |  | 20 | 22 | 24
П о д а ч и |  |  |  |  | с21п. |  |  |  | с 14 п
Кокс орех
Кокс Губаха
Кокс Кемер мокр т | 900 |  | 900 |  | 900 |  | 900 |  | 900 |  | 900 |  | 900 |  | 900 |  | 900 |  | 900 | 900 | 900
Кокс Кемер сух т | 1000 |  | 1000 |  | 990 |  | 990 |  | 1000 |  | 1000 |  | 1000 |  | 1000 |  | 1000 |  | 1000 | 1000 | 1000
В с е г о кокса | 1900 |  | 1900 |  | 1890 |  | 1890 |  | 1900 |  | 1900 |  | 1900 |  | 1900 |  | 1900 |  | 1900 | 1900 | 1900
р Mn Кудумани | 1100 |  | 1100 |  | 1100 |  | 1100 |  | 1100 |  | 1100 |  | 1100 |  | 1100 |  | 1100 |  | 1100 | 1100 | 1100
р Mn Казах
р Mn Каражал | 200 |  | 200 |  | 200 |  | 200 |  | 200 |  | 200 |  | 200 |  | 200 |  | 200 |  | 200 | 200 | 200
р Mn Новороссийск
Агломерат 7% | 1300 |  | 1300 |  | 1300 |  | 1300 |  | 1300 |  | 1300 |  | 1300 |  | 1300 |  | 1300 |  | 1300 | 1300 | 1300
Агломерат 18% | 400 |  | 400 |  | 400 |  | 400 |  | 400 |  | 400 |  | 400 |  | 400 |  | 400 |  | 400 | 400 | 400
Рудная шихта | 3000 |  | 3000 |  | 3000 |  | 3000 |  | 3000 |  | 3000 |  | 3000 |  | 3000 |  | 3000 |  | 3000 | 3000 | 3000
Металлодобавки
Тяжелый шлак
руда Канакай
Известняк
Кварцит | 50 |  | 50 |  | 50 |  | 50 |  | 50 |  | 50 |  | 50 |  | 50 |  | 50 |  | 50 | 50 | 50
Воздушные фурмы | откр. в/ф № 2,3,4,5,6,7,8,9,10,11 | [7 empty] | откр. в/ф № 2,3,4,5,6,7,8,9,10,11 | [7 empty] | откр. в/ф № 2,3,4,5,6,7,8,9,10,11
Система загрузки | КкемРкудумАгл14пр.Агл5-6пр.КкемКвРкзх | [7 empty] | КкемРкудумАгл14пр.Агл5-6пр.КкемКвРкзх | [7 empty] | КкемРкудумАгл14пр.Агл5-6пр.КкемКвРкзх
Простой |  | Время |  |  | Причина | [5 empty] | Тихий ход |  |  | Время |  |  | Причина
Остановка ДП |  |  |  | 0:00 | [6 empty] | Тихий ход ДП |  |  |  |  | 0:00
0:00

## 19
Работа ДП №3 | [17 empty] | 19 | августа |  | 2020г.
№ выпуска | Фактически выпуск |  |  |  | Продувка печи | Длина летки печи | Шлак |  | Слитки | Вес ферромарганца, т | Анализ шлака с печи | [6 empty] | Анализ ферромарганца
| откр | закр | прод |  |  |  | К-ши | Вес, т | шт | за выпуск | SiO2 | Al2O3 | CaO | MnO | MgO | FeO | Основность | Si | Mn | P | S | C
7056 | 2:30 | 2:50 | 0:20 |  | пр. | 1.5 | 0.8 | 23.25 | 21 | 58.6 | 32.08 | 8.27 | 42.72 | 5.76 | 6.64 | 0.5 | 1,33/1,54 | 1.05 | 75.8 | 0.146 | 0.01 | 6.78
7057 | 8:30 | 8:45 | 0:15 |  | нет | 1.6 | 1 | 37.45 | 21 | 71.45 | 30.81 | 7.48 | 42.15 | 9.55 | 7.48 | 0.72 | 1,37/1,61 | 0.68 | 75.86 | 0.121 | 0.006 | 6.95
7058 | 14:30 | 14:45 | 0:15 |  | пр. | 1.5 | 0.8 | 26.85 | 21 | 65.45 | 32.9 | 8.53 | 43.47 | 7.48 | 7.01 | 0.78 | 1,32/1,53 | 0.92 | 75.68 | 0.13 | 0.009 | 6.83
7059 | 20:30 | 20:50 | 0:20 |  | пр | 1.5 | 1 | 41 | 21 | 65.95 | 31.18 | 7.92 | 42.6 | 8.75 | 6.98 | 1.02 | 1,37/1,59 | 1.08 | 76.24 | 0.135 | 0.011 | 6.77
0:00
0:00
Итого | [6 empty] | 3.6 | 128.55 | 84 | 261.45
Анализ колошниковой пыли |  |  | Mn |  | Fe |  | CaO |  | C
|  |  | 16.7 |  | 2.48 |  | 16.9 |  | 18.2
Режим / Время | 02 |  | 04 |  | 06 |  | 08 |  | 10 |  | 12 |  | 14 |  | 16 |  | 18 |  | 20 | 22 | 24
Количество подач | 13 |  | 22 |  | 34 |  | 46 |  | 11 |  | 21 |  | 34 |  | 45 |  | 10 |  | 24 | 35 | 48
Уровень засыпи | 5,5-7,3 |  | 6,0-7,9 |  | 6,0-7,8 |  | 5,4-7,3 |  | 6,6-7,6 |  | 6,5-7,7 |  | 6,1-7,2 |  | 6,6-7,3 |  | 6,5-7,2 |  | 5,9-6,6 | 6,6-7,6 | 6,2-7,0
Расход гор. дутья | 733 |  | 733 |  | 733 |  | 733 |  | 733 |  | 733 |  | 683 |  | 750 |  | 733 |  | 717 | 767 | 750
Давление гор. дутья | 0.9 |  | 0.9 |  | 0.91 |  | 0.93 |  | 0.78 |  | 0.76 |  | 0.88 |  | 0.8 |  | 0.86 |  | 0.9 | 0.85 | 0.95
to дутья | 1211 |  | 1233 |  | 1200 |  | 1270 |  | 1212 |  | 1208 |  | 1234 |  | 1266 |  | 1261 |  | 1230 | 1191 | 1231
Давл. под колошн. | 0.38 |  | 0.43 |  | 0.42 |  | 0.38 |  | 0.36 |  | 0.34 |  | 0.34 |  | 0.35 |  | 0.36 |  | 0.38 | 0.36 | 0.4
Перепад давления | 0.52 |  | 0.47 |  | 0.49 |  | 0.55 |  | 0.42 |  | 0.42 |  | 0.54 |  | 0.45 |  | 0.5 |  | 0.52 | 0.49 | 0.55
t o колошника | 690 |  | 690 |  | 690 |  | 690 |  | 690 |  | 690 |  | 690 |  | 690 |  | 690 |  | 690 | 690 | 650
Воздуходувн.маш. | ТВД 1 |  | ТВД 1 |  | ТВД 1 |  | ТВД 1 |  | ТВД 1 |  | ТВД 1 |  | ТВД 1 |  | ТВД 1 |  | ТВД 1 |  | ТВД 1 |  | ТВД 1
Давление воз. маш. | 0.97 |  | 1.06 |  | 1.02 |  | 1.05 |  | 0.88 |  | 0.89 |  | 0.98 |  | 0.89 |  | 0.98 |  | 1.05 | 1.01 | 1.06
[17 empty] | Всего подач за сутки |  |  |  | 139
Д П - 3 | Шихтовка печи
| 0-8 | [7 empty] | 08-16 | [7 empty] | 16-24
Перешихтовки | 02 |  | 04 |  | 06 |  | 08 |  | 10 |  | 12 |  | 14 |  | 16 |  | 18 |  | 20 | 22 | 24
П о д а ч и |  |  |  |  | с 24 п | [5 empty] | с 21 п | [9 empty] | с 36 п
Кокс орех
Кокс Губаха
Кокс Кемер мокр т | 900 |  | 900 |  | 900 |  | 900 |  | 900 |  | 900 |  | 900 |  | 900 |  | 900 |  | 900 | 900 | 900
Кокс Кемер сух т | 1000 |  | 1000 |  | 990 |  | 990 |  | 990 |  | 1000 |  | 1000 |  | 1000 |  | 1000 |  | 1000 | 1000 | 990
В с е г о кокса | 1900 |  | 1900 |  | 1890 |  | 1890 |  | 1890 |  | 1900 |  | 1900 |  | 1900 |  | 1900 |  | 1900 | 1900 | 1890
р Mn Кудумани | 1100 |  | 1100 |  | 1100 |  | 1100 |  | 1100 |  | 1200 |  | 1200 |  | 1200 |  | 1200 |  | 1200 | 1200 | 1200
р Mn Казах
р Mn Каражал | 200 |  | 200 |  | 200 |  | 200 |  | 200 |  | 100 |  | 100 |  | 100 |  | 100 |  | 100 | 100 | 100
р Mn Новороссийск
Агломерат 7% | 1300 |  | 1300 |  | 1300 |  | 1300 |  | 1300 |  | 1300 |  | 1300 |  | 1300 |  | 1300 |  | 1300 | 1300 | 1300
Агломерат 18% | 400 |  | 400 |  | 400 |  | 400 |  | 400 |  | 400 |  | 400 |  | 400 |  | 400 |  | 400 | 400 | 400
Рудная шихта | 3000 |  | 3000 |  | 3000 |  | 3000 |  | 3000 |  | 3000 |  | 3000 |  | 3000 |  | 3000 |  | 3000 | 3000 | 3000
Металлодобавки
Тяжелый шлак
руда Канакай
Известняк
Кварцит | 50 |  | 50 |  | 50 |  | 50 |  | 50 |  | 60 |  | 60 |  | 60 |  | 60 |  | 60 | 60 | 70
Воздушные фурмы | откр. в/ф № 2,3,4,5,6,7,8,9,10,11 | [7 empty] | откр. в/ф № 2,3,4,5,6,7,8,9,10,11 | [7 empty] | откр. в/ф № 2,3,4,5,6,7,8,9,10,11
Система загрузки | КкемРкудумАгл14пр.Агл5-6пр.КкемКвРкзх | [7 empty] | КкемРкудумАгл14пр.Агл5-6пр.КкемКвРкзх | [7 empty] | КкемРкудумАгл14пр.Агл5-6пр.КкемКвРкзх
Простой |  | Время |  |  | Причина | [5 empty] | Тихий ход |  |  | Время |  |  | Причина
Остановка ДП |  |  |  | 0:00 | [6 empty] | Тихий ход ДП |  |  |  |  | 0:00
0:00

## 20
Работа ДП №3 | [17 empty] | 20 | августа |  | 2020г.
№ выпуска | Фактически выпуск |  |  |  | Продувка печи | Длина летки печи | Шлак |  | Слитки | Вес ферромарганца, т | Анализ шлака с печи | [6 empty] | Анализ ферромарганца
| откр | закр | прод |  |  |  | К-ши | Вес, т | шт | за выпуск | SiO2 | Al2O3 | CaO | MnO | MgO | FeO | Основность | Si | Mn | P | S | C
7060 | 2:30 | 2:45 | 0:15 |  | не пр. | 1.5 | 1 | 36.55 | 21 | 69.15 | 30.58 | 7.33 | 42.45 | 8.28 | 7.35 | 0.61 | 1,39/1,63 | 0.64 | 76.33 | 0.123 | 0.006 | 6.97
7061 | 8:30 | 8:45 | 0:15 |  | пр. | 1.3 | 0.8333333 | 27.6 | 21 | 52.2 | 33.56 | 8.46 | 44.4 | 6.4 | 6.99 | 0.54 | 1,32/1,53 | 0.88 | 75.46 | 0.131 | 0.009 | 6.85
7062 | 14:30 | 14:45 | 0:15 |  | пр | 1.4 | 0.8 | 23.3 | 21 | 61.1 | 32.53 | 8.68 | 44.57 | 5.06 | 6.78 | 0.5 | 1,37/1,58 | 1.16 | 75.59 | 0.152 | 0.012 | 6.74
7063 | 20:30 | 20:45 | 0:15 |  | пр. | 1.5 | 1 | 41.4 | 21 | 73.6 | 33.23 | 7.61 | 42.49 | 7.36 | 8.52 | 0.73 | 1,28/1,54 | 1.06 | 76.26 | 0.138 | 0.009 | 6.77
0:00
0:00
Итого | [6 empty] | 3.633333 | 128.85 | 84 | 256.05
Анализ колошниковой пыли |  |  | Mn |  | Fe |  | CaO |  | C
|  |  | 16.53 |  | 3.4 |  | 17.33 |  | 17.2
Режим / Время | 02 |  | 04 |  | 06 |  | 08 |  | 10 |  | 12 |  | 14 |  | 16 |  | 18 |  | 20 | 22 | 24
Количество подач | 14 |  | 25 |  | 37 |  | 50 |  | 9 |  | 19 |  | 31 |  | 42 |  | 11 |  | 21 | 31 | 42
Уровень засыпи | 5,7-6,4 |  | 6,2-7,1 |  | 6,0-7,1 |  | 5,3-6,2 |  | 5,8-7,2 |  | 5,8-7,2 |  | 5,9-6,9 |  | 6,2-7,5 |  | 6,1-7,2 |  | 6,1-7,2 | 6,8-7,9 | 6,8-7,7
Расход гор. дутья | 717 |  | 767 |  | 733 |  | 700 |  | 733 |  | 733 |  | 700 |  | 750 |  | 733 |  | 700 | 733 | 717
Давление гор. дутья | 0.98 |  | 0.82 |  | 0.82 |  | 0.95 |  | 0.85 |  | 0.84 |  | 0.92 |  | 0.82 |  | 0.92 |  | 0.92 | 0.72 | 0.72
to дутья | 1280 |  | 1260 |  | 1216 |  | 1234 |  | 1187 |  | 1270 |  | 1230 |  | 1191 |  | 1237 |  | 1259 | 1264 | 1233
Давл. под колошн. | 0.38 |  | 0.4 |  | 0.38 |  | 0.38 |  | 0.38 |  | 0.36 |  | 0.36 |  | 0.36 |  | 0.38 |  | 0.32 | 0.32 | 0.32
Перепад давления | 0.6 |  | 0.42 |  | 0.44 |  | 0.57 |  | 0.47 |  | 0.48 |  | 0.56 |  | 0.46 |  | 0.54 |  | 0.6 | 0.4 | 0.4
t o колошника | 690 |  | 690 |  | 690 |  | 690 |  | 690 |  | 690 |  | 650 |  | 650 |  | 690 |  | 690 | 690 | 690
Воздуходувн.маш. | ТВД 1 |  | ТВД 1 |  | ТВД 1 |  | ТВД 1 |  | ТВД 1 |  | ТВД 1 |  | ТВД 1 |  | ТВД 1 |  | ТВД 1 |  | ТВД 1 |  | ТВД 1
Давление воз. маш. | 1.08 |  | 0.95 |  | 0.95 |  | 1.05 |  | 0.98 |  | 0.96 |  | 1 |  | 0.99 |  | 1.06 |  | 1.04 | 0.83 | 0.89
[17 empty] | Всего подач за сутки |  |  |  | 134
Д П - 3 | Шихтовка печи
| 0-8 | [7 empty] | 08-16 | [7 empty] | 16-24
Перешихтовки | 02 |  | 04 |  | 06 |  | 08 |  | 10 |  | 12 |  | 14 |  | 16 |  | 18 |  | 20 | 22 | 24
П о д а ч и |  |  |  |  | с 28 п | [11 empty] | с1п.
Кокс орех
Кокс Губаха
Кокс Кемер мокр т | 900 |  | 900 |  | 900 |  | 900 |  | 900 |  | 900 |  | 900 |  | 900 |  | 900 |  | 900 | 900 | 900
Кокс Кемер сух т | 990 |  | 990 |  | 1000 |  | 1000 |  | 1000 |  | 1000 |  | 1000 |  | 1000 |  | 990 |  | 990 | 990 | 990
В с е г о кокса | 1890 |  | 1890 |  | 1900 |  | 1900 |  | 1900 |  | 1900 |  | 1900 |  | 1900 |  | 1890 |  | 1890 | 1890 | 1890
р Mn Кудумани | 1200 |  | 1200 |  | 1200 |  | 1200 |  | 1200 |  | 1200 |  | 1200 |  | 1200 |  | 1200 |  | 1200 | 1200 | 1200
р Mn Казах
р Mn Каражал | 100 |  | 100 |  | 100 |  | 100 |  | 100 |  | 100 |  | 100 |  | 100 |  | 100 |  | 100 | 100 | 100
р Mn Новороссийск
Агломерат 7% | 1300 |  | 1300 |  | 1300 |  | 1300 |  | 1300 |  | 1300 |  | 1300 |  | 1300 |  | 1300 |  | 1300 | 1300 | 1300
Агломерат 18% | 400 |  | 400 |  | 400 |  | 400 |  | 400 |  | 400 |  | 400 |  | 400 |  | 400 |  | 400 | 400 | 400
Рудная шихта | 3000 |  | 3000 |  | 3000 |  | 3000 |  | 3000 |  | 3000 |  | 3000 |  | 3000 |  | 3000 |  | 3000 | 3000 | 3000
Металлодобавки
Тяжелый шлак
руда Канакай
Известняк
Кварцит | 70 |  | 70 |  | 80 |  | 80 |  | 80 |  | 80 |  | 80 |  | 80 |  | 90 |  | 90 | 90 | 90
Воздушные фурмы | откр. в/ф № 2,3,4,5,6,7,8,9,10,11 | [7 empty] | откр. в/ф № 2,3,4,5,6,7,8,9,10,11 | [7 empty] | откр. в/ф № 2,3,4,5,6,7,8,9,10,11
Система загрузки | КкемРкудумАгл14пр.Агл5-6пр.КкемКвРкзх | [7 empty] | КкемРкудумАгл14пр.Агл5-6пр.КкемКвРкзх | [7 empty] | КкемРкудумАгл14пр.Агл5-6пр.КкемКвРкзх
Простой |  | Время |  |  | Причина | [5 empty] | Тихий ход |  |  | Время |  |  | Причина
Остановка ДП |  |  |  | 0:00 | [6 empty] | Тихий ход ДП |  |  |  |  | 0:00
0:00

## 21
Работа ДП №3 | [17 empty] | 21 | августа |  | 2020г.
№ выпуска | Фактически выпуск |  |  |  | Продувка печи | Длина летки печи | Шлак |  | Слитки | Вес ферромарганца, т | Анализ шлака с печи | [6 empty] | Анализ ферромарганца
| откр | закр | прод |  |  |  | К-ши | Вес, т | шт | за выпуск | SiO2 | Al2O3 | CaO | MnO | MgO | FeO | Основность | Si | Mn | P | S | C
7064 | 2:30 | 2:50 | 0:20 |  | пр. | 1.4 | 1 | 38 | 21 | 55.1 | 32.04 | 7.03 | 42.53 | 9.56 | 7.8 | 0.74 | 1,33/1,57 | 0.7 | 75.77 | 0.116 | 0.006 | 6.94
7065 | 8:30 | 8:50 | 0:20 |  | пр | 1.4 | 0.8 | 27.35 | 21 | 56.15 | 33.85 | 8.5 | 44.22 | 5.32 | 7.26 | 0.44 | 1,31/1,52 | 0.88 | 76.1 | 0.122 | 0.008 | 6.84
7066 | 14:25 | 14:40 | 0:15 |  | пр | 1.4 | 1 | 36.15 | 21 | 67.85 | 31.81 | 7.27 | 42 | 7.44 | 7.71 | 0.39 | 1,32/1,56 | 1.09 | 75.32 | 0.151 | 0.008 | 6.76
7067 | 20:30 | 20:45 | 0:15 |  | пр | 1.3 | 0.8333333 | 28.75 | 21 | 53.35 | 33.26 | 8.26 | 43.38 | 6.99 | 6.9 | 0.5 | 1,30/1,51 | 0.68 | 75.3 | 0.128 | 0.007 | 6.95
0:00
0:00
Итого | [6 empty] | 3.633333 | 130.25 | 84 | 232.45
Анализ колошниковой пыли |  |  | Mn |  | Fe |  | CaO |  | C
|  |  | 20.01 |  | 3.36 |  | 17.03 |  | 19.45
Режим / Время | 02 |  | 04 |  | 06 |  | 08 |  | 10 |  | 12 |  | 14 |  | 16 |  | 18 |  | 20 | 22 | 24
Количество подач | 10 |  | 20 |  | 31 |  | 42 |  | 10 |  | 21 |  | 35 |  | 45 |  | 11 |  | 23 | 34 | 46
Уровень засыпи | 6,3-7,4 |  | 6,9-7,9 |  | 6,8-8,0 |  | 6,6-7,8 |  | 7,0-8,0 |  | 6,8-7,9 |  | 6,5-7,7 |  | 6,9-7,9 |  | 7,0-7,8 |  | 6,5-7,7 | 6,7-8,0 | 6,7-7,8
Расход гор. дутья | 700 |  | 717 |  | 717 |  | 700 |  | 750 |  | 717 |  | 700 |  | 750 |  | 733 |  | 717 | 733 | 700
Давление гор. дутья | 0.78 |  | 0.78 |  | 0.76 |  | 0.8 |  | 0.75 |  | 0.9 |  | 0.94 |  | 0.78 |  | 0.8 |  | 0.83 | 0.8 | 0.88
to дутья | 1192 |  | 1226 |  | 1276 |  | 1264 |  | 1235 |  | 1234 |  | 1220 |  | 1278 |  | 1260 |  | 1220 | 1245 | 1213
Давл. под колошн. | 0.32 |  | 0.34 |  | 0.34 |  | 0.34 |  | 0.36 |  | 0.38 |  | 0.38 |  | 0.37 |  | 0.38 |  | 0.36 | 0.38 | 0.4
Перепад давления | 0.46 |  | 0.44 |  | 0.42 |  | 0.46 |  | 0.39 |  | 0.52 |  | 0.56 |  | 0.41 |  | 0.42 |  | 0.47 | 0.42 | 0.48
t o колошника | 690 |  | 690 |  | 690 |  | 690 |  | 690 |  | 660 |  | 660 |  | 660 |  | 660 |  | 660 | 660 | 640
Воздуходувн.маш. | ТВД 1 |  | ТВД 1 |  | ТВД 1 |  | ТВД 1 |  | ТВД 1 |  | ТВД 1 |  | ТВД 1 |  | ТВД 1 |  | ТВД 1 |  | ТВД 1 |  | ТВД 1
Давление воз. маш. | 0.91 |  | 0.88 |  | 0.86 |  | 0.92 |  | 0.9 |  | 1 |  | 1.04 |  | 1.02 |  | 0.91 |  | 0.97 | 0.97 | 1
[17 empty] | Всего подач за сутки |  |  |  | 133
Д П - 3 | Шихтовка печи
| 0-8 | [7 empty] | 08-16 | [7 empty] | 16-24
Перешихтовки | 02 |  | 04 |  | 06 |  | 08 |  | 10 |  | 12 |  | 14 |  | 16 |  | 18 |  | 20 | 22 | 24
П о д а ч и
Кокс орех
Кокс Губаха
Кокс Кемер мокр т | 900 |  | 900 |  | 900 |  | 900 |  | 900 |  | 900 |  | 900 |  | 900 |  | 900 |  | 900 | 900 | 900
Кокс Кемер сух т | 990 |  | 990 |  | 990 |  | 990 |  | 990 |  | 990 |  | 990 |  | 990 |  | 990 |  | 990 | 990 | 990
В с е г о кокса | 1890 |  | 1890 |  | 1890 |  | 1890 |  | 1890 |  | 1890 |  | 1890 |  | 1890 |  | 1890 |  | 1890 | 1890 | 1890
р Mn Кудумани | 1200 |  | 1200 |  | 1200 |  | 1200 |  | 1200 |  | 1200 |  | 1200 |  | 1200 |  | 1200 |  | 1200 | 1200 | 1200
р Mn Казах
р Mn Каражал | 100 |  | 100 |  | 100 |  | 100 |  | 100 |  | 100 |  | 100 |  | 100 |  | 100 |  | 100 | 100 | 100
р Mn Новороссийск
Агломерат 7% | 1300 |  | 1300 |  | 1300 |  | 1300 |  | 1300 |  | 1300 |  | 1300 |  | 1300 |  | 1300 |  | 1300 | 1300 | 1300
Агломерат 18% | 400 |  | 400 |  | 400 |  | 400 |  | 400 |  | 400 |  | 400 |  | 400 |  | 400 |  | 400 | 400 | 400
Рудная шихта | 3000 |  | 3000 |  | 3000 |  | 3000 |  | 3000 |  | 3000 |  | 3000 |  | 3000 |  | 3000 |  | 3000 | 3000 | 3000
Металлодобавки
Тяжелый шлак
руда Канакай
Известняк
Кварцит | 90 |  | 90 |  | 90 |  | 90 |  | 90 |  | 90 |  | 90 |  | 90 |  | 90 |  | 90 | 90 | 90
Воздушные фурмы | откр. в/ф № 2,3,4,5,6,7,8,9,10,11 | [7 empty] | откр. в/ф № 2,3,4,5,6,7,8,9,10,11 | [7 empty] | откр. в/ф № 2,3,4,5,6,7,8,9,10,11
Система загрузки | КкемРкудумАгл14пр.Агл5-6пр.КкемКвРкзх | [7 empty] | КкемРкудумАгл14пр.Агл5-6пр.КкемКвРкзх | [7 empty] | КкемРкудумАгл14пр.Агл5-6пр.КкемКвРкзх
Простой |  | Время |  |  | Причина | [5 empty] | Тихий ход |  |  | Время |  |  | Причина
Остановка ДП |  |  |  | 0:00 | [6 empty] | Тихий ход ДП |  |  |  |  | 0:00
0:00

## 22
Работа ДП №3 | [17 empty] | 22 | августа |  | 2020г.
№ выпуска | Фактически выпуск |  |  |  | Продувка печи | Длина летки печи | Шлак |  | Слитки | Вес ферромарганца, т | Анализ шлака с печи | [6 empty] | Анализ ферромарганца
| откр | закр | прод |  |  |  | К-ши | Вес, т | шт | за выпуск | SiO2 | Al2O3 | CaO | MnO | MgO | FeO | Основность | Si | Mn | P | S | C
7068 | 2:30 | 2:50 | 0:20 |  | пр | 1.3 | 1 | 33.75 | 21 | 63.45 | 32.97 | 8.85 | 44.42 | 6.84 | 6.99 | 0.62 | 1,35/1,56 | 0.86 | 76.07 | 0.125 | 0.008 | 6.85
7069 | 8:30 | 8:45 | 0:15 |  | не пр | 1.5 | 1 | 41 | 21 | 63.55 | 30.81 | 6.65 | 39.82 | 9.49 | 7.95 | 0.44 | 1,29/1,55 | 0.41 | 76.02 | 0.12 | 0.004 | 7.14
7070 | 14:30 | 14:45 | 0:15 |  | пр | 1.5 | 0.8333333 | 28.95 | 21 |  | 32.72 | 7.94 | 42.82 | 6.97 | 6.89 | 0.61 | 1,31/1,52 | 0.67 | 76.07 | 0.126 | 0.006 | 6.95
7071 | 20:30 | 20:50 | 0:20 |  | пр | 1.5 | 0.8333333 | 30.1 | 21 |  | 32.88 | 8.52 | 43.49 | 6.15 | 6.83 | 0.47 | 1,32/1,53 | 0.54 | 76.22 | 0.128 | 0.005 | 7.02
0:00
0:00
Итого | [6 empty] | 3.666667 | 133.8 | 84 | 127
Анализ колошниковой пыли |  |  | Mn |  | Fe |  | CaO |  | C
Режим / Время | 02 |  | 04 |  | 06 |  | 08 |  | 10 |  | 12 |  | 14 |  | 16 |  | 18 |  | 20 | 22 | 24
Количество подач | 12 |  | 23 |  | 34 |  | 47 |  | 9 |  | 19 |  | 32 |  | 43 |  | 10 |  | 22 | 31 | 42
Уровень засыпи | 6,2-7,1 |  | 6,6-7,8 |  | 6,7-7,7 |  | 6,2-7,1 |  | 6,7-7,9 |  | 6,5-7,7 |  | 5,8-7,2 |  | 6,2-7,2 |  | 6,3-7,5 |  | 5,9-6,7 | 6,4-7,4 | 6,4-7,5
Расход гор. дутья | 717 |  | 733 |  | 733 |  | 683 |  | 717 |  | 717 |  | 667 |  | 733 |  | 733 |  | 733 | 750 | 750
Давление гор. дутья | 0.9 |  | 0.8 |  | 0.83 |  | 0.92 |  | 0.72 |  | 0.75 |  | 0.8 |  | 0.8 |  | 0.9 |  | 0.9 | 0.82 | 0.81
to дутья | 1278 |  | 1250 |  | 1194 |  | 1230 |  | 1262 |  | 1266 |  | 1231 |  | 1192 |  | 1221 |  | 1270 | 1255 | 1233
Давл. под колошн. | 0.38 |  | 0.38 |  | 0.36 |  | 0.38 |  | 0.36 |  | 0.36 |  | 0.36 |  | 0.38 |  | 0.38 |  | 0.38 | 0.39 | 0.37
Перепад давления | 0.52 |  | 0.42 |  | 0.47 |  | 0.54 |  | 0.36 |  | 0.39 |  | 0.44 |  | 0.42 |  | 0.52 |  | 0.52 | 0.43 | 0.44
t o колошника | 690 |  | 690 |  | 620 |  | 660 |  | 660 |  | 650 |  | 650 |  | 650 |  | 650 |  | 690 | 690 | 690
Воздуходувн.маш. | ТВД 1 |  | ТВД 1 |  | ТВД 1 |  | ТВД 1 |  | ТВД 1 |  | ТВД 1 |  | ТВД 1 |  | ТВД 1 |  | ТВД 1 |  | ТВД 1 |  | ТВД 1
Давление воз. маш. | 0.98 |  | 0.98 |  | 0.97 |  | 1.04 |  | 0.85 |  | 0.86 |  | 0.92 |  | 0.9 |  | 1.03 |  | 1.03 | 1.07 | 1
132
Д П - 3 | Шихтовка печи
| 0-8 | [7 empty] | 08-16 | [7 empty] | 16-24
Перешихтовки | 02 |  | 04 |  | 06 |  | 08 |  | 10 |  | 12 |  | 14 |  | 16 |  | 18 |  | 20 | 22 | 24
П о д а ч и |  |  | с 23 п | [7 empty] | с 11 п
Кокс орех
Кокс Губаха
Кокс Кемер мокр т | 900 |  | 900 |  | 900 |  | 900 |  | 900 |  | 900 |  | 900 |  | 900 |  | 900 |  | 900 | 900 | 900
Кокс Кемер сух т | 990 |  | 1000 |  | 1000 |  | 1000 |  | 1000 |  | 1010 |  | 1010 |  | 1010 |  | 1010 |  | 1010 | 1010 | 1010
В с е г о кокса | 1890 |  | 1900 |  | 1900 |  | 1900 |  | 1900 |  | 1910 |  | 1910 |  | 1910 |  | 1910 |  | 1910 | 1910 | 1910
р Mn Кудумани | 1200 |  | 1200 |  | 1200 |  | 1200 |  | 1200 |  | 1200 |  | 1200 |  | 1200 |  | 1200 |  | 1200 | 1200 | 1200
р Mn Казах
р Mn Каражал | 100 |  | 100 |  | 100 |  | 100 |  | 100 |  | 100 |  | 100 |  | 100 |  | 100 |  | 100 | 100 | 100
р Mn Новороссийск
Агломерат 7% | 1300 |  | 1300 |  | 1300 |  | 1300 |  | 1300 |  | 1300 |  | 1300 |  | 1300 |  | 1300 |  | 1300 | 1300 | 1300
Агломерат 18% | 400 |  | 400 |  | 400 |  | 400 |  | 400 |  | 400 |  | 400 |  | 400 |  | 400 |  | 400 | 400 | 400
Рудная шихта | 3000 |  | 3000 |  | 3000 |  | 3000 |  | 3000 |  | 3000 |  | 3000 |  | 3000 |  | 3000 |  | 3000 | 3000 | 3000
Металлодобавки
Тяжелый шлак
руда Канакай
Известняк
Кварцит | 90 |  | 100 |  | 100 |  | 100 |  | 100 |  | 100 |  | 100 |  | 100 |  | 100 |  | 100 | 100 | 100
Воздушные фурмы | откр. в/ф № 2,3,4,5,6,7,8,9,10,11 | [7 empty] | откр. в/ф № 2,3,4,5,6,7,8,9,10,11 | [7 empty] | откр. в/ф № 2,3,4,5,6,7,8,9,10,11
Система загрузки | КкемРкудумАгл14пр.Агл5-6пр.КкемКвРкзх | [7 empty] | КкемРкудумАгл14пр.Агл5-6пр.КкемКвРкзх | [7 empty] | КкемРкудумАгл14пр.Агл5-6пр.КкемКвРкзх
Простой |  | Время |  |  | Причина | [5 empty] | Тихий ход |  |  | Время |  |  | Причина
Остановка ДП |  |  |  | 0:00 | [6 empty] | Тихий ход ДП |  |  |  |  | 0:00
0:00

## 23
Работа ДП №3 | [17 empty] | 23 | августа |  | 2020г.
№ выпуска | Фактически выпуск |  |  |  | Продувка печи | Длина летки печи | Шлак |  | Слитки | Вес ферромарганца, т | Анализ шлака с печи | [6 empty] | Анализ ферромарганца
| откр | закр | прод |  |  |  | К-ши | Вес, т | шт | за выпуск | SiO2 | Al2O3 | CaO | MnO | MgO | FeO | Основность | Si | Mn | P | S | C
7072 | 2:30 | 2:50 | 0:20 |  | пр | 1.5 | 1 | 35 | 21 | 61.15 | 32.78 | 8.03 | 42.54 | 6.45 | 6.86 | 0.48 | 1,30/1,51 | 0.73 | 75.69 | 0.133 | 0.007 | 6.92
7073 | 8:30 | 8:50 | 0:20 |  | пр | 1.5 | 0.8333333 | 33.2 | 21 | 62.5 | 33.23 | 8.53 | 44.19 | 5.88 | 6.87 | 0.48 | 1,33/1,54 | 0.44 | 75.48 | 0.129 | 0.004 | 7.11
7074 | 14:30 | 14:45 | 0:15 |  | пр. | 1.5 | 0.8333333 | 31.5 | 21 | 59.8 | 33.45 | 8.56 | 43.74 | 7.17 | 7.06 | 0.63 | 1,31/1,52 | 0.84 | 75.58 | 0.119 | 0.008 | 6.86
7075 | 20:30 | 20:45 | 0:15 |  | пр | 1.5 | 1 | 35.55 | 21 | 61.05 | 33.56 | 7.83 | 42.8 | 6.89 | 7.36 | 0.53 | 1,28/1,49 | 0.65 | 76.03 | 0.122 | 0.007 | 6.97
0:00
0:00
Итого | [6 empty] | 3.666667 | 135.25 | 84 | 244.5
Анализ колошниковой пыли |  |  | Mn |  | Fe |  | CaO |  | C
Режим / Время | 02 |  | 04 |  | 06 |  | 08 |  | 10 |  | 12 |  | 14 |  | 16 |  | 18 |  | 20 | 22 | 24
Количество подач | 11 |  | 22 |  | 34 |  | 47 |  | 11 |  | 21 |  | 33 |  | 41 |  | 10 |  | 21 | 32 | 44
Уровень засыпи | 6,1-7,0 |  | 6,5-7,9 |  | 6,5-7,7 |  | 6,1-7,1 |  | 6,2-7,3 |  | 6,3-7,4 |  | 6,2-7,2 |  | 6,7-7,8 |  | 6,8-7,9 |  | 6,5-7,7 | 7,0-8,4 | 6,9-7,9
Расход гор. дутья | 700 |  | 733 |  | 750 |  | 717 |  | 767 |  | 733 |  | 717 |  | 767 |  | 733 |  | 733 | 750 | 750
Давление гор. дутья | 0.98 |  | 0.91 |  | 0.85 |  | 0.92 |  | 0.8 |  | 0.85 |  | 0.9 |  | 0.8 |  | 0.8 |  | 0.85 | 0.8 | 0.9
to дутья | 1233 |  | 1209 |  | 1274 |  | 1247 |  | 1223 |  | 1215 |  | 1195 |  | 1259 |  | 1230 |  | 1205 | 1225 | 1182
Давл. под колошн. | 0.41 |  | 0.4 |  | 0.36 |  | 0.4 |  | 0.38 |  | 0.4 |  | 0.38 |  | 0.38 |  | 0.38 |  | 0.38 | 0.38 | 0.4
Перепад давления | 0.57 |  | 0.51 |  | 0.49 |  | 0.52 |  | 0.42 |  | 0.45 |  | 0.52 |  | 0.42 |  | 0.42 |  | 0.47 | 0.42 | 0.5
t o колошника | 690 |  | 690 |  | 690 |  | 690 |  | 690 |  | 690 |  | 690 |  | 690 |  | 690 |  | 690 | 640 | 600
Воздуходувн.маш. | ТВД 1 |  | ТВД 1 |  | ТВД 1 |  | ТВД 1 |  | ТВД 1 |  | ТВД 1 |  | ТВД 1 |  | ТВД 1 |  | ТВД 1 |  | ТВД 1 |  | ТВД 1
Давление воз. маш. | 1.09 |  | 1.01 |  | 0.97 |  | 1.05 |  | 0.93 |  | 1 |  | 1.05 |  | 0.94 |  | 0.97 |  | 1.02 | 0.96 | 1.03
[17 empty] | Всего подач за сутки |  |  |  | 132
Д П - 3 | Шихтовка печи
| 0-8 | [7 empty] | 08-16 | [7 empty] | 16-24
Перешихтовки | 02 |  | 04 |  | 06 |  | 08 |  | 10 |  | 12 |  | 14 |  | 16 |  | 18 |  | 20 | 22 | 24
П о д а ч и
Кокс орех
Кокс Губаха
Кокс Кемер мокр т | 900 |  | 900 |  | 900 |  | 900 |  | 900 |  | 900 |  | 900 |  | 900 |  | 900 |  | 900 | 900 | 900
Кокс Кемер сух т | 1010 |  | 1010 |  | 1010 |  | 1010 |  | 1010 |  | 1010 |  | 1010 |  | 1010 |  | 1010 |  | 1010 | 1010 | 1010
В с е г о кокса | 1910 |  | 1910 |  | 1910 |  | 1910 |  | 1910 |  | 1910 |  | 1910 |  | 1910 |  | 1910 |  | 1910 | 1910 | 1910
р Mn Кудумани | 1200 |  | 1200 |  | 1200 |  | 1200 |  | 1200 |  | 1200 |  | 1200 |  | 1200 |  | 1200 |  | 1200 | 1200 | 1200
р Mn Казах
р Mn Каражал | 100 |  | 100 |  | 100 |  | 100 |  | 100 |  | 100 |  | 100 |  | 100 |  | 100 |  | 100 | 100 | 100
р Mn Новороссийск
Агломерат 7% | 1300 |  | 1300 |  | 1300 |  | 1300 |  | 1300 |  | 1300 |  | 1300 |  | 1300 |  | 1300 |  | 1300 | 1300 | 1300
Агломерат 18% | 400 |  | 400 |  | 400 |  | 400 |  | 400 |  | 400 |  | 400 |  | 400 |  | 400 |  | 400 | 400 | 400
Рудная шихта | 3000 |  | 3000 |  | 3000 |  | 3000 |  | 3000 |  | 3000 |  | 3000 |  | 3000 |  | 3000 |  | 3000 | 3000 | 3000
Металлодобавки
Тяжелый шлак
руда Канакай
Известняк
Кварцит | 100 |  | 100 |  | 100 |  | 100 |  | 100 |  | 100 |  | 100 |  | 100 |  | 100 |  | 100 | 100 | 100
Воздушные фурмы | откр. в/ф № 2,3,4,5,6,7,8,9,10,11 | [7 empty] | откр. в/ф № 2,3,4,5,6,7,8,9,10,11 | [7 empty] | откр. в/ф № 2,3,4,5,6,7,8,9,10,11
Система загрузки | КкемРкудумАгл14пр.Агл5-6пр.КкемКвРкзх | [7 empty] | КкемРкудумАгл14пр.Агл5-6пр.КкемКвРкзх | [7 empty] | КкемРкудумАгл14пр.Агл5-6пр.КкемКвРкзх
Простой |  | Время |  |  | Причина | [5 empty] | Тихий ход |  |  | Время |  |  | Причина
Остановка ДП |  |  |  | 0:00 | [6 empty] | Тихий ход ДП |  |  |  |  | 0:00
0:00

## 24
Работа ДП №3 | [17 empty] | 24 | августа |  | 2020г.
№ выпуска | Фактически выпуск |  |  |  | Продувка печи | Длина летки печи | Шлак |  | Слитки | Вес ферромарганца, т | Анализ шлака с печи | [6 empty] | Анализ ферромарганца
| откр | закр | прод |  |  |  | К-ши | Вес, т | шт | за выпуск | SiO2 | Al2O3 | CaO | MnO | MgO | FeO | Основность | Si | Mn | P | S | C
7076 | 2:30 | 2:50 | 0:20 |  | пр. | 1.6 | 1 | 35.35 | 21 | 63.15 | 32.44 | 7.48 | 42.42 | 6.44 | 7.12 | 0.48 | 1,31/1,53 | 0.74 | 76.4 | 0.128 | 0.007 | 6.91
7077 | 8:30 | 8:45 | 0:15 |  | пр. | 1.5 | 1 | 40.05 | 21 | 66.85 | 34.05 | 7.63 | 40.79 | 7.68 | 7.38 | 0.64 | 1,2/1,41 | 0.59 | 75.95 | 0.135 | 0.005 | 7
7078 | 14:30 | 14:45 | 0:15 |  | пр | 1.4 | 0.8333333 | 30.3 | 21 | 58.75 | 33.64 | 8.36 | 43.16 | 6.56 | 6.62 | 0.51 | 1,28/1,148 | 0.6 | 76.41 | 0.127 | 0.0069 | 6.99
7079 | 20:00 | 20:15 | 0:15 |  | пр. | 1.4 | 1 | 35.1 | 21 | 56 | 32.76 | 7.47 | 41.66 | 7.33 | 7.18 | 0.44 | 1,27/1,49 | 0.48 | 75.66 | 0.128 | 0.005 | 7.07
0:00
0:00
Итого | [6 empty] | 3.833333 | 140.8 | 84 | 244.75
Анализ колошниковой пыли |  |  | Mn |  | Fe |  | CaO |  | C
|  |  | 17.86 |  | 3.52 |  | 16.93 |  | 19.1
Режим / Время | 02 |  | 04 |  | 06 |  | 08 |  | 10 |  | 12 |  | 14 |  | 16 |  | 18 |  | 20 | 22 | 24
Количество подач | 15 |  | 26 |  | 39 |  | 50 |  | 10 |  | 23 |  | 37 |  | 48 |  | 10 |  | 21 | 29 | 38
Уровень засыпи | 6,4-7,6 |  | 6,6-7,8 |  | 6,5-7,6 |  | 6,2-7,2 |  | 6,8-7,9 |  | 6,3-7,8 |  | 6-7,3 |  | 6,5-7,6 |  | 6,4-7,6 |  | 6,5-7,5 | 6,7-7,7 | 7,0-7,8
Расход гор. дутья | 733 |  | 767 |  | 767 |  | 717 |  | 767 |  | 750 |  | 717 |  | 767 |  | 733 |  | 750 | 733 | 733
Давление гор. дутья | 0.91 |  | 0.8 |  | 0.82 |  | 0.95 |  | 0.8 |  | 0.82 |  | 0.9 |  | 0.8 |  | 0.88 |  | 0.85 | 0.8 | 0.75
to дутья | 1265 |  | 1218 |  | 1180 |  | 1197 |  | 1235 |  | 1255 |  | 1217 |  | 1166 |  | 1209 |  | 1246 | 1221 | 1207
Давл. под колошн. | 0.38 |  | 0.4 |  | 0.38 |  | 0.38 |  | 0.36 |  | 0.36 |  | 0.36 |  | 0.38 |  | 0.38 |  | 0.4 | 0.4 | 0.34
Перепад давления | 0.53 |  | 0.4 |  | 0.44 |  | 0.57 |  | 0.44 |  | 0.46 |  | 0.54 |  | 0.42 |  | 0.5 |  | 0.45 | 0.4 | 0.41
t o колошника | 600 |  | 600 |  | 600 |  | 690 |  | 630 |  | 610 |  | 690 |  | 690 |  | 640 |  | 690 | 690 | 690
Воздуходувн.маш. | ТВД 1 |  | ТВД 1 |  | ТВД 1 |  | ТВД 1 |  | ТВД 1 |  | ТВД 1 |  | ТВД 1 |  | ТВД 1 |  | ТВД 1 |  | ТВД 1 |  | ТВД 1
Давление воз. маш. | 1.05 |  | 0.96 |  | 1.01 |  | 1.08 |  | 0.92 |  | 0.96 |  | 1.02 |  | 0.95 |  | 0.98 |  | 1.03 | 0.9 | 0.91
[17 empty] | Всего подач за сутки |  |  |  | 136
Д П - 3 | Шихтовка печи
| 0-8 | [7 empty] | 08-16 | [7 empty] | 16-24
Перешихтовки | 02 |  | 04 |  | 06 |  | 08 |  | 10 |  | 12 |  | 14 |  | 16 |  | 18 |  | 20 | 22 | 24
П о д а ч и | [8 empty] | с6п. |  | с13п. | [5 empty] | с1п. |  |  | с 28 п
Кокс орех
Кокс Губаха
Кокс Кемер мокр т | 900 |  | 900 |  | 900 |  | 900 |  | 900 |  | 900 |  | 900 |  | 900 |  | 900 |  | 900 | 900 | 900
Кокс Кемер сух т | 1010 |  | 1010 |  | 1010 |  | 1010 |  | 1010 |  | 1010 |  | 1010 |  | 1010 |  | 1020 |  | 1020 | 1070 | 1070
В с е г о кокса | 1910 |  | 1910 |  | 1910 |  | 1910 |  | 1910 |  | 1910 |  | 1910 |  | 1910 |  | 1920 |  | 1920 | 1970 | 1970
р Mn Кудумани | 1200 |  | 1200 |  | 1200 |  | 1200 |  | 1000 |  | 1000 |  | 1000 |  | 1000 |  | 1000 |  | 1000 | 1000 | 1000
р Mn Казах
р Mn Каражал | 100 |  | 100 |  | 100 |  | 100 |  | 200 |  | 200 |  | 200 |  | 200 |  | 200 |  | 200 | 200 | 200
р Mn Новороссийск
Агломерат 7% | 1300 |  | 1300 |  | 1300 |  | 1300 |  | 1400 |  | 1400 |  | 1400 |  | 1400 |  | 1400 |  | 1400 | 1400 | 1400
Агломерат 18% | 400 |  | 400 |  | 400 |  | 400 |  | 400 |  | 400 |  | 400 |  | 400 |  | 400 |  | 400 | 400 | 400
Рудная шихта | 3000 |  | 3000 |  | 3000 |  | 3000 |  | 3000 |  | 3000 |  | 3000 |  | 3000 |  | 3000 |  | 3000 | 3000 | 3000
Металлодобавки
Тяжелый шлак
руда Канакай
Известняк
Кварцит | 100 |  | 100 |  | 100 |  | 100 |  | 100 |  | 90 |  | 90 |  | 90 |  | 90 |  | 90 | 90 | 90
Воздушные фурмы | откр. в/ф № 2,3,4,5,6,7,8,9,10,11 | [7 empty] | откр. в/ф № 2,3,4,5,6,7,8,9,10,11 | [7 empty] | откр. в/ф № 2,3,4,5,6,7,8,9,10,11
Система загрузки | КкемРкудумАгл14пр.Агл5-6пр.КкемКвРкзх | [7 empty] | КкемРкудумАгл14пр.Агл5-6пр.КкемКвРкзх | [7 empty] | КкемРкудумАгл14пр.Агл5-6пр.КкемКвРкзх
Простой |  | Время |  |  | Причина | [5 empty] | Тихий ход |  |  | Время |  |  | Причина
Остановка ДП |  |  |  | 0:00 | [6 empty] | Тихий ход ДП |  |  |  |  | 0:00
0:00

## 25
Работа ДП №3 | [17 empty] | 25 | августа |  | 2020г.
№ выпуска | Фактически выпуск |  |  |  | Продувка печи | Длина летки печи | Шлак |  | Слитки | Вес ферромарганца, т | Анализ шлака с печи | [6 empty] | Анализ ферромарганца
| откр | закр | прод |  |  |  | К-ши | Вес, т | шт | за выпуск | SiO2 | Al2O3 | CaO | MnO | MgO | FeO | Основность | Si | Mn | P | S | C
7080 | 0:30 | 0:45 | 0:15 |  | пр. | 1.5 | 0.8333333 | 27.75 | 17 | 46.5 | 32.03 | 6.95 | 39.13 | 9.39 | 7.18 | 0.52 | 1,22/1,45 | 0.28 | 74.95 | 0.122 | 0.004 | 7.22
7081 | 5:00 | 5:15 | 0:15 |  | пр. | 1.5 | 0.8333333 | 25.35 | 18 | 44.5 | 32.87 | 7.32 | 39.57 | 8.72 | 7 | 0.6 | 1,20/1,42 | 0.63 | 75.22 | 0.126 | 0.006 | 6.98
7082 |  |  | 0:00
7083 |  |  | 0:00
0:00
0:00
Итого | [6 empty] | 1.666667 | 53.1 | 35 | 91
Анализ колошниковой пыли |  |  | Mn |  | Fe |  | CaO |  | C
Режим / Время | 02 |  | 04 |  | 06 |  | 08 |  | 10 |  | 12 |  | 14 |  | 16 |  | 18 |  | 20 | 22 | 24
Количество подач | 10 |  | 21
Уровень засыпи | 7,4-8,1 |  | 7,1-8,1
Расход гор. дутья | 733 |  | 733
Давление гор. дутья | 0.75 |  | 0.8
to дутья | 1012 |  | 1189
Давл. под колошн. | 0.4 |  | 0.38
Перепад давления | 0.35 |  | 0.42 |  | 0 |  | 0 |  | 0 |  | 0 |  | 0 |  | 0 |  | 0 |  | 0 | 0 | 0
t o колошника | 690 |  | 690
Воздуходувн.маш. | ТВД 1 |  | ТВД 1 |  | ТВД 1
Давление воз. маш. | 0.88 |  | 0.92
[17 empty] | Всего подач за сутки |  |  |  | 0
Д П - 3 | Шихтовка печи
| 0-8 | [7 empty] | 08-16 | [7 empty] | 16-24
Перешихтовки | 02 |  | 04 |  | 06 |  | 08 |  | 10 |  | 12 |  | 14 |  | 16 |  | 18 |  | 20 | 22 | 24
П о д а ч и
Кокс орех
Кокс Губаха
Кокс Кемер мокр т | 900 |  | 900
Кокс Кемер сух т | 1070 |  | 1070
В с е г о кокса | 1970 |  | 1970 |  | 0 |  | 0 |  | 0 |  | 0 |  | 0 |  | 0 |  | 0 |  | 0 | 0 | 0
р Mn Кудумани | 1000 |  | 1000
р Mn Казах
р Mn Каражал | 200 |  | 200
р Mn Новороссийск
Агломерат 7% | 1400 |  | 1400
Агломерат 18% | 400 |  | 400
Рудная шихта | 3000 |  | 3000 |  | 0 |  | 0 |  | 0 |  | 0 |  | 0 |  | 0 |  | 0 |  | 0 | 0 | 0
Металлодобавки
Тяжелый шлак
руда Канакай
Известняк
Кварцит | 90 |  | 90
Воздушные фурмы | откр. в/ф № 2,3,4,5,6,7,8,9,10,11
Система загрузки | КкемРкудумАгл14пр.Агл5-6пр.КкемКвРкзх
Простой |  | Время |  |  | Причина | [5 empty] | Тихий ход |  |  | Время |  |  | Причина
Остановка ДП |  | 5:40 | 24:00 | 18:20 | [6 empty] | Тихий ход ДП |  |  |  |  | 0:00
0:00

## 26
Работа ДП №3 | [17 empty] | 26 | августа |  | 2020г.
№ выпуска | Фактически выпуск |  |  |  | Продувка печи | Длина летки печи | Шлак |  | Слитки | Вес ферромарганца, т | Анализ шлака с печи | [6 empty] | Анализ ферромарганца
| откр | закр | прод |  |  |  | К-ши | Вес, т | шт | за выпуск | SiO2 | Al2O3 | CaO | MnO | MgO | FeO | Основность | Si | Mn | P | S | C
* | 20:10 | 20:40 | 0:30 |  | пр. |  | 0.5 | 39.8 |  |  | 29.08 | 7.13 | 25.37 | 30.52 | 4.83 | 7.48 | 0,87/1,03
0:00
0:00
0:00
0:00
0:00
Итого | [6 empty] | 0.5 | 39.8 | 0 | 0
Анализ колошниковой пыли |  |  | Mn |  | Fe |  | CaO |  | C
Режим / Время | 02 |  | 04 |  | 06 |  | 08 |  | 10 |  | 12 |  | 14 |  | 16 |  | 18 |  | 20 | 22 | 24
Количество подач | [10 empty] | 1 |  | 4 |  | 14 |  | 10 |  | 17 | 18 | 25
Уровень засыпи | [10 empty] | 7,1-8,2 |  | 7,4-8,4 |  | 7,3-8,1 |  | 6,7-8,1 |  | 6,2-7,5 | 6,3-7,7 | 6,6-7,8
Расход гор. дутья | [10 empty] | 500 |  | 550 |  | 533 |  | 533 |  | 517 | 483 | 500
Давление гор. дутья | [10 empty] | 0.4 |  | 0.48 |  | 0.52 |  | 0.5 |  | 0.58 | 0.32 | 0.42
to дутья | [10 empty] | 840 |  | 930 |  | 1023 |  | 1018 |  | 1106 | 1018 | 0.42
Давл. под колошн. | [10 empty] | 0.1 |  | 0.15 |  | 0.18 |  | 0.16 |  | 0.18 | 0.13 | 0.14
Перепад давления | 0 |  | 0 |  | 0 |  | 0 |  | 0 |  | 0.3 |  | 0.33 |  | 0.34 |  | 0.34 |  | 0.4 | 0.19 | 0.28
t o колошника | [10 empty] | 600 |  | 600 |  | 480 |  | 530 |  | 530 | 530 | 530
Воздуходувн.маш. | [10 empty] | ЭВД 5 |  | ЭВД 5 |  | ЭВД 5 |  | ЭВД 5 |  | ЭВД 5 |  | ЭВД 5
Давление воз. маш. | [10 empty] | 0.39 |  | 0.45 |  | 0.51 |  | 0.5 |  | 0.55 | 0.48 | 0.42
[17 empty] | Всего подач за сутки |  |  |  | 39
Д П - 3 | Шихтовка печи
| 0-8 | [7 empty] | 08-16 | [7 empty] | 16-24
Перешихтовки | 02 |  | 04 |  | 06 |  | 08 |  | 10 |  | 12 |  | 14 |  | 16 |  | 18 |  | 20 | 22 | 24
П о д а ч и
Кокс орех
Кокс Губаха
Кокс Кемер мокр т | [10 empty] | 900 |  | 900 |  | 900 |  | 900 |  | 900 | 900 | 900
Кокс Кемер сух т | [10 empty] | 1020 |  | 1020 |  | 1020 |  | 1020 |  | 1020 | 1020 | 1020
В с е г о кокса | 0 |  | 0 |  | 0 |  | 0 |  | 0 |  | 1920 |  | 1920 |  | 1920 |  | 1920 |  | 1920 | 1920 | 1920
р Mn Маматван | [10 empty] | 900 |  | 900 |  | 900 |  | 900 |  | 900 | 900 | 900
р Mn Казах | [10 empty] | 300 |  | 300 |  | 300 |  | 300 |  | 300 | 300 | 300
р Mn Каражал
р Mn Новороссийск
Агломерат 7% | [10 empty] | 1200 |  | 1200 |  | 1200 |  | 1200 |  | 1200 | 1200 | 1200
Агломерат 18% | [10 empty] | 600 |  | 600 |  | 600 |  | 600 |  | 600 | 600 | 600
Рудная шихта | 0 |  | 0 |  | 0 |  | 0 |  | 0 |  | 3000 |  | 3000 |  | 3000 |  | 3000 |  | 3000 | 3000 | 3000
Металлодобавки
Тяжелый шлак
руда Канакай
Известняк
Кварцит
Воздушные фурмы | откр. в/ф №1,2,3,10,11,12 | [7 empty] | откр. в/ф №1,2,3,10,11,12 | [7 empty] | откр. в/ф №1,2,3,10,11,12
Система загрузки | [8 empty] | КкемРмаматАгл14пр.Агл5-6пр.КкемРкзх | [7 empty] | КкемРмаматАгл14пр.Агл5-6пр.КкемРкзх
Простой |  | Время |  |  | Причина | [5 empty] | Тихий ход |  |  | Время |  |  | Причина
Остановка ДП |  | 0:00 | 8:59 | 8:59 | Врезка газопровода | [5 empty] | Тихий ход ДП |  |  |  |  | 0:00
|  | 9:40 | 11:20 | 1:40 | Остановка воздуходувной машины №1 | [10 empty] | 0:00
|  | 20:40 | 21:30 | 0:50 | Закрытие шлакового прибора

## 27
Работа ДП №3 | [17 empty] | 27 | августа |  | 2020г.
№ выпуска | Фактически выпуск |  |  |  | Продувка печи | Длина летки печи | Шлак |  | Слитки | Вес ферромарганца, т | Анализ шлака с печи | [6 empty] | Анализ ферромарганца
| откр | закр | прод |  |  |  | К-ши | Вес, т | шт | за выпуск | SiO2 | Al2O3 | CaO | MnO | MgO | FeO | Основность | Si | Mn | P | S | C
7082 | 5:15 | 5:30 | 0:15 |  | пр. | 1.5 | 0.5 | 27.3 | 14 | 29.5 | 32.62 | 8.75 | 39.5 | 8.25 | 6.06 | 0.44 | 1,21/1,40 | 0.71 | 74.55 | 0.131 | 0.007 | 7.93
7083 | 10:00 | 10:20 | 0:20 |  | пр. | 1.7 | 0.8 | 29 | 14 | 23.6 | 30.84 | 7.5 | 38.82 | 11.09 | 6.29 | 0.44 | 1,26/1,46 | 0.43 | 74.95 | 0.128 | 0.004 | 7.12
7084 | 14:45 | 15:10 | 0:25 |  | пр. | 1.7 | 1 | 36.6 | 17 | 40.35 | 30.9 | 7.59 | 38.54 | 10.55 | 6.37 | 0.42 | 1,25/1,45 | 0.41 | 75.29 | 0.121 | 0.004 | 7.14
7085 | 20:30 | 20:45 | 0:15 |  | пр | 1.6 | 0.8 | 24.55 | 21 | 48.25 | 32.69 | 9.29 | 42.12 | 7.14 | 6.4 | 0.62 | 1,29/1,48 | 0.38 | 75.96 | 0.109 | 0.004 | 7.16
0:00
0:00
Итого | [6 empty] | 3.1 | 117.45 | 66 | 141.7
Анализ колошниковой пыли |  |  | Mn |  | Fe |  | CaO |  | C
|  |  | 16.7 |  | 2.2 |  | 17.23 |  | 18.2
Режим / Время | 02 |  | 04 |  | 06 |  | 08 |  | 10 |  | 12 |  | 14 |  | 16 |  | 18 |  | 20 | 22 | 24
Количество подач | 6 |  | 14 |  | 21 |  | 28 |  | 8 |  | 15 |  | 26 |  | 33 |  | 8 |  | 17 | 26 | 40
Уровень засыпи | 6,6-7,3 |  | 6,2-7,2 |  | 6,2-7,1 |  | 6,3-7,0 |  | 7,0-6,3 |  | 6,1-6,5 |  | 5,9-6,6 |  | 6,5-6,8 |  | 6,8-7,5 |  | 6,5-7,2 | 6,8-7,6 | 6,2-7,2
Расход гор. дутья | 500 |  | 467 |  | 533 |  | 600 |  | 567 |  | 700 |  | 683 |  | 700 |  | 700 |  | 700 | 750 | 733
Давление гор. дутья | 0.4 |  | 0.5 |  | 0.51 |  | 0.58 |  | 0.6 |  | 0.65 |  | 0.75 |  | 0.7 |  | 0.7 |  | 0.75 | 0.7 | 0.8
to дутья | 1052 |  | 1090 |  | 1105 |  | 1174 |  | 1172 |  | 1146 |  | 1173 |  | 1215 |  | 1218 |  | 1190 | 1160 | 1180
Давл. под колошн. | 0.14 |  | 0.16 |  | 0.21 |  | 0.2 |  | 0.2 |  | 0.3 |  | 0.32 |  | 0.34 |  | 0.3 |  | 0.3 | 0.34 | 0.38
Перепад давления | 0.26 |  | 0.34 |  | 0.3 |  | 0.38 |  | 0.4 |  | 0.35 |  | 0.43 |  | 0.36 |  | 0.4 |  | 0.45 | 0.36 | 0.42
t o колошника | 530 |  | 530 |  | 570 |  | 570 |  | 570 |  | 570 |  | 570 |  | 570 |  | 690 |  | 690 | 690 | 650
Воздуходувн.маш. | ЭВД 5 |  | ЭВД 5 |  | ЭВД 5 |  | ЭВД 5 |  | ЭВД 5 |  | ТВД 1 |  | ТВД 1 |  | ТВД 1 |  | ТВД 1 |  | ТВД 1 |  | ТВД 1
Давление воз. маш. | 0.4 |  | 0.48 |  | 0.55 |  | 0.57 |  | 0.62 |  | 0.62 |  | 0.9 |  | 0.83 |  | 0.83 |  | 0.85 | 0.91 | 0.96
[17 empty] | Всего подач за сутки |  |  |  | 101
Д П - 3 | Шихтовка печи
| 0-8 | [7 empty] | 08-16 | [7 empty] | 16-24
Перешихтовки | 02 |  | 04 |  | 06 |  | 08 |  | 10 |  | 12 |  | 14 |  | 16 |  | 18 |  | 20 | 22 | 24
П о д а ч и | [12 empty] | с 16 п
Кокс орех
Кокс Губаха
Кокс Кемер мокр т | 900 |  | 900 |  | 900 |  | 900 |  | 900 |  | 900 |  | 900 |  | 900 |  | 900 |  | 900 | 900 | 900
Кокс Кемер сух т | 1020 |  | 1020 |  | 1020 |  | 1020 |  | 1020 |  | 1020 |  | 1050 |  | 1050 |  | 1050 |  | 1050 | 1050 | 1050
В с е г о кокса | 1920 |  | 1920 |  | 1920 |  | 1920 |  | 1920 |  | 1920 |  | 1950 |  | 1950 |  | 1950 |  | 1950 | 1950 | 1950
р Mn Кудумани | 900 |  | 900 |  | 900 |  | 900 |  | 900 |  | 900 |  | 900 |  | 900 |  | 900 |  | 900 | 900 | 900
р Mn Казах | 300 |  | 300 |  | 300 |  | 300 |  | 300 |  | 300 |  | 300 |  | 300 |  | 300 |  | 300 | 300 | 300
р Mn Каражал
р Mn Новороссийск
Агломерат 7% | 1200 |  | 1200 |  | 1200 |  | 1200 |  | 1200 |  | 1200 |  | 1200 |  | 1200 |  | 1200 |  | 1200 | 1200 | 1200
Агломерат 18% | 600 |  | 600 |  | 600 |  | 600 |  | 600 |  | 600 |  | 600 |  | 600 |  | 600 |  | 600 | 600 | 600
Рудная шихта | 3000 |  | 3000 |  | 3000 |  | 3000 |  | 3000 |  | 3000 |  | 3000 |  | 3000 |  | 3000 |  | 3000 | 3000 | 3000
Металлодобавки
Тяжелый шлак
руда Канакай
Известняк
Кварцит
Воздушные фурмы | откр. в/ф №1,2,3,9,10,11,12 | [7 empty] | откр. в/ф № 1,2,3,4,8,9,10,11,12 | [7 empty] | откр. в/ф № 1,2,3,4,8,9,10,11,12
Система загрузки | КкемРмаматАгл14пр.Агл5-6пр.КкемРкзх | [7 empty] | КкемРмаматАгл14пр.Агл5-6пр.КкемРкзх | [7 empty] | КкемРмаматАгл14пр.Агл5-6пр.КкемРкзх
Простой |  | Время |  |  | Причина | [5 empty] | Тихий ход |  |  | Время |  |  | Причина
Остановка ДП |  |  |  | 0:00 | [6 empty] | Тихий ход ДП |  |  |  |  | 0:00
0:00

## 28
Работа ДП №3 | [17 empty] | 28 | августа |  | 2020г.
№ выпуска | Фактически выпуск |  |  |  | Продувка печи | Длина летки печи | Шлак |  | Слитки | Вес ферромарганца, т | Анализ шлака с печи | [6 empty] | Анализ ферромарганца
| откр | закр | прод |  |  |  | К-ши | Вес, т | шт | за выпуск | SiO2 | Al2O3 | CaO | MnO | MgO | FeO | Основность | Si | Mn | P | S | C
7086 | 1:00 | 1:15 | 0:15 |  | пр. | 1.6 | 0.8 | 24.1 | 21 | 42.9 | 32.21 | 8.82 | 41.12 | 7.58 | 7.33 | 0.53 | 1,28/1,50 | 0.65 | 76.23 | 0.119 | 0.007 | 6.96
7087 | 6:00 | 6:20 | 0:20 |  | пр | 1.6 | 0.8 | 26.45 | 21 | 51.95 | 32.13 | 9.22 | 41.73 | 6.81 | 6.76 | 0.57 | 1,30/1,51 | 1.01 | 75.89 | 0.126 | 0.011 | 6.79
7088 | 11:00 | 11:15 | 0:15 |  | пр | 1.6 | 0.6666667 | 20.25 | 21 | 52 | 32.5 | 10.08 | 42.81 | 5.28 | 6.67 | 0.51 | 1,32/1,52 | 1.22 | 75.19 | 0.146 | 0.013 | 6.72
7089 | 15:30 | 15:45 | 0:15 |  | пр. | 1.6 | 0.6666667 | 22.55 | 21 | 51.4 | 32.17 | 10.01 | 42.63 | 6 | 6.72 | 0.43 | 1,33/1,53 | 1.35 | 75.29 | 0.137 | 0.014 | 6.65
7090 | 20:30 | 20:40 | 0:10 |  | пр. | 1.7 | 0.8 | 24.85 | 21 | 58.2 | 31.88 | 10.36 | 43.48 | 5.14 | 6.89 | 0.41 | 1,36/1,58 | 0.89 | 75.2 | 0.135 | 0.008 | 6.84
0:00
Итого | [6 empty] | 3.733333 | 118.2 | 105 | 256.45
Анализ колошниковой пыли |  |  | Mn |  | Fe |  | CaO |  | C
|  |  | 18.68 |  | 3.2 |  | 16.47 |  | 19.7
Режим / Время | 02 |  | 04 |  | 06 |  | 08 |  | 10 |  | 12 |  | 14 |  | 16 |  | 18 |  | 20 | 22 | 24
Количество подач | 12 |  | 25 |  | 41 |  | 55 |  | 13 |  | 21 |  | 29 |  | 39 |  | 12 |  | 25 | 37 | 49
Уровень засыпи | 6,1-6,9 |  | 5,9-6,7 |  | 5,1-5,7 |  | 5,5-5,7 |  | 4,8-5,7 |  | 5,2-6,9 |  | 5,6-7,7 |  | 6,2-7,9 |  | 6,2-7,6 |  | 6,0-7,4 | 6,2-7,8 | 6,2-7,3
Расход гор. дутья | 817 |  | 817 |  | 800 |  | 800 |  | 800 |  | 800 |  | 800 |  | 800 |  | 783 |  | 700 | 833 | 800
Давление гор. дутья | 0.83 |  | 0.8 |  | 0.8 |  | 0.85 |  | 0.88 |  | 0.88 |  | 0.84 |  | 0.84 |  | 0.9 |  | 0.95 | 0.8 | 0.85
to дутья | 1240 |  | 1247 |  | 1211 |  | 1216 |  | 1183 |  | 1257 |  | 1212 |  | 1192 |  | 1219 |  | 1260 | 1259 | 1210
Давл. под колошн. | 0.4 |  | 0.4 |  | 0.4 |  | 0.43 |  | 0.44 |  | 0.42 |  | 0.42 |  | 0.4 |  | 0.44 |  | 0.4 | 0.38 | 0.37
Перепад давления | 0.43 |  | 0.4 |  | 0.4 |  | 0.42 |  | 0.44 |  | 0.46 |  | 0.42 |  | 0.44 |  | 0.46 |  | 0.55 | 0.42 | 0.48
t o колошника | 650 |  | 690 |  | 700 |  | 690 |  | 690 |  | 690 |  | 690 |  | 690 |  | 680 |  | 690 | 690 | 690
Воздуходувн.маш. | ТВД 1 |  | ТВД 1 |  | ТВД 1 |  | ТВД 1 |  | ТВД 1 |  | ТВД 1 |  | ТВД 1 |  | ТВД 1 |  | ТВД 1 |  | ТВД 1 |  | ТВД 1
Давление воз. маш. | 1 |  | 1.01 |  | 1.1 |  | 1.03 |  | 1.05 |  | 1 |  | 0.98 |  | 1.01 |  | 1.03 |  | 1.06 | 0.96 | 1.08
[17 empty] | Всего подач за сутки |  |  |  | 143
Д П - 3 | Шихтовка печи
| 0-8 | [7 empty] | 08-16 | [7 empty] | 16-24
Перешихтовки | 02 |  | 04 |  | 06 |  | 08 |  | 10 |  | 12 |  | 14 |  | 16 |  | 18 |  | 20 | 22 | 24
П о д а ч и | [6 empty] | с 50 п | [5 empty] | с24п. | [6 empty] | с 36 п
Кокс орех
Кокс Губаха
Кокс Кемер мокр т | 900 |  | 900 |  | 900 |  | 900 |  | 900 |  | 900 |  | 900 |  | 900 |  | 900 |  | 900 | 900 | 900
Кокс Кемер сух т | 1050 |  | 1050 |  | 1050 |  | 1040 |  | 1040 |  | 1040 |  | 1020 |  | 1020 |  | 1020 |  | 1020 | 1020 | 1020
В с е г о кокса | 1950 |  | 1950 |  | 1950 |  | 1940 |  | 1940 |  | 1940 |  | 1920 |  | 1920 |  | 1920 |  | 1920 | 1920 | 1920
р Mn Маматван | 900 |  | 900 |  | 900 |  | 900 |  | 900 |  | 900 |  | 900 |  | 900 |  | 900 |  | 900 | 1950 | 1950
р Mn Казах | 300 |  | 300 |  | 300 |  | 300 |  | 300 |  | 300 |  | 300 |  | 300 |  | 300 |  | 300 | 350 | 350
р Mn Каражал
р Mn Новороссийск
Агломерат 7% | 1200 |  | 1200 |  | 1200 |  | 1200 |  | 1200 |  | 1200 |  | 1200 |  | 1200 |  | 1200 |  | 1200 | 600 | 600
Агломерат 18% | 600 |  | 600 |  | 600 |  | 600 |  | 600 |  | 600 |  | 600 |  | 600 |  | 600 |  | 600 | 100 | 100
Рудная шихта | 3000 |  | 3000 |  | 3000 |  | 3000 |  | 3000 |  | 3000 |  | 3000 |  | 3000 |  | 3000 |  | 3000 | 3000 | 3000
Металлодобавки
Тяжелый шлак
руда Канакай
Известняк
Кварцит
Воздушные фурмы | откр. в/ф № 1,2,3,4,5,6,7,8,9,10,11,12 | [7 empty] | откр. в/ф № 1,2,3,4,5,6,7,8,9,10,11,12 | [7 empty] | откр. в/ф № 1,2,3,4,5,6,7,8,9,10,11,12
Система загрузки | КкемРмаматАгл14пр.Агл5-6пр.КкемРкзх | [7 empty] | КкемРмаматАгл14пр.Агл5-6пр.КкемРкзх | [7 empty] | КкемРмаматАгл14пр.Агл5-6пр.КкемРкзх
Простой |  | Время |  |  | Причина | [5 empty] | Тихий ход |  |  | Время |  |  | Причина
Остановка ДП |  |  |  | 0:00 | [6 empty] | Тихий ход ДП |  |  |  |  | 0:00
0:00

## 29
Работа ДП №3 | [17 empty] | 29 | августа |  | 2020г.
№ выпуска | Фактически выпуск |  |  |  | Продувка печи | Длина летки печи | Шлак |  | Слитки | Вес ферромарганца, т | Анализ шлака с печи | [6 empty] | Анализ ферромарганца
| откр | закр | прод |  |  |  | К-ши | Вес, т | шт | за выпуск | SiO2 | Al2O3 | CaO | MnO | MgO | FeO | Основность | Si | Mn | P | S | C
7091 | 1:00 | 1:15 | 0:15 |  | пр. | 1.7 | 0.75 | 26.25 | 21 | 51.95 | 31.77 | 9.66 | 40.88 | 5.23 | 8.46 | 0.46 | 1,28/1,55 | 0.87 | 74.64 | 0.134 | 0.009 | 6.85
7092 | 6:00 | 6:15 | 0:15 |  | пр. | 1.6 | 0.8 | 25.6 | 21 | 59.6 | 31.81 | 9.77 | 42.68 | 4.59 | 7.52 | 0.39 | 1,34/1,58 | 0.73 | 75.09 | 0.128 | 0.006 | 6.92
7093 | 11:00 | 11:25 | 0:25 |  | пр. | 1.6 | 1 | 32.95 | 21 | 57.6 | 31.56 | 9.5 | 40.58 | 5.57 | 7.73 | 0.38 | 1,29/1,53 | 0.59 | 76.3 | 0.121 | 0.005 | 6.99
7094 | 15:30 | 15:45 | 0:15 |  | пр. | 1.6 | 0.8 | 23.45 | 21 | 49.5 | 31.42 | 8.69 | 39.73 | 6.2 | 7.63 | 0.51 | 1,26/1,51 | 0.36 | 76.36 | 0.108 | 0.003 | 7.17
7095 | 20:30 | 20:45 | 0:15 |  | пр. | 1.5 | 0.6666667 | 18.6 | 21 | 46.65 | 31.52 | 9.6 | 40.38 | 4.88 | 7.41 | 0.32 | 1,28/1,52 | 0.79 | 75.06 | 0.131 | 0.008 | 6.88
0:00
Итого | [6 empty] | 4.016667 | 126.85 | 105 | 265.3
Анализ колошниковой пыли |  |  | Mn |  | Fe |  | CaO |  | C
Режим / Время | 02 |  | 04 |  | 06 |  | 08 |  | 10 |  | 12 |  | 14 |  | 16 |  | 18 |  | 20 | 22 | 24
Количество подач | 10 |  | 23 |  | 35 |  | 45 |  | 12 |  | 24 |  | 37 |  | 52 |  | 12 |  | 24 | 36 | 49
Уровень засыпи | 6,0-7,2 |  | 6,2-7,2 |  | 6,3-7,8 |  | 6,7-8,1 |  | 6,8-7,6 |  | 6,8-8,0 |  | 6,7-8,0 |  | 6,4-7,6 |  | 6,5-7,3 |  | 6,1-7,5 | 6,6-7,2 | 6,4-7,2
Расход гор. дутья | 800 |  | 800 |  | 800 |  | 800 |  | 783 |  | 800 |  | 800 |  | 817 |  | 817 |  | 800 | 800 | 800
Давление гор. дутья | 0.9 |  | 0.9 |  | 0.9 |  | 0.8 |  | 0.9 |  | 0.89 |  | 0.86 |  | 0.8 |  | 0.81 |  | 0.78 | 0.85 | 0.8
to дутья | 1209 |  | 1160 |  | 1224 |  | 1191 |  | 1176 |  | 1213 |  | 1201 |  | 1240 |  | 1183 |  | 1165 | 1202 | 1237
Давл. под колошн. | 0.42 |  | 0.44 |  | 0.4 |  | 0.44 |  | 0.42 |  | 0.46 |  | 0.44 |  | 0.4 |  | 0.42 |  | 0.36 | 0.44 | 0.44
Перепад давления | 0.48 |  | 0.46 |  | 0.5 |  | 0.36 |  | 0.48 |  | 0.43 |  | 0.42 |  | 0.4 |  | 0.39 |  | 0.42 | 0.41 | 0.36
t o колошника | 690 |  | 690 |  | 690 |  | 690 |  | 660 |  | 640 |  | 640 |  | 640 |  | 640 |  | 640 | 630 | 640
Воздуходувн.маш. | ТВД 1 |  | ТВД 1 |  | ТВД 1 |  | ТВД 1 |  | ТВД 1 |  | ТВД 1 |  | ТВД 1 |  | ТВД 1 |  | ТВД 1 |  | ТВД 1 |  | ТВД 1
Давление воз. маш. | 1.03 |  | 1.06 |  | 1.1 |  | 1 |  | 1 |  | 1.02 |  | 1 |  | 0.95 |  | 0.91 |  | 0.93 | 0.96 | 0.99
[17 empty] | Всего подач за сутки |  |  |  | 146
Д П - 3 | Шихтовка печи
| 0-8 | [7 empty] | 08-16 | [7 empty] | 16-24
Перешихтовки | 02 |  | 04 |  | 06 |  | 08 |  | 10 |  | 12 |  | 14 |  | 16 |  | 18 |  | 20 | 22 | 24
П о д а ч и |  |  | с 12 п | [13 empty] | с 8 п |  |  | с36п.
Кокс орех
Кокс Губаха
Кокс Кемер мокр т | 900 |  | 900 |  | 900 |  | 900 |  | 900 |  | 900 |  | 900 |  | 900 |  | 900 |  | 900 | 900 | 900
Кокс Кемер сух т | 1020 |  | 1010 |  | 1010 |  | 1010 |  | 1010 |  | 1010 |  | 1010 |  | 1010 |  | 1020 |  | 1020 | 1010 | 1010
В с е г о кокса | 1920 |  | 1910 |  | 1910 |  | 1910 |  | 1910 |  | 1910 |  | 1910 |  | 1910 |  | 1920 |  | 1920 | 1910 | 1910
р Mn Маматван | 1950 |  | 1950 |  | 1950 |  | 1950 |  | 1950 |  | 1950 |  | 1950 |  | 1950 |  | 1950 |  | 1950 | 1950 | 1950
р Mn Казах | 350 |  | 350 |  | 350 |  | 350 |  | 350 |  | 350 |  | 350 |  | 350 |  | 350 |  | 350 | 350 | 350
р Mn Каражал
р Mn Новороссийск
Агломерат 7% | 600 |  | 600 |  | 600 |  | 600 |  | 600 |  | 600 |  | 600 |  | 600 |  | 600 |  | 600 | 600 | 600
Агломерат 18% | 100 |  | 100 |  | 100 |  | 100 |  | 100 |  | 100 |  | 100 |  | 100 |  | 100 |  | 100 | 100 | 100
Рудная шихта | 3000 |  | 3000 |  | 3000 |  | 3000 |  | 3000 |  | 3000 |  | 3000 |  | 3000 |  | 3000 |  | 3000 | 3000 | 3000
Металлодобавки
Тяжелый шлак
руда Канакай
Известняк
Кварцит
Воздушные фурмы | откр. в/ф № 1,2,3,4,5,6,7,8,9,10,11,12 | [7 empty] | откр. в/ф № 1,2,3,4,5,6,7,8,9,10,11,12 | [7 empty] | откр. в/ф № 1,2,3,4,5,6,7,8,9,10,11,12
Система загрузки | КкемРмамАгл3пр.Агл5-6пр.КкемРкзх | [7 empty] | КкемРмамАгл3пр.Агл5-6пр.КкемРкзх | [7 empty] | КкемРмамАгл3пр.Агл5-6пр.КкемРкзх
Простой |  | Время |  |  | Причина | [5 empty] | Тихий ход |  |  | Время |  |  | Причина
Остановка ДП |  |  |  | 0:00 | [6 empty] | Тихий ход ДП |  |  |  |  | 0:00
0:00

## 30
Работа ДП №3 | [17 empty] | 30 | августа |  | 2020г.
№ выпуска | Фактически выпуск |  |  |  | Продувка печи | Длина летки печи | Шлак |  | Слитки | Вес ферромарганца, т | Анализ шлака с печи | [6 empty] | Анализ ферромарганца
| откр | закр | прод |  |  |  | К-ши | Вес, т | шт | за выпуск | SiO2 | Al2O3 | CaO | MnO | MgO | FeO | Основность | Si | Mn | P | S | C
7096 | 1:00 | 1:15 | 0:15 |  | пр. | 1.5 | 0.6666667 | 16.05 | 21 | 48.2 | 31.07 | 9.94 | 42.22 | 4.45 | 6.87 | 0.33 | 1,36/1,58 | 1.63 | 74.53 | 0.153 | 0.015 | 6.5
7097 | 6:00 | 6:15 | 0:15 |  | пр. | 1.5 | 0.6666667 | 19.7 | 21 | 58.8 | 29.09 | 9.91 | 40.26 | 7.61 | 6.97 | 1.45 | 1,38/1,62 | 1.52 | 75.15 | 0.154 | 0.014 | 6.56
7098 | 11:00 | 11:20 | 0:20 |  | пр | 1.6 | 0.8333333 | 32.1 | 21 | 58.1 | 32.44 | 10.63 | 41.26 | 5.46 | 7.96 | 0.6 | 1,27/1,52 | 1.44 | 76.12 | 0.13 | 0.014 | 6.6
7099 | 15:30 | 15:45 | 0:15 |  | пр | 1.6 | 0.8 | 27.85 | 21 | 47.95 | 30.03 | 8.93 | 38.2 | 8.88 | 7.56 | 1.2 | 1,27/1,52 | 0.95 | 76.1 | 0.127 | 0.01 | 6.82
7100 | 20:30 | 20:45 | 0:15 |  | пр | 1.5 | 0.8 | 24.3 | 21 | 52.3 | 32.22 | 9.55 | 40.2 | 6.64 | 7.49 | 0.64 | 1,25/1,48 | 1.1 | 74.91 | 0.14 | 0.01 | 6.76
0:00
Итого | [6 empty] | 3.766667 | 120 | 105 | 265.35
Анализ колошниковой пыли |  |  | Mn |  | Fe |  | CaO |  | C
Режим / Время | 02 |  | 04 |  | 06 |  | 08 |  | 10 |  | 12 |  | 14 |  | 16 |  | 18 |  | 20 | 22 | 24
Количество подач | 11 |  | 23 |  | 36 |  | 46 |  | 12 |  | 23 |  | 37 |  | 53 |  | 10 |  | 24 | 35 | 47
Уровень засыпи | 6,6-7,8 |  | 6,5-7,8 |  | 6,2-7,3 |  | 6,8-7,9 |  | 6,4-7,9 |  | 7,0-8,1 |  | 6,5-8,3 |  | 6,2-8,1 |  | 6,3-7,5 |  | 6,0-7,2 | 6,4-8,2 | 6,3-8,1
Расход гор. дутья | 800 |  | 800 |  | 767 |  | 800 |  | 767 |  | 800 |  | 800 |  | 800 |  | 817 |  | 817 | 817 | 800
Давление гор. дутья | 0.8 |  | 0.82 |  | 0.95 |  | 0.85 |  | 0.92 |  | 0.85 |  | 0.9 |  | 0.9 |  | 0.85 |  | 0.9 | 0.83 | 0.89
to дутья | 1206 |  | 1198 |  | 1155 |  | 1132 |  | 1204 |  | 1201 |  | 1209 |  | 1173 |  | 1255 |  | 1195 | 1208 | 1208
Давл. под колошн. | 0.42 |  | 0.4 |  | 0.42 |  | 0.44 |  | 0.42 |  | 0.42 |  | 0.42 |  | 0.46 |  | 0.44 |  | 0.44 | 0.45 | 0.45
Перепад давления | 0.38 |  | 0.42 |  | 0.53 |  | 0.41 |  | 0.5 |  | 0.43 |  | 0.48 |  | 0.44 |  | 0.41 |  | 0.46 | 0.38 | 0.44
t o колошника | 640 |  | 640 |  | 640 |  | 640 |  | 640 |  | 640 |  | 550 |  | 650 |  | 650 |  | 600 | 600 | 600
Воздуходувн.маш. | ТВД 1 |  | ТВД 1 |  | ТВД 1 |  | ТВД 1 |  | ТВД 1 |  | ТВД 1 |  | ТВД 1 |  | ТВД 1 |  | ТВД 1 |  | ТВД 1 |  | ТВД 1
Давление воз. маш. | 0.98 |  | 1 |  | 0.96 |  | 0.98 |  | 1.07 |  | 1.03 |  | 1.05 |  | 1.05 |  | 0.99 |  | 1.06 | 1.02 | 1
[17 empty] | Всего подач за сутки |  |  |  | 146
Д П - 3 | Шихтовка печи
| 0-8 | [7 empty] | 08-16 | [7 empty] | 16-24
Перешихтовки | 02 |  | 04 |  | 06 |  | 08 |  | 10 |  | 12 |  | 14 |  | 16 |  | 18 |  | 20 | 22 | 24
П о д а ч и |  |  | с14п. | [13 empty] | с 9 п
Кокс орех
Кокс Губаха
Кокс Кемер мокр т | 900 |  | 900 |  | 900 |  | 900 |  | 900 |  | 900 |  | 900 |  | 900 |  | 900 |  | 900 | 900 | 900
Кокс Кемер сух т | 1010 |  | 990 |  | 990 |  | 990 |  | 990 |  | 990 |  | 990 |  | 990 |  | 980 |  | 980 | 980 | 980
В с е г о кокса | 1910 |  | 1890 |  | 1890 |  | 1890 |  | 1890 |  | 1890 |  | 1890 |  | 1890 |  | 1880 |  | 1880 | 1880 | 1880
р Mn Маматван | 1950 |  | 1900 |  | 1900 |  | 1900 |  | 1900 |  | 1900 |  | 1900 |  | 1900 |  | 1900 |  | 1900 | 1900 | 1900
р Mn Казах | 350 |  | 400 |  | 400 |  | 400 |  | 400 |  | 400 |  | 400 |  | 400 |  | 400 |  | 400 | 400 | 400
р Mn Каражал
р Mn Новороссийск
Агломерат 7% | 600 |  | 600 |  | 600 |  | 600 |  | 600 |  | 600 |  | 600 |  | 600 |  | 600 |  | 600 | 600 | 600
Агломерат 18% | 100 |  | 100 |  | 100 |  | 100 |  | 100 |  | 100 |  | 100 |  | 100 |  | 100 |  | 100 | 100 | 100
Рудная шихта | 3000 |  | 3000 |  | 3000 |  | 3000 |  | 3000 |  | 3000 |  | 3000 |  | 3000 |  | 3000 |  | 3000 | 3000 | 3000
Металлодобавки
Тяжелый шлак
руда Канакай
Известняк
Кварцит
Воздушные фурмы | откр. в/ф № 1,2,3,4,5,6,7,8,9,10,11,12 | [7 empty] | откр. в/ф № 1,2,3,4,5,6,7,8,9,10,11,12 | [7 empty] | откр. в/ф № 1,2,3,4,5,6,7,8,9,10,11,12
Система загрузки | КкемРмамАгл3пр.Агл5-6пр.КкемРкзх | [7 empty] | КкемРмамАгл3пр.Агл5-6пр.КкемРкзх | [7 empty] | КкемРмамАгл3пр.Агл5-6пр.КкемРкзх
Простой |  | Время |  |  | Причина | [5 empty] | Тихий ход |  |  | Время |  |  | Причина
Остановка ДП |  |  |  | 0:00 | [6 empty] | Тихий ход ДП |  |  |  |  | 0:00
0:00

## 31
Работа ДП №3 | [17 empty] | 31 | августа |  | 2020г.
№ выпуска | Фактически выпуск |  |  |  | Продувка печи | Длина летки печи | Шлак |  | Слитки | Вес ферромарганца, т | Анализ шлака с печи | [6 empty] | Анализ ферромарганца
| откр | закр | прод |  |  |  | К-ши | Вес, т | шт | за выпуск | SiO2 | Al2O3 | CaO | MnO | MgO | FeO | Основность | Si | Mn | P | S | C
7101 | 1:00 | 1:15 | 0:15 |  | пр. | 1.5 | 0.75 | 23 | 21 | 48.1 | 32.62 | 9.48 | 38.27 | 7.52 | 7.98 | 0.98 | 1,17/1,42 | 0.9 | 74.63 | 0.14 | 0.009 | 6.84
7102 | 6:00 | 6:15 | 0:15 |  | пр | 1.5 | 0.8 | 24.15 | 21 | 58.25 | 31.11 | 10.09 | 38.67 | 8.77 | 7.51 | 1.14 | 1,24/1,48 | 1.11 | 75.07 | 0.142 | 0.009 | 6.76
7103 | 11:00 | 11:20 | 0:20 |  | пр. | 1.6 | 0.8333333 | 24 | 21 | 59.7 | 31.95 | 10.27 | 40.2 | 5.73 | 7.21 | 0.32 | 1,26/1,48 | 0.92 | 75.73 | 0.125 | 0.008 | 6.83
7104 | 15:30 | 15:45 | 0:15 |  | пр. | 1.5 | 0.8 | 24 | 21 | 46.5 | 31.8 | 9.24 | 39.41 | 6.06 | 7.71 | 0.36 | 1,24/1,46 | 0.89 | 75.35 | 0.143 | 0.008 | 6.84
7105 | 20:30 | 20:50 | 0:20 |  | пр | 1.5 | 0.75 | 20.2 | 21 | 53.35 | 31.57 | 10.38 | 41.58 | 4.66 | 8.12 | 0.31 | 1,32/1,57 | 0.69 | 76.06 | 0.125 | 0.008 | 6.94
0:00
Итого | [6 empty] | 3.933333 | 115.35 | 105 | 265.9
Анализ колошниковой пыли |  |  | Mn |  | Fe |  | CaO |  | C
|  |  | 17.86 |  | 3 |  | 17.03 |  | 19.76
Режим / Время | 02 |  | 04 |  | 06 |  | 08 |  | 10 |  | 12 |  | 14 |  | 16 |  | 18 |  | 20 | 22 | 24
Количество подач | 11 |  | 24 |  | 38 |  | 50 |  | 15 |  | 27 |  | 40 |  | 54 |  | 15 |  | 26 | 36 | 49
Уровень засыпи | 7,0-8,2 |  | 6,8-8,0 |  | 6,6-8,2 |  | 6,9-8,3 |  | 6,4-8,0 |  | 6,7-8,2 |  | 6,6-8,3 |  | 6,3-7,5 |  | 6,2-8,2 |  | 6,2-8,0 | 6,7-8,4 | 6,8-8,3
Расход гор. дутья | 817 |  | 817 |  | 783 |  | 800 |  | 800 |  | 800 |  | 800 |  | 833 |  | 833 |  | 800 | 817 | 800
Давление гор. дутья | 0.84 |  | 0.86 |  | 0.92 |  | 0.9 |  | 0.85 |  | 0.85 |  | 0.8 |  | 0.9 |  | 0.9 |  | 0.9 | 0.85 | 0.9
to дутья | 1248 |  | 1226 |  | 1211 |  | 1216 |  | 1180 |  | 1246 |  | 1212 |  | 1173 |  | 1185 |  | 1255 | 1240 | 1192
Давл. под колошн. | 0.44 |  | 0.43 |  | 0.42 |  | 0.48 |  | 0.4 |  | 0.44 |  | 0.38 |  | 0.38 |  | 0.46 |  | 0.44 | 0.44 | 0.42
Перепад давления | 0.4 |  | 0.43 |  | 0.5 |  | 0.42 |  | 0.45 |  | 0.41 |  | 0.42 |  | 0.52 |  | 0.44 |  | 0.46 | 0.41 | 0.48
t o колошника | 600 |  | 600 |  | 600 |  | 600 |  | 600 |  | 600 |  | 600 |  | 600 |  | 600 |  | 600 | 600 | 660
Воздуходувн.маш. | ТВД 1 |  | ТВД 1 |  | ТВД 1 |  | ТВД 1 |  | ТВД 1 |  | ТВД 1 |  | ТВД 1 |  | ТВД 1 |  | ТВД 1 |  | ТВД 1 |  | ТВД 1
Давление воз. маш. | 0.98 |  | 1.02 |  | 1.08 |  | 1.04 |  | 1.08 |  | 1 |  | 1 |  | 1.03 |  | 1.06 |  | 1.06 | 1 | 1.07
[17 empty] | Всего подач за сутки |  |  |  | 153
Д П - 3 | Шихтовка печи
| 0-8 | [7 empty] | 08-16 | [7 empty] | 16-24
Перешихтовки | 02 |  | 04 |  | 06 |  | 08 |  | 10 |  | 12 |  | 14 |  | 16 |  | 18 |  | 20 | 22 | 24
П о д а ч и |  |  | с 14 п |  |  |  | с 47 п |  | с 7 п |  |  |  | с 39 п
Кокс орех
Кокс Губаха
Кокс Кемер мокр т | 900 |  | 900 |  | 900 |  | 900 |  | 900 |  | 900 |  | 900 |  | 900 |  | 900 |  | 900 | 900 | 900
Кокс Кемер сух т | 980 |  | 980 |  | 980 |  | 970 |  | 960 |  | 960 |  | 960 |  | 960 |  | 960 |  | 960 | 960 | 960
В с е г о кокса | 1880 |  | 1880 |  | 1880 |  | 1870 |  | 1860 |  | 1860 |  | 1860 |  | 1860 |  | 1860 |  | 1860 | 1860 | 1860
р Mn Кудумани | 1900 |  | 1950 |  | 1950 |  | 1950 |  | 2050 |  | 2050 |  | 2200 |  | 2200 |  | 2200 |  | 2200 | 2200 | 2200
р Mn Казах | 400 |  | 350 |  | 350 |  | 350 |  | 350 |  | 350 |  | 200 |  | 200 |  | 200 |  | 200 | 200 | 200
р Mn Каражал
р Mn Новороссийск
Агломерат 7% | 600 |  | 600 |  | 600 |  | 600 |  | 550 |  | 550 |  | 550 |  | 550 |  | 550 |  | 550 | 550 | 550
Агломерат 18% | 100 |  | 100 |  | 100 |  | 100 |  | 50 |  | 50 |  | 50 |  | 50 |  | 50 |  | 50 | 50 | 50
Рудная шихта | 3000 |  | 3000 |  | 3000 |  | 3000 |  | 3000 |  | 3000 |  | 3000 |  | 3000 |  | 3000 |  | 3000 | 3000 | 3000
Металлодобавки
Тяжелый шлак
руда Канакай
Известняк
Кварцит | [12 empty] | 30 |  | 30 |  | 30 |  | 30 | 30 | 30
Воздушные фурмы | откр. в/ф № 1,2,3,4,5,6,7,8,9,10,11,12 | [7 empty] | откр. в/ф № 1,2,3,4,5,6,7,8,9,10,11,12 | [7 empty] | откр. в/ф № 1,2,3,4,5,6,7,8,9,10,11,12
Система загрузки | КкемРмамАгл3пр.Агл5-6пр.КкемРкзх | [7 empty] | КкемРмамАгл3пр.Агл5-6пр.КкемРкзх | [7 empty] | КкемРмамАгл3пр.Агл5-6пр.КкемРкзх
Простой |  | Время |  |  | Причина | [5 empty] | Тихий ход |  |  | Время |  |  | Причина
Остановка ДП |  |  |  | 0:00 | [6 empty] | Тихий ход ДП |  |  |  |  | 0:00
0:00