## январь 20
Сведения по учету производства ферромарганца в АО "СЧПЗ" — ДП-1
[43 empty] | на | 31 |  |  | августа | января |  |  |  |  | 2020г
Дата | Расход Mn шихты | [5 empty] | Расх.добавок, флюсов | [8 empty] | Расход кокса |  |  |  |  | Производство FeMn78, т | Производство FeMn с Si<1, т | Сод. Si в сплаве % | Температура колош. газа, °С | Температура гор. дутья °С | Расх. гор. дутья, м3/мин / фурмы,шт | Средн. содерж Mn в сплаве, % | Количество подач, шт | Кол. выпусков, шт | Количество пыли |  | Количество шлака |  |  | Перевал, т | Зеленый шлак, т. | Мелочь Фмн | Удельн.расход мелочи, т | Осн-ть | Сод Al2O3 в шлаке,% | Сод MgO в шлаке,% | Сод. MnO в шлаке, % | Производство фактическое, т | [5 empty] | Теоретический выход FeMn, т | Потери Mn со шлаком расчетно, т |  | Факт. коэф-т извлеч. Mn из расплава | Потери Mn со шлаком расчетно т | Среднее значение коэф-т извлечение Mn из расплава | [5 empty] | Проплавлено руды (влаж.), т | [6 empty] | Влажность руды , % | [6 empty] | Сод. Mn в руде, % | [6 empty] | Сожжено кокса(сух) т |  |  |  | Влажность кокса, %
| Проплавлено шихты (влаж.), т | Влажность шихты , % | Сухой руды, т | Сод. Mn в марг. шихте, % | Удельн расход марг. шихты, т | Отсев руды, т | Удельн расход руды, т | Известняк, т | Шлак тяжелый, т | Fe содер. материалов, т | Агломерат, т | Удельн.расход агломерата, т | Известняк, т | Кварцит,т | Сожжено кокса (сухого, заданный), т | Сожжено кокса (влаж.), т | Влажность кокса, % | Выход кокс. мелочи т | Сухого кокса (заданный), т | Удельн. расход сухого кокса, т | [81 empty] | Тяжелый шлак
[30 empty] | Всего, т | на т FeMn, кг | верх- него | Всего, т | на т FeMn, кг | [8 empty] | Разлито жидкого |  |  | с отвала | % с отвала | Всего годного |  | химические | физические | [48 empty] | ПО ДЦ
[44 empty] | из шлака | c перевала | [5 empty] | 4% |  |  |  | FeMn НИ | План | План по нараст. |  |  | Габон | Маматван | Глория | Агломерат кисл | Казахстан(10-100) | Каражал | Агломерат | Габон | Маматван | Глория |  | Казахстан(10-100) | Каражал |  | Габон | Маматван | Глория | Агломерат кисл | Казахстан(10-100) | Каражал | Агломерат | Кемерово | Губаха+25 | Н.Тагил | Алтай | Кемерово | Губаха+25 | Н.Тагил | Алтай | Габон | Маматван | Глория | Агломерат кисл | Казахстан (10-100) | Каражал | Агломерат | Кемерово | Губаха +25 | Н. Тагил | Алтай | Удельный расход шихты ДП №1 и №3 | Удельный расход кокса ДП №1 и №3 | Кол-во, т | W | Mn |  | ИТОГО
1 | 286.94 | 2.007877 | 281.1786 | 40.51535 | 2.035903 |  | 1.123536 | 0 | 11.661 | 0 | 126.007 | 0.9123669 | 0 | 3.333 | 172.863002 | 172.863 | 2.09 | 8.17 | 169.2501633 | 1.225474 | 71.92 | 138.11 | 0.7 | 496 | 1205 | 440/9 | 75.09 | 115 | 4 | 21.45 | 155.311 |  | 83.7 | 606.0387 | 12.89 | 5.28 | 33.97 | 0.1941698 | 1,18/1,41 | 13.52 | 6.59 | 9.57 | 174.95 | 2.41 |  |  | 0 | 138.11 | 134.634 | 6.204999 | 5.5244 | 0.9103436 | 11.7294 | 0.91 | 138.11 | 116.129 | 116.129 | 1 | 116.129 | 1e-06 | 160.933 | 1e-06 | 80.204 | 1e-06 | 1e-06 | 45.803 | 1e-06 | 3.58 | 1e-06 | 1e-06 | 1e-06 | 1e-06 | 1e-06 | 1e-06 | 36.34 | 1e-06 | 45.39 | 1e-06 | 1e-06 | 46.65 | 1e-06 | 115.385 | 57.478 | 1e-06 | 1e-06 | 2.09 | 2.09 | 1e-06 | 9.9999999e-07 | 155.1715986 | 9.9999999e-07 | 80.204 | 9.9999999e-07 | 9.9999999e-07 | 45.803 | 9.9999999e-07 | 112.9734535 | 56.2767098 | 9.9999999e-07 | 2.068604 | 1.230551 | 11.661 | 0.64 | 14.19 | 11.5863696 | 2.189514
2 | 299.494 | 1.532372 | 294.904637 | 40.52888 | 2.01012 |  | 1.110392 | 0 | 12.211 | 0 | 131.999 | 0.8997274 | 0 | 1.99 | 184.73 | 184.73 | 2.07 | 8.85 | 180.906089 | 1.233086 | 110.91 | 146.71 | 0.18 | 500 | 1206 | 452/9 | 75.64 | 121 | 4 | 16 | 109.0587 |  | 97.45 | 664.2356 | 15.55 | 8.39 | 34.6 | 0.182972 | 1,17/1,4 | 12 | 6.44 | 10.93 | 189.1 | 0.6 |  |  | 0 | 146.71 | 140.597 | 8.250995 | 5.8684 | 0.9284639 | 14.1194 | 0.92 | 284.82 | 116.129 | 232.2581 | 1 | 232.2581 |  | 167.495 |  | 131.999 |  |  |  |  | 2.74 | [6 empty] | 36.43 |  | 45.73 |  |  |  |  | 121.661 | 63.069 |  |  | 2.07 | 2.07 |  | 0 | 162.905637 | 0 | 131.999 | 0 | 0 | 0 | 0 | 119.1426173 | 61.7634717 | 0 | 2.231884 | 1.345814 | 12.211 | 0.11 | 16.44 | 12.1975679 | 2.651084
3 | 310.039 | 1.608507 | 305.0520019 | 40.96678 | 2.010757 |  | 1.112491 | 0 | 12.245 | 0 | 136.276 | 0.8982664 | 0 | 2.197 | 189.415 | 189.415 | 2.16 | 6.22 | 185.323636 | 1.221565 | 63.84 | 100.93 | 0.98 | 515 | 1206 | 456/9 | 75.31 | 124 | 4 | 18.95 | 124.9094 |  | 74.95 | 494.0347 | 23.43 | 5.7 | 36.27 | 0.1891525 | 1,29/1,53 | 14.15 | 6.54 | 9.05 | 191.75 | 1.93 |  |  | 0 | 151.71 | 147.0399 | 5.254417 | 6.0684 | 0.9142419 | 11.32282 | 0.918 | 436.53 | 116.129 | 348.3871 | 1 | 348.3871 |  | 173.763 |  | 136.276 |  |  |  |  | 2.87 | [6 empty] | 37.09 |  | 45.91 |  |  |  |  | 127.411 | 62.004 |  |  | 2.16 | 2.16 |  | 0 | 168.7760019 | 0 | 136.276 | 0 | 0 | 0 | 0 | 124.6589224 | 60.6647136 | 0 | 1.981082 | 1.189455 | 12.245 | 0.31 | 13.41 | 12.2070405 | 2.173634
4 | 287.84 | 2.431615 | 280.8408386 | 40.69691 | 2.049484 |  | 1.125825 | 0 | 11.688 | 0 | 126.569 | 0.9236591 | 0 | 3.116 | 174.871 | 174.871 | 2.15 | 7.86 | 171.1112735 | 1.248714 | 101.22 | 102.8 | 0.6 | 528 | 1214 | 449/9 | 75.17 | 115 | 4 | 17.1 | 124.7902 |  | 76.85 | 560.8261 | 15.35 | 4.46 | 36.99 | 0.2090421 | 1,26/1,48 | 13.93 | 6.44 | 9.04 | 176.95 | 1.53 |  |  | 0 | 137.03 | 135.5871 | 5.381665 | 5.4812 | 0.9012359 | 10.86286 | 0.914 | 573.56 | 116.129 | 464.5161 | 1 | 464.5161 |  | 161.271 |  | 126.569 |  |  |  |  | 4.34 | [6 empty] | 36.48 |  | 46.07 |  |  |  |  | 117.347 | 57.524 |  |  | 2.15 | 2.15 |  | 0 | 154.2718386 | 0 | 126.569 | 0 | 0 | 0 | 0 | 114.8240395 | 56.287234 | 0 | 2.008787 | 1.218662 | 11.688 | 0.59 | 18.44 | 11.6190408 | 2.850274
5 | 275.039 | 1.305183 | 271.4492389 | 40.70093 | 2.135882 |  | 1.184021 | 0 | 11.197 | 0 | 120.972 | 0.9518609 | 0 | 2.239 | 166.949 | 166.949 | 1.74 | 7.46 | 164.0440874 | 1.290771 | 127.09 | 127.09 | 0.54 | 550 | 1212 | 443/9 | 75.42 | 110 | 4 | 14.15 | 111.3384 |  | 74.4 | 585.4119 | 14.64 | 7.27 | 34.82 | 0.207077 | 1,23/1,44 | 13.89 | 6.34 | 9.07 | 168.15 | 1.03 |  |  | 0 | 127.09 | 130.3729 | 5.227386 | 5.0836 | 0.8675709 | 10.31099 | 0.905 | 700.65 | 116.129 | 580.6452 | 1 | 580.6452 |  | 154.067 |  | 120.972 |  |  |  |  | 2.33 | [6 empty] | 36.76 |  | 45.72 |  |  |  |  | 111.936 | 55.013 |  |  | 1.74 | 1.74 |  | 0 | 150.4772389 | 0 | 120.972 | 0 | 0 | 0 | 0 | 109.9883136 | 54.0557738 | 0 | 2.031055 | 1.214186 | 11.197 | 0.44 | 16.83 | 11.1477332 | 2.487621
6 | 280.35 | 1.604854 | 275.850791 | 40.8807 | 1.971208 |  | 1.092009 | 0 | 11.016 | 0 | 123.035 | 0.8791982 | 0 | 2.212 | 171.359 | 171.359 | 2.11 | 8.77 | 167.7433251 | 1.19868 | 104.85 | 139.94 | 0.35 | 564 | 1214 | 450/9 | 75.89 | 112 | 4 | 13.35 | 95.39803 |  | 91.45 | 653.4944 | 13.86 | 10.34 | 38.09 | 0.2042907 | 1,18/1,42 | 11.93 | 6.47 | 11.19 | 186.45 | 1.92 |  |  | 0 | 139.94 | 132.1414 | 7.927169 | 5.5976 | 0.9417462 | 13.52477 | 0.911 | 840.59 | 116.129 | 696.7742 | 1 | 696.7742 |  | 157.315 |  | 123.035 |  |  |  |  | 2.86 | [6 empty] | 36.83 |  | 46.06 |  |  |  |  | 115.348 | 56.011 |  |  | 2.11 | 2.11 |  | 0 | 152.815791 | 0 | 123.035 | 0 | 0 | 0 | 0 | 112.9141572 | 54.8291679 | 0 | 2.130025 | 1.276022 | 11.016 | 0.24 | 16.69 | 10.9895616 | 2.416864
7 | 331.499 | 2.541723 | 323.0732123 | 40.9992 | 2.242785 |  | 1.267492 | 0 | 13.452 | 0 | 140.491 | 0.9752933 | 0 | 0.715 | 202.364 | 202.364 | 2.12 | 6.03 | 198.0738832 | 1.375036 | 72.91 | 144.05 | 0.33 | 518 | 1215 | 458/9 | 75.38 | 132 | 4 | 18.1 | 125.6508 |  | 83.65 | 580.7011 | 11.93 | 8.23 | 36.41 | 0.1959107 | 1,27/1,51 | 13.07 | 6.41 | 9.47 | 185.85 | 2.84 |  |  | 0 | 144.05 | 155.9996 | 6.136493 | 5.762 | 0.8197719 | 11.89849 | 0.896 | 984.64 | 116.129 | 812.9032 | 1 | 812.9032 | 25.585 | 165.423 |  | 140.491 |  |  |  | 15.54 | 2.69 | [5 empty] | 43.77 | 36.4 |  | 45.91 |  |  |  |  | 136.345 | 66.019 |  |  | 2.12 | 2.12 |  | 21.609091 | 160.9731213 | 0 | 140.491 | 0 | 0 | 0 | 0 | 133.454486 | 64.6193972 | 0 | 2.306543 | 1.395935 | 13.452 | 0.35 | 14.6 | 13.404918 | 2.596336
8 | 279.969 | 3.512931 | 270.1338824 | 41.92559 | 1.940896 |  | 1.141435 | 0 | 11.43 | 0 | 111.269 | 0.7994611 | 1.671 | 0 | 173.376 | 173.376 | 2.15 |  | 169.648416 | 1.218914 | 105.65 | 70.79 | 0.78 | 551 | 1201 | 446/9 | 75.45 | 113 | 4 | 15.8 | 113.5221 |  | 84.65 | 608.2052 | 15.6 | 9.36 | 36.5 | 0.1991814 | 1,09/1,32 | 17.08 | 6.17 | 12.12 | 183.25 | 1.79 |  |  | 0 | 139.18 | 133.1311 | 7.947562 | 5.5672 | 0.9272094 | 13.51476 | 0.9 | 1123.82 | 116.129 | 929.0323 | 1 | 929.0323 | 56.078 | 112.622 |  | 111.269 |  |  |  | 13.12 | 2.2 | [5 empty] | 43.14 | 36.92 |  | 46.38 |  |  |  |  | 117.382 | 55.994 |  |  | 2.15 | 2.15 |  | 48.7205664 | 110.144316 | 0 | 111.269 | 0 | 0 | 0 | 0 | 114.858287 | 54.790129 | 0 | 1.981077 | 1.212588 | 11.43 | 0.9 | 13.91 | 11.32713 | 2.088275
9 | 127.994 | 3.176771 | 123.9279231 | 41.7272 | 1.882545 |  | 1.108354 | 0 | 4.062 | 0 | 50.965 | 0.7741911 | 2.58 | 0 | 85.636 | 85.636 | 2.16 | 42.77 | 83.7862624 | 1.272767 | 36.48 | 65.83 | 0.24 | 548 | 1142 | 413/8 | 75.54 | 53 | 3 | 8.5 | 129.1205 |  | 44.75 | 679.7813 | 11.67 | 4.53 | 23.37 | 0.2536082 | 0,89/1,12 | 16.2 | 5.96 | 15.76 | 92.15 | 1.58 |  |  | 0 | 65.83 | 60.59397 | 5.463282 | 2.6332 | 0.9616397 | 8.096482 | 0.903 | 1189.65 | 116.129 | 1045.161 | 1 | 1045.161 | 25.636 | 51.393 |  | 50.965 |  |  |  | 11.27 | 2.29 | [5 empty] | 41.72 | 36.73 |  | 46.77 |  |  |  |  | 60.235 | 25.401 |  |  | 2.16 | 2.16 |  | 22.7468228 | 50.2161003 | 0 | 50.965 | 0 | 0 | 0 | 0 | 58.933924 | 24.8523384 | 0 | 2.050605 | 1.268213 | 4.062 | 0.64 | 15.57 | 4.0360032 | 0.8318847
10 | 275.259 | 2.932801 | 267.1862009 | 41.12184 | 2.463908 |  | 1.605037 | 0 | 11.406 | 0 | 93.136 | 0.8588713 | 5.72 | 0 | 171.323 | 171.323 | 2.1 | 16.45 | 167.725217 | 1.54671 | 88.23 | 30.58 | 1.11 | 586 | 1162 | 451/9 | 76.34 | 110 | 4 | 5.85 | 53.94688 |  | 64.45 | 594.3379 | 15.06 | 5.71 | 35.83 | 0.2406313 | 1,07/1,3 | 17.41 | 5.79 | 11.46 | 148.9 | 1.08 |  |  | 0 | 108.44 | 127.8614 | 5.721526 | 4.3376 | 0.7534512 | 10.05913 | 0.888 | 1298.09 | 116.129 | 1161.29 | 1 | 1161.29 | 44.503 | 137.62 |  | 93.136 |  |  |  | 8.77 | 3.03 | [5 empty] | 42.28 | 37.27 |  | 46.26 |  |  |  |  | 116.161 | 55.162 |  |  | 2.1 | 2.1 |  | 40.6000869 | 133.450114 | 0 | 93.136 | 0 | 0 | 0 | 0 | 113.721619 | 54.003598 | 0 | 2.158616 | 1.317054 | 11.406 | 0.62 | 14.92 | 11.3352828 | 2.215384
11 | 280.383 | 3.296509 | 271.1401488 | 41.08318 | 2.155327 |  | 1.398705 | 0 | 11.325 | 0 | 95.183 | 0.7566216 | 6.789 | 0 | 175.544 | 175.544 | 1.43 | 7.43 | 173.0337208 | 1.375467 | 125.8 | 125.8 | 0.28 | 548 | 1191 | 453/9 | 76.19 | 111 | 4 | 6.2 | 49.28458 |  | 82.95 | 659.38 | 11.69 | 7.87 | 35.65 | 0.2126454 | 1,17/1,41 | 15.6 | 6.14 | 11.57 | 167.65 | 1.67 |  |  | 0 | 125.8 | 129.5777 | 7.43454 | 5.032 | 0.8604403 | 12.46654 | 0.886 | 1423.89 | 116.129 | 1277.419 | 1 | 1277.419 | 45.152 | 140.048 |  | 95.183 |  |  |  | 12.22 | 2.66 | [5 empty] | 41.88 | 37.07 |  | 46.61 |  |  |  |  | 119.53 | 56.014 |  |  | 1.43 | 1.43 |  | 39.6344256 | 136.3227232 | 0 | 95.183 | 0 | 0 | 0 | 0 | 117.820721 | 55.2129998 | 0 | 2.111652 | 1.296675 | 11.325 | 0.45 | 13.12 | 11.2740375 | 1.941401
12 | 270.148 | 3.241306 | 261.3916776 | 40.32635 | 2.125136 |  | 1.501688 | 0 | 10.749 | 0 | 76.684 | 0.6234472 | 4.142 | 0 | 167.201 | 167.201 | 1.64 | 23.01 | 164.4589036 | 1.337064 | 123 | 31.25 | 1.12 | 555 | 1190 | 443/9 | 76.88 | 108 | 4 | 11.3 | 91.86992 |  | 68.9 | 560.1626 | 13.19 | 12.55 | 37.21 | 0.2193339 | 1,42/1,67 | 18.22 | 6.09 | 8.68 | 169.65 | 3.11 |  |  | 0 | 123 | 121.9638 | 4.632797 | 4.92 | 0.8970938 | 9.552797 | 0.887 | 1546.89 | 116.129 | 1393.548 | 1 | 1393.548 | 51.784 | 141.68 |  |  |  |  | 76.684 | 11.41 | 2.01 | [5 empty] | 43.14 | 36.79 |  |  |  |  | 44.96 |  | 113.197 | 54.004 |  |  | 1.64 | 1.64 |  | 45.8754456 | 138.832232 | 0 | 0 | 0 | 0 | 76.684 | 0 | 111.3405692 | 53.1183344 | 0 | 2.497837 | 1.547488 | 10.749 | 0.27 | 16.26 | 10.7199777 | 2.267259
13 | 277.627 | 4.170944 | 266.0473328 | 39.44317 | 2.24361 |  | 1.815857 | 0 | 11.128 | 0 | 50.723 | 0.4277534 | 0 | 0 | 168.766 | 168.766 | 1.45 | 9.51 | 166.318893 | 1.402588 | 118.58 | 90.55 | 0.8 | 551 | 1200 | 446/9 | 77.25 | 111 | 4 | 11.15 | 94.02935 |  | 64.55 | 544.3582 | 15.76 | 9.01 | 36.63 | 0.2254848 | 1,33/1,58 | 16.8 | 6.14 | 8.78 | 162.45 | 1.77 |  |  | 0 | 118.58 | 121.086 | 4.390309 | 4.7432 | 0.8729296 | 9.133509 | 0.886 | 1665.47 | 116.129 | 1509.677 | 1 | 1509.677 | 72.04 | 154.864 |  |  |  |  | 50.723 | 12.14 | 1.83 | [5 empty] | 42.3 | 36.53 |  |  |  |  | 44.28 |  | 113.265 | 55.501 |  |  | 1.45 | 1.45 |  | 63.294344 | 152.0299888 | 0 | 0 | 0 | 0 | 50.723 | 0 | 111.6226575 | 54.6962355 | 0 | 2.103703 | 1.282675 | 11.128 | 0.23 | 17.37 | 11.1024056 | 2.496424
14 | 272.387 | 5.271511 | 258.02809 | 39.6361 | 1.862615 |  | 1.469191 | 0 | 10.606 | 0 | 54.501 | 0.3934238 | 0 | 0 | 165.559 | 165.559 | 1.59 | 14.94 | 162.9266119 | 1.176111 | 138.53 | 71.54 | 0.83 | 600 | 1191 | 455/9 | 76.57 | 109 | 4 | 12.55 | 90.5941 |  | 81.95 | 591.5686 | 13.54 | 7.01 | 35.66 | 0.1992179 | 1,3/1,55 | 16.41 | 6.25 | 9.21 | 179 | 2.2 |  |  | 0 | 138.53 | 118.6991 | 5.846729 | 5.5412 | 1.037157 | 11.38793 | 0.896 | 1804 | 116.129 | 1625.806 | 1 | 1625.806 | 70.83 | 147.056 |  |  |  |  | 54.501 | 13.94 | 3.05 | [5 empty] | 41.29 | 37.3 |  |  |  |  | 43.79 |  | 122.336 | 43.223 |  |  | 1.59 | 1.59 |  | 60.956298 | 142.570792 | 0 | 0 | 0 | 0 | 54.501 | 0 | 120.3908576 | 42.5357543 | 0 | 2.185539 | 1.328865 | 10.606 | 0.49 | 15.2 | 10.5540306 | 2.095093
15 | 278.633 | 4.839373 | 265.1489091 | 39.80075 | 2.108372 |  | 1.663064 | 0 | 11.038 | 0 | 56.002 | 0.4453085 | 0 | 0 | 174.203 | 174.203 | 1.37 | 21.05 | 171.8164189 | 1.366225 | 125.76 | 97.39 | 0.62 | 518 | 1193 | 439/9 | 76.35 | 113 | 4 | 13.5 | 107.3473 |  | 67.15 | 533.9536 | 12.97 | 6.62 | 35.7 | 0.2139646 | 1,32/1,56 | 15.58 | 6.34 | 8.92 | 166.85 | 1.23 |  |  | 0 | 125.76 | 122.8246 | 4.63997 | 5.0304 | 0.9098514 | 9.67037 | 0.895 | 1929.76 | 116.129 | 1741.935 | 1 | 1741.935 | 72.605 | 150.026 |  |  |  |  | 56.002 | 13.53 | 2.44 | [5 empty] | 42.4 | 37.05 |  |  |  |  | 43.8 |  | 174.203 |  |  |  | 1.37 |  |  | 62.7815435 | 146.3653656 | 0 | 0 | 0 | 0 | 56.002 | 0 | 171.8164189 | 0 | 0 | 1.919816 | 1.210624 | 11.038 | 0.61 | 15.02 | 10.9706682 | 2.158211
16 | 251.899 | 4.794556 | 239.8215614 | 40.18596 | 1.938579 |  | 1.530334 | 0 | 10.126 | 0 | 50.504 | 0.4082451 | 0 | 0 | 154.74 | 154.74 | 1.39 | 8.73 | 152.589114 | 1.233442 | 123.71 | 35.47 | 1.37 | 575 | 1192 | 434/9 | 76.27 | 101 | 4 | 17.65 | 142.6724 |  | 62.65 | 506.4263 | 14.43 | 9.33 | 36.63 | 0.2179708 | 1,52/1,77 | 16.45 | 6.17 | 7.59 | 168.05 | 1.62 |  |  | 0 | 123.71 | 112.5087 | 3.683555 | 4.9484 | 0.9790299 | 8.631955 | 0.901 | 2053.47 | 116.129 | 1858.065 | 1 | 1858.065 | 65.729 | 135.666 |  |  |  |  | 50.504 | 14.68 | 1.79 | [5 empty] | 43.31 | 37.26 |  |  |  |  | 43.98 |  | 154.74 |  |  |  | 1.39 |  |  | 56.0799828 | 133.2375786 | 0 | 0 | 0 | 0 | 50.504 | 0 | 152.589114 | 0 | 0 | 2.540461 | 1.592082 | 10.126 | 0.21 | 16.58 | 10.1047354 | 2.196624
17 | 275.676 | 5.188953 | 261.3713008 | 39.46751 | 2.193448 |  | 1.731725 | 0 | 10.825 | 0 | 55.019 | 0.4617237 | 0 | 0 | 168.277 | 168.277 | 1.32 | 13.11 | 166.0557436 | 1.393553 | 119.16 | 62.52 | 1.24 | 512 | 1187 | 449/9 | 76.05 | 110 | 4 | 13.65 | 114.5519 |  | 66.8 | 560.5908 | 11.52 | 6.28 | 37.51 | 0.2328367 | 1,39/1,65 | 16.96 | 6.52 | 7.13 | 161.1 | 1.85 |  |  | 0 | 119.16 | 120.4997 | 3.689524 | 4.7664 | 0.8784803 | 8.455924 | 0.9 | 2172.63 | 116.129 | 1974.194 | 1 | 1974.194 | 72.369 | 148.288 |  |  |  |  | 55.019 | 16.16 | 1.76 | [5 empty] | 41.32 | 36.93 |  |  |  |  | 43.87 |  | 168.277 |  |  |  | 1.32 |  |  | 60.6741696 | 145.6781312 | 0 | 0 | 0 | 0 | 55.019 | 0 | 166.0557436 | 0 | 0 | 2.292666 | 1.443576 | 10.825 | 0.38 | 14.69 | 10.783865 | 2.083037
18 | 272.015 | 3.710556 | 261.9217322 | 39.53291 | 1.996963 |  | 1.581372 | 0 | 10.724 | 0 | 54.509 | 0.4155916 | 0 | 0 | 165.958 | 165.958 | 1.51 | 7.13 | 163.4520342 | 1.246203 | 131.16 | 66.55 | 1.23 | 594 | 1184 | 460/9 | 76.34 | 109 | 4 | 21.5 | 163.9219 |  | 71.5 | 545.1357 | 12.26 | 6.09 | 36.91 | 0.2137851 | 1,43/1,7 | 17.3 | 6.6 | 7.3 | 172.65 | 1.51 |  |  | 0 | 131.16 | 120.5987 | 4.043275 | 5.2464 | 0.9669927 | 9.289675 | 0.904 | 2303.79 | 116.129 | 2090.323 | 1 | 2090.323 | 76.463 | 141.043 |  |  |  |  | 54.509 | 10.71 | 1.35 | [5 empty] | 40.92 | 37.07 |  |  |  |  | 43.96 |  | 165.958 |  |  |  | 1.51 |  |  | 68.2738127 | 139.1389195 | 0 | 0 | 0 | 0 | 54.509 | 0 | 163.4520342 | 0 | 0 | 1.90394 | 1.179331 | 10.724 | 0.11 | 15.59 | 10.7122036 | 2.187624
19 | 307.67 | 5.015967 | 292.237373 | 39.83893 | 2.251791 |  | 1.777711 | 0 | 12.412 | 0 | 61.526 | 0.4740792 | 0 | 0 | 185.98 | 185.98 | 1.76 | 43.5 | 182.706752 | 1.407819 | 129.78 | 32.72 | 0.98 | 511 | 1179 | 452/9 | 76.75 | 123 | 4 | 7.7 | 59.33118 |  | 68.85 | 530.5132 | 15.3 | 6.46 | 36.72 | 0.2141108 | 1,29/1,56 | 15.4 | 6.68 | 9.19 | 171.5 | 1.46 |  |  | 0 | 129.78 | 135.225 | 4.901441 | 5.1912 | 0.8555448 | 10.09264 | 0.901 | 2433.57 | 116.129 | 2206.452 | 1 | 2206.452 | 89.414 | 156.73 |  |  |  |  | 61.526 | 14.35 | 1.66 | [5 empty] | 42.35 | 36.82 |  |  |  |  | 43.88 | 122.347 | 63.633 |  |  | 1.76 | 1.76 |  |  | 76.583091 | 154.128282 | 0 | 0 | 0 | 0 | 61.526 | 120.1936928 | 62.5130592 | 0 | 0 | 2.099223 | 1.322421 | 12.412 | 0.71 | 17.42 | 12.3238748 | 2.797158
20 | 205.253 | 4.27333 | 196.4818625 | 40.56897 | 2.036715 |  | 1.611712 | 0 | 8.029 | 0 | 41 | 0.4250026 | 0 | 0 | 125.027 | 125.057 | 1.619611 | 24.29 | 123.0315626 | 1.275335 | 96.47 | 39.6 | 1.01 | 563 | 1157 | 434/9 | 76.38 | 83 | 4 | 13.2 | 136.8301 |  | 58.3 | 604.333 | 16.63 | 6.71 | 37.6 | 0.269341 | 1,28/1,56 | 17.08 | 6.69 | 7.79 | 139.6 | 1.18 |  |  | 0 | 96.47 | 92.34551 | 3.518118 | 3.8588 | 0.9243906 | 7.376918 | 0.902 | 2530.04 | 116.129 | 2322.581 | 1 | 2322.581 | 61.992 | 102.261 |  |  |  |  | 41 | 11.46 | 1.63 | [5 empty] | 43.25 | 37.54 |  |  |  |  | 44.07 | 125.027 |  |  |  | 1.62 |  |  |  | 54.8877168 | 100.5941457 | 0 | 0 | 0 | 0 | 41 | 123.0015626 | 0 | 0 | 0 | 2.144699 | 1.33819 | 8.029 | 0.14 | 11.8 | 8.0177594 | 1.238669
21 | 262.448 | 2.728514 | 255.2870699 | 39.29225 | 2.013781 |  | 1.55809 | 0 | 10.573 | 0 | 57.768 | 0.4556914 | 0 | 4.161 | 157.704 | 157.704 | 1.48 | 2.87 | 155.3699808 | 1.225605 | 126.77 | 34.97 | 1.03 | 528 | 1185 | 447/9 | 76.39 | 105 | 4 | 10.55 | 83.22158 |  | 80.6 | 635.7971 | 15.38 | 7.47 | 35.95 | 0.2134798 | 1,27/1,54 | 17.17 | 6.61 | 7.93 | 168.4 | 1.79 |  |  | 0 | 126.77 | 116.533 | 4.951224 | 5.0708 | 0.9654223 | 10.02202 | 0.905 | 2656.81 | 116.129 | 2438.71 | 1 | 2438.71 | 44.357 | 160.323 |  | 6.991 |  |  | 50.777 | 10.65 | 1.52 | [5 empty] | 41.57 | 36.77 |  | 46.31 |  |  | 44.3 | 157.704 |  |  |  | 1.48 |  |  |  | 39.6329795 | 157.8860904 | 0 | 6.991 | 0 | 0 | 50.777 | 155.3699808 | 0 | 0 | 0 | 1.84949 | 1.141984 | 10.573 | 0.29 | 13.76 | 10.5423383 | 1.898973
22 | 259.715 | 1.141083 | 256.7514359 | 39.35836 | 2.089449 |  | 1.552193 | 0 | 10.333 | 0 | 66.018 | 0.5372559 | 0 | 8.252 | 157.431 | 157.431 | 1.77 | 20.86 | 154.6444713 | 1.2585 | 122.88 | 62.97 | 0.88 | 550 | 1192 | 446/9 | 76.75 | 104 | 4 | 13.15 | 107.015 |  | 80.45 | 654.7038 | 12.36 | 5.43 | 37.51 | 0.2289988 | 1,36/1,61 | 10.4 | 6.99 | 7.81 | 163.8 | 2.02 |  |  | 0 | 122.88 | 115.8115 | 4.867225 | 4.9152 | 0.9332753 | 9.782425 | 0.906 | 2779.69 | 116.129 | 2554.839 | 1 | 2554.839 |  | 193.697 |  | 27.881 |  |  | 38.137 |  | 1.53 | [6 empty] | 37.43 |  | 45.9 |  |  | 44.37 | 157.431 |  |  |  | 1.77 |  |  |  | 0 | 190.7334359 | 0 | 27.881 | 0 | 0 | 38.137 | 154.6444713 | 0 | 0 | 0 | 2.03876 | 1.243998 | 10.333 | 0.08 | 6.45 | 10.3247336 | 0.8676812
23 | 273.183 | 1.246444 | 269.7779275 | 39.39734 | 2.331098 |  | 1.671303 | 0 | 10.501 | 0 | 76.358 | 0.6597943 | 0 | 9.426 | 166.38 | 166.38 | 1.87 | 27.95 | 163.268694 | 1.410772 | 115.73 | 91.93 | 0.69 | 493 | 1202 | 440/9 | 76.66 | 109 | 4 | 11.9 | 102.8255 |  | 82.8 | 715.4584 | 13.62 | 6.65 | 36.76 | 0.2324376 | 1,36/1,59 | 10.62 | 6.92 | 6.73 | 158.15 | 0.99 |  |  | 0 | 115.73 | 122.8757 | 4.316679 | 4.6292 | 0.8347213 | 8.945879 | 0.903 | 2895.42 | 116.129 | 2670.968 | 1 | 2670.968 |  | 196.825 |  | 32.706 |  |  | 43.652 |  | 1.73 | [6 empty] | 37.26 |  | 46.01 |  |  | 44.08 | 166.38 |  |  |  | 1.87 |  |  |  | 0 | 193.4199275 | 0 | 32.706 | 0 | 0 | 43.652 | 163.268694 | 0 | 0 | 0 | 2.202038 | 1.346841 | 10.501 | 0.43 | 13.48 | 10.4558457 | 1.83857
24 | 267.206 | 1.360352 | 263.5710575 | 39.2468 | 2.435286 |  | 1.743417 | 0 | 10.553 | 0 | 74.881 | 0.6918692 | 0 | 10.497 | 165.217 | 165.217 | 1.79 | 31.19 | 162.2596157 | 1.499211 | 81.66 | 81.66 | 0.78 | 529 | 1181 | 454/9 | 75.95 | 107 | 4 | 12.05 | 111.337 |  | 81.75 | 755.3359 | 12.07 | 6.27 | 36.84 | 0.246339 | 1,18/1,41 | 9.23 | 6.92 | 8.77 | 149.55 | 1.79 |  |  | 0 | 108.23 | 120.3898 | 5.553819 | 4.3292 | 0.7946456 | 9.883019 | 0.898 | 3003.65 | 116.129 | 2787.097 | 1 | 2787.097 |  | 192.325 |  | 32.135 |  |  | 42.746 |  | 1.89 | [6 empty] | 37.13 |  | 45.42 |  |  | 44.13 | 165.217 |  |  |  | 1.79 |  |  |  | 0 | 188.6900575 | 0 | 32.135 | 0 | 0 | 42.746 | 162.2596157 | 0 | 0 | 0 | 2.195698 | 1.353195 | 10.553 | 0.38 | 10.75 | 10.5128986 | 1.488001
25 | 280.375 | 1.878846 | 275.1071848 | 39.43126 | 2.047385 |  | 1.462858 | 0 | 11.116 | 0 | 78.543 | 0.5845278 | 0 | 10.359 | 172.954 | 172.954 | 1.81 | 8.09 | 169.8235326 | 1.26385 | 134.37 | 134.37 | 0.78 | 522 | 1163 | 451/9 | 76.14 | 112 | 4 | 13.15 | 97.86411 |  | 91.5 | 680.9556 | 13.2 | 5.38 | 36.62 | 0.2095565 | 1,29/1,51 | 9.82 | 6.63 | 7.44 | 174.75 | 1.62 |  |  | 0 | 134.37 | 126.1421 | 5.273493 | 5.3748 | 0.9431323 | 10.64829 | 0.9 | 3138.02 | 116.129 | 2903.226 | 1 | 2903.226 |  | 201.832 |  | 33.581 |  |  | 44.962 |  | 2.61 | [6 empty] | 37.34 |  | 45.91 |  |  | 43.98 | 172.954 |  |  |  | 1.81 |  |  |  | 0 | 196.5641848 | 0 | 33.581 | 0 | 0 | 44.962 | 169.8235326 | 0 | 0 | 0 | 2.012136 | 1.237085 | 11.116 | 0.31 | 12.12 | 11.0815404 | 1.763965
26 | 262.943 | 2.436094 | 256.5374606 | 39.45589 | 1.936132 |  | 1.381943 | 0 | 10.534 | 0 | 73.43 | 0.5541887 | 0 | 10.687 | 162.664 | 162.664 | 1.9 | 9.89 | 159.573384 | 1.204327 | 132.5 | 67.72 | 1.04 | 537 | 1160 | 453/9 | 76.54 | 105 | 4 | 10.2 | 76.98113 |  | 90.6 | 683.7736 | 13.88 | 6.1 | 35.83 | 0.20705 | 1,35/1,59 | 10.19 | 6.95 | 6.57 | 173.05 | 1.38 |  |  | 0 | 132.5 | 117.4593 | 4.61103 | 5.3 | 1.00194 | 9.91103 | 0.904 | 3270.52 | 116.129 | 3019.355 | 1 | 3019.355 |  | 189.513 |  | 63.221 |  |  | 10.209 |  | 3.38 | [6 empty] | 37.12 |  | 45.7 |  |  | 44.15 | 162.664 |  |  |  | 1.9 |  |  |  | 0 | 183.1074606 | 0 | 63.221 | 0 | 0 | 10.209 | 159.573384 | 0 | 0 | 0 | 1.974334 | 1.215357 | 10.534 | 0.61 | 14.7 | 10.4697426 | 2.010782
27 | 297.683 | 1.605864 | 292.9026159 | 39.37176 | 2.200125 |  | 1.5743 | 0 | 11.734 | 0 | 83.316 | 0.6258244 | 0 | 8.229 | 182.284 | 182.284 | 1.59 | 17.93 | 179.3856844 | 1.347447 | 133.13 | 101.94 | 0.87 | 475 | 1167 | 460/9 | 76.8 | 119 | 4 | 6.5 | 48.82446 |  | 68.25 | 512.6568 | 16.04 | 4.87 | 38.7 | 0.221713 | 1,24/1,47 | 9.85 | 6.81 | 7.42 | 174.55 | 2.15 |  |  | 0 | 133.13 | 133.0927 | 3.922933 | 5.3252 | 0.8866027 | 9.248133 | 0.903 | 3403.65 | 116.129 | 3135.484 | 1 | 3135.484 |  | 214.367 |  | 83.316 |  |  |  |  | 2.23 | [6 empty] | 36.92 |  | 45.68 |  |  |  | 182.284 |  |  |  | 1.59 |  |  |  | 0 | 209.5866159 | 0 | 83.316 | 0 | 0 | 0 | 179.3856844 | 0 | 0 | 0 | 2.0919 | 1.282542 | 11.734 | 0.57 | 13.2 | 11.6671162 | 2.005286
28 | 227.603 | 1.532005 | 224.11611 | 39.82758 | 2.342351 |  | 1.620068 | 0 | 8.95 | 0 | 69.108 | 0.7222826 | 0 | 6.048 | 140.297 | 140.297 | 1.78 | 2.33 | 137.7997134 | 1.440214 | 95.68 | 64.14 | 0.71 | 521 | 1151 | 456/9 | 77.57 | 91 | 3 | 7.85 | 82.04431 |  | 35.05 | 366.3253 | 10.3 | 4.27 | 29.45 | 0.2292721 | 1,38/1,61 | 11.75 | 6.51 | 6.69 | 128.45 | 0.95 |  |  | 0 | 95.68 | 103.0579 | 1.816429 | 3.8272 | 0.8314917 | 5.643629 | 0.901 | 3499.33 | 116.129 | 3251.613 | 1 | 3251.613 |  | 158.495 |  | 69.108 |  |  |  |  | 2.2 | [6 empty] | 37.69 |  | 44.73 |  |  |  | 140.297 |  |  |  | 1.78 |  |  |  | 0 | 155.00811 | 0 | 69.108 | 0 | 0 | 0 | 137.7997134 | 0 | 0 | 0 | 2.292187 | 1.410813 | 8.95 | 0.32 | 22.62 | 8.92136 | 2.601536
29 | 280.359 | 1.47652 | 276.2194429 | 39.99372 | 1.810207 |  | 1.223038 | 0 | 11.373 | 0 | 89.596 | 0.5871682 | 0 | 7.308 | 171.834 | 171.834 | 1.93 | 3.08 | 168.5176038 | 1.104382 | 152.59 | 152.59 | 0.35 | 524 | 1159 | 457/9 | 76.72 | 112 | 4 | 2.7 | 17.69448 |  | 104.15 | 682.548 | 15.77 | 7.06 | 35.62 | 0.1843685 | 1,10/1,34 | 10.11 | 6.61 | 9.51 | 193.2 | 2.07 |  |  | 0 | 152.59 | 128.8307 | 7.672628 | 6.1036 | 1.059714 | 13.77623 | 0.907 | 3651.92 | 116.129 | 3367.742 | 1 | 3367.742 |  | 190.763 |  | 89.596 |  |  |  |  | 2.17 | [6 empty] | 37.37 |  | 45.58 |  |  |  | 171.834 |  |  |  | 1.93 |  |  |  | 0 | 186.6234429 | 0 | 89.596 | 0 | 0 | 0 | 168.5176038 | 0 | 0 | 0 | 1.719314 | 1.074143 | 11.373 | 0.44 | 21.18 | 11.3229588 | 3.125916
30 | 242.454 | 1.155981 | 239.651278 | 39.74409 | 2.465548 |  | 1.667318 | 0 | 10.094 | 0 | 77.588 | 0.7982305 | 0 | 5.262 | 148.592 | 148.592 | 1.75 | 26.44 | 145.99164 | 1.501972 | 97.2 | 31.66 | 1.33 | 510 | 1127 | 453/9 | 76.56 | 97 | 3 | 4.15 | 42.69547 |  | 51.55 | 530.3498 | 11.91 | 3.86 | 29.79 | 0.2294186 | 1,25/1,49 | 12.05 | 6.51 | 7.73 | 129.85 | 1 |  |  | 0 | 97.2 | 110.2013 | 3.086829 | 3.888 | 0.7812964 | 6.974829 | 0.903 | 3749.12 | 116.129 | 3483.871 | 1 | 3483.871 |  | 164.866 |  | 77.588 |  |  |  |  | 1.7 | [6 empty] | 37.04 |  | 45.49 |  |  |  | 148.592 |  |  |  | 1.75 |  |  |  | 0 | 162.063278 | 0 | 77.588 | 0 | 0 | 0 | 145.99164 | 0 | 0 | 0 | 2.323784 | 1.43098 | 10.094 | 0.17 | 12.1 | 10.0768402 | 1.592604
31 | 285.251 | 1.299244 | 281.5448933 | 39.85244 | 1.769498 |  | 1.196222 | 0 | 11.517 | 0 | 91.214 | 0.5732763 | 0 | 5.805 | 174.056 | 174.056 | 1.81 | 9.68 | 170.9055864 | 1.074135 | 159.11 | 159.11 | 0.44 | 503 | 1154 | 463/9 | 76.56 | 114 | 4 |  | 0 |  | 99.15 | 623.1538 | 13.71 | 4.14 | 29.8 | 0.1543642 | 1,13/1,38 | 10.83 | 6.69 | 10.49 | 193.05 |  |  |  | 0 | 159.11 | 129.9785 | 8.056985 | 6.3644 | 1.085667 | 14.42138 | 0.909 | 3908.23 | 116.129 | 3600 | 1 | 3600 |  | 194.037 |  | 91.214 |  |  |  |  | 1.91 | [6 empty] | 37.16 |  | 45.58 |  |  |  | 174.056 |  |  |  | 1.81 |  |  |  | 0 | 190.3308933 | 0 | 91.214 | 0 | 0 | 0 | 170.9055864 | 0 | 0 | 0 | 1.967486 | 1.211362 | 11.517 | 0.41 | 13.59 | 11.4697803 | 2.035976
е | 8385.334 |  | 8158.654 |  |  | 0 |  | 0 | 334.608 | 0 | 2594.19 |  | 20.902 | 101.836 | 5143.554002 | 5143.584 | 0 | 445.59 | 5051.542 |  | 3466.67 | 2703.28 | [6 empty] | 121 | 369.85 |  | 0 | 2335.75 |  | 435.51 | 208.7 | 1095.94 | [5 empty] | 5162.8 | 50.07 | 0 | 0 |  | 3908.23 | 3817.66 | 164.425 | 156.3292 |  | 320.7542 |  |  | 0 |  | 31 |  | 874.537001 | 4916.607 | 1e-06 | 1817.436 | 1e-06 | 1e-06 | 776.754 | [14 empty] | 2046.787001 | 2334.35 | 762.417 | 1e-06 |  |  |  |  | 762.3503772 | 4802.113413 | 9.9999999e-07 | 1817.436 | 9.9999999e-07 | 9.9999999e-07 | 776.754 | 2010.735 | 2293.071 | 747.7058574 | 9.9999999e-07 | 2.099953 | 1.287971 | 334.608 | 0.4030507 | 14.91105 | 332.9366 | 65.14844
ср. | 270.4946 | 2.703294 | 263.1824 | 40.14506 | 2.087557 | 0 | 1.423781 | 0 | 10.79381 | 0 | 83.68355 | 0.6637762 | 0.6742581 | 3.285032 | 165.9211 | 165.9221 | 1.789452 | 14.37387 |  | 1.29254 | 111.8281 | 87.20258 | 0.7701371 | 534.6774 | 1183.29 |  | 76.2019 | 108.3226 | 3.903226 | 11.93065 | 94.63363 | #DIV/0! | 75.34677 | 597.6491 | 14.04871 | 6.732258 | 35.3529 | 0.2122763 |  | 13.90323 | 6.48129 | 9.061613 | 166.5419 | 1.615161 | #DIV/0! | #DIV/0! | #DIV/0! | 126.0719 | 123.1503 |  |  | 0.909275 | 10.34691 | [13 empty] | 12.82812 | 2.328711 | 1e-06 | 4.41303e-08 | 1e-06 | 1e-06 | 5.896719e-08 | 42.24299 | 37.00334 | 1e-06 | 45.87116 | 1e-06 | 1e-06 | 44.27128 |  |  |  |  | 1.761387 | 1.76833 | 1.92954 | 1e-06 | 5564.464 |  | 2594.19 |  |  |  |  | 5051.512
пл. |  |  |  | 39.9 | 2.08 |  | 1.4144 |  | 9.29 |  |  | 0.6656 |  | 5.806 |  |  |  | 13.587093 |  | 1.3 | 3600 | 3600 |  |  | 1190 |  | 76 | [6 empty] | 620 | [8 empty] | 3600 | 25.2 |  |  |  | 116.13 |  |  |  | 0.9 | [36 empty] | 8158.654
± |  |  |  |  | 0.007557229 | 0 |  | 0 | [8 empty] | 1.789452 |  |  | -0.007460407 |  |  |  |  | -6.709677 | [17 empty] | 1562.8
[42 empty] | ССП | 116.129 |  |  | тн | [6 empty] | Дней | 31
[37 empty] | План: |  |  |  |  | Суток работы | 30 | [48 empty] | 8158.654
|  | Средний вес выпуска : | [8 empty] | 42.66777 | т | [29 empty] | Среднесуточное пр-во | 120 |  |  |  | 0 |  | Отставание (-) опережение (+)
[49 empty] | 308.23 |  |  |  | Тн
[49 empty] | 8.561944 |  |  |  | %
Диспетчер АО "СЧПЗ" | [10 empty] | Тренина С.А.

## январь 20 (+руда,-агл,-кокс)
Сведения по учету производства ферромарганца в АО "СЧПЗ" — ДП-1
[43 empty] | на | 31 |  |  | августа | января |  |  |  |  | 2020г
Дата | Расход Mn шихты | [5 empty] | Расх.добавок, флюсов | [8 empty] | Расход кокса |  |  |  |  | Производство FeMn78, т | Производство FeMn с Si<1, т | Сод. Si в сплаве % | Температура колош. газа, °С | Температура гор. дутья °С | Расх. гор. дутья, м3/мин / фурмы,шт | Средн. содерж Mn в сплаве, % | Количество подач, шт | Кол. выпусков, шт | Количество пыли |  | Количество шлака |  |  | Перевал, т | Зеленый шлак, т. | Мелочь Фмн | Удельн.расход мелочи, т | Осн-ть | Сод Al2O3 в шлаке,% | Сод MgO в шлаке,% | Сод. MnO в шлаке, % | Производство фактическое, т | [5 empty] | Теоретический выход FeMn, т | Потери Mn со шлаком расчетно, т |  | Факт. коэф-т извлеч. Mn из расплава | Потери Mn со шлаком расчетно т | Среднее значение коэф-т извлечение Mn из расплава | [5 empty] | Проплавлено руды (влаж.), т | [6 empty] | Влажность руды , % | [6 empty] | Сод. Mn в руде, % | [6 empty] | Сожжено кокса(сух) т |  |  |  | Влажность кокса, %
| Проплавлено шихты (влаж.), т | Влажность шихты , % | Сухой руды, т | Сод. Mn в марг. шихте, % | Удельн расход марг. шихты, т | Отсев руды, т | Удельн расход руды, т | Известняк, т | Шлак тяжелый, т | Fe содер. материалов, т | Агломерат, т | Удельн.расход агломерата, т | Известняк, т | Кварцит,т | Сожжено кокса (сухого, заданный), т | Сожжено кокса (влаж.), т | Влажность кокса, % | Выход кокс. мелочи т | Сухого кокса (заданный), т | Удельн. расход сухого кокса, т | [81 empty] | Тяжелый шлак
[30 empty] | Всего, т | на т FeMn, кг | верх- него | Всего, т | на т FeMn, кг | [8 empty] | Разлито жидкого |  |  | с отвала | % с отвала | Всего годного |  | химические | физические | [48 empty] | ПО ДЦ
[44 empty] | из шлака | c перевала | [5 empty] | 4% |  |  |  | FeMn НИ | План | План по нараст. |  |  | Габон | Маматван | Глория | Агломерат кисл | Казахстан(10-100) | Каражал | Агломерат | Габон | Маматван | Глория |  | Казахстан(10-100) | Каражал |  | Габон | Маматван | Глория | Агломерат кисл | Казахстан(10-100) | Каражал | Агломерат | Кемерово | Губаха+25 | Н.Тагил | Алтай | Кемерово | Губаха+25 | Н.Тагил | Алтай | Габон | Маматван | Глория | Агломерат кисл | Казахстан (10-100) | Каражал | Агломерат | Кемерово | Губаха +25 | Н. Тагил | Алтай | Удельный расход шихты ДП №1 и №3 | Удельный расход кокса ДП №1 и №3 | Кол-во, т | W | Mn |  | ИТОГО
1 | 281.940004 | 2.068881 | 276.107 | 40.3647 | 1.999182 |  | 1.137499 | 0 | 11.661 | 0 | 119.007 | 0.8616827 | 0 | 3.333 | 158.863002 | 158.863002 | 2.09 | 8.17 | 155.5427653 | 1.126224 | 71.92 | 138.11 | 0.7 | 496 | 1205 | 440/9 | 75.09 | 115 | 4 | 21.45 | 155.311 |  | 83.7 | 606.0387 | 12.89 | 5.28 | 33.97 | 0.1941698 | 1,18/1,41 | 13.52 | 6.59 | 9.57 | 174.95 | 2.41 |  |  | 0 | 138.11 | 131.7616 | 6.204999 | 5.5244 | 0.930525 | 11.7294 | 0.931 | 138.11 | 116.129 | 116.129 | 1 | 116.129 | 1e-06 | 162.933 | 1e-06 | 73.204 | 1e-06 | 1e-06 | 45.803 | 1e-06 | 3.58 | 1e-06 | 1e-06 | 1e-06 | 1e-06 | 1e-06 | 1e-06 | 36.34 | 1e-06 | 45.39 | 1e-06 | 1e-06 | 46.65 | 1e-06 | 115.385 | 43.478 | 1e-06 | 1e-06 | 2.09 | 2.09 | 1e-06 | 9.9999999e-07 | 157.0999986 | 9.9999999e-07 | 73.204 | 9.9999999e-07 | 9.9999999e-07 | 45.803 | 9.9999999e-07 | 112.9734535 | 42.5693098 | 9.9999999e-07 | 2.054856 | 1.193393 | 11.661 | 0.64 | 14.19 | 11.5863696 | 2.189514
2 | 294.494 | 1.576997 | 289.849837 | 40.37742 | 1.975665 |  | 1.123651 | 0 | 12.211 | 0 | 124.999 | 0.8520142 | 0 | 1.99 | 170.73 | 170.73 | 2.07 | 8.85 | 167.195889 | 1.139635 | 110.91 | 146.71 | 0.18 | 500 | 1206 | 452/9 | 75.64 | 121 | 4 | 16 | 109.0587 |  | 97.45 | 664.2356 | 15.55 | 8.39 | 34.6 | 0.182972 | 1,17/1,4 | 12 | 6.44 | 10.93 | 189.1 | 0.6 |  |  | 0 | 146.71 | 137.7259 | 8.250995 | 5.8684 | 0.9481993 | 14.1194 | 0.94 | 284.82 | 116.129 | 232.2581 | 1 | 232.2581 |  | 169.495 |  | 124.999 |  |  |  |  | 2.74 | [6 empty] | 36.43 |  | 45.73 |  |  |  |  | 121.661 | 49.069 |  |  | 2.07 | 2.07 |  | 0 | 164.850837 | 0 | 124.999 | 0 | 0 | 0 | 0 | 119.1426173 | 48.0532717 | 0 | 2.217874 | 1.307813 | 12.211 | 0.11 | 16.44 | 12.1975679 | 2.651084
3 | 305.039 | 1.65369 | 299.9946019 | 40.82793 | 1.977421 |  | 1.125296 | 0 | 12.245 | 0 | 129.276 | 0.8521258 | 0 | 2.197 | 175.415 | 175.415 | 2.16 | 6.22 | 171.626036 | 1.131277 | 63.84 | 100.93 | 0.98 | 515 | 1206 | 456/9 | 75.31 | 124 | 4 | 18.95 | 124.9094 |  | 74.95 | 494.0347 | 23.43 | 5.7 | 36.27 | 0.1891525 | 1,29/1,53 | 14.15 | 6.54 | 9.05 | 191.75 | 1.93 |  |  | 0 | 151.71 | 144.1553 | 5.254417 | 6.0684 | 0.9328162 | 11.32282 | 0.937 | 436.53 | 116.129 | 348.3871 | 1 | 348.3871 |  | 175.763 |  | 129.276 |  |  |  |  | 2.87 | [6 empty] | 37.09 |  | 45.91 |  |  |  |  | 127.411 | 48.004 |  |  | 2.16 | 2.16 |  | 0 | 170.7186019 | 0 | 129.276 | 0 | 0 | 0 | 0 | 124.6589224 | 46.9671136 | 0 | 1.969352 | 1.157685 | 12.245 | 0.31 | 13.41 | 12.2070405 | 2.173634
4 | 282.84 | 2.50529 | 275.7540386 | 40.53412 | 2.012363 |  | 1.139787 | 0 | 11.688 | 0 | 119.569 | 0.8725753 | 0 | 3.116 | 160.871 | 160.871 | 2.15 | 7.86 | 157.4122735 | 1.148743 | 101.22 | 102.8 | 0.6 | 528 | 1214 | 449/9 | 75.17 | 115 | 4 | 17.1 | 124.7902 |  | 76.85 | 560.8261 | 15.35 | 4.46 | 36.99 | 0.2090421 | 1,26/1,48 | 13.93 | 6.44 | 9.04 | 176.95 | 1.53 |  |  | 0 | 137.03 | 132.6615 | 5.381665 | 5.4812 | 0.9215472 | 10.86286 | 0.933 | 573.56 | 116.129 | 464.5161 | 1 | 464.5161 |  | 163.271 |  | 119.569 |  |  |  |  | 4.34 | [6 empty] | 36.48 |  | 46.07 |  |  |  |  | 117.347 | 43.524 |  |  | 2.15 | 2.15 |  | 0 | 156.1850386 | 0 | 119.569 | 0 | 0 | 0 | 0 | 114.8240395 | 42.588234 | 0 | 1.994829 | 1.181074 | 11.688 | 0.59 | 18.44 | 11.6190408 | 2.850274
5 | 270.039 | 1.346606 | 266.4026389 | 40.54164 | 2.096173 |  | 1.199391 | 0 | 11.197 | 0 | 113.972 | 0.8967818 | 0 | 2.239 | 152.949 | 152.949 | 1.74 | 7.46 | 150.2876874 | 1.18253 | 127.09 | 127.09 | 0.54 | 550 | 1212 | 443/9 | 75.42 | 110 | 4 | 14.15 | 111.3384 |  | 74.4 | 585.4119 | 14.64 | 7.27 | 34.82 | 0.207077 | 1,23/1,44 | 13.89 | 6.34 | 9.07 | 168.15 | 1.03 |  |  | 0 | 127.09 | 127.5042 | 5.227386 | 5.0836 | 0.8874791 | 10.31099 | 0.925 | 700.65 | 116.129 | 580.6452 | 1 | 580.6452 |  | 156.067 |  | 113.972 |  |  |  |  | 2.33 | [6 empty] | 36.76 |  | 45.72 |  |  |  |  | 111.936 | 41.013 |  |  | 1.74 | 1.74 |  | 0 | 152.4306389 | 0 | 113.972 | 0 | 0 | 0 | 0 | 109.9883136 | 40.2993738 | 0 | 2.016433 | 1.174328 | 11.197 | 0.44 | 16.83 | 11.1477332 | 2.487621
6 | 275.35 | 1.65477 | 270.793591 | 40.71961 | 1.935069 |  | 1.105892 | 0 | 11.016 | 0 | 116.035 | 0.8291768 | 0 | 2.212 | 157.359 | 157.359 | 2.11 | 8.77 | 154.0387251 | 1.100748 | 104.85 | 139.94 | 0.35 | 564 | 1214 | 450/9 | 75.89 | 112 | 4 | 13.35 | 95.39803 |  | 91.45 | 653.4944 | 13.86 | 10.34 | 38.09 | 0.2042907 | 1,18/1,42 | 11.93 | 6.47 | 11.19 | 186.45 | 1.92 |  |  | 0 | 139.94 | 129.2614 | 7.927169 | 5.5976 | 0.963129 | 13.52477 | 0.931 | 840.59 | 116.129 | 696.7742 | 1 | 696.7742 |  | 159.315 |  | 116.035 |  |  |  |  | 2.86 | [6 empty] | 36.83 |  | 46.06 |  |  |  |  | 115.348 | 42.011 |  |  | 2.11 | 2.11 |  | 0 | 154.758591 | 0 | 116.035 | 0 | 0 | 0 | 0 | 112.9141572 | 41.1245679 | 0 | 2.115252 | 1.23599 | 11.016 | 0.24 | 16.69 | 10.9895616 | 2.416864
7 | 326.499 | 2.597125 | 318.0194123 | 40.86574 | 2.207702 |  | 1.281003 | 0 | 13.452 | 0 | 133.491 | 0.9266991 | 0 | 0.715 | 188.364 | 188.364 | 2.12 | 6.03 | 184.3706832 | 1.279908 | 72.91 | 144.05 | 0.33 | 518 | 1215 | 458/9 | 75.38 | 132 | 4 | 18.1 | 125.6508 |  | 83.65 | 580.7011 | 11.93 | 8.23 | 36.41 | 0.1959107 | 1,27/1,51 | 13.07 | 6.41 | 9.47 | 185.85 | 2.84 |  |  | 0 | 144.05 | 153.1083 | 6.136493 | 5.762 | 0.8355191 | 11.89849 | 0.916 | 984.64 | 116.129 | 812.9032 | 1 | 812.9032 | 25.585 | 167.423 |  | 133.491 |  |  |  | 15.54 | 2.69 | [5 empty] | 43.77 | 36.4 |  | 45.91 |  |  |  |  | 136.345 | 52.019 |  |  | 2.12 | 2.12 |  | 21.609091 | 162.9193213 | 0 | 133.491 | 0 | 0 | 0 | 0 | 133.454486 | 50.9161972 | 0 | 2.292356 | 1.357468 | 13.452 | 0.35 | 14.6 | 13.404918 | 2.596336
8 | 274.969 | 3.592811 | 265.0898824 | 41.77578 | 1.904655 |  | 1.155488 | 0 | 11.43 | 0 | 104.269 | 0.7491665 | 1.671 | 0 | 159.376 | 159.376 | 2.15 |  | 155.949416 | 1.120487 | 105.65 | 70.79 | 0.78 | 551 | 1201 | 446/9 | 75.45 | 113 | 4 | 15.8 | 113.5221 |  | 84.65 | 608.2052 | 15.6 | 9.36 | 36.5 | 0.1991814 | 1,09/1,32 | 17.08 | 6.17 | 12.12 | 183.25 | 1.79 |  |  | 0 | 139.18 | 130.2247 | 7.947562 | 5.5672 | 0.9482401 | 13.51476 | 0.92 | 1123.82 | 116.129 | 929.0323 | 1 | 929.0323 | 56.078 | 114.622 |  | 104.269 |  |  |  | 13.12 | 2.2 | [5 empty] | 43.14 | 36.92 |  | 46.38 |  |  |  |  | 117.382 | 41.994 |  |  | 2.15 | 2.15 |  | 48.7205664 | 112.100316 | 0 | 104.269 | 0 | 0 | 0 | 0 | 114.858287 | 41.091129 | 0 | 1.966476 | 1.172932 | 11.43 | 0.9 | 13.91 | 11.32713 | 2.088275
9 | 122.994 | 3.343152 | 118.8821231 | 41.35894 | 1.805896 |  | 1.138039 | 0 | 4.062 | 0 | 43.965 | 0.6678566 | 2.58 | 0 | 71.636 | 71.636 | 2.16 | 42.77 | 70.0886624 | 1.064692 | 36.48 | 65.83 | 0.24 | 548 | 1142 | 413/8 | 75.54 | 53 | 3 | 8.5 | 129.1205 |  | 44.75 | 679.7813 | 11.67 | 4.53 | 23.37 | 0.2536082 | 0,89/1,12 | 16.2 | 5.96 | 15.76 | 92.15 | 1.58 |  |  | 0 | 65.83 | 57.65477 | 5.463282 | 2.6332 | 1.011381 | 8.096482 | 0.924 | 1189.65 | 116.129 | 1045.161 | 1 | 1045.161 | 25.636 | 53.393 |  | 43.965 |  |  |  | 11.27 | 2.29 | [5 empty] | 41.72 | 36.73 |  | 46.77 |  |  |  |  | 60.235 | 11.401 |  |  | 2.16 | 2.16 |  | 22.7468228 | 52.1703003 | 0 | 43.965 | 0 | 0 | 0 | 0 | 58.933924 | 11.1547384 | 0 | 2.033022 | 1.220479 | 4.062 | 0.64 | 15.57 | 4.0360032 | 0.8318847
10 | 270.259 | 3.009483 | 262.1256009 | 40.96025 | 2.417241 |  | 1.622921 | 0 | 11.406 | 0 | 86.136 | 0.7943194 | 5.72 | 0 | 157.323 | 157.323 | 2.1 | 16.45 | 154.019217 | 1.420317 | 88.23 | 30.58 | 1.11 | 586 | 1162 | 451/9 | 76.34 | 110 | 4 | 5.85 | 53.94688 |  | 64.45 | 594.3379 | 15.06 | 5.71 | 35.83 | 0.2406313 | 1,07/1,3 | 17.41 | 5.79 | 11.46 | 148.9 | 1.08 |  |  | 0 | 108.44 | 124.9972 | 5.721526 | 4.3376 | 0.7710271 | 10.05913 | 0.909 | 1298.09 | 116.129 | 1161.29 | 1 | 1161.29 | 44.503 | 139.62 |  | 86.136 |  |  |  | 8.77 | 3.03 | [5 empty] | 42.28 | 37.27 |  | 46.26 |  |  |  |  | 116.161 | 41.162 |  |  | 2.1 | 2.1 |  | 40.6000869 | 135.389514 | 0 | 86.136 | 0 | 0 | 0 | 0 | 113.721619 | 40.297598 | 0 | 2.142747 | 1.274073 | 11.406 | 0.62 | 14.92 | 11.3352828 | 2.215384
11 | 275.383 | 3.375681 | 266.0869488 | 40.91354 | 2.115159 |  | 1.414181 | 0 | 11.325 | 0 | 88.183 | 0.7009777 | 6.789 | 0 | 161.544 | 161.544 | 1.43 | 7.43 | 159.2339208 | 1.26577 | 125.8 | 125.8 | 0.28 | 548 | 1191 | 453/9 | 76.19 | 111 | 4 | 6.2 | 49.28458 |  | 82.95 | 659.38 | 11.69 | 7.87 | 35.65 | 0.2126454 | 1,17/1,41 | 15.6 | 6.14 | 11.57 | 167.65 | 1.67 |  |  | 0 | 125.8 | 126.6818 | 7.43454 | 5.032 | 0.880416 | 12.46654 | 0.906 | 1423.89 | 116.129 | 1277.419 | 1 | 1277.419 | 45.152 | 142.048 |  | 88.183 |  |  |  | 12.22 | 2.66 | [5 empty] | 41.88 | 37.07 |  | 46.61 |  |  |  |  | 119.53 | 42.014 |  |  | 1.43 | 1.43 |  | 39.6344256 | 138.2695232 | 0 | 88.183 | 0 | 0 | 0 | 0 | 117.820721 | 41.4131998 | 0 | 2.096801 | 1.256117 | 11.325 | 0.45 | 13.12 | 11.2740375 | 1.941401
12 | 265.148 | 3.31759 | 256.3514776 | 40.17734 | 2.084158 |  | 1.517622 | 0 | 10.749 | 0 | 69.684 | 0.5665366 | 4.142 | 0 | 153.201 | 153.201 | 1.64 | 23.01 | 150.6885036 | 1.22511 | 123 | 31.25 | 1.12 | 555 | 1190 | 443/9 | 76.88 | 108 | 4 | 11.3 | 91.86992 |  | 68.9 | 560.1626 | 13.19 | 12.55 | 37.21 | 0.2193339 | 1,42/1,67 | 18.22 | 6.09 | 8.68 | 169.65 | 3.11 |  |  | 0 | 123 | 119.222 | 4.632797 | 4.92 | 0.9181243 | 9.552797 | 0.907 | 1546.89 | 116.129 | 1393.548 | 1 | 1393.548 | 51.784 | 143.68 |  |  |  |  | 69.684 | 11.41 | 2.01 | [5 empty] | 43.14 | 36.79 |  |  |  |  | 44.96 |  | 113.197 | 40.004 |  |  | 1.64 | 1.64 |  | 45.8754456 | 140.792032 | 0 | 0 | 0 | 0 | 69.684 | 0 | 111.3405692 | 39.3479344 | 0 | 2.473261 | 1.480342 | 10.749 | 0.27 | 16.26 | 10.7199777 | 2.267259
13 | 272.627 | 4.260865 | 261.0107328 | 39.29761 | 2.201136 |  | 1.832415 | 0 | 11.128 | 0 | 43.723 | 0.3687215 | 0 | 0 | 154.766 | 154.766 | 1.45 | 9.51 | 152.521893 | 1.286236 | 118.58 | 90.55 | 0.8 | 551 | 1200 | 446/9 | 77.25 | 111 | 4 | 11.15 | 94.02935 |  | 64.55 | 544.3582 | 15.76 | 9.01 | 36.63 | 0.2254848 | 1,33/1,58 | 16.8 | 6.14 | 8.78 | 162.45 | 1.77 |  |  | 0 | 118.58 | 118.4116 | 4.390309 | 4.7432 | 0.89307 | 9.133509 | 0.906 | 1665.47 | 116.129 | 1509.677 | 1 | 1509.677 | 72.04 | 156.864 |  |  |  |  | 43.723 | 12.14 | 1.83 | [5 empty] | 42.3 | 36.53 |  |  |  |  | 44.28 |  | 113.265 | 41.501 |  |  | 1.45 | 1.45 |  | 63.294344 | 153.9933888 | 0 | 0 | 0 | 0 | 43.723 | 0 | 111.6226575 | 40.8992355 | 0 | 2.086359 | 1.235165 | 11.128 | 0.23 | 17.37 | 11.1024056 | 2.496424
14 | 267.387 | 5.392899 | 252.96709 | 39.50988 | 1.826082 |  | 1.483188 | 0 | 10.606 | 0 | 47.501 | 0.3428932 | 0 | 0 | 151.559 | 151.559 | 1.59 | 14.94 | 149.1492119 | 1.076656 | 138.53 | 71.54 | 0.83 | 600 | 1191 | 455/9 | 76.57 | 109 | 4 | 12.55 | 90.5941 |  | 81.95 | 591.5686 | 13.54 | 7.01 | 35.66 | 0.1992179 | 1,3/1,55 | 16.41 | 6.25 | 9.21 | 179 | 2.2 |  |  | 0 | 138.53 | 116.048 | 5.846729 | 5.5412 | 1.061287 | 11.38793 | 0.917 | 1804 | 116.129 | 1625.806 | 1 | 1625.806 | 70.83 | 149.056 |  |  |  |  | 47.501 | 13.94 | 3.05 | [5 empty] | 41.29 | 37.3 |  |  |  |  | 43.79 |  | 122.336 | 29.223 |  |  | 1.59 | 1.59 |  | 60.956298 | 144.509792 | 0 | 0 | 0 | 0 | 47.501 | 0 | 120.3908576 | 28.7583543 | 0 | 2.169909 | 1.286316 | 10.606 | 0.49 | 15.2 | 10.5540306 | 2.095093
15 | 273.633 | 4.945636 | 260.1001091 | 39.67834 | 2.068226 |  | 1.678579 | 0 | 11.038 | 0 | 49.002 | 0.3896469 | 0 | 0 | 174.203 | 174.203 | 1.37 | 21.05 | 171.8164189 | 1.366225 | 125.76 | 97.39 | 0.62 | 518 | 1193 | 439/9 | 76.35 | 113 | 4 | 13.5 | 107.3473 |  | 67.15 | 533.9536 | 12.97 | 6.62 | 35.7 | 0.2139646 | 1,32/1,56 | 15.58 | 6.34 | 8.92 | 166.85 | 1.23 |  |  | 0 | 125.76 | 120.1629 | 4.63997 | 5.0304 | 0.930374 | 9.67037 | 0.918 | 1929.76 | 116.129 | 1741.935 | 1 | 1741.935 | 72.605 | 152.026 |  |  |  |  | 49.002 | 13.53 | 2.44 | [5 empty] | 42.4 | 37.05 |  |  |  |  | 43.8 |  | 174.203 |  |  |  | 1.37 |  |  | 62.7815435 | 148.3165656 | 0 | 0 | 0 | 0 | 49.002 | 0 | 171.8164189 | 0 | 0 | 1.90458 | 1.210624 | 11.038 | 0.61 | 15.02 | 10.9706682 | 2.158211
16 | 246.899 | 4.906151 | 234.7857614 | 40.05469 | 1.897872 |  | 1.546211 | 0 | 10.126 | 0 | 43.504 | 0.3516611 | 0 | 0 | 154.74 | 154.74 | 1.39 | 8.73 | 152.589114 | 1.233442 | 123.71 | 35.47 | 1.37 | 575 | 1192 | 434/9 | 76.27 | 101 | 4 | 17.65 | 142.6724 |  | 62.65 | 506.4263 | 14.43 | 9.33 | 36.63 | 0.2179708 | 1,52/1,77 | 16.45 | 6.17 | 7.59 | 168.05 | 1.62 |  |  | 0 | 123.71 | 109.8396 | 3.683555 | 4.9484 | 1.003306 | 8.631955 | 0.922 | 2053.47 | 116.129 | 1858.065 | 1 | 1858.065 | 65.729 | 137.666 |  |  |  |  | 43.504 | 14.68 | 1.79 | [5 empty] | 43.31 | 37.26 |  |  |  |  | 43.98 |  | 154.74 |  |  |  | 1.39 |  |  | 56.0799828 | 135.2017786 | 0 | 0 | 0 | 0 | 43.504 | 0 | 152.589114 | 0 | 0 | 2.521785 | 1.592082 | 10.126 | 0.21 | 16.58 | 10.1047354 | 2.196624
17 | 270.676 | 5.29781 | 256.3361008 | 39.33491 | 2.151193 |  | 1.748213 | 0 | 10.825 | 0 | 48.019 | 0.4029792 | 0 | 0 | 168.277 | 168.277 | 1.32 | 13.11 | 166.0557436 | 1.393553 | 119.16 | 62.52 | 1.24 | 512 | 1187 | 449/9 | 76.05 | 110 | 4 | 13.65 | 114.5519 |  | 66.8 | 560.5908 | 11.52 | 6.28 | 37.51 | 0.2328367 | 1,39/1,65 | 16.96 | 6.52 | 7.13 | 161.1 | 1.85 |  |  | 0 | 119.16 | 117.8282 | 3.689524 | 4.7664 | 0.8987559 | 8.455924 | 0.921 | 2172.63 | 116.129 | 1974.194 | 1 | 1974.194 | 72.369 | 150.288 |  |  |  |  | 48.019 | 16.16 | 1.76 | [5 empty] | 41.32 | 36.93 |  |  |  |  | 43.87 |  | 168.277 |  |  |  | 1.32 |  |  | 60.6741696 | 147.6429312 | 0 | 0 | 0 | 0 | 48.019 | 0 | 166.0557436 | 0 | 0 | 2.275462 | 1.443576 | 10.825 | 0.38 | 14.69 | 10.783865 | 2.083037
18 | 267.015 | 3.79015 | 256.8947322 | 39.39841 | 1.958636 |  | 1.596415 | 0 | 10.724 | 0 | 47.509 | 0.3622217 | 0 | 0 | 165.958 | 165.958 | 1.51 | 7.13 | 163.4520342 | 1.246203 | 131.16 | 66.55 | 1.23 | 594 | 1184 | 460/9 | 76.34 | 109 | 4 | 21.5 | 163.9219 |  | 71.5 | 545.1357 | 12.26 | 6.09 | 36.91 | 0.2137851 | 1,43/1,7 | 17.3 | 6.6 | 7.3 | 172.65 | 1.51 |  |  | 0 | 131.16 | 117.9309 | 4.043275 | 5.2464 | 0.9892811 | 9.289675 | 0.925 | 2303.79 | 116.129 | 2090.323 | 1 | 2090.323 | 76.463 | 143.043 |  |  |  |  | 47.509 | 10.71 | 1.35 | [5 empty] | 40.92 | 37.07 |  |  |  |  | 43.96 |  | 165.958 |  |  |  | 1.51 |  |  | 68.2738127 | 141.1119195 | 0 | 0 | 0 | 0 | 47.509 | 0 | 163.4520342 | 0 | 0 | 1.890949 | 1.179331 | 10.724 | 0.11 | 15.59 | 10.7122036 | 2.187624
19 | 302.67 | 5.109798 | 287.204173 | 39.72552 | 2.213008 |  | 1.792866 | 0 | 12.412 | 0 | 54.526 | 0.4201418 | 0 | 0 | 171.98 | 171.98 | 1.76 | 43.5 | 168.953152 | 1.301843 | 129.78 | 32.72 | 0.98 | 511 | 1179 | 452/9 | 76.75 | 123 | 4 | 7.7 | 59.33118 |  | 68.85 | 530.5132 | 15.3 | 6.46 | 36.72 | 0.2141108 | 1,29/1,56 | 15.4 | 6.68 | 9.19 | 171.5 | 1.46 |  |  | 0 | 129.78 | 132.5737 | 4.901441 | 5.1912 | 0.8730233 | 10.09264 | 0.922 | 2433.57 | 116.129 | 2206.452 | 1 | 2206.452 | 89.414 | 158.73 |  |  |  |  | 54.526 | 14.35 | 1.66 | [5 empty] | 42.35 | 36.82 |  |  |  |  | 43.88 | 108.347 | 63.633 |  |  | 1.76 | 1.76 |  |  | 76.583091 | 156.095082 | 0 | 0 | 0 | 0 | 54.526 | 106.4400928 | 62.5130592 | 0 | 0 | 2.08473 | 1.282819 | 12.412 | 0.71 | 17.42 | 12.3238748 | 2.797158
20 | 200.253 | 4.396307 | 191.4492625 | 40.41633 | 1.984547 |  | 1.632106 | 0 | 8.029 | 0 | 34 | 0.3524412 | 0 | 0 | 111.027 | 111.027 | 1.62 | 24.29 | 109.2283626 | 1.132252 | 96.47 | 39.6 | 1.01 | 563 | 1157 | 434/9 | 76.38 | 83 | 4 | 13.2 | 136.8301 |  | 58.3 | 604.333 | 16.63 | 6.71 | 37.6 | 0.269341 | 1,28/1,56 | 17.08 | 6.69 | 7.79 | 139.6 | 1.18 |  |  | 0 | 96.47 | 89.67795 | 3.518118 | 3.8588 | 0.9522727 | 7.376918 | 0.923 | 2530.04 | 116.129 | 2322.581 | 1 | 2322.581 | 61.992 | 104.261 |  |  |  |  | 34 | 11.46 | 1.63 | [5 empty] | 43.25 | 37.54 |  |  |  |  | 44.07 | 111.027 |  |  |  | 1.62 |  |  |  | 54.8877168 | 102.5615457 | 0 | 0 | 0 | 0 | 34 | 109.2283626 | 0 | 0 | 0 | 2.128386 | 1.293447 | 8.029 | 0.14 | 11.8 | 8.0177594 | 1.238669
21 | 257.448 | 2.793314 | 250.2566699 | 39.13649 | 1.9741 |  | 1.573627 | 0 | 10.573 | 0 | 50.768 | 0.4004733 | 0 | 4.161 | 143.704 | 143.704 | 1.48 | 2.87 | 141.5771808 | 1.116804 | 126.77 | 34.97 | 1.03 | 528 | 1185 | 447/9 | 76.39 | 105 | 4 | 10.55 | 83.22158 |  | 80.6 | 635.7971 | 15.38 | 7.47 | 35.95 | 0.2134798 | 1,27/1,54 | 17.17 | 6.61 | 7.93 | 168.4 | 1.79 |  |  | 0 | 126.77 | 113.8287 | 4.951224 | 5.0708 | 0.9887476 | 10.02202 | 0.926 | 2656.81 | 116.129 | 2438.71 | 1 | 2438.71 | 44.357 | 162.323 |  | 6.991 |  |  | 43.777 | 10.65 | 1.52 | [5 empty] | 41.57 | 36.77 |  | 46.31 |  |  | 44.3 | 143.704 |  |  |  | 1.48 |  |  |  | 39.6329795 | 159.8556904 | 0 | 6.991 | 0 | 0 | 43.777 | 141.5771808 | 0 | 0 | 0 | 1.835318 | 1.103128 | 10.573 | 0.29 | 13.76 | 10.5423383 | 1.898973
22 | 254.715 | 1.175496 | 251.7208359 | 39.20549 | 2.048509 |  | 1.56822 | 0 | 10.333 | 0 | 59.018 | 0.4802897 | 0 | 8.252 | 143.431 | 143.431 | 1.77 | 20.86 | 140.8922713 | 1.146584 | 122.88 | 62.97 | 0.88 | 550 | 1192 | 446/9 | 76.75 | 104 | 4 | 13.15 | 107.015 |  | 80.45 | 654.7038 | 12.36 | 5.43 | 37.51 | 0.2289988 | 1,36/1,61 | 10.4 | 6.99 | 7.81 | 163.8 | 2.02 |  |  | 0 | 122.88 | 113.1217 | 4.867225 | 4.9152 | 0.9556384 | 9.782425 | 0.927 | 2779.69 | 116.129 | 2554.839 | 1 | 2554.839 |  | 195.697 |  | 27.881 |  |  | 31.137 |  | 1.53 | [6 empty] | 37.43 |  | 45.9 |  |  | 44.37 | 143.431 |  |  |  | 1.77 |  |  |  | 0 | 192.7028359 | 0 | 27.881 | 0 | 0 | 31.137 | 140.8922713 | 0 | 0 | 0 | 2.024453 | 1.204887 | 10.333 | 0.08 | 6.45 | 10.3247336 | 0.8676812
23 | 268.183 | 1.282584 | 264.7433275 | 39.25917 | 2.287595 |  | 1.688286 | 0 | 10.501 | 0 | 69.358 | 0.5993087 | 0 | 9.426 | 152.38 | 152.38 | 1.87 | 27.95 | 149.530494 | 1.292063 | 115.73 | 91.93 | 0.69 | 493 | 1202 | 440/9 | 76.66 | 109 | 4 | 11.9 | 102.8255 |  | 82.8 | 715.4584 | 13.62 | 6.65 | 36.76 | 0.2324376 | 1,36/1,59 | 10.62 | 6.92 | 6.73 | 158.15 | 0.99 |  |  | 0 | 115.73 | 120.2004 | 4.316679 | 4.6292 | 0.8535886 | 8.945879 | 0.924 | 2895.42 | 116.129 | 2670.968 | 1 | 2670.968 |  | 198.825 |  | 32.706 |  |  | 36.652 |  | 1.73 | [6 empty] | 37.26 |  | 46.01 |  |  | 44.08 | 152.38 |  |  |  | 1.87 |  |  |  | 0 | 195.3853275 | 0 | 32.706 | 0 | 0 | 36.652 | 149.530494 | 0 | 0 | 0 | 2.187544 | 1.307291 | 10.501 | 0.43 | 13.48 | 10.4558457 | 1.83857
24 | 262.206 | 1.400709 | 258.5332575 | 39.10029 | 2.388739 |  | 1.761547 | 0 | 10.553 | 0 | 67.881 | 0.6271921 | 0 | 10.497 | 151.278 | 151.278 | 1.79 | 31.19 | 148.5701238 | 1.372726 | 81.66 | 81.66 | 0.78 | 529 | 1181 | 454/9 | 75.95 | 107 | 4 | 12.05 | 111.337 |  | 81.75 | 755.3359 | 12.07 | 6.27 | 36.84 | 0.246339 | 1,18/1,41 | 9.23 | 6.92 | 8.77 | 149.55 | 1.79 |  |  | 0 | 108.23 | 117.6818 | 5.553819 | 4.3292 | 0.8131657 | 9.883019 | 0.919 | 3003.65 | 116.129 | 2787.097 | 1 | 2787.097 |  | 194.325 |  | 32.135 |  |  | 35.746 |  | 1.89 | [6 empty] | 37.13 |  | 45.42 |  |  | 44.13 | 151.278 |  |  |  | 1.79 |  |  |  | 0 | 190.6522575 | 0 | 32.135 | 0 | 0 | 35.746 | 148.5701238 | 0 | 0 | 0 | 2.180628 | 1.312244 | 10.553 | 0.38 | 10.75 | 10.5128986 | 1.488001
25 | 273.375 | 1.926956 | 268.1071848 | 39.31479 | 1.995291 |  | 1.462858 | 0 | 11.116 | 0 | 71.543 | 0.5324328 | 0 | 10.359 | 158.954 | 158.954 | 1.81 | 8.09 | 156.0769326 | 1.161546 | 134.37 | 134.37 | 0.78 | 522 | 1163 | 451/9 | 76.14 | 112 | 4 | 13.15 | 97.86411 |  | 91.5 | 680.9556 | 13.2 | 5.38 | 36.62 | 0.2095565 | 1,29/1,51 | 9.82 | 6.63 | 7.44 | 174.75 | 1.62 |  |  | 0 | 134.37 | 122.6193 | 5.273493 | 5.3748 | 0.9706236 | 10.64829 | 0.921 | 3138.02 | 116.129 | 2903.226 | 1 | 2903.226 |  | 201.832 |  | 33.581 |  |  | 37.962 |  | 2.61 | [6 empty] | 37.34 |  | 45.91 |  |  | 43.98 | 158.954 |  |  |  | 1.81 |  |  |  | 0 | 196.5641848 | 0 | 33.581 | 0 | 0 | 37.962 | 156.0769326 | 0 | 0 | 0 | 1.992957 | 1.199422 | 11.116 | 0.31 | 12.12 | 11.0815404 | 1.763965
26 | 255.943 | 2.502721 | 249.5374606 | 39.3275 | 1.883302 |  | 1.381943 | 0 | 10.534 | 0 | 66.43 | 0.5013585 | 0 | 10.687 | 148.664 | 148.664 | 1.9 | 9.89 | 145.839384 | 1.100675 | 132.5 | 67.72 | 1.04 | 537 | 1160 | 453/9 | 76.54 | 105 | 4 | 10.2 | 76.98113 |  | 90.6 | 683.7736 | 13.88 | 6.1 | 35.83 | 0.20705 | 1,35/1,59 | 10.19 | 6.95 | 6.57 | 173.05 | 1.38 |  |  | 0 | 132.5 | 113.9437 | 4.61103 | 5.3 | 1.033409 | 9.91103 | 0.926 | 3270.52 | 116.129 | 3019.355 | 1 | 3019.355 |  | 189.513 |  | 63.221 |  |  | 3.209 |  | 3.38 | [6 empty] | 37.12 |  | 45.7 |  |  | 44.15 | 148.664 |  |  |  | 1.9 |  |  |  | 0 | 183.1074606 | 0 | 63.221 | 0 | 0 | 3.209 | 145.839384 | 0 | 0 | 0 | 1.954548 | 1.176539 | 10.534 | 0.61 | 14.7 | 10.4697426 | 2.010782
27 | 290.683 | 1.644535 | 285.9026159 | 39.21985 | 2.147545 |  | 1.5743 | 0 | 11.734 | 0 | 76.316 | 0.5732442 | 0 | 8.229 | 168.284 | 168.284 | 1.59 | 17.93 | 165.6082844 | 1.243959 | 133.13 | 101.94 | 0.87 | 475 | 1167 | 460/9 | 76.8 | 119 | 4 | 6.5 | 48.82446 |  | 68.25 | 512.6568 | 16.04 | 4.87 | 38.7 | 0.221713 | 1,24/1,47 | 9.85 | 6.81 | 7.42 | 174.55 | 2.15 |  |  | 0 | 133.13 | 129.4662 | 3.922933 | 5.3252 | 0.9118283 | 9.248133 | 0.925 | 3403.65 | 116.129 | 3135.484 | 1 | 3135.484 |  | 214.367 |  | 76.316 |  |  |  |  | 2.23 | [6 empty] | 36.92 |  | 45.68 |  |  |  | 168.284 |  |  |  | 1.59 |  |  |  | 0 | 209.5866159 | 0 | 76.316 | 0 | 0 | 0 | 165.6082844 | 0 | 0 | 0 | 2.071393 | 1.24218 | 11.734 | 0.57 | 13.2 | 11.6671162 | 2.005286
28 | 220.603 | 1.580618 | 217.11611 | 39.67202 | 2.26919 |  | 1.620068 | 0 | 8.95 | 0 | 62.108 | 0.6491221 | 0 | 6.048 | 126.797 | 126.797 | 1.78 | 2.33 | 124.5400134 | 1.301631 | 95.68 | 64.14 | 0.71 | 521 | 1151 | 456/9 | 77.57 | 91 | 3 | 7.85 | 82.04431 |  | 35.05 | 366.3253 | 10.3 | 4.27 | 29.45 | 0.2292721 | 1,38/1,61 | 11.75 | 6.51 | 6.69 | 128.45 | 0.95 |  |  | 0 | 95.68 | 99.54016 | 1.816429 | 3.8272 | 0.8616652 | 5.643629 | 0.923 | 3499.33 | 116.129 | 3251.613 | 1 | 3251.613 |  | 158.495 |  | 62.108 |  |  |  |  | 2.2 | [6 empty] | 37.69 |  | 44.73 |  |  |  | 126.797 |  |  |  | 1.78 |  |  |  | 0 | 155.00811 | 0 | 62.108 | 0 | 0 | 0 | 124.5400134 | 0 | 0 | 0 | 2.269645 | 1.368113 | 8.95 | 0.32 | 22.62 | 8.92136 | 2.601536
29 | 273.359 | 1.51433 | 269.2194429 | 39.85067 | 1.764332 |  | 1.223038 | 0 | 11.373 | 0 | 82.596 | 0.5412937 | 0 | 7.308 | 157.834 | 157.834 | 1.93 | 3.08 | 154.7878038 | 1.014403 | 152.59 | 152.59 | 0.35 | 524 | 1159 | 457/9 | 76.72 | 112 | 4 | 2.7 | 17.69448 |  | 104.15 | 682.548 | 15.77 | 7.06 | 35.62 | 0.1843685 | 1,10/1,34 | 10.11 | 6.61 | 9.51 | 193.2 | 2.07 |  |  | 0 | 152.59 | 125.2068 | 7.672628 | 6.1036 | 1.091171 | 13.77623 | 0.929 | 3651.92 | 116.129 | 3367.742 | 1 | 3367.742 |  | 190.763 |  | 82.596 |  |  |  |  | 2.17 | [6 empty] | 37.37 |  | 45.58 |  |  |  | 157.834 |  |  |  | 1.93 |  |  |  | 0 | 186.6234429 | 0 | 82.596 | 0 | 0 | 0 | 154.7878038 | 0 | 0 | 0 | 1.691791 | 1.020161 | 11.373 | 0.44 | 21.18 | 11.3229588 | 3.125916
30 | 235.438 | 1.190313 | 232.63555 | 39.57344 | 2.39337 |  | 1.667156 | 0 | 10.094 | 0 | 70.588 | 0.726214 | 0 | 5.262 | 134.592 | 134.592 | 1.75 | 26.44 | 132.23664 | 1.360459 | 97.2 | 31.66 | 1.33 | 510 | 1127 | 453/9 | 76.56 | 97 | 3 | 4.15 | 42.69547 |  | 51.55 | 530.3498 | 11.91 | 3.86 | 29.79 | 0.2294186 | 1,25/1,49 | 12.05 | 6.51 | 7.73 | 129.85 | 1 |  |  | 0 | 97.2 | 106.5691 | 3.086829 | 3.888 | 0.8083292 | 6.974829 | 0.926 | 3749.12 | 116.129 | 3483.871 | 1 | 3483.871 |  | 164.85 |  | 70.588 |  |  |  |  | 1.7 | [6 empty] | 37.04 |  | 45.49 |  |  |  | 134.592 |  |  |  | 1.75 |  |  |  | 0 | 162.04755 | 0 | 70.588 | 0 | 0 | 0 | 132.23664 | 0 | 0 | 0 | 2.300866 | 1.386047 | 10.094 | 0.17 | 12.1 | 10.0768402 | 1.592604
31 | 278.123 | 1.332556 | 274.4168551 | 39.70559 | 1.724699 |  | 1.196234 | 0 | 11.517 | 0 | 84.084 | 0.5284646 | 0 | 5.805 | 169.057 | 169.057 | 1.81 | 9.68 | 165.9970683 | 1.043285 | 159.11 | 159.11 | 0.44 | 503 | 1154 | 463/9 | 76.56 | 114 | 4 |  | 0 |  | 99.15 | 623.1538 | 13.71 | 4.14 | 29.8 | 0.1543642 | 1,13/1,38 | 10.83 | 6.69 | 10.49 | 193.05 |  |  |  | 0 | 159.11 | 126.2798 | 8.056985 | 6.3644 | 1.117988 | 14.42138 | 0.932 | 3908.23 | 116.129 | 3600 | 1 | 3600 |  | 194.039 |  | 84.084 |  |  |  |  | 1.91 | [6 empty] | 37.16 |  | 45.58 |  |  |  | 169.057 |  |  |  | 1.81 |  |  |  | 0 | 190.3328551 | 0 | 84.084 | 0 | 0 | 0 | 165.9970683 | 0 | 0 | 0 | 1.9493 | 1.198839 | 11.517 | 0.41 | 13.59 | 11.4697803 | 2.035976
е | 8216.190004 |  | 7988.394 |  |  | 0 |  | 0 | 334.608 | 0 | 2377.06 |  | 20.902 | 101.836 | 4775.116002 | 4775.116002 | 0 | 445.59 | 4689.876 |  | 3466.67 | 2703.28 | [6 empty] | 121 | 369.85 |  | 0 | 2335.75 |  | 435.51 | 208.7 | 1095.94 | [5 empty] | 5162.8 | 50.07 | 0 | 0 |  | 3908.23 | 3725.889 | 164.425 | 156.3292 |  | 320.7542 |  |  | 0 |  | 31 |  | 874.537001 | 4964.593 | 1e-06 | 1705.306 | 1e-06 | 1e-06 | 671.754 | [14 empty] | 1874.349001 | 2334.35 | 566.417 | 1e-06 |  |  |  |  | 762.3503772 | 4848.984 | 9.9999999e-07 | 1705.306 | 9.9999999e-07 | 9.9999999e-07 | 671.754 | 1841.325 | 2293.071 | 555.4802574 | 9.9999999e-07 | 2.083467 | 1.252952 | 334.608 | 0.4030507 | 14.91105 | 332.9366 | 65.14844
ср. | 265.0384 | 2.772521 | 257.6901 | 39.99754 | 2.043993 | 0 | 1.435774 | 0 | 10.79381 | 0 | 76.67935 | 0.6082191 | 0.6742581 | 3.285032 | 154.036 | 154.036 | 1.78509 | 14.37387 |  | 1.2 | 111.8281 | 87.20258 | 0.7701371 | 534.6774 | 1183.29 |  | 76.2019 | 108.3226 | 3.903226 | 11.93065 | 94.63363 | #DIV/0! | 75.34677 | 597.6491 | 14.04871 | 6.732258 | 35.3529 | 0.2122763 |  | 13.90323 | 6.48129 | 9.061613 | 166.5419 | 1.615161 | #DIV/0! | #DIV/0! | #DIV/0! | 126.0719 | 120.19 |  |  | 0.9320798 | 10.34691 | [13 empty] | 12.82812 | 2.328669 | 1e-06 | 4.292719e-08 | 1e-06 | 1e-06 | 6.818419e-08 | 42.24299 | 37.00259 | 1e-06 | 45.87146 | 1e-06 | 1e-06 | 44.29701 |  |  |  |  | 1.76191 | 1.76833 | 1.930864 | 1e-06 | 5611.334424 |  | 2377.06 |  |  |  |  | 4689.876
пл. |  |  |  | 39.9 | 2.08 |  | 1.4144 |  | 9.29 |  |  | 0.6656 |  | 5.806 |  |  |  | 13.587093 |  | 1.3 | 3600 | 3600 |  |  | 1190 |  | 76 | [6 empty] | 620 | [8 empty] | 3600 | 25.2 |  |  |  | 116.13 |  |  |  | 0.9 | [36 empty] | 7988.394
± |  |  |  |  | -0.03600709 | 0 |  | 0 | [8 empty] | 1.78509 |  |  | -0.1 |  |  |  |  | -6.709677 | [17 empty] | 1562.8
[42 empty] | ССП | 116.129 |  |  | тн | [6 empty] | Дней | 31
[37 empty] | План: |  |  |  |  | Суток работы | 30
|  | Средний вес выпуска : | [8 empty] | 42.66777 | т | [29 empty] | Среднесуточное пр-во | 120 |  |  |  | 0 |  | Отставание (-) опережение (+)
[49 empty] | 308.23 |  |  |  | Тн
[49 empty] | 8.561944 |  |  |  | %
Диспетчер АО "СЧПЗ" | [10 empty] | Тренина С.А.

## февраль 20
Сведения по учету производства ферромарганца в АО "СЧПЗ" — ДП-1
[43 empty] | на | 29 |  |  | августа | февраля |  |  |  |  | 2020г
Дата | Расход Mn шихты | [5 empty] | Расх.добавок, флюсов | [8 empty] | Расход кокса |  |  |  |  | Производство FeMn78, т | Производство FeMn с Si<1, т | Сод. Si в сплаве % | Температура колош. газа, °С | Температура гор. дутья °С | Расх. гор. дутья, м3/мин / фурмы,шт | Средн. содерж Mn в сплаве, % | Количество подач, шт | Кол. выпусков, шт | Количество пыли |  | Количество шлака |  |  | Перевал, т | Зеленый шлак, т. | Мелочь Фмн | Удельн.расход мелочи, т | Осн-ть | Сод Al2O3 в шлаке,% | Сод MgO в шлаке,% | Сод. MnO в шлаке, % | Производство фактическое, т | [5 empty] | Теоретический выход FeMn, т | Потери Mn со шлаком расчетно, т |  | Факт. коэф-т извлеч. Mn из расплава | Потери Mn со шлаком расчетно т | Среднее значение коэф-т извлечение Mn из расплава | [5 empty] | Проплавлено руды (влаж.), т | [6 empty] | Влажность руды , % | [6 empty] | Сод. Mn в руде, % | [6 empty] | Сожжено кокса(сух) т |  |  |  | Влажность кокса, %
| Проплавлено шихты (влаж.), т | Влажность шихты , % | Сухой руды, т | Сод. Mn в марг. шихте, % | Удельн расход марг. шихты, т | Отсев руды, т | Удельн расход руды, т | Известняк, т | Шлак тяжелый, т | Fe содер. материалов, т | Агломерат, т | Удельн.расход агломерата, т | Известняк, т | Кварцит,т | Сожжено кокса (сухого, заданный), т | Сожжено кокса (влаж.), т | Влажность кокса, % | Выход кокс. мелочи т | Сухого кокса (заданный), т | Удельн. расход сухого кокса, т | [81 empty] | Тяжелый шлак
[30 empty] | Всего, т | на т FeMn, кг | верх- него | Всего, т | на т FeMn, кг | [8 empty] | Разлито жидкого |  |  | с отвала | % с отвала | Всего годного |  | химические | физические | [48 empty] | ПО ДЦ
[44 empty] | из шлака | c перевала | [5 empty] | 4% |  |  |  | FeMn НИ | План | План по нараст. |  |  | Габон | Маматван | Глория | Агломерат кисл | Казахстан(10-100) | Каражал | Агломерат | Габон | Маматван | Глория |  | Казахстан(10-100) | Каражал |  | Габон | Маматван | Глория | Агломерат кисл | Казахстан(10-100) | Каражал | Агломерат | Кемерово | Губаха+25 | Н.Тагил | Алтай | Кемерово | Губаха+25 | Н.Тагил | Алтай | Габон | Маматван | Глория | Агломерат кисл | Казахстан (10-100) | Каражал | Агломерат | Кемерово | Губаха +25 | Н. Тагил | Алтай | Удельный расход шихты ДП №1 и №3 | Удельный расход кокса ДП №1 и №3 | Кол-во, т | W | Mn |  | ИТОГО
1 | 284.901 | 0.7680724 | 282.7128 | 40.21976 | 1.976183 |  | 1.338332 | 0 | 11.382 | 0 | 91.251 | 0.6378513 | 0 | 4.706 | 180.865003 | 180.865 | 1.85 | 19.21 | 177.5189975 | 1.240871 | 143.06 | 143.06 | 0.23 | 509 | 1168 | 462/9 | 77.55 | 115 | 4 |  | 0 |  | 86.45 | 604.2919 | 15.71 | 6.11 | 36.2 | 0.1975443 | 1,25/1,50 | 10.55 | 6.58 | 10.92 | 183.25 | 2.12 |  |  | 0 | 143.06 | 129.6209 | 7.312939 | 5.7224 | 0.9756975 | 13.03534 | 0.976 | 143.06 | 124.5517 | 124.5517 | 1 | 124.5517 | 1e-06 | 193.65 | 1e-06 | 91.251 | 1e-06 | 1e-06 | 1e-06 | 1e-06 | 1.13 | 1e-06 | 1e-06 | 1e-06 | 1e-06 | 1e-06 | 1e-06 | 37.84 | 1e-06 | 45.27 | 1e-06 | 1e-06 | 1e-06 | 180.865 | 1e-06 | 1e-06 | 1e-06 | 1.85 | 1e-06 | 1e-06 | 1e-06 | 9.9999999e-07 | 191.461755 | 9.9999999e-07 | 91.251 | 9.9999999e-07 | 9.9999999e-07 | 9.9999999e-07 | 177.5189975 | 9.9999999e-07 | 9.9999999e-07 | 9.9999999e-07 | 1.993772 | 1.230983 | 11.382 | 0.37 | 11.07 | 11.3398866 | 1.61873
2 | 282.696 | 0.8707293 | 280.2344832 | 39.65775 | 2.00813 |  | 1.360405 | 0 | 11.089 | 0 | 90.39 | 0.6477248 | 0 | 5.46 | 174.384 | 174.384 | 2 | 8.55 | 170.89632 | 1.224624 | 139.55 | 139.55 | 0.49 | 518 | 1180 | 453/9 | 76.88 | 113 | 4 |  | 0 |  | 83.2 | 596.2021 | 13.65 | 5.01 | 35.87 | 0.2008399 | 1,33/1,58 | 11.61 | 6.69 | 7.46 | 178.6 | 1.83 |  |  | 0 | 139.55 | 128.201 | 4.808023 | 5.582 | 0.9653695 | 10.39002 | 0.971 | 282.61 | 124.5517 | 249.1034 | 1 | 249.1034 |  | 192.306 |  | 90.39 |  |  |  |  | 1.28 | [6 empty] | 36.86 |  | 45.61 |  |  |  | 174.384 |  |  |  | 2 |  |  |  | 0 | 189.8444832 | 0 | 90.39 | 0 | 0 | 0 | 170.89632 | 0 | 0 | 0 | 2.033688 | 1.239715 | 11.089 | 0.28 | 13.93 | 11.0579508 | 2.003606
3 | 280.225 | 2.721556 | 272.59852 | 40.04977 | 2.233316 |  | 1.499554 | 0 | 3.295 | 0 | 89.563 | 0.7337621 | 0 | 6.358 | 173.207 | 173.207 | 2.3 | 20.79 | 169.223239 | 1.386394 | 122.06 | 31.9 | 1.38 | 505 | 1181 | 457/9 | 76.61 | 112 | 4 |  | 0 |  | 67.6 | 553.826 | 13.37 | 5.54 | 35.87 | 0.2211467 | 1,36/1,61 | 12.36 | 6.73 | 6.47 | 162.2 | 1.27 |  |  | 0 | 122.06 | 124.7678 | 3.388093 | 4.8824 | 0.8565157 | 8.270493 | 0.933 | 404.67 | 124.5517 | 373.6552 | 1 | 373.6552 |  | 190.662 |  | 89.563 |  |  |  |  | 4 | [6 empty] | 37.56 |  | 45.35 |  |  |  | 173.207 |  |  |  | 2.3 |  |  |  | 0 | 183.03552 | 0 | 89.563 | 0 | 0 | 0 | 169.223239 | 0 | 0 | 0 | 2.104544 | 1.299057 | 3.295 | 0.61 | 8.39 | 3.2749005 | 0.3586531
4 | 273.073 | 2.709466 | 265.67418 | 39.9413 | 1.986943 |  | 1.334988 | 0 | 0 | 0 | 87.173 | 0.6519557 | 0 | 7.572 | 168.223 | 168.223 | 1.72 | 3.36 | 165.3295644 | 1.236479 | 133.71 | 34.58 | 0.9 | 485 | 1192 | 456/9 | 76.81 | 109 | 4 | 4.15 | 31.03732 |  | 78.75 | 588.9612 | 15.69 | 5.38 | 34.85 | 0.202029 | 1,33/1,59 | 11.34 | 6.67 | 8.29 | 172.5 | 1.44 |  |  | 0 | 133.71 | 120.6057 | 5.057192 | 5.3484 | 0.9678546 | 10.40559 | 0.942 | 538.38 | 124.5517 | 498.2069 | 1 | 498.2069 |  | 185.9 |  | 87.173 |  |  |  |  | 3.98 | [6 empty] | 37.33 |  | 45.51 |  |  |  | 168.223 |  |  |  | 1.72 |  |  |  | 0 | 178.50118 | 0 | 87.173 | 0 | 0 | 0 | 165.3295644 | 0 | 0 | 0 | 2.000016 | 1.228984 | 0 | 0.71 | 11.5 | 0 | 0
5 | 298.534 | 2.833914 | 290.0738034 | 40.08413 | 2.243243 |  | 1.496047 | 0 | 0 | 0 | 96.62 | 0.7471967 | 0 | 8.035 | 186.209 | 186.209 | 1.86 | 27.32 | 182.7455126 | 1.413236 | 129.31 | 63.92 | 0.94 | 508 | 1178 | 456/9 | 76.63 | 117 | 4 |  | 0 |  | 82.65 | 639.1617 | 14.71 | 5.4 | 34.61 | 0.2058894 | 1,25/1,50 | 11.17 | 6.8 | 8.01 | 168.1 | 1.22 |  |  | 0 | 129.31 | 132.4635 | 5.128374 | 5.1724 | 0.8522167 | 10.30077 | 0.923 | 667.69 | 124.5517 | 622.7586 | 1 | 622.7586 |  | 201.914 |  | 96.62 |  |  |  |  | 4.19 | [6 empty] | 37.66 |  | 45.15 |  |  |  | 186.209 |  |  |  | 1.86 |  |  |  | 0 | 193.4538034 | 0 | 96.62 | 0 | 0 | 0 | 182.7455126 | 0 | 0 | 0 | 2.184471 | 1.346329 | 0 | 1.32 | 9.92 | 0 | 0
6 | 149.685 | 1.842423 | 146.9271685 | 39.95748 | 1.81526 |  | 1.223217 | 0 | 0 | 0 | 47.92 | 0.5920435 | 0 | 3.977 | 99.065 | 99.065 | 1.93 | 7.59 | 97.1530455 | 1.200309 | 80.94 | 21.63 | 1.19 | 490 | 1142 | 457/9 | 77.02 | 62 | 3 | 10.35 | 127.8725 |  | 45.8 | 565.8512 | 11.19 | 3.22 | 16.91 | 0.1689311 | 1,21/1,46 | 11.16 | 6.89 | 7.72 | 100.1 | 0.97 |  |  | 0 | 80.94 | 66.54431 | 2.738969 | 3.2376 | 1.061858 | 5.976569 | 0.936 | 748.63 | 124.5517 | 747.3103 | 1 | 747.3103 |  | 101.765 |  | 47.92 |  |  |  |  | 2.71 | [6 empty] | 37.47 |  | 45.24 |  |  |  | 99.065 |  |  |  | 1.93 |  |  |  | 0 | 99.0071685 | 0 | 47.92 | 0 | 0 | 0 | 97.1530455 | 0 | 0 | 0 | 1.986208 | 1.224747 | 0 | 0.27 | 9.26 | 0 | 0
7 | 289.985 | 2.000064 | 284.185115 | 39.79479 | 2.143661 |  | 1.444332 | 0 | 0 | 0 | 92.71 | 0.6993287 | 0 | 8.15 | 179.655 | 179.655 | 1.79 | 11.66 | 176.4391755 | 1.330913 | 132.57 | 65.03 | 1.11 | 528 | 1178 | 467/9 | 76.53 | 116 | 4 | 10.85 | 81.84355 |  | 84.15 | 634.759 | 14.55 | 6.26 | 36.43 | 0.2094882 | 1,28/1,52 | 11.95 | 6.7 | 8.01 | 173.9 | 1.36 |  |  | 0 | 132.57 | 129.006 | 5.221448 | 5.3028 | 0.8971177 | 10.52425 | 0.93 | 881.2 | 124.5517 | 871.8621 | 1 | 871.8621 |  | 197.275 |  | 92.71 |  |  |  |  | 2.94 | [6 empty] | 37.17 |  | 45.38 |  |  |  | 179.655 |  |  |  | 1.79 |  |  |  | 0 | 191.475115 | 0 | 92.71 | 0 | 0 | 0 | 176.4391755 | 0 | 0 | 0 | 2.080001 | 1.270633 | 0 | 0.33 | 8.8 | 0 | 0
8 | 257.708 | 2.53648 | 251.1712869 | 39.85782 | 1.820214 |  | 1.222627 | 0 | 0 | 0 | 82.461 | 0.5975868 | 0 | 7.784 | 157.881 | 157.881 | 1.78 | 7.17 | 155.0707182 | 1.123782 | 137.99 |  | 1.41 | 498 | 1184 | 445/9 | 76.93 | 103 | 4 | 7.2 | 52.17769 |  | 88 | 637.7274 | 19.8 | 6.21 | 35.5 | 0.2003386 | 1,28/1,53 | 11.56 | 6.69 | 7.91 | 177.2 | 2.5 |  |  | 0 | 137.99 | 113.6062 | 5.392169 | 5.5196 | 1.060376 | 10.91177 | 0.946 | 1019.19 | 124.5517 | 996.4138 | 1 | 996.4138 |  | 175.247 |  | 82.461 |  |  |  |  | 3.73 | [6 empty] | 37.25 |  | 45.4 |  |  |  | 157.881 |  |  |  | 1.78 |  |  |  | 0 | 168.7102869 | 0 | 82.461 | 0 | 0 | 0 | 155.0707182 | 0 | 0 | 0 | 2.05254 | 1.255467 | 0 | 0.41 | 10.6 | 0 | 0
9 | 305.385 | 1.973274 | 299.358916 | 39.63894 | 2.295169 |  | 1.546959 | 0 | 0 | 0 | 97.589 | 0.7482098 | 0 | 8.79 | 187.137 | 187.137 | 1.86 | 10.31 | 183.6562518 | 1.408083 | 130.43 | 130.43 | 0.5 | 527 | 1182 | 482/9 | 76.69 | 122 | 4 | 10.45 | 80.1196 |  | 85.8 | 657.8241 | 14.13 | 4.77 | 37.41 | 0.2183888 | 1,16/1,41 | 10.17 | 6.47 | 10.5 | 171.3 | 1.31 |  |  | 0 | 130.43 | 135.0796 | 6.978803 | 5.2172 | 0.8429504 | 12.196 | 0.933 | 1149.62 | 124.5517 | 1120.966 | 1 | 1120.966 |  | 207.796 |  | 97.589 |  |  |  |  | 2.9 | [6 empty] | 36.83 |  | 45.62 |  |  |  | 187.137 |  |  |  | 1.86 |  |  |  | 0 | 201.769916 | 0 | 97.589 | 0 | 0 | 0 | 183.6562518 | 0 | 0 | 0 | 2.168021 | 1.323373 | 0 | 0.04 | 13.92 | 0 | 0
10 | 288.057 | 1.464345 | 283.8388526 | 39.63025 | 2.122795 |  | 1.415562 | 0 | 0 | 0 | 94.564 | 0.7072321 | 0 | 7.48 | 176.416 | 176.416 | 1.77 | 23.86 | 173.2934368 | 1.296039 | 133.71 | 133.71 | 0.52 | 493 | 1196 | 453/9 | 76.82 | 115 | 4 | 10.75 | 80.39788 |  | 82.3 | 615.5112 | 14.44 | 5.44 | 34.47 | 0.2 | 1,25/1,50 | 10.8 | 6.44 | 8.24 | 172.35 | 1.27 |  |  | 0 | 133.71 | 127.8317 | 5.25329 | 5.3484 | 0.9131446 | 10.60169 | 0.931 | 1283.33 | 124.5517 | 1245.517 | 1 | 1245.517 |  | 193.493 |  | 94.564 |  |  |  |  | 2.18 | [6 empty] | 36.83 |  | 45.36 |  |  |  | 176.416 |  |  |  | 1.77 |  |  |  | 0 | 189.2748526 | 0 | 94.564 | 0 | 0 | 0 | 173.2934368 | 0 | 0 | 0 | 2.138773 | 1.303876 | 0 | 0.06 | 10.26 | 0 | 0
11 | 273.107 | 2.623534 | 265.941944 | 40.16702 | 2.042565 |  | 1.331144 | 0 | 0 | 0 | 92.627 | 0.7114209 | 0 | 7.516 | 167.392 | 167.392 | 1.84 | 3.57 | 164.3119872 | 1.261997 | 130.2 | 63.39 | 1.03 | 516 | 1189 | 448/9 | 76.48 | 109 | 4 | 10 | 76.80492 |  | 78.25 | 600.9985 | 11.93 | 6.07 | 36.33 | 0.2122079 | 1,33/1,57 | 12.25 | 6.63 | 8.07 | 171.2 | 1.4 |  |  | 0 | 130.2 | 121.9334 | 4.891727 | 5.208 | 0.9321856 | 10.09973 | 0.931 | 1413.53 | 124.5517 | 1370.069 | 1 | 1370.069 |  | 180.48 |  | 92.627 |  |  |  |  | 3.97 | [6 empty] | 37.43 |  | 45.5 |  |  |  | 167.392 |  |  |  | 1.84 |  |  |  | 0 | 173.314944 | 0 | 92.627 | 0 | 0 | 0 | 164.3119872 | 0 | 0 | 0 | 2.089466 | 1.291825 | 0 | 0.18 | 9.33 | 0 | 0
12 | 285.362 | 2.470105 | 278.3132594 | 40.42668 | 2.105244 |  | 1.372317 | 0 | 0 | 0 | 96.893 | 0.7329274 | 0 | 8.818 | 173.126 | 173.126 | 1.79 | 16.11 | 170.0270446 | 1.286135 | 132.2 | 35.28 | 1.69 | 539 | 1195 | 451/9 | 76.11 | 114 | 4 | 7.9 | 59.75794 |  | 73.7 | 557.4887 | 14.26 | 5.24 | 35.26 | 0.2058978 | 1,37/1,61 | 13.6 | 6.4 | 6.54 | 171.25 | 1.45 |  |  | 0 | 132.2 | 129.0549 | 3.733787 | 5.288 | 0.8942751 | 9.021787 | 0.928 | 1545.73 | 124.5517 | 1494.621 | 1 | 1494.621 |  | 188.469 |  | 96.893 |  |  |  |  | 3.74 | [6 empty] | 37.51 |  | 46.1 |  |  |  | 173.126 |  |  |  | 1.79 |  |  |  | 0 | 181.4202594 | 0 | 96.893 | 0 | 0 | 0 | 170.0270446 | 0 | 0 | 0 | 2.019461 | 1.240694 | 0 | 0.25 | 13.78 | 0 | 0
13 | 295.04 | 1.405739 | 290.8925066 | 40.26205 | 2.070409 |  | 1.356374 | 0 | 0 | 0 | 100.322 | 0.7140356 | 0 | 10.329 | 177.145 | 177.145 | 1.76 | 49.4 | 174.027248 | 1.238628 | 106.24 | 73.07 | 1.2 | 519 | 1197 | 461/9 | 75.92 | 118 | 4 | 8.45 | 60.14235 |  | 80.1 | 570.1068 | 13.61 | 4.47 | 35.93 | 0.2 | 1,39/1,62 | 13.11 | 6.45 | 7.77 | 179.65 | 1.25 |  |  | 0 | 140.5 | 134.6748 | 4.82123 | 5.62 | 0.9107603 | 10.44123 | 0.926 | 1686.23 | 124.5517 | 1619.172 | 1 | 1619.172 |  | 194.718 |  | 100.322 |  |  |  |  | 2.13 | [6 empty] | 37.28 |  | 46.05 |  |  |  | 177.145 |  |  |  | 1.76 |  |  |  | 0 | 190.5705066 | 0 | 100.322 | 0 | 0 | 0 | 174.027248 | 0 | 0 | 0 | 2.101031 | 1.275532 | 0 | 0.08 | 14.17 | 0 | 0
14 | 287.699 | 1.445808 | 283.5394235 | 40.54997 | 2.062555 |  | 1.351389 | 0 | 0 | 0 | 97.764 | 0.7111661 | 0 | 11.641 | 171.972 | 171.972 | 2.06 | 35.47 | 168.4293768 | 1.225208 | 137.47 | 35.18 | 1.45 | 517 | 1196 | 451/9 | 76.33 | 115 | 4 | 7.35 | 53.46621 |  | 87.7 | 637.9574 | 14.31 | 6.19 | 35.66 | 0.1998879 | 1,33/1,56 | 11.42 | 6.57 | 8.58 | 178.4 | 0.92 |  |  | 0 | 137.47 | 131.4992 | 5.828962 | 5.4988 | 0.9126394 | 11.32776 | 0.925 | 1823.7 | 124.5517 | 1743.724 | 1 | 1743.724 |  | 189.935 |  | 97.764 |  |  |  |  | 2.19 | [6 empty] | 37.58 |  | 46.32 |  |  |  | 139.132 |  | 32.84 |  | 2.06 |  | 2.06 |  | 0 | 185.7754235 | 0 | 97.764 | 0 | 0 | 0 | 136.2658808 | 0 | 32.163496 | 0 | 2.007531 | 1.210937 | 0 | 0.09 | 12.41 | 0 | 0
15 | 287.596 | 1.759657 | 282.5352968 | 40.4895 | 2.064864 |  | 1.353441 | 0 | 0 | 0 | 97.344 | 0.7114229 | 0 | 11.596 | 171.138 | 171.138 | 3.11 | 18.04 | 165.8156082 | 1.211837 | 103.16 | 102.47 | 0.78 | 500 | 1198 | 458/9 | 75.25 | 115 | 4 | 9.5 | 69.42922 |  | 94.35 | 689.5418 | 13.42 | 5.46 | 37.78 | 0.2112975 | 1,25/1,49 | 9.84 | 6.61 | 14 | 178.8 | 1.27 |  |  | 0 | 136.83 | 132.7159 | 10.23232 | 5.4732 | 0.9000627 | 15.70552 | 0.924 | 1960.53 | 124.5517 | 1868.276 | 1 | 1868.276 |  | 190.252 |  | 97.344 |  |  |  |  | 2.66 | [6 empty] | 37.67 |  | 46 | [5 empty] | 171.138 |  |  |  | 3.11 |  | 0 | 185.1912968 | 0 | 97.344 | 0 | 0 | 0 | 0 | 0 | 165.8156082 | 0 | 2.190802 | 1.332386 | 0 | 0.15 | 8.98 | 0 | 0
16 | 302.973 | 1.68094 | 297.8802058 | 39.97165 | 2.193683 |  | 1.480913 | 0 | 0 | 0 | 96.787 | 0.7127697 | 0 | 11.722 | 189.821 | 189.821 | 3.18 | 12.72 | 183.7846922 | 1.353448 | 62.75 | 135.79 | 0.12 | 463 | 1192 | 463/9 | 75.26 | 122 | 4 | 9.05 | 66.64703 |  | 110.8 | 815.9658 | 12.62 | 6.67 | 38.56 | 0.2145799 | 1,20/1,40 | 8.51 | 5.59 | 17.14 | 179.7 | 1.32 |  |  | 0 | 135.79 | 138.1159 | 14.71143 | 5.4316 | 0.8582983 | 20.14303 | 0.919 | 2096.32 | 124.5517 | 1992.828 | 1 | 1992.828 |  | 206.186 |  | 96.787 |  |  |  |  | 2.47 | [6 empty] | 36.94 |  | 46.43 | [5 empty] | 189.821 |  |  |  | 3.18 |  | 0 | 201.0932058 | 0 | 96.787 | 0 | 0 | 0 | 0 | 0 | 183.7846922 | 0 | 2.457464 | 1.542365 | 0 | 0.21 | 17.14 | 0 | 0
17 | 325.027 | 1.391968 | 320.5027288 | 39.81062 | 2.493215 |  | 1.690033 | 0 | 0 | 0 | 103.249 | 0.8031816 | 0 | 11.534 | 206.875 | 206.875 | 3.59 | 32.16 | 199.4481875 | 1.551522 | 96.58 | 128.55 | 0.15 | 490 | 1204 | 464/9 | 75.68 | 131 | 4 | 10.75 | 83.62505 |  | 102.2 | 795.0214 | 12.1 | 6.71 | 37.88 | 0.2208103 | 1,24/1,43 | 9.62 | 5.86 | 12.22 | 171.55 | 1.59 |  |  | 0 | 128.55 | 147.1851 | 9.674454 | 5.142 | 0.7624696 | 14.81645 | 0.908 | 2224.87 | 124.5517 | 2117.379 | 1 | 2117.379 |  | 221.778 |  | 103.249 |  |  |  |  | 2.04 | [6 empty] | 36.85 |  | 46.17 | [5 empty] | 206.875 |  |  |  | 3.59 |  | 0 | 217.2537288 | 0 | 103.249 | 0 | 0 | 0 | 0 | 0 | 199.4481875 | 0 | 2.302869 | 1.464552 | 0 | 0.2 | 13.96 | 0 | 0
18 | 336.062 | 1.484112 | 331.0744652 | 40.39505 | 2.504914 |  | 1.693262 | 0 | 0 | 0 | 107.276 | 0.8116517 | 0 | 11.924 | 219.109 | 219.109 | 2.89 | 27.07 | 212.7767499 | 1.609872 | 132.17 | 132.17 | 0.23 | 383 | 1194 | 456/9 | 75.95 | 135 | 4 | 9.8 | 74.14693 |  | 100.45 | 760.0061 | 10.39 | 8.74 | 34.36 | 0.2000582 | 1,20/1,39 | 8.92 | 5.92 | 13.31 | 171.75 | 3.52 |  |  | 0 | 132.17 | 153.7235 | 10.35696 | 5.2868 | 0.750597 | 15.64376 | 0.898 | 2357.04 | 124.5517 | 2241.931 | 1 | 2241.931 |  | 228.786 |  | 107.276 |  |  |  |  | 2.18 | [6 empty] | 37.57 |  | 46.42 | [5 empty] | 219.109 |  |  |  | 2.89 |  | 0 | 223.7984652 | 0 | 107.276 | 0 | 0 | 0 | 0 | 0 | 212.7767499 | 0 | 2.517963 | 1.671348 | 0 | 0.16 | 11.95 | 0 | 0
19 | 285.232 | 1.591653 | 280.6920958 | 39.92978 | 2.246256 |  | 1.51627 | 0 | 0 | 0 | 91.219 | 0.7299856 | 0 | 10.029 | 187.019 | 187.019 | 2.81 | 8.72 | 181.7637661 | 1.454576 | 124.96 | 31.69 | 1.24 | 474 | 1196 | 451/9 | 76.06 | 114 | 4 | 9.1 | 72.8233 |  | 81.25 | 650.2081 | 11.91 | 4.94 | 34.71 | 0.2126187 | 1,24/1,44 | 10.31 | 6.1 | 9.95 | 163.25 | 1.36 |  |  | 0 | 124.96 | 128.6427 | 6.262544 | 4.9984 | 0.8480085 | 11.26094 | 0.895 | 2482 | 124.5517 | 2366.483 | 1 | 2366.483 |  | 194.013 |  | 91.219 |  |  |  |  | 2.34 | [6 empty] | 36.93 |  | 46.31 |  |  |  | 65.119 |  | 121.9 |  | 2.81 |  | 2.81 |  | 0 | 189.4730958 | 0 | 91.219 | 0 | 0 | 0 | 63.2891561 | 0 | 118.47461 | 0 | 2.124376 | 1.385988 | 0 | 0.07 | 8.99 | 0 | 0
20 | 287.913 | 1.531166 | 283.504575 | 40.28825 | 2.409933 |  | 1.628031 | 0 | 0 | 0 | 91.983 | 0.7819024 | 0 | 9.879 | 185.078 | 185.078 | 3.92 | 15.11 | 177.8229424 | 1.511586 | 117.64 | 60.57 | 1.33 | 468 | 1198 | 453/9 | 75.79 | 116 | 4 | 8.65 | 73.52941 |  | 75.6 | 642.6386 | 11.86 | 5.81 | 35.19 | 0.2237127 | 1,24/1,44 | 10.88 | 6.46 | 8.91 | 157.3 | 1.34 |  |  | 0 | 117.64 | 131.5651 | 5.217997 | 4.7056 | 0.7805999 | 9.923597 | 0.889 | 2599.64 | 124.5517 | 2491.034 | 1 | 2491.034 |  | 195.93 |  | 91.983 |  |  |  |  | 2.25 | [6 empty] | 37.48 |  | 46.27 |  |  |  | 35.391 |  | 149.687 |  | 3.92 |  | 3.92 |  | 0 | 191.521575 | 0 | 91.983 | 0 | 0 | 0 | 34.0036728 | 0 | 143.8192696 | 0 | 2.449957 | 1.574645 | 0 | 0.3 | 8.43 | 0 | 0
21 | 282.979 | 1.571717 | 278.5313722 | 40.12953 | 2.104029 |  | 1.420837 | 0 | 0 | 0 | 90.441 | 0.6831923 | 0 | 9.025 | 177.962 | 177.962 | 4.6 | 1.84 | 169.775748 | 1.282488 | 132.38 | 99.93 | 0.51 | 495 | 1187 | 455/9 | 76.17 | 113 | 4 | 1.2 | 9.064813 |  | 96.8 | 731.2283 | 9.19 | 5.9 | 36.25 | 0.2092956 | 1,24/1,45 | 9.77 | 6.24 | 11.6 | 173.2 | 1.33 |  |  | 0 | 132.38 | 128.1057 | 8.698366 | 5.2952 | 0.902128 | 13.99357 | 0.89 | 2732.02 | 124.5517 | 2615.586 | 1 | 2615.586 |  | 192.538 |  | 90.441 |  |  |  |  | 2.31 | [6 empty] | 37.17 |  | 46.43 |  |  |  | 88.654 |  | 89.308 |  | 4.6 |  | 4.6 |  | 0 | 188.0903722 | 0 | 90.441 | 0 | 0 | 0 | 84.575916 | 0 | 85.199832 | 0 | 1.923173 | 1.205668 | 0 | 0.21 | 17 | 0 | 0
22 | 290.067 | 1.605088 | 285.4111684 | 40.33617 | 2.229775 |  | 1.504884 | 0 | 0 | 0 | 92.786 | 0.724890625 | 0 | 8.517 | 184.379 | 184.379 | 4.35 |  | 176.3585135 | 1.377801 | 66.99 | 65.7 | 0.86 | 473 | 1199 | 458/9 | 75.62 | 116 | 4 | 2.5 | 19.53125 |  | 75.5 | 589.84375 | 11.95 | 5.66 | 35.12 | 0.2099851 | 1,26/1,47 | 11.07 | 6.29 | 8.9 | 167.25 | 1.53 |  |  | 0 | 128 | 132.9056 | 5.205246 | 5.12 | 0.8407775 | 10.32525 | 0.888 | 2860.02 | 124.5517 | 2740.138 | 1 | 2740.138 |  | 197.281 |  | 92.786 |  |  |  |  | 2.36 | [6 empty] | 37.63 |  | 46.09 |  |  |  | 92.674 |  | 91.705 |  | 4.35 |  | 4.35 |  | 0 | 192.6251684 | 0 | 92.786 | 0 | 0 | 0 | 88.642681 | 0 | 87.7158325 | 0 | 2.13683 | 1.343314 | 0 | 0.92 | 13.33 | 0 | 0
23 | 252.517 | 0.9453455 | 250.1298418 | 39.96833 | 2.081293 |  | 1.409143 | 0 | 0 | 0 | 80.779 | 0.6721501 | 0 | 7.131 | 159.908 | 159.908 | 5.16 | 10.31 | 151.6567472 | 1.261913 | 120.18 | 57.01 | 1.02 | 526 | 1194 | 445/9 | 76.44 | 101 | 4 | 2.5 | 20.80213 |  | 86.05 | 716.0093 | 11.4 | 4.82 | 36.34 | 0.227196 | 1,25/1,47 | 10.34 | 6.58 | 10.46 | 159.95 | 1.39 |  |  | 0 | 120.18 | 114.1761 | 6.972474 | 4.8072 | 0.9189066 | 11.77967 | 0.889 | 2980.2 | 124.5517 | 2864.69 | 1 | 2864.69 |  | 171.738 |  | 80.779 |  |  |  |  | 1.39 | [6 empty] | 37.31 |  | 45.62 |  |  |  | 80.032 |  | 79.876 |  | 5.16 |  | 5.16 |  | 0 | 169.3508418 | 0 | 80.779 | 0 | 0 | 0 | 75.9023488 | 0 | 75.7543984 | 0 | 2.037658 | 1.271623 | 0 | 0.15 | 9.2 | 0 | 0
24 | 293.521 | 1.600304 | 288.823773 | 40.34234 | 2.344539 |  | 1.584421 | 0 | 0 | 0 | 93.639 | 0.7601185 | 0 | 8.565 | 183.405 | 183.405 | 5.57 | 14.95 | 173.1893415 | 1.405872 | 123.19 | 95.47 | 1.01 | 508 | 1197 | 463/9 | 76.3 | 117 | 4 | 2.45 | 19.88798 |  | 71.65 | 581.6219 | 12.1 | 5.43 | 36.96 | 0.2246809 | 1,33/1,55 | 11.75 | 6.45 | 8.69 | 164.5 | 1.08 |  |  | 0 | 123.19 | 133.3165 | 4.823256 | 4.9276 | 0.8066886 | 9.750856 | 0.885 | 3103.39 | 124.5517 | 2989.241 | 1 | 2989.241 |  | 199.882 |  | 93.639 |  |  |  |  | 2.35 | [6 empty] | 37.72 |  | 45.94 |  |  |  | 91.147 |  | 92.258 |  | 5.57 |  | 5.57 |  | 0 | 195.184773 | 0 | 93.639 | 0 | 0 | 0 | 86.0701121 | 0 | 87.1192294 | 0 | 2.055921 | 1.283362 | 0 | 0.41 | 11.88 | 0 | 0
25 | 305.492 | 2.22506 | 298.6946183 | 39.87835 | 2.315283 |  | 1.558589 | 0 | 0 | 0 | 97.621 | 0.7566933 | 0 | 9.587 | 192.203 | 192.203 | 5.21 | 16.23 | 182.1892237 | 1.41221 | 129.01 | 129.01 | 0.45 | 500 | 1196 | 468/9 | 76.16 | 122 | 4 | 6.8 | 52.70909 |  | 82.6 | 640.2604 | 12.24 | 6.43 | 35.31 | 0.2085647 | 1,26/1,47 | 10.86 | 6.53 | 9.03 | 169.3 | 1.45 |  |  | 0 | 129.01 | 136.5375 | 5.777928 | 5.1604 | 0.8248704 | 10.93833 | 0.883 | 3232.4 | 124.5517 | 3113.793 | 1 | 3113.793 |  | 207.871 |  | 97.621 |  |  |  |  | 3.27 | [6 empty] | 36.98 |  | 46.05 |  |  |  | 95.828 |  | 96.375 |  | 5.21 |  | 5.21 |  | 0 | 201.0736183 | 0 | 97.621 | 0 | 0 | 0 | 90.8353612 | 0 | 91.3538625 | 0 | 2.13834 | 1.342683 | 0 | 0.13 | 13.57 | 0 | 0 | 298.6946183
26 | 240.735 | 0.9938747 | 238.3423958 | 40.23205 | 1.966197 |  | 1.33216 | 0 | 3.424 | 0 | 76.858 | 0.6340373 | 0 | 6.975 | 153.372 | 153.372 | 4.04 | 8.43 | 147.1757712 | 1.214121 | 121.22 | 121.22 | 0.56 | 545 | 1178 | 444/9 | 76.28 | 96 | 4 | 5.65 | 46.60947 |  | 83.7 | 690.4801 | 12.42 | 4.75 | 35.99 | 0.2244465 | 1,22/1,43 | 9.99 | 6.57 | 11.24 | 160.35 | 1.61 |  |  | 0 | 121.22 | 110.5882 | 7.287794 | 4.8488 | 0.9642984 | 12.13659 | 0.885 | 3353.62 | 124.5517 | 3238.345 | 1 | 3238.345 |  | 163.877 |  | 76.858 |  |  |  |  | 1.46 | [6 empty] | 37.48 |  | 46.1 |  |  |  | 77.511 |  | 75.861 |  | 4.04 |  | 4.04 |  | 0 | 161.4843958 | 0 | 76.858 | 0 | 0 | 0 | 74.3795556 | 0 | 72.7962156 | 0 | 1.867436 | 1.1581 | 3.424 | 0.38 | 18.9 | 3.4109888 | 0.8451454 | 238.3423958
27 | 288.033 | 2.164769 | 281.7977514 | 40.46831 | 2.170012 |  | 1.461896 | 0 | 5.827 | 0 | 91.956 | 0.7081164 | 0 | 8.444 | 183.886 | 183.886 | 3.49 | 14.59 | 177.4683786 | 1.366613 | 129.86 | 62.17 | 0.89 | 503 | 1194 | 479/9 | 76.26 | 115 | 4 | 8.85 | 68.15032 |  | 84 | 646.8505 | 11.94 | 5.51 | 33.83 | 0.201489 | 1,30/1,50 | 11.65 | 6.25 | 9.52 | 167.9 | 1.3 |  |  | 0 | 129.86 | 131.827 | 6.194704 | 5.1944 | 0.8683995 | 11.3891 | 0.885 | 3483.48 | 124.5517 | 3362.897 | 1 | 3362.897 |  | 196.077 |  | 91.956 |  |  |  |  | 3.18 | [6 empty] | 37.86 |  | 46.03 |  |  |  | 92.936 |  | 90.95 |  | 3.49 |  | 3.49 |  | 0 | 189.8417514 | 0 | 91.956 | 0 | 0 | 0 | 89.6925336 | 0 | 87.775845 | 0 | 2.035283 | 1.300656 | 5.827 | 0.12 | 16.76 | 5.8200076 | 1.279089 | 281.7977514
28 | 334.199 | 1.66676 | 328.6287032 | 40.524 | 2.556825 |  | 1.8247 | 0 | 7.112 | 0 | 94.1 | 0.7321248 | 0 | 11.658 | 212.926 | 212.926 | 3.66 | 15.19 | 205.1329084 | 1.595992 | 128.53 | 99.53 | 1.06 | 485 | 1195 | 470/9 | 76.22 | 134 | 4 | 7.35 | 57.18509 |  | 70.75 | 550.4551 | 14.02 | 5.93 | 34.88 | 0.2079285 | 1,32/1,53 | 11.4 | 6.38 | 7.56 | 167.75 | 1.59 |  |  | 0 | 128.53 | 153.9821 | 4.143359 | 5.1412 | 0.7356236 | 9.284559 | 0.878 | 3612.01 | 124.5517 | 3487.448 | 1 | 3487.448 |  | 240.099 |  | 94.1 |  |  |  |  | 2.32 | [6 empty] | 38.37 |  | 46.02 |  |  |  | 107.023 |  | 105.903 |  | 3.66 |  | 3.66 |  | 0 | 234.5287032 | 0 | 94.1 | 0 | 0 | 0 | 103.1059582 | 0 | 102.0269502 | 0 | 2.579513 | 1.642923 | 7.112 | 0.24 | 15.57 | 7.0949312 | 1.449332 | 328.6287032
29 | 282.672 | 2.232466 | 276.3614447 | 39.6983 | 2.242829 |  | 1.650239 | 0 | 6.443 | 0 | 73.019 | 0.5925905 | 0 | 11.494 | 177.697 | 177.697 | 3.39 | 15.8 | 171.6730717 | 1.393224 | 32.83 | 63.71 | 1.47 | 543 | 1193 | 459/9 | 74.91 | 113 | 4 | 4.85 | 39.36049 |  | 74.7 | 606.2328 | 16.59 | 6.76 | 35.37 | 0.2139099 | 1,29/1,49 | 9.62 | 6.57 | 6.64 | 165.35 |  |  |  | 0 | 123.22 | 129.3248 | 3.842315 | 4.9288 | 0.8413402 | 8.771115 | 0.877 | 3735.23 | 124.5517 | 3612 | 1 | 3612 |  | 209.653 |  | 73.019 |  |  |  |  | 3.01 | [6 empty] | 37.81 |  | 45.12 |  |  |  | 88.395 |  | 89.302 |  | 3.39 |  | 3.39 |  | 0 | 203.3424447 | 0 | 73.019 | 0 | 0 | 0 | 85.3984095 | 0 | 86.2746622 | 0 | 2.088501 | 1.341068 | 6.443 | 0.19 | 17.1 | 6.4307583 | 1.467974 | 276.3614447
30 | 0 | 0 | 0 | 0 | 0 |  | 0 | 0 | 0 | 0 | 0 | 0 | 0 | 0 | 0 | 0 | 0 |  | 0 | 0 | [10 empty] | 0 |  |  | 0 |  |  |  | 0 | [8 empty] | 0 | 0 | 0 | 0 | 0 | 0 | 0 |  | 3735.23 | 0 | 3612 | 0 | 3612 | [29 empty] | 0 | 0 | 0 | 0 | 0 | 0 | 0 | 0 | 0 | 0 | 0 | #DIV/0! | #DIV/0! | 0 |  |  | 0 | 0 | 0
31 | 0 | 0 | 0 | 0 | 0 |  | 0 | 0 | 0 | 0 | 0 | 0 | 0 | 0 | 0 | 0 | 0 |  | 0 | 0 | [10 empty] | 0 |  |  | 0 |  |  |  | 0 | [8 empty] | 0 | 0 | 0 | 0 | 0 | 0 | 0 |  | 3735.23 | 0 | 3612 | 0 | 3612 | [29 empty] | 0 | 0 | 0 | 0 | 0 | 0 | 0 | 0 | 0 | 0 | 0 | #DIV/0! | #DIV/0! | 0 |  |  | 0 | 0 | 0
е | 8246.475 |  | 8098.373 |  |  | 0 |  | 0 | 48.572 | 0 | 2636.904 |  | 0 | 254.696 | 5157.455003 | 5157.455 | 0 | 455.53 | 5004.153568 |  | 3410.89 | 2355.72 | [6 empty] | 115 | 186.45 |  | 0 | 2394.85 |  | 385.5 | 164.83 | 1019.83 | [5 empty] | 4877.9 | 41.99 | 0 | 0 |  | 3735.23 | 3727.601 | 179.9562 | 149.4092 |  | 329.3654 |  |  | 0 |  | 29 |  | 1e-06 | 5609.571 | 1e-06 | 2636.904 | 1e-06 | 1e-06 | 1e-06 | [14 empty] | 3254.547 | 1e-06 | 1902.908001 | 1e-06 |  |  |  |  | 9.9999999e-07 | 5461.469 | 9.9999999e-07 | 2636.904 | 9.9999999e-07 | 9.9999999e-07 | 9.9999999e-07 | 3171.854 | 9.9999999e-07 | 1832.299 | 9.9999999e-07 | 2.124666 | 1.323841 | 48.572 | 0.2935358 | 14.23447 | 48.40595 | 9.035077
ср. | 284.3612 | 1.795947 | 279.2542 | 40.0981 | 2.168105 | 0 | 1.462151 | 0 | 1.674897 | 0 | 90.92772 | 0.7059549 | 0 | 8.782621 | 177.8433 | 177.8433 | 2.972424 | 15.70793 |  | 1.339718 | 117.6169 | 81.23172 | 0.8774443 | 500.2759 | 1188.724 |  | 76.26201 | 113.7931 | 3.965517 | 6.42931 | 49.9166 | #DIV/0! | 82.58103 | 641.152 | 13.2931 | 5.683793 | 35.16655 | 0.2090715 |  | 10.95103 | 6.452069 | 9.436552 | 168.2034 | 1.447931 | #DIV/0! | #DIV/0! | #DIV/0! | 128.801 | 128.538 |  |  | 0.8772111 | 11.35743 | [13 empty] | 1e-06 | 2.640172 | 1e-06 | 3.460536e-08 | 1e-06 | 1e-06 | 1e-06 | 1e-06 | 37.39598 | 1e-06 | 45.84641 | 1e-06 | 1e-06 | 1e-06 |  |  |  |  | 2.540841 | 1e-06 | 3.710561 | 1e-06 | 5461.469 |  | 2636.904 |  |  |  |  | 5004.153571
пл. |  |  |  | 39 | 2.08 |  | 1.456 |  | 10.58692 |  |  | 0.624 |  | 10.088712 |  |  |  | 14.572584 |  | 1.295 | 3612 | 3612 |  |  | 1190 |  | 76 | [6 empty] | 600 | [8 empty] | 3612 | 25.3 |  |  |  | 124.55 |  |  |  | 0.9 | [36 empty] | 8098.373
± |  |  |  |  | 0.08810548 | 0 |  | 0 | [8 empty] | 2.972424 |  |  | 0.04471765 |  |  |  |  | -1.275862 | [17 empty] | 1265.9
[42 empty] | ССП | 124.5517 |  |  | тн | [6 empty] | Дней | 29
[37 empty] | План: |  |  |  |  | Суток работы | 28 | [48 empty] | 8098.373
|  | Средний вес выпуска : | [8 empty] | 42.41652 | т | [29 empty] | Среднесуточное пр-во | 129 |  |  |  | 0 |  | Отставание (-) опережение (+)
[49 empty] | 123.23 |  |  |  | Тн
[49 empty] | 3.411683 |  |  |  | %
Диспетчер АО "СЧПЗ" | [10 empty] | Барчук Л.Ю.

## февраль 20 (+агл,-руда)
Сведения по учету производства ферромарганца в АО "СЧПЗ" — ДП-1
[43 empty] | на | 29 |  |  | августа | февраля |  |  |  |  | 2020г
Дата | Расход Mn шихты | [5 empty] | Расх.добавок, флюсов | [8 empty] | Расход кокса |  |  |  |  | Производство FeMn78, т | Производство FeMn с Si<1, т | Сод. Si в сплаве % | Температура колош. газа, °С | Температура гор. дутья °С | Расх. гор. дутья, м3/мин / фурмы,шт | Средн. содерж Mn в сплаве, % | Количество подач, шт | Кол. выпусков, шт | Количество пыли |  | Количество шлака |  |  | Перевал, т | Зеленый шлак, т. | Мелочь Фмн | Удельн.расход мелочи, т | Осн-ть | Сод Al2O3 в шлаке,% | Сод MgO в шлаке,% | Сод. MnO в шлаке, % | Производство фактическое, т | [5 empty] | Теоретический выход FeMn, т | Потери Mn со шлаком расчетно, т |  | Факт. коэф-т извлеч. Mn из расплава | Потери Mn со шлаком расчетно т | Среднее значение коэф-т извлечение Mn из расплава | [5 empty] | Проплавлено руды (влаж.), т | [6 empty] | Влажность руды , % | [6 empty] | Сод. Mn в руде, % | [6 empty] | Сожжено кокса(сух) т |  |  |  | Влажность кокса, %
| Проплавлено шихты (влаж.), т | Влажность шихты , % | Сухой руды, т | Сод. Mn в марг. шихте, % | Удельн расход марг. шихты, т | Отсев руды, т | Удельн расход руды, т | Известняк, т | Шлак тяжелый, т | Fe содер. материалов, т | Агломерат, т | Удельн.расход агломерата, т | Известняк, т | Кварцит,т | Сожжено кокса (сухого, заданный), т | Сожжено кокса (влаж.), т | Влажность кокса, % | Выход кокс. мелочи т | Сухого кокса (заданный), т | Удельн. расход сухого кокса, т | [81 empty] | Тяжелый шлак
[30 empty] | Всего, т | на т FeMn, кг | верх- него | Всего, т | на т FeMn, кг | [8 empty] | Разлито жидкого |  |  | с отвала | % с отвала | Всего годного |  | химические | физические | [48 empty] | ПО ДЦ
[44 empty] | из шлака | c перевала | [5 empty] | 4% |  |  |  | FeMn НИ | План | План по нараст. |  |  | Габон | Маматван | Глория | Агломерат кисл | Казахстан(10-100) | Каражал | Агломерат | Габон | Маматван | Глория |  | Казахстан(10-100) | Каражал |  | Габон | Маматван | Глория | Агломерат кисл | Казахстан(10-100) | Каражал | Агломерат | Кемерово | Губаха+25 | Н.Тагил | Алтай | Кемерово | Губаха+25 | Н.Тагил | Алтай | Габон | Маматван | Глория | Агломерат кисл | Казахстан (10-100) | Каражал | Агломерат | Кемерово | Губаха +25 | Н. Тагил | Алтай | Удельный расход шихты ДП №1 и №3 | Удельный расход кокса ДП №1 и №3 | Кол-во, т | W | Mn |  | ИТОГО
1 | 284.431 | 0.5927488 | 282.745 | 41.37255 | 1.976409 |  | 1.031134 | 0 | 11.382 | 0 | 135.231 | 0.9452747 | 0 | 4.706 | 180.865003 | 180.865 | 1.85 | 19.21 | 177.5189975 | 1.240871 | 143.06 | 143.06 | 0.23 | 509 | 1168 | 462/9 | 77.55 | 115 | 4 |  | 0 |  | 86.45 | 604.2919 | 15.71 | 6.11 | 36.2 | 0.1975443 | 1,25/1,50 | 10.55 | 6.58 | 10.92 | 183.25 | 2.12 |  |  | 0 | 143.06 | 133.3048 | 7.312939 | 5.7224 | 0.9484026 | 13.03534 | 0.948 | 143.06 | 124.5517 | 124.5517 | 1 | 124.5517 | 1e-06 | 149.2 | 1e-06 | 135.231 | 1e-06 | 1e-06 | 1e-06 | 1e-06 | 1.13 | 1e-06 | 1e-06 | 1e-06 | 1e-06 | 1e-06 | 1e-06 | 37.84 | 1e-06 | 45.27 | 1e-06 | 1e-06 | 1e-06 | 180.865 | 1e-06 | 1e-06 | 1e-06 | 1.85 | 1e-06 | 1e-06 | 1e-06 | 9.9999999e-07 | 147.51404 | 9.9999999e-07 | 135.231 | 9.9999999e-07 | 9.9999999e-07 | 9.9999999e-07 | 177.5189975 | 9.9999999e-07 | 9.9999999e-07 | 9.9999999e-07 | 1.993859 | 1.230983 | 11.382 | 0.37 | 11.07 | 11.3398866 | 1.61873
2 | 282.17 | 0.6704611 | 280.27816 | 41.02677 | 2.008443 |  | 1.045562 | 0 | 11.089 | 0 | 134.37 | 0.9628807 | 0 | 5.46 | 174.384 | 174.384 | 2 | 8.55 | 170.89632 | 1.224624 | 139.55 | 139.55 | 0.49 | 518 | 1180 | 453/9 | 76.88 | 113 | 4 |  | 0 |  | 83.2 | 596.2021 | 13.65 | 5.01 | 35.87 | 0.2008399 | 1,33/1,58 | 11.61 | 6.69 | 7.46 | 178.6 | 1.83 |  |  | 0 | 139.55 | 132.5778 | 4.808023 | 5.582 | 0.9330107 | 10.39002 | 0.941 | 282.61 | 124.5517 | 249.1034 | 1 | 249.1034 |  | 147.8 |  | 134.37 |  |  |  |  | 1.28 | [6 empty] | 36.86 |  | 45.61 |  |  |  | 174.384 |  |  |  | 2 |  |  |  | 0 | 145.90816 | 0 | 134.37 | 0 | 0 | 0 | 170.89632 | 0 | 0 | 0 | 2.033805 | 1.239715 | 11.089 | 0.28 | 13.93 | 11.0579508 | 2.003606
3 | 278.343 | 2.080886 | 272.551 | 41.29747 | 2.232926 |  | 1.13885 | 0 | 3.295 | 0 | 133.543 | 1.094077 | 0 | 6.358 | 173.207 | 173.207 | 2.3 | 20.79 | 169.223239 | 1.386394 | 122.06 | 31.9 | 1.38 | 505 | 1181 | 457/9 | 76.61 | 112 | 4 |  | 0 |  | 67.6 | 553.826 | 13.37 | 5.54 | 35.87 | 0.2211467 | 1,36/1,61 | 12.36 | 6.73 | 6.47 | 162.2 | 1.27 |  |  | 0 | 122.06 | 128.6213 | 3.388093 | 4.8824 | 0.8307829 | 8.270493 | 0.905 | 404.67 | 124.5517 | 373.6552 | 1 | 373.6552 |  | 144.8 |  | 133.543 |  |  |  |  | 4 | [6 empty] | 37.56 |  | 45.35 |  |  |  | 173.207 |  |  |  | 2.3 |  |  |  | 0 | 139.008 | 0 | 133.543 | 0 | 0 | 0 | 169.223239 | 0 | 0 | 0 | 2.104406 | 1.299057 | 3.295 | 0.61 | 8.39 | 3.2749005 | 0.3586531
4 | 272.653 | 2.065519 | 267.0213 | 41.26479 | 1.997018 |  | 1.016142 | 0 | 0 | 0 | 131.153 | 0.9808765 | 0 | 7.572 | 168.223 | 168.223 | 1.72 | 3.36 | 165.3295644 | 1.236479 | 133.71 | 34.58 | 0.9 | 485 | 1192 | 456/9 | 76.81 | 109 | 4 | 4.15 | 31.03732 |  | 78.75 | 588.9612 | 15.69 | 5.38 | 34.85 | 0.202029 | 1,33/1,59 | 11.34 | 6.67 | 8.29 | 172.5 | 1.44 |  |  | 0 | 133.71 | 125.2339 | 5.057192 | 5.3484 | 0.9320863 | 10.40559 | 0.911 | 538.38 | 124.5517 | 498.2069 | 1 | 498.2069 |  | 141.5 |  | 131.153 |  |  |  |  | 3.98 | [6 empty] | 37.33 |  | 45.51 |  |  |  | 168.223 |  |  |  | 1.72 |  |  |  | 0 | 135.8683 | 0 | 131.153 | 0 | 0 | 0 | 165.3295644 | 0 | 0 | 0 | 2.003595 | 1.228984 | 0 | 0.71 | 11.5 | 0 | 0
5 | 296.6 | 2.203776 | 290.0636 | 41.21055 | 2.243164 |  | 1.155855 | 0 | 0 | 0 | 140.6 | 1.08731 | 0 | 8.035 | 186.209 | 186.209 | 1.86 | 27.32 | 182.7455126 | 1.413236 | 129.31 | 63.92 | 0.94 | 508 | 1178 | 456/9 | 76.63 | 117 | 4 |  | 0 |  | 82.65 | 639.1617 | 14.71 | 5.4 | 34.61 | 0.2058894 | 1,25/1,50 | 11.17 | 6.8 | 8.01 | 168.1 | 1.22 |  |  | 0 | 129.31 | 136.1812 | 5.128374 | 5.1724 | 0.8289518 | 10.30077 | 0.894 | 667.69 | 124.5517 | 622.7586 | 1 | 622.7586 |  | 156 |  | 140.6 |  |  |  |  | 4.19 | [6 empty] | 37.66 |  | 45.15 |  |  |  | 186.209 |  |  |  | 1.86 |  |  |  | 0 | 149.4636 | 0 | 140.6 | 0 | 0 | 0 | 182.7455126 | 0 | 0 | 0 | 2.184442 | 1.346329 | 0 | 1.32 | 9.92 | 0 | 0
6 | 148.4 | 1.031772 | 146.86885 | 42.28175 | 1.81454 |  | 0.6791308 | 0 | 0 | 0 | 91.9 | 1.135409 | 0 | 3.977 | 99.065 | 99.065 | 1.93 | 7.59 | 97.1530455 | 1.200309 | 80.94 | 21.63 | 1.19 | 490 | 1142 | 457/9 | 77.02 | 62 | 3 | 10.35 | 127.8725 |  | 45.8 | 565.8512 | 11.19 | 3.22 | 16.91 | 0.1689311 | 1,21/1,46 | 11.16 | 6.89 | 7.72 | 100.1 | 0.97 |  |  | 0 | 80.94 | 70.38714 | 2.738969 | 3.2376 | 1.003885 | 5.976569 | 0.905 | 748.63 | 124.5517 | 747.3103 | 1 | 747.3103 |  | 56.5 |  | 91.9 |  |  |  |  | 2.71 | [6 empty] | 37.47 |  | 45.24 |  |  |  | 99.065 |  |  |  | 1.93 |  |  |  | 0 | 54.96885 | 0 | 91.9 | 0 | 0 | 0 | 97.1530455 | 0 | 0 | 0 | 1.986033 | 1.224747 | 0 | 0.27 | 9.26 | 0 | 0
7 | 288.69 | 1.547958 | 284.2212 | 41.0573 | 2.143933 |  | 1.112855 | 0 | 0 | 0 | 136.69 | 1.031078 | 0 | 8.15 | 179.655 | 179.655 | 1.79 | 11.66 | 176.4391755 | 1.330913 | 132.57 | 65.03 | 1.11 | 528 | 1178 | 467/9 | 76.53 | 116 | 4 | 10.85 | 81.84355 |  | 84.15 | 634.759 | 14.55 | 6.26 | 36.43 | 0.2094882 | 1,28/1,52 | 11.95 | 6.7 | 8.01 | 173.9 | 1.36 |  |  | 0 | 132.57 | 133.1157 | 5.221448 | 5.3028 | 0.869421 | 10.52425 | 0.899 | 881.2 | 124.5517 | 871.8621 | 1 | 871.8621 |  | 152 |  | 136.69 |  |  |  |  | 2.94 | [6 empty] | 37.17 |  | 45.38 |  |  |  | 179.655 |  |  |  | 1.79 |  |  |  | 0 | 147.5312 | 0 | 136.69 | 0 | 0 | 0 | 176.4391755 | 0 | 0 | 0 | 2.080096 | 1.270633 | 0 | 0.33 | 8.8 | 0 | 0
8 | 256.041 | 1.88801 | 251.20692 | 41.27472 | 1.820472 |  | 0.9041664 | 0 | 0 | 0 | 126.441 | 0.9163055 | 0 | 7.784 | 157.881 | 157.881 | 1.78 | 7.17 | 155.0707182 | 1.123782 | 137.99 |  | 1.41 | 498 | 1184 | 445/9 | 76.93 | 103 | 4 | 7.2 | 52.17769 |  | 88 | 637.7274 | 19.8 | 6.21 | 35.5 | 0.2003386 | 1,28/1,53 | 11.56 | 6.69 | 7.91 | 177.2 | 2.5 |  |  | 0 | 137.99 | 117.6615 | 5.392169 | 5.5196 | 1.023829 | 10.91177 | 0.915 | 1019.19 | 124.5517 | 996.4138 | 1 | 996.4138 |  | 129.6 |  | 126.441 |  |  |  |  | 3.73 | [6 empty] | 37.25 |  | 45.4 |  |  |  | 157.881 |  |  |  | 1.78 |  |  |  | 0 | 124.76592 | 0 | 126.441 | 0 | 0 | 0 | 155.0707182 | 0 | 0 | 0 | 2.052637 | 1.255467 | 0 | 0.41 | 10.6 | 0 | 0
9 | 304.069 | 1.549813 | 299.3565 | 40.92246 | 2.295151 |  | 1.209749 | 0 | 0 | 0 | 141.569 | 1.085402 | 0 | 8.79 | 187.137 | 187.137 | 1.86 | 10.31 | 183.6562518 | 1.408083 | 130.43 | 130.43 | 0.5 | 527 | 1182 | 482/9 | 76.69 | 122 | 4 | 10.45 | 80.1196 |  | 85.8 | 657.8241 | 14.13 | 4.77 | 37.41 | 0.2183888 | 1,16/1,41 | 10.17 | 6.47 | 10.5 | 171.3 | 1.31 |  |  | 0 | 130.43 | 139.4524 | 6.978803 | 5.2172 | 0.816518 | 12.196 | 0.902 | 1149.62 | 124.5517 | 1120.966 | 1 | 1120.966 |  | 162.5 |  | 141.569 |  |  |  |  | 2.9 | [6 empty] | 36.83 |  | 45.62 |  |  |  | 187.137 |  |  |  | 1.86 |  |  |  | 0 | 157.7875 | 0 | 141.569 | 0 | 0 | 0 | 183.6562518 | 0 | 0 | 0 | 2.168014 | 1.323373 | 0 | 0.04 | 13.92 | 0 | 0
10 | 287.144 | 1.128173 | 283.90452 | 40.94564 | 2.123286 |  | 1.087133 | 0 | 0 | 0 | 138.544 | 1.036153 | 0 | 7.48 | 176.416 | 176.416 | 1.77 | 23.86 | 173.2934368 | 1.296039 | 133.71 | 133.71 | 0.52 | 493 | 1196 | 453/9 | 76.82 | 115 | 4 | 10.75 | 80.39788 |  | 82.3 | 615.5112 | 14.44 | 5.44 | 34.47 | 0.2 | 1,25/1,50 | 10.8 | 6.44 | 8.24 | 172.35 | 1.27 |  |  | 0 | 133.71 | 132.1052 | 5.25329 | 5.3484 | 0.8836052 | 10.60169 | 0.9 | 1283.33 | 124.5517 | 1245.517 | 1 | 1245.517 |  | 148.6 |  | 138.544 |  |  |  |  | 2.18 | [6 empty] | 36.83 |  | 45.36 |  |  |  | 176.416 |  |  |  | 1.77 |  |  |  | 0 | 145.36052 | 0 | 138.544 | 0 | 0 | 0 | 173.2934368 | 0 | 0 | 0 | 2.13895 | 1.303876 | 0 | 0.06 | 10.26 | 0 | 0
11 | 271.307 | 1.971048 | 265.95941 | 41.49336 | 2.042699 |  | 0.9934901 | 0 | 0 | 0 | 136.607 | 1.049209 | 0 | 7.516 | 167.392 | 167.392 | 1.84 | 3.57 | 164.3119872 | 1.261997 | 130.2 | 63.39 | 1.03 | 516 | 1189 | 448/9 | 76.48 | 109 | 4 | 10 | 76.80492 |  | 78.25 | 600.9985 | 11.93 | 6.07 | 36.33 | 0.2122079 | 1,33/1,57 | 12.25 | 6.63 | 8.07 | 171.2 | 1.4 |  |  | 0 | 130.2 | 125.968 | 4.891727 | 5.208 | 0.9023289 | 10.09973 | 0.9 | 1413.53 | 124.5517 | 1370.069 | 1 | 1370.069 |  | 134.7 |  | 136.607 |  |  |  |  | 3.97 | [6 empty] | 37.43 |  | 45.5 |  |  |  | 167.392 |  |  |  | 1.84 |  |  |  | 0 | 129.35241 | 0 | 136.607 | 0 | 0 | 0 | 164.3119872 | 0 | 0 | 0 | 2.089515 | 1.291825 | 0 | 0.18 | 9.33 | 0 | 0
12 | 283.573 | 1.882048 | 278.23602 | 41.77733 | 2.10466 |  | 1.039055 | 0 | 0 | 0 | 140.873 | 1.065605 | 0 | 8.818 | 173.126 | 173.126 | 1.79 | 16.11 | 170.0270446 | 1.286135 | 132.2 | 35.28 | 1.69 | 539 | 1195 | 451/9 | 76.11 | 114 | 4 | 7.9 | 59.75794 |  | 73.7 | 557.4887 | 14.26 | 5.24 | 35.26 | 0.2058978 | 1,37/1,61 | 13.6 | 6.4 | 6.54 | 171.25 | 1.45 |  |  | 0 | 132.2 | 133.3296 | 3.733787 | 5.288 | 0.8656038 | 9.021787 | 0.897 | 1545.73 | 124.5517 | 1494.621 | 1 | 1494.621 |  | 142.7 |  | 140.873 |  |  |  |  | 3.74 | [6 empty] | 37.51 |  | 46.1 |  |  |  | 173.126 |  |  |  | 1.79 |  |  |  | 0 | 137.36302 | 0 | 140.873 | 0 | 0 | 0 | 170.0270446 | 0 | 0 | 0 | 2.019258 | 1.240694 | 0 | 0.25 | 13.78 | 0 | 0
13 | 294.002 | 1.084554 | 290.81339 | 41.58449 | 2.069846 |  | 1.042786 | 0 | 0 | 0 | 144.302 | 1.02706 | 0 | 10.329 | 177.145 | 177.145 | 1.76 | 49.4 | 174.027248 | 1.238628 | 106.24 | 73.07 | 1.2 | 519 | 1197 | 461/9 | 75.92 | 118 | 4 | 8.45 | 60.14235 |  | 80.1 | 570.1068 | 13.61 | 4.47 | 35.93 | 0.2 | 1,39/1,62 | 13.11 | 6.45 | 7.77 | 179.65 | 1.25 |  |  | 0 | 140.5 | 139.0605 | 4.82123 | 5.62 | 0.8820369 | 10.44123 | 0.896 | 1686.23 | 124.5517 | 1619.172 | 1 | 1619.172 |  | 149.7 |  | 144.302 |  |  |  |  | 2.13 | [6 empty] | 37.28 |  | 46.05 |  |  |  | 177.145 |  |  |  | 1.76 |  |  |  | 0 | 146.51139 | 0 | 144.302 | 0 | 0 | 0 | 174.027248 | 0 | 0 | 0 | 2.100818 | 1.275532 | 0 | 0.08 | 14.17 | 0 | 0
14 | 286.744 | 1.107434 | 283.5685 | 41.90038 | 2.062766 |  | 1.031676 | 0 | 0 | 0 | 141.744 | 1.03109 | 0 | 11.641 | 171.972 | 171.972 | 2.06 | 35.47 | 168.4293768 | 1.225208 | 137.47 | 35.18 | 1.45 | 517 | 1196 | 451/9 | 76.33 | 115 | 4 | 7.35 | 53.46621 |  | 87.7 | 637.9574 | 14.31 | 6.19 | 35.66 | 0.1998879 | 1,33/1,56 | 11.42 | 6.57 | 8.58 | 178.4 | 0.92 |  |  | 0 | 137.47 | 135.8923 | 5.828962 | 5.4988 | 0.8831353 | 11.32776 | 0.895 | 1823.7 | 124.5517 | 1743.724 | 1 | 1743.724 |  | 145 |  | 141.744 |  |  |  |  | 2.19 | [6 empty] | 37.58 |  | 46.32 |  |  |  | 139.132 |  | 32.84 |  | 2.06 |  | 2.06 |  | 0 | 141.8245 | 0 | 141.744 | 0 | 0 | 0 | 136.2658808 | 0 | 32.163496 | 0 | 2.007609 | 1.210937 | 0 | 0.09 | 12.41 | 0 | 0
15 | 286.424 | 1.347534 | 282.56434 | 41.78009 | 2.065076 |  | 1.032232 | 0 | 0 | 0 | 141.324 | 1.032844 | 0 | 11.596 | 171.138 | 171.138 | 3.11 | 18.04 | 165.8156082 | 1.211837 | 103.16 | 102.47 | 0.78 | 500 | 1198 | 458/9 | 75.25 | 115 | 4 | 9.5 | 69.42922 |  | 94.35 | 689.5418 | 13.42 | 5.46 | 37.78 | 0.2112975 | 1,25/1,49 | 9.84 | 6.61 | 14 | 178.8 | 1.27 |  |  | 0 | 136.83 | 136.9602 | 10.23232 | 5.4732 | 0.8721699 | 15.70552 | 0.894 | 1960.53 | 124.5517 | 1868.276 | 1 | 1868.276 |  | 145.1 |  | 141.324 |  |  |  |  | 2.66 | [6 empty] | 37.67 |  | 46 | [5 empty] | 171.138 |  |  |  | 3.11 |  | 0 | 141.24034 | 0 | 141.324 | 0 | 0 | 0 | 0 | 0 | 165.8156082 | 0 | 2.190879 | 1.332386 | 0 | 0.15 | 8.98 | 0 | 0
16 | 301.867 | 1.318186 | 297.88783 | 41.36539 | 2.193739 |  | 1.157087 | 0 | 0 | 0 | 140.767 | 1.036652 | 0 | 11.722 | 189.821 | 189.821 | 3.18 | 12.72 | 183.7846922 | 1.353448 | 62.75 | 135.79 | 0.12 | 463 | 1192 | 463/9 | 75.26 | 122 | 4 | 9.05 | 66.64703 |  | 110.8 | 815.9658 | 12.62 | 6.67 | 38.56 | 0.2145799 | 1,20/1,40 | 8.51 | 5.59 | 17.14 | 179.7 | 1.32 |  |  | 0 | 135.79 | 142.9354 | 14.71143 | 5.4316 | 0.8293582 | 20.14303 | 0.889 | 2096.32 | 124.5517 | 1992.828 | 1 | 1992.828 |  | 161.1 |  | 140.767 |  |  |  |  | 2.47 | [6 empty] | 36.94 |  | 46.43 | [5 empty] | 189.821 |  |  |  | 3.18 |  | 0 | 157.12083 | 0 | 140.767 | 0 | 0 | 0 | 0 | 0 | 183.7846922 | 0 | 2.457487 | 1.542365 | 0 | 0.21 | 17.14 | 0 | 0
17 | 324.129 | 1.113372 | 320.52024 | 41.08342 | 2.493351 |  | 1.348045 | 0 | 0 | 0 | 147.229 | 1.145305 | 0 | 11.534 | 206.875 | 206.875 | 3.59 | 32.16 | 199.4481875 | 1.551522 | 96.58 | 128.55 | 0.15 | 490 | 1204 | 464/9 | 75.68 | 131 | 4 | 10.75 | 83.62505 |  | 102.2 | 795.0214 | 12.1 | 6.71 | 37.88 | 0.2208103 | 1,24/1,43 | 9.62 | 5.86 | 12.22 | 171.55 | 1.59 |  |  | 0 | 128.55 | 151.8991 | 9.674454 | 5.142 | 0.7388073 | 14.81645 | 0.879 | 2224.87 | 124.5517 | 2117.379 | 1 | 2117.379 |  | 176.9 |  | 147.229 |  |  |  |  | 2.04 | [6 empty] | 36.85 |  | 46.17 | [5 empty] | 206.875 |  |  |  | 3.59 |  | 0 | 173.29124 | 0 | 147.229 | 0 | 0 | 0 | 0 | 0 | 199.4481875 | 0 | 2.302915 | 1.464552 | 0 | 0.2 | 13.96 | 0 | 0
18 | 335.156 | 1.196165 | 331.14698 | 41.56401 | 2.505463 |  | 1.361058 | 0 | 0 | 0 | 151.256 | 1.144405 | 0 | 11.924 | 219.109 | 219.109 | 2.89 | 27.07 | 212.7767499 | 1.609872 | 132.17 | 132.17 | 0.23 | 383 | 1194 | 456/9 | 75.95 | 135 | 4 | 9.8 | 74.14693 |  | 100.45 | 760.0061 | 10.39 | 8.74 | 34.36 | 0.2000582 | 1,20/1,39 | 8.92 | 5.92 | 13.31 | 171.75 | 3.52 |  |  | 0 | 132.17 | 158.2066 | 10.35696 | 5.2868 | 0.7293273 | 15.64376 | 0.869 | 2357.04 | 124.5517 | 2241.931 | 1 | 2241.931 |  | 183.9 |  | 151.256 |  |  |  |  | 2.18 | [6 empty] | 37.57 |  | 46.42 | [5 empty] | 219.109 |  |  |  | 2.89 |  | 0 | 179.89098 | 0 | 151.256 | 0 | 0 | 0 | 0 | 0 | 212.7767499 | 0 | 2.518283 | 1.671348 | 0 | 0.16 | 11.95 | 0 | 0
19 | 284.199 | 1.226816 | 280.7124 | 41.39225 | 2.246418 |  | 1.16448 | 0 | 0 | 0 | 135.199 | 1.081938 | 0 | 10.029 | 187.019 | 187.019 | 2.81 | 8.72 | 181.7637661 | 1.454576 | 124.96 | 31.69 | 1.24 | 474 | 1196 | 451/9 | 76.06 | 114 | 4 | 9.1 | 72.8233 |  | 81.25 | 650.2081 | 11.91 | 4.94 | 34.71 | 0.2126187 | 1,24/1,44 | 10.31 | 6.1 | 9.95 | 163.25 | 1.36 |  |  | 0 | 124.96 | 133.364 | 6.262544 | 4.9984 | 0.8179876 | 11.26094 | 0.866 | 2482 | 124.5517 | 2366.483 | 1 | 2366.483 |  | 149 |  | 135.199 |  |  |  |  | 2.34 | [6 empty] | 36.93 |  | 46.31 |  |  |  | 65.119 |  | 121.9 |  | 2.81 |  | 2.81 |  | 0 | 145.5134 | 0 | 135.199 | 0 | 0 | 0 | 63.2891561 | 0 | 118.47461 | 0 | 2.124433 | 1.385988 | 0 | 0.07 | 8.99 | 0 | 0
20 | 286.963 | 1.183951 | 283.5655 | 41.6447 | 2.410451 |  | 1.254697 | 0 | 0 | 0 | 135.963 | 1.155755 | 0 | 9.879 | 185.078 | 185.078 | 3.92 | 15.11 | 177.8229424 | 1.511586 | 117.64 | 60.57 | 1.33 | 468 | 1198 | 453/9 | 75.79 | 116 | 4 | 8.65 | 73.52941 |  | 75.6 | 642.6386 | 11.86 | 5.81 | 35.19 | 0.2237127 | 1,24/1,44 | 10.88 | 6.46 | 8.91 | 157.3 | 1.34 |  |  | 0 | 117.64 | 136.024 | 5.217997 | 4.7056 | 0.7550119 | 9.923597 | 0.861 | 2599.64 | 124.5517 | 2491.034 | 1 | 2491.034 |  | 151 |  | 135.963 |  |  |  |  | 2.25 | [6 empty] | 37.48 |  | 46.27 |  |  |  | 35.391 |  | 149.687 |  | 3.92 |  | 3.92 |  | 0 | 147.6025 | 0 | 135.963 | 0 | 0 | 0 | 34.0036728 | 0 | 143.8192696 | 0 | 2.450147 | 1.574645 | 0 | 0.3 | 8.43 | 0 | 0
21 | 281.921 | 1.208583 | 278.51375 | 41.5852 | 2.103896 |  | 1.088478 | 0 | 0 | 0 | 134.421 | 1.015418 | 0 | 9.025 | 177.962 | 177.962 | 4.6 | 1.84 | 169.775748 | 1.282488 | 132.38 | 99.93 | 0.51 | 495 | 1187 | 455/9 | 76.17 | 113 | 4 | 1.2 | 9.064813 |  | 96.8 | 731.2283 | 9.19 | 5.9 | 36.25 | 0.2092956 | 1,24/1,45 | 9.77 | 6.24 | 11.6 | 173.2 | 1.33 |  |  | 0 | 132.38 | 132.7443 | 8.698366 | 5.2952 | 0.8706044 | 13.99357 | 0.861 | 2732.02 | 124.5517 | 2615.586 | 1 | 2615.586 |  | 147.5 |  | 134.421 |  |  |  |  | 2.31 | [6 empty] | 37.17 |  | 46.43 |  |  |  | 88.654 |  | 89.308 |  | 4.6 |  | 4.6 |  | 0 | 144.09275 | 0 | 134.421 | 0 | 0 | 0 | 84.575916 | 0 | 85.199832 | 0 | 1.923125 | 1.205668 | 0 | 0.21 | 17 | 0 | 0
22 | 289.066 | 1.243412 | 285.47172 | 41.63269 | 2.230248 |  | 1.161763 | 0 | 0 | 0 | 136.766 | 1.068484375 | 0 | 8.517 | 184.379 | 184.379 | 4.35 |  | 176.3585135 | 1.377801 | 66.99 | 65.7 | 0.86 | 473 | 1199 | 458/9 | 75.62 | 116 | 4 | 2.5 | 19.53125 |  | 75.5 | 589.84375 | 11.95 | 5.66 | 35.12 | 0.2099851 | 1,26/1,47 | 11.07 | 6.29 | 8.9 | 167.25 | 1.53 |  |  | 0 | 128 | 137.2066 | 5.205246 | 5.12 | 0.8144213 | 10.32525 | 0.859 | 2860.02 | 124.5517 | 2740.138 | 1 | 2740.138 |  | 152.3 |  | 136.766 |  |  |  |  | 2.36 | [6 empty] | 37.63 |  | 46.09 |  |  |  | 92.674 |  | 91.705 |  | 4.35 |  | 4.35 |  | 0 | 148.70572 | 0 | 136.766 | 0 | 0 | 0 | 88.642681 | 0 | 87.7158325 | 0 | 2.137 | 1.343314 | 0 | 0.92 | 13.33 | 0 | 0
23 | 251.859 | 0.7014599 | 250.09231 | 41.42638 | 2.080981 |  | 1.04288 | 0 | 0 | 0 | 124.759 | 1.038101 | 0 | 7.131 | 159.908 | 159.908 | 5.16 | 10.31 | 151.6567472 | 1.261913 | 120.18 | 57.01 | 1.02 | 526 | 1194 | 445/9 | 76.44 | 101 | 4 | 2.5 | 20.80213 |  | 86.05 | 716.0093 | 11.4 | 4.82 | 36.34 | 0.227196 | 1,25/1,47 | 10.34 | 6.58 | 10.46 | 159.95 | 1.39 |  |  | 0 | 120.18 | 118.3235 | 6.972474 | 4.8072 | 0.8866977 | 11.77967 | 0.86 | 2980.2 | 124.5517 | 2864.69 | 1 | 2864.69 |  | 127.1 |  | 124.759 |  |  |  |  | 1.39 | [6 empty] | 37.31 |  | 45.62 |  |  |  | 80.032 |  | 79.876 |  | 5.16 |  | 5.16 |  | 0 | 125.33331 | 0 | 124.759 | 0 | 0 | 0 | 75.9023488 | 0 | 75.7543984 | 0 | 2.037552 | 1.271623 | 0 | 0.15 | 9.2 | 0 | 0
24 | 292.519 | 1.244415 | 288.87885 | 41.5872 | 2.344986 |  | 1.227858 | 0 | 0 | 0 | 137.619 | 1.117128 | 0 | 8.565 | 183.405 | 183.405 | 5.57 | 14.95 | 173.1893415 | 1.405872 | 123.19 | 95.47 | 1.01 | 508 | 1197 | 463/9 | 76.3 | 117 | 4 | 2.45 | 19.88798 |  | 71.65 | 581.6219 | 12.1 | 5.43 | 36.96 | 0.2246809 | 1,33/1,55 | 11.75 | 6.45 | 8.69 | 164.5 | 1.08 |  |  | 0 | 123.19 | 137.4564 | 4.823256 | 4.9276 | 0.7823924 | 9.750856 | 0.857 | 3103.39 | 124.5517 | 2989.241 | 1 | 2989.241 |  | 154.9 |  | 137.619 |  |  |  |  | 2.35 | [6 empty] | 37.72 |  | 45.94 |  |  |  | 91.147 |  | 92.258 |  | 5.57 |  | 5.57 |  | 0 | 151.25985 | 0 | 137.619 | 0 | 0 | 0 | 86.0701121 | 0 | 87.1192294 | 0 | 2.056071 | 1.283362 | 0 | 0.41 | 11.88 | 0 | 0
25 | 304.001 | 1.746863 | 298.69052 | 41.20473 | 2.315251 |  | 1.217654 | 0 | 0 | 0 | 141.601 | 1.097597 | 0 | 9.587 | 192.203 | 192.203 | 5.21 | 16.23 | 182.1892237 | 1.41221 | 129.01 | 129.01 | 0.45 | 500 | 1196 | 468/9 | 76.16 | 122 | 4 | 6.8 | 52.70909 |  | 82.6 | 640.2604 | 12.24 | 6.43 | 35.31 | 0.2085647 | 1,26/1,47 | 10.86 | 6.53 | 9.03 | 169.3 | 1.45 |  |  | 0 | 129.01 | 141.0769 | 5.777928 | 5.1604 | 0.7983289 | 10.93833 | 0.854 | 3232.4 | 124.5517 | 3113.793 | 1 | 3113.793 |  | 162.4 |  | 141.601 |  |  |  |  | 3.27 | [6 empty] | 36.98 |  | 46.05 |  |  |  | 95.828 |  | 96.375 |  | 5.21 |  | 5.21 |  | 0 | 157.08952 | 0 | 141.601 | 0 | 0 | 0 | 90.8353612 | 0 | 91.3538625 | 0 | 2.138328 | 1.342683 | 0 | 0.13 | 13.57 | 0 | 0
26 | 240.038 | 0.7250185 | 238.29768 | 41.81941 | 1.965828 |  | 0.9689794 | 0 | 3.424 | 0 | 120.838 | 0.9968487 | 0 | 6.975 | 153.372 | 153.372 | 4.04 | 8.43 | 147.1757712 | 1.214121 | 121.22 | 121.22 | 0.56 | 545 | 1178 | 444/9 | 76.28 | 96 | 4 | 5.65 | 46.60947 |  | 83.7 | 690.4801 | 12.42 | 4.75 | 35.99 | 0.2244465 | 1,22/1,43 | 9.99 | 6.57 | 11.24 | 160.35 | 1.61 |  |  | 0 | 121.22 | 114.8967 | 7.287794 | 4.8488 | 0.9278702 | 12.13659 | 0.857 | 3353.62 | 124.5517 | 3238.345 | 1 | 3238.345 |  | 119.2 |  | 120.838 |  |  |  |  | 1.46 | [6 empty] | 37.48 |  | 46.1 |  |  |  | 77.511 |  | 75.861 |  | 4.04 |  | 4.04 |  | 0 | 117.45968 | 0 | 120.838 | 0 | 0 | 0 | 74.3795556 | 0 | 72.7962156 | 0 | 1.867313 | 1.1581 | 3.424 | 0.38 | 18.9 | 3.4109888 | 0.8451454
27 | 286.636 | 1.671897 | 281.84374 | 41.73459 | 2.170366 |  | 1.123577 | 0 | 5.827 | 0 | 135.936 | 1.046789 | 0 | 8.444 | 183.886 | 183.886 | 3.49 | 14.59 | 177.4683786 | 1.366613 | 129.86 | 62.17 | 0.89 | 503 | 1194 | 479/9 | 76.26 | 115 | 4 | 8.85 | 68.15032 |  | 84 | 646.8505 | 11.94 | 5.51 | 33.83 | 0.201489 | 1,30/1,50 | 11.65 | 6.25 | 9.52 | 167.9 | 1.3 |  |  | 0 | 129.86 | 135.9339 | 6.194704 | 5.1944 | 0.8419138 | 11.3891 | 0.856 | 3483.48 | 124.5517 | 3362.897 | 1 | 3362.897 |  | 150.7 |  | 135.936 |  |  |  |  | 3.18 | [6 empty] | 37.86 |  | 46.03 |  |  |  | 92.936 |  | 90.95 |  | 3.49 |  | 3.49 |  | 0 | 145.90774 | 0 | 135.936 | 0 | 0 | 0 | 89.6925336 | 0 | 87.775845 | 0 | 2.035407 | 1.300656 | 5.827 | 0.12 | 16.76 | 5.8200076 | 1.279089
28 | 333.18 | 1.358521 | 328.65368 | 41.54039 | 2.557019 |  | 1.482717 | 0 | 7.112 | 0 | 138.08 | 1.074302 | 0 | 11.658 | 212.926 | 212.926 | 3.66 | 15.19 | 205.1329084 | 1.595992 | 128.53 | 99.53 | 1.06 | 485 | 1195 | 470/9 | 76.22 | 134 | 4 | 7.35 | 57.18509 |  | 70.75 | 550.4551 | 14.02 | 5.93 | 34.88 | 0.2079285 | 1,32/1,53 | 11.4 | 6.38 | 7.56 | 167.75 | 1.59 |  |  | 0 | 128.53 | 157.8197 | 4.143359 | 5.1412 | 0.7175701 | 9.284559 | 0.85 | 3612.01 | 124.5517 | 3487.448 | 1 | 3487.448 |  | 195.1 |  | 138.08 |  |  |  |  | 2.32 | [6 empty] | 38.37 |  | 46.02 |  |  |  | 107.023 |  | 105.903 |  | 3.66 |  | 3.66 |  | 0 | 190.57368 | 0 | 138.08 | 0 | 0 | 0 | 103.1059582 | 0 | 102.0269502 | 0 | 2.57959 | 1.642923 | 7.112 | 0.24 | 15.57 | 7.0949312 | 1.449332
29 | 279.629 | 1.748611 | 274.7393754 | 40.87337 | 2.229665 |  | 1.278659 | 0 | 6.443 | 0 | 117.183 | 0.9510063 | 0 | 11.494 | 177.697 | 177.697 | 3.39 | 15.8 | 171.6730717 | 1.393224 | 32.83 | 63.71 | 1.47 | 543 | 1193 | 459/9 | 74.91 | 113 | 4 | 4.85 | 39.36049 |  | 74.7 | 606.2328 | 16.59 | 6.76 | 35.37 | 0.2139099 | 1,29/1,49 | 9.62 | 6.57 | 6.64 | 165.35 |  |  |  | 0 | 123.22 | 132.3367 | 3.842315 | 4.9288 | 0.8219769 | 8.771115 | 0.849 | 3735.23 | 124.5517 | 3612 | 1 | 3612 |  | 162.446 |  | 117.183 |  |  |  |  | 3.01 | [6 empty] | 37.81 |  | 45.12 |  |  |  | 88.395 |  | 89.302 |  | 3.39 |  | 3.39 |  | 0 | 157.5563754 | 0 | 117.183 | 0 | 0 | 0 | 85.3984095 | 0 | 86.2746622 | 0 | 2.083877 | 1.341068 | 6.443 | 0.19 | 17.1 | 6.4307583 | 1.467974
30 | 0 | 0 | 0 | 0 | 0 |  | 0 | 0 | 0 | 0 | 0 | 0 | 0 | 0 | 0 | 0 | 0 |  | 0 | 0 | [10 empty] | 0 |  |  | 0 |  |  |  | 0 | [8 empty] | 0 | 0 | 0 | 0 | 0 | 0 | 0 |  | 3735.23 | 0 | 3612 | 0 | 3612 | [29 empty] | 0 | 0 | 0 | 0 | 0 | 0 | 0 | 0 | 0 | 0 | 0 | #DIV/0! | #DIV/0! | 0 |  |  | 0 | 0
31 | 0 | 0 | 0 | 0 | 0 |  | 0 | 0 | 0 | 0 | 0 | 0 | 0 | 0 | 0 | 0 | 0 |  | 0 | 0 | [10 empty] | 0 |  |  | 0 |  |  |  | 0 | [8 empty] | 0 | 0 | 0 | 0 | 0 | 0 | 0 |  | 3735.23 | 0 | 3612 | 0 | 3612 | [29 empty] | 0 | 0 | 0 | 0 | 0 | 0 | 0 | 0 | 0 | 0 | 0 | #DIV/0! | #DIV/0! | 0 |  |  | 0 | 0
е | 8211.754 |  | 8098.373 |  |  | 0 |  | 0 | 48.572 | 0 | 3912.508 |  | 0 | 254.696 | 5157.455003 | 5157.455 | 0 | 455.53 | 5004.153568 |  | 3410.89 | 2355.72 | [6 empty] | 115 | 186.45 |  | 0 | 2394.85 |  | 385.5 | 164.83 | 1019.83 | [5 empty] | 4877.9 | 41.99 | 0 | 0 |  | 3735.23 | 3850.075 | 179.9562 | 149.4092 |  | 329.3654 |  |  | 0 |  | 29 |  | 1e-06 | 4299.246 | 1e-06 | 3912.508 | 1e-06 | 1e-06 | 1e-06 | [14 empty] | 3254.547 | 1e-06 | 1902.908001 | 1e-06 |  |  |  |  | 9.9999999e-07 | 4185.865 | 9.9999999e-07 | 3912.508 | 9.9999999e-07 | 9.9999999e-07 | 9.9999999e-07 | 3171.854 | 9.9999999e-07 | 1832.299 | 9.9999999e-07 | 2.124666 | 1.323841 | 48.572 | 0.2935358 | 14.23447 | 48.40595 | 9.035077
ср. | 283.1639 | 1.380712 | 279.2543 | 41.41899 | 2.168106 | 0 | 1.120645 | 0 | 1.674897 | 0 | 134.9141 | 1.047461 | 0 | 8.782621 | 177.8433 | 177.8433 | 2.972424 | 15.70793 |  | 1.339718 | 117.6169 | 81.23172 | 0.8774443 | 500.2759 | 1188.724 |  | 76.26201 | 113.7931 | 3.965517 | 6.42931 | 49.9166 | #DIV/0! | 82.58103 | 641.152 | 13.2931 | 5.683793 | 35.16655 | 0.2090715 |  | 10.95103 | 6.452069 | 9.436552 | 168.2034 | 1.447931 | #DIV/0! | #DIV/0! | #DIV/0! | 128.801 | 132.7612 |  |  | 0.8492359 | 11.35743 | [13 empty] | 1e-06 | 2.637222 | 1e-06 | 3.456376e-08 | 1e-06 | 1e-06 | 1e-06 | 1e-06 | 37.39688 | 1e-06 | 45.83866 | 1e-06 | 1e-06 | 1e-06 |  |  |  |  | 2.540841 | 1e-06 | 3.710561 | 1e-06 | 4185.865 |  | 3912.508 |  |  |  |  | 5004.153571
пл. |  |  |  | 39 | 2.08 |  | 1.456 |  | 10.58692 |  |  | 0.624 |  | 10.088712 |  |  |  | 14.572584 |  | 1.295 | 3612 | 3612 |  |  | 1190 |  | 76 | [6 empty] | 600 | [8 empty] | 3612 | 25.3 |  |  |  | 124.55 |  |  |  | 0.9 | [36 empty] | 8098.373
± |  |  |  |  | 0.08810567 | 0 |  | 0 | [8 empty] | 2.972424 |  |  | 0.04471765 |  |  |  |  | -1.275862 | [17 empty] | 1265.9
[42 empty] | ССП | 124.5517 |  |  | тн | [6 empty] | Дней | 29
[37 empty] | План: |  |  |  |  | Суток работы | 28
|  | Средний вес выпуска : | [8 empty] | 42.41652 | т | [29 empty] | Среднесуточное пр-во | 129 |  |  |  | 0 |  | Отставание (-) опережение (+)
[49 empty] | 123.23 |  |  |  | Тн
[49 empty] | 3.411683 |  |  |  | %
Диспетчер АО "СЧПЗ" | [10 empty] | Барчук Л.Ю.

## март 20
Сведения по учету производства ферромарганца в АО "СЧПЗ" — ДП-1
[43 empty] | на | 31 |  |  | августа | марта |  |  |  |  | 2020г
Дата | Расход Mn шихты | [5 empty] | Расх.добавок, флюсов | [8 empty] | Расход кокса |  |  |  |  | Производство FeMn78, т | Производство FeMn с Si<1, т | Сод. Si в сплаве % | Температура колош. газа, °С | Температура гор. дутья °С | Расх. гор. дутья, м3/мин / фурмы,шт | Средн. содерж Mn в сплаве, % | Количество подач, шт | Кол. выпусков, шт | Количество пыли |  | Количество шлака |  |  | Перевал, т | Зеленый шлак, т. | Мелочь Фмн | Удельн.расход мелочи, т | Осн-ть | Сод Al2O3 в шлаке,% | Сод MgO в шлаке,% | Сод. MnO в шлаке, % | Производство фактическое, т | [5 empty] | Теоретический выход FeMn, т | Потери Mn со шлаком расчетно, т |  | Факт. коэф-т извлеч. Mn из расплава | Потери Mn со шлаком расчетно т | Среднее значение коэф-т извлечение Mn из расплава | [5 empty] | Проплавлено руды (влаж.), т | [6 empty] | Влажность руды , % | [6 empty] | Сод. Mn в руде, % | [6 empty] | Сожжено кокса(сух) т |  |  |  | Влажность кокса, %
| Проплавлено шихты (влаж.), т | Влажность шихты , % | Сухой руды, т | Сод. Mn в марг. шихте, % | Удельн расход марг. шихты, т | Отсев руды, т | Удельн расход руды, т | Известняк, т | Шлак тяжелый, т | Fe содер. материалов, т | Агломерат, т | Удельн.расход агломерата, т | Известняк, т | Кварцит,т | Сожжено кокса (сухого, заданный), т | Сожжено кокса (влаж.), т | Влажность кокса, % | Выход кокс. мелочи т | Сухого кокса (заданный), т | Удельн. расход сухого кокса, т | [81 empty] | Тяжелый шлак
[30 empty] | Всего, т | на т FeMn, кг | верх- него | Всего, т | на т FeMn, кг | [8 empty] | Разлито жидкого |  |  | с отвала | % с отвала | Всего годного |  | химические | физические | [48 empty] | ПО ДЦ
[44 empty] | из шлака | c перевала | [5 empty] | 4% |  |  |  | FeMn НИ | План | План по нараст. |  |  | Габон | Маматван | Глория | Агломерат кисл | Казахстан(10-100) | Каражал | Агломерат | Габон | Маматван | Глория |  | Казахстан(10-100) | Каражал |  | Габон | Маматван | Глория | Агломерат кисл | Казахстан(10-100) | Каражал | Агломерат | Кемерово | Губаха+25 | Н.Тагил | Алтай | Кемерово | Губаха+25 | Н.Тагил | Алтай | Габон | Маматван | Глория | Агломерат кисл | Казахстан (10-100) | Каражал | Агломерат | Кемерово | Губаха +25 | Н. Тагил | Алтай | Удельный расход шихты ДП №1 и №3 | Удельный расход кокса ДП №1 и №3 | Кол-во, т | W | Mn |  | ИТОГО
1 | 262.535 | 1.961119 | 257.3864 | 40.14758 | 1.989229 |  | 1.502515 | 0 | 5.238 | 0 | 62.976 | 0.4867146 | 0 | 10.508 | 163.726002 | 163.726 | 3.22 | 6.19 | 158.4540228 | 1.224623 | 129.39 | 29.88 | 1.18 | 555 | 1185 | 445/9 | 76.4 | 105 | 4 |  | 0 |  | 81.25 | 627.9465 | 15.18 | 5.69 | 34.79 | 0.2092002 | 1,26/1,47 | 8.97 | 6.82 | 8.34 | 166.3 | 3.57 |  |  | 0 | 129.39 | 119.1828 | 5.249208 | 5.1756 | 0.9566414 | 10.42481 | 0.957 | 129.39 | 124.1935 | 124.1935 | 1 | 124.1935 | 1e-06 | 199.559 | 1e-06 | 62.976 | 1e-06 | 1e-06 | 1e-06 | 1e-06 | 2.58 | 1e-06 | 1e-06 | 1e-06 | 1e-06 | 1e-06 | 1e-06 | 38.55 | 1e-06 | 45.21 | 1e-06 | 1e-06 | 1e-06 | 80.727 | 1e-06 | 82.999 | 1e-06 | 3.22 | 1e-06 | 3.22 | 1e-06 | 9.9999999e-07 | 194.4103778 | 9.9999999e-07 | 62.976 | 9.9999999e-07 | 9.9999999e-07 | 9.9999999e-07 | 78.1275906 | 9.9999999e-07 | 80.3264322 | 9.9999999e-07 | 2.154612 | 1.372868 | 5.238 | 0.08 | 16.14 | 5.2338096 | 1.105677
2 | 307.374 | 2.462397 | 299.8052304 | 40.17001 | 2.47262 |  | 1.864208 | 0 | 7.765 | 0 | 73.77 | 0.6084124 | 0 | 12.239 | 189.201 | 189.201 | 3.31 | 12.57 | 182.9384469 | 1.508771 | 121.25 | 35.28 | 1.26 | 531 | 1190 | 461/9 | 76.05 | 123 | 4 | 0.45 | 3.71134 |  | 74.95 | 618.1443 | 12.28 | 5.96 | 35.88 | 0.2218924 | 1,29/1,50 | 9.3 | 6.83 | 6.43 | 161.7 | 1.39 |  |  | 0 | 121.25 | 139.2619 | 3.733249 | 4.85 | 0.7656669 | 8.583249 | 0.854 | 250.64 | 124.1935 | 248.3871 | 1 | 248.3871 |  | 233.604 |  | 73.77 |  |  |  |  | 3.24 | [6 empty] | 38.61 |  | 45.11 |  |  |  | 91.99 |  | 97.211 |  | 3.31 |  | 3.31 |  | 0 | 226.0352304 | 0 | 73.77 | 0 | 0 | 0 | 88.945131 | 0 | 93.9933159 | 0 | 2.135963 | 1.354251 | 7.765 | 0.61 | 10 | 7.7176335 | 1.01481
3 | 282.901 | 2.120866 | 276.901048 | 40.31239 | 2.234875 |  | 1.640606 | 0 | 11.128 | 0 | 73.63 | 0.5942696 | 0 | 8.572 | 171.796 | 171.796 | 3.06 | 9.2 | 166.5390424 | 1.344141 | 123.9 | 123.9 | 0.59 | 529 | 1192 | 453/9 | 75.88 | 113 | 4 |  | 0 |  | 93.65 | 755.8515 | 14.15 | 8.16 | 35.72 | 0.2151159 | 1,27/1,48 | 8.62 | 6.47 | 10.3 | 166.05 | 1.73 |  |  | 0 | 123.9 | 130.5562 | 7.472215 | 4.956 | 0.8422393 | 12.42821 | 0.85 | 374.54 | 124.1935 | 372.5806 | 1 | 372.5806 |  | 203.179 |  | 73.63 | 6.092 |  |  |  | 2.84 |  |  | 3.77 |  |  |  | 38.63 |  | 45.08 | 38.8 |  |  | 82.561 |  | 89.235 |  | 3.06 |  | 3.06 |  | 0 | 197.4087164 | 0 | 73.63 | 5.8623316 | 0 | 0 | 80.0346334 | 0 | 86.504409 | 0 | 2.278581 | 1.41438 | 11.128 | 0.47 | 14.6 | 11.0756984 | 2.131065
4 | 289.498 | 2.55228 | 282.1091992 | 40.26975 | 2.069311 |  | 1.430743 | 0 | 11.236 | 0 | 87.056 | 0.6385682 | 0 | 2.832 | 177.751 | 177.751 | 3.4 | 21.64 | 171.707466 | 1.259499 | 136.33 | 136.33 | 0.19 | 497 | 1182 | 458/9 | 75.91 | 116 | 4 |  | 0 |  | 102.65 | 752.9524 | 13.76 | 10.57 | 35.14 | 0.1968627 | 1,25/1,46 | 8.69 | 6.51 | 12.57 | 178.5 | 3.54 |  |  | 0 | 136.33 | 133.1104 | 9.995363 | 5.4532 | 0.9109494 | 15.44856 | 0.865 | 510.87 | 124.1935 | 496.7742 | 1 | 496.7742 |  | 182.53 |  | 87.056 | 19.912 |  |  |  | 3.64 |  |  | 3.74 |  |  |  | 38.22 |  | 45.05 | 38.16 |  |  | 86.043 |  | 91.708 |  | 3.4 |  | 3.4 |  | 0 | 175.885908 | 0 | 87.056 | 19.1672912 | 0 | 0 | 83.117538 | 0 | 88.589928 | 0 | 2.135079 | 1.335779 | 11.236 | 0.31 | 16.67 | 11.2011684 | 2.459801
5 | 305.712 | 2.11671 | 299.2409634 | 40.17234 | 1.997603 |  | 1.386822 | 0 | 12.449 | 0 | 91.495 | 0.610781 | 0 | 3.743 | 190.396 | 190.396 | 3.19 | 2.38 | 184.3223676 | 1.230456 | 149.8 | 149.8 | 0.17 | 483 | 1188 | 459/9 | 76.09 | 122 | 4 |  | 0 |  | 94.8 | 632.8438 | 14.96 | 6.49 | 34.23 | 0.1822199 | 1,30/1,51 | 9.33 | 6.51 | 7.17 | 187.85 | 2.67 |  |  | 0 | 149.8 | 141.0269 | 5.265406 | 5.992 | 0.948181 | 11.25741 | 0.883 | 660.67 | 124.1935 | 620.9677 | 1 | 620.9677 |  | 193.127 |  | 91.495 | 21.09 |  |  |  | 2.88 |  |  | 4.31 |  |  |  | 38.23 |  | 44.66 | 38.49 |  |  | 94.027 |  | 96.369 |  | 3.19 |  | 3.19 |  | 0 | 187.5649424 | 0 | 91.495 | 20.181021 | 0 | 0 | 91.0275387 | 0 | 93.2948289 | 0 | 2.105699 | 1.319839 | 12.449 | 0.34 | 19.04 | 12.4066734 | 3.104522
6 | 299.957 | 1.311733 | 296.0223644 | 40.58205 | 2.037879 |  | 1.41795 | 0 | 11.79 | 0 | 90.051 | 0.6199298 | 0 | 4.257 | 188.657 | 188.657 | 3.06 | 15.82 | 182.8840958 | 1.259012 | 145.26 | 72.94 | 0.92 | 500 | 1194 | 467/9 | 76.12 | 120 | 4 |  | 0 |  | 90.8 | 625.0861 | 15.91 | 5.67 | 35 | 0.1898048 | 1,3/1,52 | 10.05 | 6.56 | 8.88 | 184.4 | 1.53 |  |  | 0 | 145.26 | 140.4293 | 6.246017 | 5.8104 | 0.9204206 | 12.05642 | 0.889 | 805.93 | 124.1935 | 745.1613 | 1 | 745.1613 |  | 189.864 |  | 90.051 | 20.042 |  |  |  | 1.8 |  |  | 2.58 |  |  |  | 38.57 |  | 45.37 | 38.13 |  |  | 93.812 |  | 94.845 |  | 3.06 |  | 3.06 |  | 0 | 186.446448 | 0 | 90.051 | 19.5249164 | 0 | 0 | 90.9413528 | 0 | 91.942743 | 0 | 2.023145 | 1.268743 | 11.79 | 0.06 | 17.14 | 11.782926 | 2.653171
7 | 310.266 | 1.797014 | 304.6904752 | 40.41763 | 2.336763 |  | 1.637553 | 0 | 12.452 | 0 | 91.17 | 0.6992101 | 0 | 5.354 | 193.168 | 193.168 | 2.81 |  | 187.7399792 | 1.439834 | 130.39 |  | 1.55 | 503 | 1186 | 455/9 | 75.43 | 124 | 4 | 1.15 | 8.819695 |  | 64.25 | 492.7525 | 12.29 | 8.78 | 35.51 | 0.2047276 | 1,35/1,56 | 11.6 | 6.14 | 6.12 | 173.45 | 1.23 |  |  | 0 | 130.39 | 144.4058 | 3.045993 | 5.2156 | 0.798654 | 8.261593 | 0.877 | 936.32 | 124.1935 | 869.3548 | 1 | 869.3548 |  | 198.032 |  | 91.17 | 21.064 |  |  |  | 2.39 |  |  | 4 |  |  |  | 38.75 |  | 44.58 | 38.08 |  |  | 95.205 |  | 97.963 |  | 2.81 |  | 2.81 |  | 0 | 193.2990352 | 0 | 91.17 | 20.22144 | 0 | 0 | 92.5297395 | 0 | 95.2102397 | 0 | 2.217851 | 1.379133 | 12.452 | 0.3 | 11.41 | 12.414644 | 1.877914
8 | 275.117 | 1.656279 | 270.5602939 | 39.39389 | 2.040886 |  | 1.459639 | 0 | 11.151 | 0 | 77.056 | 0.5812476 | 0 | 6.458 | 167.865 | 167.865 | 3.08 | 10.44 | 162.694758 | 1.227237 | 96.88 | 101.15 | 1.08 | 535 | 1185 | 447/9 | 75.74 | 110 | 4 |  | 0 |  | 95.1 | 717.3569 | 13.26 | 6.75 | 36.48 | 0.21032 | 1,28/1,49 | 10.38 | 6.5 | 7.89 | 173.45 | 2.35 |  |  | 0 | 132.57 | 124.6709 | 5.812485 | 5.3028 | 0.9420579 | 11.11529 | 0.884 | 1068.89 | 124.1935 | 993.5484 | 1 | 993.5484 |  | 179.558 |  | 77.056 | 18.503 |  |  |  | 2.31 |  |  | 2.21 |  |  |  | 37.49 |  | 44.35 | 37.23 |  |  | 80.977 |  | 86.888 |  | 3.08 |  | 3.08 |  | 0 | 175.4102102 | 0 | 77.056 | 18.0940837 | 0 | 0 | 78.4829084 | 0 | 84.2118496 | 0 | 2.022851 | 1.235139 | 11.151 | 0.28 | 12.39 | 11.1197772 | 1.819039
9 | 295.14 | 2.516928 | 287.711539 | 39.53094 | 2.272603 |  | 1.663338 | 0 | 11.663 | 0 | 77.133 | 0.6092654 | 0 | 5.595 | 179.648 | 179.648 | 3.22 | 9.25 | 173.8633344 | 1.373328 | 94.5 | 34.22 | 1.21 | 495 | 1188 | 447/9 | 75.34 | 118 | 4 |  | 0 |  | 81.3 | 642.1801 | 11.67 | 6.17 | 36.43 | 0.2180132 | 1,28/1,48 | 10.3 | 6.14 | 6.64 | 167.1 | 2.1 |  |  | 0 | 126.6 | 133.9937 | 4.181797 | 5.064 | 0.8386195 | 9.245797 | 0.879 | 1195.49 | 124.1935 | 1117.742 | 1 | 1117.742 | 14.472 | 190.475 |  | 77.133 | 13.06 |  |  | 15.15 | 2.5 |  |  | 3.63 |  |  | 39.17 | 37.6 |  | 44.55 | 38.45 |  |  | 86.368 |  | 93.28 |  | 3.22 |  | 3.22 |  | 12.279492 | 185.713125 | 0 | 77.133 | 12.585922 | 0 | 0 | 83.5869504 | 0 | 90.276384 | 0 | 2.17146 | 1.34387 | 11.663 | 0.32 | 14.28 | 11.6256784 | 2.20354
10 | 310.339 | 3.305243 | 300.0815428 | 40.49926 | 2.375378 |  | 1.73743 | 0 | 13.42 | 0 | 80.592 | 0.6379482 | 0 | 0.098 | 185.478 | 185.478 | 3.2 | 11.84 | 179.542704 | 1.42122 | 95.43 | 29.36 | 1.38 | 500 | 1179 | 452/9 | 75.38 | 124 | 4 | 3.1 | 24.53891 |  | 78.2 | 619.0137 | 14.04 | 7.51 | 36.33 | 0.2158645 | 1,34/1,55 | 13.93 | 6.06 | 8 | 168.3 | 1.87 |  |  | 0 | 126.33 | 143.909 | 4.846197 | 5.0532 | 0.7835671 | 9.899397 | 0.869 | 1321.82 | 124.1935 | 1241.935 | 1 | 1241.935 | 61.893 | 167.854 |  | 80.592 |  |  |  | 9.82 | 2.49 | [5 empty] | 42.94 | 37.64 |  | 44.58 |  |  |  | 87.49 |  | 97.988 |  | 3.2 |  | 3.2 |  | 55.8151074 | 163.6744354 | 0 | 80.592 | 0 | 0 | 0 | 84.69032 | 0 | 94.852384 | 0 | 2.375516 | 1.476215 | 13.42 | 0.22 | 17.79 | 13.390476 | 3.160209
11 | 112.684 | 3.346485 | 108.9130471 | 40.53559 | 1.861125 |  | 1.307451 | 0 | 1.042 | 0 | 32.401 | 0.553674 | 2.948 | 0.362 | 78.058 | 78.058 | 1.76 | 11.42 | 76.6841792 | 1.310393 | 58.52 | 58.52 | 0.23 | 500 | 1084 | 404/6 | 75.46 | 147 | 2 | 5 | 85.44087 |  | 43.35 | 740.7724 | 5.98 | 3.83 | 11.41 | 0.1582524 | 1,24/1,46 | 12.93 | 6.08 | 13.17 | 72.1 | 1.66 |  |  | 0 | 58.52 | 51.26567 | 4.422616 | 2.3408 | 1.000241 | 6.763416 | 0.873 | 1380.34 | 124.1935 | 1366.129 | 1 | 1366.129 | 18.056 | 55.481 |  | 32.401 | 6.746 |  |  | 12.84 | 2.15 |  |  | 3.85 |  |  | 41.96 | 37.98 |  | 44.5 | 38.7 |  |  | 65.409 |  | 12.649 |  | 1.76 |  | 1.76 |  | 15.7376096 | 54.2881585 | 0 | 32.401 | 6.486279 | 0 | 0 | 64.2578016 | 0 | 12.4263776 | 0 | 2.216087 | 1.478892 | 1.042 | 0.14 | 13.78 | 1.0405412 | 0.1900167
12 | 220.171 | 2.073517 | 215.6057174 | 40.33964 | 2.605822 |  | 1.542262 | 0 | 9.013 | 0 | 87.999 | 1.063561 | 28.243 | 0 | 139.605 | 139.605 | 1.53 | 29.77 | 137.4690435 | 1.661458 |  | 15.42 | 1.25 | 500 | 1110 | 406/6 | 74.66 | 88 | 4 | 2.4 | 29.00653 |  | 71.5 | 864.1528 | 12.53 | 9.45 | 37.57 | 0.297231 | 1,27/1,45 | 14.81 | 5.17 | 9.14 | 126.4 | 3.36 |  |  | 0 | 82.74 | 103.6475 | 5.062401 | 3.3096 | 0.7102499 | 8.372001 | 0.862 | 1463.08 | 124.1935 | 1490.323 | 1 | 1490.323 |  | 66.206 |  | 87.999 | 65.966 |  |  |  | 2.93 |  |  | 3.98 |  |  |  | 37.38 |  | 44.68 | 37.52 |  |  | 139.605 |  |  |  | 1.53 |  |  |  | 0 | 64.2661642 | 0 | 87.999 | 63.3405532 | 0 | 0 | 137.4690435 | 0 | 0 | 0 | 2.052686 | 1.352418 | 9.013 | 1 | 16.3 | 8.92287 | 1.948068
13 | 212.705 | 2.848997 | 206.645041 | 40.5318 | 2.247852 |  | 1.323116 | 0 | 8.844 | 0 | 85.011 | 0.9247362 | 26.285 | 0 | 131.147 | 131.147 | 1.49 | 2.11 | 129.1929097 | 1.40534 |  | 24.78 | 1.21 | 486 | 1131 | 388/6 | 74.23 | 85 | 4 | 2.2 | 23.93125 |  | 81.25 | 883.8246 | 11.11 | 9.78 | 29.12 | 0.2270565 | 1,27/1,43 | 13.1 | 4.51 | 8.65 | 128.25 | 2.58 |  |  | 0 | 91.93 | 100.5654 | 5.444322 | 3.6772 | 0.8147339 | 9.121522 | 0.859 | 1555.01 | 124.1935 | 1614.516 | 1 | 1614.516 |  | 63.934 |  | 85.011 | 63.76 |  |  |  | 5.25 |  |  | 4.24 |  |  |  | 37.9 |  | 44.23 | 38.24 |  |  | 131.147 |  |  |  | 1.49 |  |  |  | 0 | 60.577465 | 0 | 85.011 | 61.056576 | 0 | 0 | 129.1929097 | 0 | 0 | 0 | 2.658268 | 1.683535 | 8.844 | 0.64 | 17.41 | 8.7873984 | 2.061008
14 | 260.182 | 1.778831 | 255.5538013 | 40.508 | 2.477497 |  | 1.578234 | 0 | 10.614 | 0 | 92.759 | 0.8992632 | 17.951 | 0 | 156.882 | 156.882 | 1.68 | 10.45 | 154.2463824 | 1.49536 | 54.67 | 21.82 | 1.27 | 496 | 1146 | 420/9 | 74.69 | 104 | 4 | 2.25 | 21.81289 |  | 98.15 | 951.5269 | 10.29 | 8.11 | 30.38 | 0.2184826 | 1,23/1,38 | 11.64 | 4.43 | 9.12 | 139.05 | 2.59 |  |  | 0 | 103.15 | 123.3804 | 6.93409 | 4.126 | 0.7442324 | 11.06009 | 0.851 | 1658.16 | 124.1935 | 1738.71 | 1 | 1738.71 |  | 106.427 |  | 92.759 | 60.996 |  |  |  | 1.89 |  |  | 4.29 |  |  |  | 38.63 |  | 44.45 | 37.79 |  |  | 156.882 |  |  |  | 1.68 |  |  |  | 0 | 104.4155297 | 0 | 92.759 | 58.3792716 | 0 | 0 | 154.2463824 | 0 | 0 | 0 | 2.389221 | 1.474997 | 10.614 | 1.46 | 17.02 | 10.4590356 | 2.383355
15 | 275.265 | 1.527811 | 271.0594702 | 39.19949 | 2.474299 |  | 1.833706 | 0 | 11.323 | 0 | 70.177 | 0.6405933 | 0 | 5.612 | 168.021 | 168.021 | 1.64 | 8.24 | 165.2654556 | 1.508585 |  | 54.3 | 1.12 | 550 | 1149 | 444/9 | 73.53 | 110 | 4 | 1.65 | 15.06162 |  | 85.8 | 783.204 | 12.42 | 7.95 | 37.34 | 0.2447722 | 1,26/1,44 | 11 | 5.5 | 7.14 | 152.55 | 2.29 |  |  | 0 | 109.55 | 127.852 | 4.745586 | 4.382 | 0.7581096 | 9.127586 | 0.845 | 1767.71 | 124.1935 | 1862.903 | 1 | 1862.903 |  | 182.691 |  | 70.177 | 22.397 |  |  |  | 1.83 |  |  | 3.85 |  |  |  | 37.41 |  | 43.96 | 38.88 |  |  | 168.021 |  |  |  | 1.64 |  |  |  | 0 | 179.3477547 | 0 | 70.177 | 21.5347155 | 0 | 0 | 165.2654556 | 0 | 0 | 0 | 2.428571 | 1.501025 | 11.323 | 0.55 | 11.1 | 11.2607235 | 1.699905
16 | 277.167 | 1.480636 | 273.0631668 | 39.07928 | 2.337669 |  | 1.83362 | 0 | 10.778 | 0 | 58.878 | 0.5040493 | 0 | 9.23 | 168.654 | 168.654 | 1.56 | 5.53 | 166.0229976 | 1.421308 |  |  | 1.59 | 566 | 1157 | 460/9 | 73.78 | 111 | 4 | 6.1 | 52.22156 |  | 78.25 | 669.8913 | 11.44 | 5.03 | 36.93 | 0.2352229 | 1,32/1,52 | 10.68 | 6.36 | 6.05 | 157 | 1.77 |  |  | 0 | 116.81 | 128.1522 | 3.66728 | 4.6724 | 0.8076236 | 8.33968 | 0.843 | 1884.52 | 124.1935 | 1987.097 | 1 | 1987.097 |  | 218.289 |  | 58.878 |  |  |  |  | 1.88 | [6 empty] | 37.69 |  | 44.23 |  |  |  | 168.654 |  |  |  | 1.56 |  |  |  | 0 | 214.1851668 | 0 | 58.878 | 0 | 0 | 0 | 166.0229976 | 0 | 0 | 0 | 2.150778 | 1.301543 | 10.778 | 0.43 | 12.97 | 10.7316546 | 1.886549
17 | 262.808 | 1.280058 | 259.443904 | 38.72177 | 2.082883 |  | 1.660982 | 0 | 10.395 | 0 | 52.552 | 0.4219011 | 0 | 10.236 | 158.721 | 158.721 | 2.66 | 3.41 | 154.4990214 | 1.240358 | 124.56 | 124.56 | 0.55 | 531 | 1157 | 457/9 | 75.78 | 105 | 4 | 4.7 | 37.73282 |  | 107.3 | 861.4322 | 16.43 | 5.49 | 36.46 | 0.2209028 | 1,26/1,47 | 8.56 | 6.77 | 8.41 | 165.05 | 1.46 |  |  | 0 | 124.56 | 117.7672 | 6.990368 | 4.9824 | 0.9395816 | 11.97277 | 0.848 | 2009.08 | 124.1935 | 2111.29 | 1 | 2111.29 |  | 210.256 |  | 52.552 |  |  |  |  | 1.6 | [6 empty] | 37.48 |  | 43.69 |  |  |  | 158.721 |  |  |  | 2.66 |  |  |  | 0 | 206.891904 | 0 | 52.552 | 0 | 0 | 0 | 154.4990214 | 0 | 0 | 0 | 2.132142 | 1.279168 | 10.395 | 0.42 | 14.89 | 10.351341 | 2.033933
18 | 302.569 | 1.216074 | 298.889536 | 38.33366 | 2.283517 |  | 1.821304 | 0 | 11.84 | 0 | 60.499 | 0.4622125 | 0 | 11.19 | 183.875 | 183.875 | 4.08 | 18.54 | 176.3729 | 1.347489 | 130.89 | 98.26 | 0.78 | 514 | 1170 | 468/9 | 76.26 | 121 | 4 | 7.55 | 57.68202 |  | 101.9 | 778.5163 | 13.4 | 8.24 | 35.75 | 0.2061113 | 1,24/1,44 | 7.74 | 6.64 | 8.25 | 173.45 | 1.43 |  |  | 0 | 130.89 | 133.2894 | 6.512271 | 5.2356 | 0.8711887 | 11.74787 | 0.849 | 2139.97 | 124.1935 | 2235.484 | 1 | 2235.484 |  | 242.07 |  | 60.499 |  |  |  |  | 1.52 | [6 empty] | 36.95 |  | 43.87 |  |  |  | 183.875 |  |  |  | 4.08 |  |  |  | 0 | 238.390536 | 0 | 60.499 | 0 | 0 | 0 | 176.3729 | 0 | 0 | 0 | 2.271272 | 1.354039 | 11.84 | 0.28 | 13.74 | 11.806848 | 2.127276
19 | 310.31 | 1.240195 | 306.4615515 | 39.10126 | 2.313965 | 32.62 | 1.845655 | 0 | 12.141 | 0 | 62.023 | 0.4683102 | 0 | 9.958 | 186.003 | 186.003 | 3.96 | 11.92 | 178.6372812 | 1.348817 | 132.44 | 102.23 | 0.5 | 495 | 1188 | 463/9 | 76.04 | 124 | 4 | 7.15 | 53.98671 |  | 110.45 | 833.9625 | 10.78 | 7.43 | 34.67 | 0.2020396 | 1,25/1,46 | 7.12 | 6.53 | 11.71 | 171.6 | 2.94 |  |  | 0 | 132.44 | 139.6752 | 10.01906 | 5.2976 | 0.8404164 | 15.31666 | 0.849 | 2272.41 | 124.1935 | 2359.677 | 1 | 2359.677 |  | 248.287 |  | 62.023 |  |  |  |  | 1.55 | [6 empty] | 37.93 |  | 43.79 |  |  |  | 186.003 |  |  |  | 3.96 |  |  |  | 0 | 244.4385515 | 0 | 62.023 | 0 | 0 | 0 | 178.6372812 | 0 | 0 | 0 | 2.39101 | 1.398849 | 12.141 | 0.34 | 13.2 | 12.0997206 | 2.100425
20 | 302.654 | 2.648195 | 294.6391329 | 39.02366 | 2.173817 | 12.72 | 1.727358 | 0 | 12.48 | 0 | 60.513 | 0.4464586 | 0 | 10.301 | 180.774 | 180.7741 | 3.969998 | 7.67 | 173.5973722 | 1.280783 | 135.54 | 103.21 | 0.48 | 498 | 1189 | 453/9 | 76.26 | 121 | 4 | 6.85 | 50.53859 |  | 116.2 | 857.3115 | 11.83 | 5.48 | 35.71 | 0.2052889 | 1,25/1,45 | 6.89 | 6.32 | 13.53 | 173.95 | 2.78 |  |  | 0 | 135.54 | 135.0606 | 12.17891 | 5.4216 | 0.8989714 | 17.60051 | 0.852 | 2407.95 | 124.1935 | 2483.871 | 1 | 2483.871 |  | 242.141 |  | 60.513 |  |  |  |  | 3.31 | [6 empty] | 37.86 |  | 43.68 |  |  |  | 180.774 |  |  |  | 3.97 |  |  |  | 0 | 234.1261329 | 0 | 60.513 | 0 | 0 | 0 | 173.5972722 | 0 | 0 | 0 | 2.229003 | 1.314871 | 12.48 | 0.2 | 21.04 | 12.45504 | 3.436324
21 | 310.305 | 2.600335 | 302.23603 | 39.42944 | 2.528325 | 14.98 | 2.009428 | 0 | 12.714 | 0 | 62.029 | 0.5188974 | 0 | 10.11 | 185.313 | 185.313 | 4.12 | 8.68 | 177.6781044 | 1.486349 | 119.54 | 119.54 | 0.72 | 519 | 1192 | 458/9 | 76.37 | 124 | 4 | 11.1 | 92.85595 |  | 86.05 | 719.8427 | 16.55 | 4.87 | 36.52 | 0.2298301 | 1,28/1,48 | 7.73 | 6.6 | 7.58 | 158.9 | 2.03 |  |  | 0 | 119.54 | 139.0388 | 5.052711 | 4.7816 | 0.7660712 | 9.834311 | 0.847 | 2527.49 | 124.1935 | 2608.065 | 1 | 2608.065 |  | 248.276 |  | 62.029 |  |  |  |  | 3.25 | [6 empty] | 38.35 |  | 43.75 |  |  |  | 185.313 |  |  |  | 4.12 |  |  |  | 0 | 240.20703 | 0 | 62.029 | 0 | 0 | 0 | 177.6781044 | 0 | 0 | 0 | 2.473421 | 1.460676 | 12.714 | 0.3 | 16.95 | 12.675858 | 2.813353
22 | 302.613 | 2.624527 | 294.6708408 | 39.07706 | 2.205785 | 14.57 | 1.753102 | 0 | 12.238 | 0 | 60.474 | 0.4526836 | 0 | 9.864 | 181.461 | 181.461 | 4.19 | 8.07 | 173.8577841 | 1.301428 | 133.59 | 133.59 | 0.4 | 500 | 1198 | 467/9 | 76.51 | 121 | 4 | 8.8 | 65.87319 |  | 118.15 | 884.4225 | 11.41 | 4.96 | 36.22 | 0.2088812 | 1,27/1,47 | 6.82 | 6.5 | 12.34 | 173.4 | 1.37 |  |  | 0 | 133.59 | 134.143 | 11.29414 | 5.3436 | 0.8876323 | 16.63774 | 0.849 | 2661.08 | 124.1935 | 2732.258 | 1 | 2732.258 |  | 242.139 |  | 60.474 |  |  |  |  | 3.28 | [6 empty] | 37.91 |  | 43.75 |  |  |  | 181.461 |  |  |  | 4.19 |  |  |  | 0 | 234.1968408 | 0 | 60.474 | 0 | 0 | 0 | 173.8577841 | 0 | 0 | 0 | 2.171903 | 1.283595 | 12.238 | 0.26 | 17.27 | 12.2061812 | 2.755205
23 | 280.126 | 1.67189 | 275.4426026 | 38.92432 | 2.363503 | 16.1 | 1.882638 | 0 | 11.39 | 0 | 56.04 | 0.4808649 | 0 | 9.703 | 172.912 | 172.912 | 4.06 | 4.1 | 165.8917728 | 1.423475 | 116.54 | 116.54 | 0.3 | 516 | 1195 | 454/9 | 76.57 | 113 | 4 | 9.45 | 81.08804 |  | 96 | 823.7515 | 15.4 | 6.17 | 37.5 | 0.2362205 | 1,30/1,51 | 7.29 | 6.69 | 8.91 | 158.75 | 1.46 |  |  | 0 | 116.54 | 124.278 | 6.626028 | 4.6616 | 0.8323032 | 11.28763 | 0.848 | 2777.62 | 124.1935 | 2856.452 | 1 | 2856.452 |  | 224.086 |  | 56.04 |  |  |  |  | 2.09 | [6 empty] | 37.73 |  | 43.7 |  |  |  | 172.912 |  |  |  | 4.06 |  |  |  | 0 | 219.4026026 | 0 | 56.04 | 0 | 0 | 0 | 165.8917728 | 0 | 0 | 0 | 2.28201 | 1.35532 | 11.39 | 0.21 | 13.74 | 11.366081 | 2.039571
24 | 292.85 | 1.896437 | 287.2962842 | 38.46482 | 2.51617 | 11.81 | 2.003681 | 0 | 11.697 | 0 | 58.516 | 0.5124891 | 0 | 10.407 | 180.137 | 180.137 | 4.34 | 10.51 | 172.3190542 | 1.509188 | 114.18 | 114.18 | 0.36 | 492 | 1178 | 461/9 | 77.02 | 117 | 4 |  | 0 |  | 104.95 | 919.1627 | 11.92 | 6.57 | 35.76 | 0.2314563 | 1,22/1,42 | 7.09 | 6.61 | 10.56 | 154.5 | 2.01 |  |  | 0 | 114.18 | 128.4046 | 8.585206 | 4.5672 | 0.7957924 | 13.15241 | 0.846 | 2891.8 | 124.1935 | 2980.645 | 1 | 2980.645 |  | 234.334 |  | 58.516 |  |  |  |  | 2.37 | [6 empty] | 37.19 |  | 43.57 |  |  |  | 180.137 |  |  |  | 4.34 |  |  |  | 0 | 228.7802842 | 0 | 58.516 | 0 | 0 | 0 | 172.3190542 | 0 | 0 | 0 | 2.3463 | 1.407907 | 11.697 | 0.14 | 20.75 | 11.6806242 | 3.146883
25 | 300.028 | 1.151984 | 296.5717264 | 38.39807 | 2.251361 |  | 1.795815 | 0 | 11.998 | 0 | 60.009 | 0.4555454 | 0 | 9.678 | 188.765 | 188.765 | 4.16 | 2.13 | 180.912376 | 1.373357 | 131.73 | 131.73 | 0.28 | 500 | 1196 | 456/9 | 76.78 | 120 | 4 |  | 0 |  | 91.1 | 691.5661 | 10.96 | 4.73 | 37.49 | 0.2180285 | 1,25/1,45 | 6.86 | 6.32 | 12.2 | 171.95 | 2 |  |  | 0 | 131.73 | 132.0171 | 8.609592 | 5.2692 | 0.8881649 | 13.87879 | 0.848 | 3023.53 | 124.1935 | 3104.839 | 1 | 3104.839 |  | 240.019 |  | 60.009 |  |  |  |  | 1.44 | [6 empty] | 37.09 |  | 43.63 |  |  |  | 188.765 |  |  |  | 4.16 |  |  |  | 0 | 236.5627264 | 0 | 60.009 | 0 | 0 | 0 | 180.912376 | 0 | 0 | 0 | 2.288084 | 1.387358 | 11.998 | 0.18 | 16.26 | 11.9764036 | 2.53629
26 | 304.397 | 1.50344 | 299.8205724 | 38.30205 | 2.549495 |  | 2.031042 | 0 | 12.352 | 0 | 60.97 | 0.5184524 | 0 | 10.97 | 192.156 | 192.156 | 4.02 | 20.78 | 184.4313288 | 1.568294 | 117.6 | 61.49 | 0.93 | 500 | 1197 | 439/9 | 76.54 | 122 | 4 |  | 0 |  | 77.3 | 657.3129 | 13.93 | 4.9 | 36.63 | 0.2322765 | 1,3/1,52 | 8.09 | 6.77 | 7.78 | 157.7 | 1.43 |  |  | 0 | 117.6 | 134.4909 | 4.658686 | 4.704 | 0.7838127 | 9.362686 | 0.845 | 3141.13 | 124.1935 | 3229.032 | 1 | 3229.032 |  | 243.427 |  | 60.97 |  |  |  |  | 1.88 | [6 empty] | 36.92 |  | 43.82 |  |  |  | 192.156 |  |  |  | 4.02 |  |  |  | 0 | 238.8505724 | 0 | 60.97 | 0 | 0 | 0 | 184.4313288 | 0 | 0 | 0 | 2.259648 | 1.376823 | 12.352 | 0.24 | 21.8 | 12.3223552 | 3.509633
27 | 270.737 | 1.368691 | 267.0314471 | 38.49118 | 2.591029 |  | 2.066694 | 0 | 10.759 | 0 | 54.038 | 0.5243353 | 0 | 9.857 | 169.478 | 169.478 | 4.62 | 11.61 | 161.6481164 | 1.568486 | 82.5 | 61.73 | 1.1 | 543 | 1203 | 420/9 | 75.5 | 108 | 4 |  | 0 |  | 75.25 | 730.1572 | 10.7 | 4.53 | 37.62 | 0.2619777 | 1,24/1,45 | 7.59 | 6.53 | 10.65 | 143.6 | 1.61 |  |  | 0 | 103.06 | 121.1773 | 6.208125 | 4.1224 | 0.7570306 | 10.330525 | 0.842 | 3244.19 | 124.1935 | 3353.226 | 1 | 3353.226 |  | 216.699 |  | 54.038 |  |  |  |  | 1.71 | [6 empty] | 37.1 |  | 44.07 |  |  |  | 169.478 |  |  |  | 4.62 |  |  |  | 0 | 212.9934471 | 0 | 54.038 | 0 | 0 | 0 | 161.6481164 | 0 | 0 | 0 | 2.375687 | 1.439156 | 10.759 | 0.14 | 16.37 | 10.7439374 | 2.329513
28 | 228.916 | 1.182534 | 226.2089912 | 38.19105 | 2.355117 |  | 1.876096 | 0 | 9.175 | 0 | 46.01 | 0.4790213 | 0 | 8.481 | 141.522 | 141.522 | 2.86 | 9.32 | 137.4744708 | 1.43128 | 96.05 |  | 1.99 | 550 | 1184 | 381/9 | 75.73 | 92 | 4 |  | 0 |  | 53.15 | 553.3576 | 14.03 | 8.85 | 34.9 | 0.2518038 | 1,34/1,55 | 9.42 | 6.9 | 4.54 | 138.6 | 1.2 |  |  | 0 | 96.05 | 101.5424 | 1.869233 | 3.842 | 0.8419646 | 5.711233 | 0.842 | 3340.24 | 124.1935 | 3477.419 | 1 | 3477.419 |  | 182.906 |  | 46.01 |  |  |  |  | 1.48 | [6 empty] | 36.76 |  | 43.88 |  |  |  | 141.522 |  |  |  | 2.86 |  |  |  | 0 | 180.1989912 | 0 | 46.01 | 0 | 0 | 0 | 137.4744708 | 0 | 0 | 0 | 2.209687 | 1.322846 | 9.175 | 0.24 | 16.15 | 9.15298 | 1.951943 | 226.2089912
29 | 205.846 | 1.153044 | 203.4725056 | 38.39884 | 2.213342 |  | 1.767133 | 0 | 8.198 | 0 | 41.02 | 0.4462091 | 0 | 8.144 | 123.229 | 123.229 | 2.68 | 10.35 | 119.9264628 | 1.304541 | 91.93 | 46.99 | 1.21 | 597 | 1182 | 374/9 | 76.21 | 82 | 4 |  | 0 |  | 64.35 | 699.9891 | 12.84 | 8.09 | 30.69 | 0.2391118 | 1,30/1,53 | 8.77 | 7.46 | 6.44 | 128.35 | 2.36 |  |  | 0 | 91.93 | 91.36077 | 3.210249 | 3.6772 | 0.8966963 | 6.887449 | 0.843 | 3432.17 | 124.1935 | 3601.613 | 1 | 3601.613 |  | 164.826 |  | 41.02 |  |  |  |  | 1.44 | [6 empty] | 36.98 |  | 44.1 |  |  |  | 123.229 |  |  |  | 2.68 |  |  |  | 0 | 162.4525056 | 0 | 41.02 | 0 | 0 | 0 | 119.9264628 | 0 | 0 | 0 | 2.301145 | 1.353129 | 8.198 | 0.62 | 17.4 | 8.1471724 | 1.860134 | 203.4725056
30 | 240.086 | 1.720244 | 235.955936 | 38.1272 | 2.213055 |  | 1.762952 | 0 | 9.375 | 0 | 47.99 | 0.4501032 | 0 | 9.699 | 142.498 | 142.498 | 1.7 | 9.04 | 140.075534 | 1.313783 | 106.62 | 27.58 | 1.33 | 594 | 1182 | 401/9 | 75.9 | 96 | 4 |  | 0 |  | 67.9 | 636.8411 | 10.77 | 7.14 | 31.49 | 0.2205954 | 1,31/1,52 | 9 | 6.81 | 6.18 | 142.75 | 2.5 |  |  | 0 | 106.62 | 105.8156 | 3.250593 | 4.2648 | 0.899528 | 7.515393 | 0.845 | 3538.79 | 124.1935 | 3725.806 | 1 | 3725.806 |  | 192.096 |  | 47.99 |  |  |  |  | 2.15 | [6 empty] | 36.71 |  | 43.8 |  |  |  | 142.498 |  |  |  | 1.7 |  |  |  | 0 | 187.965936 | 0 | 47.99 | 0 | 0 | 0 | 140.075534 | 0 | 0 | 0 | 2.196575 | 1.297072 | 9.375 | 0.19 | 18.98 | 9.3571875 | 2.339913 | 235.955936
31 | 239.979 | 0.9758719 | 237.6371124 | 38.24877 | 2.402559 |  | 1.917057 | 0 | 9.494 | 0 | 48.021 | 0.485502 | 0 | 9.436 | 140.474 | 140.474 | 2.65 | 6.91 | 136.751439 | 1.382585 | 98.91 | 21.85 | 1.03 | 545 | 1180 | 386/9 | 75.96 | 96 | 4 | 4.6 | 46.50693 |  | 76.65 | 774.9469 | 11.8 | 6.32 | 30.47 | 0.2245394 | 1,29/1,50 | 9.06 | 7.03 | 6.78 | 135.7 |  |  |  | 0 | 98.91 | 106.5995 | 4.025744 | 3.9564 | 0.8265962 | 7.982144 | 0.845 | 3637.7 | 124.1935 | 3850 | 1 | 3850 |  | 191.958 |  | 48.021 |  |  |  |  | 1.22 | [6 empty] | 36.78 |  | 44.12 |  |  |  | 140.474 |  |  |  | 2.65 |  |  |  | 0 | 189.6161124 | 0 | 48.021 | 0 | 0 | 0 | 136.751439 | 0 | 0 | 0 | 2.387208 | 1.380172 | 9.494 | 0.31 | 17.15 | 9.4645686 | 2.136879 | 237.6371124
е | 8451.237 |  | 8291.127 |  |  | 102.8 |  | 0 | 326.152 | 0 | 2062.858 |  | 75.427 | 222.894 | 5177.371002 | 5177.3711 | 0 | 309.89 | 5013.64 |  | 3068.94 | 2151.18 | [6 empty] | 122 | 84.5 |  | 0 | 2661.95 |  | 394.02 | 209.67 | 1066.14 | [5 empty] | 4850.7 | 62.81 | 0 | 0 |  | 3637.7 | 3830.071 | 185.2151 | 145.508 |  | 330.7231 |  |  | 0 |  | 31 |  | 94.421001 | 5954.33 | 1e-06 | 2062.858 | 339.628001 | 1e-06 | 1e-06 | [14 empty] | 4236.236 | 1e-06 | 941.135 | 1e-06 |  |  |  |  | 83.83221 | 5818.003 | 9.9999999e-07 | 2062.858 | 326.4344022 | 9.9999999e-07 | 9.9999999e-07 | 4102.011 | 9.9999999e-07 | 911.6288919 | 9.9999999e-07 | 2.24465 | 1.368597 | 326.152 | 0.3602594 | 16.05511 | 324.3175 | 68.69727
ср. | 272.6205 | 1.89451 | 267.4557 | 39.37615 | 2.279222 | 3.316129 | 1.712145 | 0 | 10.52103 | 0 | 66.54381 | 0.5670775 | 2.433129 | 7.190129 | 167.012 | 167.012 | 3.162433 | 9.996452 |  | 1.378245 | 98.99806 | 69.3929 | 0.8871094 | 520 | 1175.387 |  | 75.79564 | 112.3226 | 3.935484 | 2.725806 | 23.22896 | #DIV/0! | 85.86935 | 731.7673 | 12.71032 | 6.763548 | 34.39161 | 0.219791 |  | 9.463226 | 6.357097 | 8.757097 | 156.4742 | 2.026129 | #DIV/0! | #DIV/0! | #DIV/0! | 117.3452 | 123.5507 |  |  | 0.8445479 | 10.66849 | [13 empty] | 11.21444 | 2.289547 | 1e-06 | 3.052852e-08 | 3.884721 | 1e-06 | 1e-06 | 42.17476 | 37.69487 | 1e-06 | 44.32288 | 38.02819 | 1e-06 | 1e-06 |  |  |  |  | 3.168492 | 1e-06 | 3.135162 | 1e-06 | 5901.835 |  | 2389.292 |  |  |  |  | 5013.64
пл. |  |  |  | 39 | 2.08 |  | 1.56 |  | 10.55649 |  |  | 0.52 |  | 10.059714 |  |  |  | 14.530698 |  | 1.295 | 3850 | 3850 |  |  | 1190 |  | 76 | [6 empty] | 630 | [8 empty] | 3850 | 27 |  |  |  | 124.19 |  |  |  | 0.9 | [36 empty] | 8291.127
± |  |  |  |  | 0.1992224 | 3.316129 |  | 0 | [8 empty] | 3.162433 |  |  | 0.08324455 |  |  |  |  | -14.6129 | [17 empty] | 1000.7
[42 empty] | ССП | 124.1935 |  |  | тн | [6 empty] | Дней | 31
[37 empty] | План: |  |  |  |  | Суток работы | 30 | [48 empty] | 8291.127
|  | Средний вес выпуска : | [8 empty] | 39.75984 | т | [29 empty] | Среднесуточное пр-во | 128.3333 |  |  |  | 0 |  | Отставание (-) опережение (+)
[49 empty] | -212.3 |  |  |  | Тн
[49 empty] | -5.514286 |  |  |  | %
Диспетчер АО "СЧПЗ" | [10 empty] | Тренина С.А.

## март 20 (-руда,+агл)
Сведения по учету производства ферромарганца в АО "СЧПЗ" — ДП-1
[43 empty] | на | 31 |  |  | августа | марта |  |  |  |  | 2020г
Дата | Расход Mn шихты | [5 empty] | Расх.добавок, флюсов | [8 empty] | Расход кокса |  |  |  |  | Производство FeMn78, т | Производство FeMn с Si<1, т | Сод. Si в сплаве % | Температура колош. газа, °С | Температура гор. дутья °С | Расх. гор. дутья, м3/мин / фурмы,шт | Средн. содерж Mn в сплаве, % | Количество подач, шт | Кол. выпусков, шт | Количество пыли |  | Количество шлака |  |  | Перевал, т | Зеленый шлак, т. | Мелочь Фмн | Удельн.расход мелочи, т | Осн-ть | Сод Al2O3 в шлаке,% | Сод MgO в шлаке,% | Сод. MnO в шлаке, % | Производство фактическое, т | [5 empty] | Теоретический выход FeMn, т | Потери Mn со шлаком расчетно, т |  | Факт. коэф-т извлеч. Mn из расплава | Потери Mn со шлаком расчетно т | Среднее значение коэф-т извлечение Mn из расплава | [5 empty] | Проплавлено руды (влаж.), т | [6 empty] | Влажность руды , % | [6 empty] | Сод. Mn в руде, % | [6 empty] | Сожжено кокса(сух) т |  |  |  | Влажность кокса, %
| Проплавлено шихты (влаж.), т | Влажность шихты , % | Сухой руды, т | Сод. Mn в марг. шихте, % | Удельн расход марг. шихты, т | Отсев руды, т | Удельн расход руды, т | Известняк, т | Шлак тяжелый, т | Fe содер. материалов, т | Агломерат, т | Удельн.расход агломерата, т | Известняк, т | Кварцит,т | Сожжено кокса (сухого, заданный), т | Сожжено кокса (влаж.), т | Влажность кокса, % | Выход кокс. мелочи т | Сухого кокса (заданный), т | Удельн. расход сухого кокса, т | [81 empty] | Тяжелый шлак
[30 empty] | Всего, т | на т FeMn, кг | верх- него | Всего, т | на т FeMn, кг | [8 empty] | Разлито жидкого |  |  | с отвала | % с отвала | Всего годного |  | химические | физические | [48 empty] | ПО ДЦ
[44 empty] | из шлака | c перевала | [5 empty] | 4% |  |  |  | FeMn НИ | План | План по нараст. |  |  | Габон | Маматван | Глория | Агломерат кисл | Казахстан(10-100) | Каражал | Агломерат | Габон | Маматван | Глория |  | Казахстан(10-100) | Каражал |  | Габон | Маматван | Глория | Агломерат кисл | Казахстан(10-100) | Каражал | Агломерат | Кемерово | Губаха+25 | Н.Тагил | Алтай | Кемерово | Губаха+25 | Н.Тагил | Алтай | Габон | Маматван | Глория | Агломерат кисл | Казахстан (10-100) | Каражал | Агломерат | Кемерово | Губаха +25 | Н. Тагил | Алтай | Удельный расход шихты ДП №1 и №3 | Удельный расход кокса ДП №1 и №3 | Кол-во, т | W | Mn |  | ИТОГО
1 | 258.535003 | 1.779001 | 253.9357 | 40.61769 | 1.96256 |  | 1.342219 | 0 | 5.238 | 0 | 80.266 | 0.6203416 | 0 | 10.508 | 163.726002 | 163.726 | 3.22 | 6.19 | 158.4540228 | 1.224623 | 129.39 | 29.88 | 1.18 | 555 | 1185 | 445/9 | 76.4 | 105 | 4 |  | 0 |  | 81.25 | 627.9465 | 15.18 | 5.69 | 34.79 | 0.2092002 | 1,26/1,47 | 8.97 | 6.82 | 8.34 | 166.3 | 3.57 |  |  | 0 | 129.39 | 118.9639 | 5.249208 | 5.1756 | 0.9584183 | 10.42481 | 0.958 | 129.39 | 124.1935 | 124.1935 | 1 | 124.1935 | 1e-06 | 178.269 | 1e-06 | 80.266 | 1e-06 | 1e-06 | 1e-06 | 1e-06 | 2.58 | 1e-06 | 1e-06 | 1e-06 | 1e-06 | 1e-06 | 1e-06 | 38.55 | 1e-06 | 45.21 | 1e-06 | 1e-06 | 1e-06 | 80.727 | 1e-06 | 82.999 | 1e-06 | 3.22 | 1e-06 | 3.22 | 1e-06 | 9.9999999e-07 | 173.6696598 | 9.9999999e-07 | 80.266 | 9.9999999e-07 | 9.9999999e-07 | 9.9999999e-07 | 78.1275906 | 9.9999999e-07 | 80.3264322 | 9.9999999e-07 | 2.144497 | 1.372868 | 5.238 | 0.08 | 16.14 | 5.2338096 | 1.105677
2 | 303.374 | 2.26749 | 296.4950264 | 40.56102 | 2.44532 |  | 1.694309 | 0 | 7.765 | 0 | 91.06 | 0.7510103 | 0 | 12.239 | 189.201 | 189.201 | 3.31 | 12.57 | 182.9384469 | 1.508771 | 121.25 | 35.28 | 1.26 | 531 | 1190 | 461/9 | 76.05 | 123 | 4 | 0.45 | 3.71134 |  | 74.95 | 618.1443 | 12.28 | 5.96 | 35.88 | 0.2218924 | 1,29/1,50 | 9.3 | 6.83 | 6.43 | 161.7 | 1.39 |  |  | 0 | 121.25 | 139.0664 | 3.733249 | 4.85 | 0.7667515 | 8.583249 | 0.855 | 250.64 | 124.1935 | 248.3871 | 1 | 248.3871 |  | 212.314 |  | 91.06 |  |  |  |  | 3.24 | [6 empty] | 38.61 |  | 45.11 |  |  |  | 91.99 |  | 97.211 |  | 3.31 |  | 3.31 |  | 0 | 205.4350264 | 0 | 91.06 | 0 | 0 | 0 | 88.945131 | 0 | 93.9933159 | 0 | 2.12595 | 1.354251 | 7.765 | 0.61 | 10 | 7.7176335 | 1.01481
3 | 278.901 | 1.934491 | 273.505684 | 40.73637 | 2.207471 |  | 1.473654 | 0 | 11.128 | 0 | 90.92 | 0.7338176 | 0 | 8.572 | 171.796 | 171.796 | 3.06 | 9.2 | 166.5390424 | 1.344141 | 123.9 | 123.9 | 0.59 | 529 | 1192 | 453/9 | 75.88 | 113 | 4 |  | 0 |  | 93.65 | 755.8515 | 14.15 | 8.16 | 35.72 | 0.2151159 | 1,27/1,48 | 8.62 | 6.47 | 10.3 | 166.05 | 1.73 |  |  | 0 | 123.9 | 130.3156 | 7.472215 | 4.956 | 0.8438202 | 12.42821 | 0.851 | 374.54 | 124.1935 | 372.5806 | 1 | 372.5806 |  | 181.889 |  | 90.92 | 6.092 |  |  |  | 2.84 |  |  | 3.77 |  |  |  | 38.63 |  | 45.08 | 38.8 |  |  | 82.561 |  | 89.235 |  | 3.06 |  | 3.06 |  | 0 | 176.7233524 | 0 | 90.92 | 5.8623316 | 0 | 0 | 80.0346334 | 0 | 86.504409 | 0 | 2.266761 | 1.41438 | 11.128 | 0.47 | 14.6 | 11.0756984 | 2.131065
4 | 285.498 | 2.316599 | 278.8841552 | 40.7121 | 2.045655 |  | 1.280262 | 0 | 11.236 | 0 | 104.346 | 0.7653928 | 0 | 2.832 | 177.751 | 177.751 | 3.4 | 21.64 | 171.707466 | 1.259499 | 136.33 | 136.33 | 0.19 | 497 | 1182 | 458/9 | 75.91 | 116 | 4 |  | 0 |  | 102.65 | 752.9524 | 13.76 | 10.57 | 35.14 | 0.1968627 | 1,25/1,46 | 8.69 | 6.51 | 12.57 | 178.5 | 3.54 |  |  | 0 | 136.33 | 133.0356 | 9.995363 | 5.4532 | 0.9114716 | 15.44856 | 0.867 | 510.87 | 124.1935 | 496.7742 | 1 | 496.7742 |  | 161.24 |  | 104.346 | 19.912 |  |  |  | 3.64 |  |  | 3.74 |  |  |  | 38.22 |  | 45.05 | 38.16 |  |  | 86.043 |  | 91.708 |  | 3.4 |  | 3.4 |  | 0 | 155.370864 | 0 | 104.346 | 19.1672912 | 0 | 0 | 83.117538 | 0 | 88.589928 | 0 | 2.12142 | 1.335779 | 11.236 | 0.31 | 16.67 | 11.2011684 | 2.459801
5 | 301.712 | 1.941548 | 295.8541154 | 40.56657 | 1.974994 |  | 1.248792 | 0 | 12.449 | 0 | 108.785 | 0.7262016 | 0 | 3.743 | 190.396 | 190.396 | 3.19 | 2.38 | 184.3223676 | 1.230456 | 149.8 | 149.8 | 0.17 | 483 | 1188 | 459/9 | 76.09 | 122 | 4 |  | 0 |  | 94.8 | 632.8438 | 14.96 | 6.49 | 34.23 | 0.1822199 | 1,30/1,51 | 9.33 | 6.51 | 7.17 | 187.85 | 2.67 |  |  | 0 | 149.8 | 140.8041 | 5.265406 | 5.992 | 0.9497155 | 11.25741 | 0.884 | 660.67 | 124.1935 | 620.9677 | 1 | 620.9677 |  | 171.837 |  | 108.785 | 21.09 |  |  |  | 2.88 |  |  | 4.31 |  |  |  | 38.23 |  | 44.66 | 38.49 |  |  | 94.027 |  | 96.369 |  | 3.19 |  | 3.19 |  | 0 | 166.8880944 | 0 | 108.785 | 20.181021 | 0 | 0 | 91.0275387 | 0 | 93.2948289 | 0 | 2.09438 | 1.319839 | 12.449 | 0.34 | 19.04 | 12.4066734 | 3.104522
6 | 295.957 | 1.199977 | 292.4055844 | 41.0065 | 2.012981 |  | 1.274023 | 0 | 11.79 | 0 | 107.341 | 0.7389577 | 0 | 4.257 | 188.657 | 188.657 | 3.06 | 15.82 | 182.8840958 | 1.259012 | 145.26 | 72.94 | 0.92 | 500 | 1194 | 467/9 | 76.12 | 120 | 4 |  | 0 |  | 90.8 | 625.0861 | 15.91 | 5.67 | 35 | 0.1898048 | 1,3/1,52 | 10.05 | 6.56 | 8.88 | 184.4 | 1.53 |  |  | 0 | 145.26 | 140.1694 | 6.246017 | 5.8104 | 0.9221603 | 12.05642 | 0.891 | 805.93 | 124.1935 | 745.1613 | 1 | 745.1613 |  | 168.574 |  | 107.341 | 20.042 |  |  |  | 1.8 |  |  | 2.58 |  |  |  | 38.57 |  | 45.37 | 38.13 |  |  | 93.812 |  | 94.845 |  | 3.06 |  | 3.06 |  | 0 | 165.539668 | 0 | 107.341 | 19.5249164 | 0 | 0 | 90.9413528 | 0 | 91.942743 | 0 | 2.013639 | 1.268743 | 11.79 | 0.06 | 17.14 | 11.782926 | 2.653171
7 | 306.266 | 1.654344 | 301.1993062 | 40.76854 | 2.309988 |  | 1.478176 | 0 | 12.452 | 0 | 108.46 | 0.8318123 | 0 | 5.354 | 193.168 | 193.168 | 2.81 |  | 187.7399792 | 1.439834 | 130.39 |  | 1.55 | 503 | 1186 | 455/9 | 75.43 | 124 | 4 | 1.15 | 8.819695 |  | 64.25 | 492.7525 | 12.29 | 8.78 | 35.51 | 0.2047276 | 1,35/1,56 | 11.6 | 6.14 | 6.12 | 173.45 | 1.23 |  |  | 0 | 130.39 | 143.996 | 3.045993 | 5.2156 | 0.8009572 | 8.261593 | 0.877 | 936.32 | 124.1935 | 869.3548 | 1 | 869.3548 |  | 176.742 |  | 108.46 | 21.064 |  |  |  | 2.39 |  |  | 4 |  |  |  | 38.75 |  | 44.58 | 38.08 |  |  | 95.205 |  | 97.963 |  | 2.81 |  | 2.81 |  | 0 | 172.5178662 | 0 | 108.46 | 20.22144 | 0 | 0 | 92.5297395 | 0 | 95.2102397 | 0 | 2.208166 | 1.379133 | 12.452 | 0.3 | 11.41 | 12.414644 | 1.877914
8 | 271.117 | 1.499318 | 267.0520929 | 39.85947 | 2.014423 |  | 1.302754 | 0 | 11.151 | 0 | 94.346 | 0.7116693 | 0 | 6.458 | 167.865 | 167.865 | 3.08 | 10.44 | 162.694758 | 1.227237 | 96.88 | 101.15 | 1.08 | 535 | 1185 | 447/9 | 75.74 | 110 | 4 |  | 0 |  | 95.1 | 717.3569 | 13.26 | 6.75 | 36.48 | 0.21032 | 1,28/1,49 | 10.38 | 6.5 | 7.89 | 173.45 | 2.35 |  |  | 0 | 132.57 | 124.5111 | 5.812485 | 5.3028 | 0.9432853 | 11.11529 | 0.885 | 1068.89 | 124.1935 | 993.5484 | 1 | 993.5484 |  | 158.268 |  | 94.346 | 18.503 |  |  |  | 2.31 |  |  | 2.21 |  |  |  | 37.49 |  | 44.35 | 37.23 |  |  | 80.977 |  | 86.888 |  | 3.08 |  | 3.08 |  | 0 | 154.6120092 | 0 | 94.346 | 18.0940837 | 0 | 0 | 78.4829084 | 0 | 84.2118496 | 0 | 2.013673 | 1.235139 | 11.151 | 0.28 | 12.39 | 11.1197772 | 1.819039
9 | 291.14 | 2.368692 | 284.243789 | 39.97021 | 2.245212 |  | 1.499374 | 0 | 11.663 | 0 | 94.423 | 0.7458373 | 0 | 5.595 | 179.648 | 179.648 | 3.22 | 9.25 | 173.8633344 | 1.373328 | 94.5 | 34.22 | 1.21 | 495 | 1188 | 447/9 | 75.34 | 118 | 4 |  | 0 |  | 81.3 | 642.1801 | 11.67 | 6.17 | 36.43 | 0.2180132 | 1,28/1,48 | 10.3 | 6.14 | 6.64 | 167.1 | 2.1 |  |  | 0 | 126.6 | 133.8521 | 4.181797 | 5.064 | 0.8395217 | 9.245797 | 0.88 | 1195.49 | 124.1935 | 1117.742 | 1 | 1117.742 | 14.472 | 169.185 |  | 94.423 | 13.06 |  |  | 15.15 | 2.5 |  |  | 3.63 |  |  | 39.17 | 37.6 |  | 44.55 | 38.45 |  |  | 86.368 |  | 93.28 |  | 3.22 |  | 3.22 |  | 12.279492 | 164.955375 | 0 | 94.423 | 12.585922 | 0 | 0 | 83.5869504 | 0 | 90.276384 | 0 | 2.161699 | 1.34387 | 11.663 | 0.32 | 14.28 | 11.6256784 | 2.20354
10 | 306.339 | 3.17535 | 296.6116638 | 40.9283 | 2.347912 |  | 1.5731 | 0 | 13.42 | 0 | 97.882 | 0.774812 | 0 | 0.098 | 185.478 | 185.478 | 3.2 | 11.84 | 179.542704 | 1.42122 | 95.43 | 29.36 | 1.38 | 500 | 1179 | 452/9 | 75.38 | 124 | 4 | 3.1 | 24.53891 |  | 78.2 | 619.0137 | 14.04 | 7.51 | 36.33 | 0.2158645 | 1,34/1,55 | 13.93 | 6.06 | 8 | 168.3 | 1.87 |  |  | 0 | 126.33 | 143.7553 | 4.846197 | 5.0532 | 0.7844237 | 9.899397 | 0.87 | 1321.82 | 124.1935 | 1241.935 | 1 | 1241.935 | 61.893 | 146.564 |  | 97.882 |  |  |  | 9.82 | 2.49 | [5 empty] | 42.94 | 37.64 |  | 44.58 |  |  |  | 87.49 |  | 97.988 |  | 3.2 |  | 3.2 |  | 55.8151074 | 142.9145564 | 0 | 97.882 | 0 | 0 | 0 | 84.69032 | 0 | 94.852384 | 0 | 2.364979 | 1.476215 | 13.42 | 0.22 | 17.79 | 13.390476 | 3.160209
11 | 108.684 | 3.048487 | 105.3707821 | 41.66688 | 1.800594 |  | 0.9514659 | 0 | 1.042 | 0 | 49.691 | 0.8491285 | 2.948 | 0.362 | 78.058 | 78.058 | 1.76 | 11.42 | 76.6841792 | 1.310393 | 58.52 | 58.52 | 0.23 | 500 | 1084 | 404/6 | 75.46 | 147 | 2 | 5 | 85.44087 |  | 43.35 | 740.7724 | 5.98 | 3.83 | 11.41 | 0.1582524 | 1,24/1,46 | 12.93 | 6.08 | 13.17 | 72.1 | 1.66 |  |  | 0 | 58.52 | 50.98358 | 4.422616 | 2.3408 | 1.005796 | 6.763416 | 0.875 | 1380.34 | 124.1935 | 1366.129 | 1 | 1366.129 | 18.056 | 34.191 |  | 49.691 | 6.746 |  |  | 12.84 | 2.15 |  |  | 3.85 |  |  | 41.96 | 37.98 |  | 44.5 | 38.7 |  |  | 65.409 |  | 12.649 |  | 1.76 |  | 1.76 |  | 15.7376096 | 33.4558935 | 0 | 49.691 | 6.486279 | 0 | 0 | 64.2578016 | 0 | 12.4263776 | 0 | 2.200939 | 1.478892 | 1.042 | 0.14 | 13.78 | 1.0405412 | 0.1900167
12 | 216.171 | 1.823318 | 212.2295144 | 40.97829 | 2.565017 |  | 1.292489 | 0 | 9.013 | 0 | 105.289 | 1.272528 | 28.243 | 0 | 139.605 | 139.605 | 1.53 | 29.77 | 137.4690435 | 1.661458 |  | 15.42 | 1.25 | 500 | 1110 | 406/6 | 74.66 | 88 | 4 | 2.4 | 29.00653 |  | 71.5 | 864.1528 | 12.53 | 9.45 | 37.57 | 0.297231 | 1,27/1,45 | 14.81 | 5.17 | 9.14 | 126.4 | 3.36 |  |  | 0 | 82.74 | 103.6398 | 5.062401 | 3.3096 | 0.7103035 | 8.372001 | 0.864 | 1463.08 | 124.1935 | 1490.323 | 1 | 1490.323 |  | 44.916 |  | 105.289 | 65.966 |  |  |  | 2.93 |  |  | 3.98 |  |  |  | 37.38 |  | 44.68 | 37.52 |  |  | 139.605 |  |  |  | 1.53 |  |  |  | 0 | 43.5999612 | 0 | 105.289 | 63.3405532 | 0 | 0 | 137.4690435 | 0 | 0 | 0 | 2.032894 | 1.352418 | 9.013 | 1 | 16.3 | 8.92287 | 1.948068
13 | 208.705 | 2.368048 | 203.762766 | 41.10665 | 2.216499 |  | 1.103685 | 0 | 8.844 | 0 | 102.301 | 1.112814 | 26.285 | 0 | 131.147 | 131.147 | 1.49 | 2.11 | 129.1929097 | 1.40534 |  | 24.78 | 1.21 | 486 | 1131 | 388/6 | 74.23 | 85 | 4 | 2.2 | 23.93125 |  | 81.25 | 883.8246 | 11.11 | 9.78 | 29.12 | 0.2270565 | 1,27/1,43 | 13.1 | 4.51 | 8.65 | 128.25 | 2.58 |  |  | 0 | 91.93 | 100.569 | 5.444322 | 3.6772 | 0.8147039 | 9.121522 | 0.861 | 1555.01 | 124.1935 | 1614.516 | 1 | 1614.516 |  | 42.644 |  | 102.301 | 63.76 |  |  |  | 5.25 |  |  | 4.24 |  |  |  | 37.9 |  | 44.23 | 38.24 |  |  | 131.147 |  |  |  | 1.49 |  |  |  | 0 | 40.40519 | 0 | 102.301 | 61.056576 | 0 | 0 | 129.1929097 | 0 | 0 | 0 | 2.639803 | 1.683535 | 8.844 | 0.64 | 17.41 | 8.7873984 | 2.061008
14 | 256.182 | 1.649537 | 251.9561823 | 40.93012 | 2.442619 |  | 1.375736 | 0 | 10.614 | 0 | 110.049 | 1.066883 | 17.951 | 0 | 156.882 | 156.882 | 1.68 | 10.45 | 154.2463824 | 1.49536 | 54.67 | 21.82 | 1.27 | 496 | 1146 | 420/9 | 74.69 | 104 | 4 | 2.25 | 21.81289 |  | 98.15 | 951.5269 | 10.29 | 8.11 | 30.38 | 0.2184826 | 1,23/1,38 | 11.64 | 4.43 | 9.12 | 139.05 | 2.59 |  |  | 0 | 103.15 | 122.9202 | 6.93409 | 4.126 | 0.7470741 | 11.06009 | 0.853 | 1658.16 | 124.1935 | 1738.71 | 1 | 1738.71 |  | 85.137 |  | 110.049 | 60.996 |  |  |  | 1.89 |  |  | 4.29 |  |  |  | 38.63 |  | 44.45 | 37.79 |  |  | 156.882 |  |  |  | 1.68 |  |  |  | 0 | 83.5279107 | 0 | 110.049 | 58.3792716 | 0 | 0 | 154.2463824 | 0 | 0 | 0 | 2.373561 | 1.474997 | 10.614 | 1.46 | 17.02 | 10.4590356 | 2.383355
15 | 271.265 | 1.406714 | 267.4490772 | 39.64336 | 2.441343 |  | 1.642922 | 0 | 11.323 | 0 | 87.467 | 0.7984208 | 0 | 5.612 | 168.021 | 168.021 | 1.64 | 8.24 | 165.2654556 | 1.508585 |  | 54.3 | 1.12 | 550 | 1149 | 444/9 | 73.53 | 110 | 4 | 1.65 | 15.06162 |  | 85.8 | 783.204 | 12.42 | 7.95 | 37.34 | 0.2447722 | 1,26/1,44 | 11 | 5.5 | 7.14 | 152.55 | 2.29 |  |  | 0 | 109.55 | 127.5812 | 4.745586 | 4.382 | 0.7597407 | 9.127586 | 0.846 | 1767.71 | 124.1935 | 1862.903 | 1 | 1862.903 |  | 161.401 |  | 87.467 | 22.397 |  |  |  | 1.83 |  |  | 3.85 |  |  |  | 37.41 |  | 43.96 | 38.88 |  |  | 168.021 |  |  |  | 1.64 |  |  |  | 0 | 158.4473617 | 0 | 87.467 | 21.5347155 | 0 | 0 | 165.2654556 | 0 | 0 | 0 | 2.41626 | 1.501025 | 11.323 | 0.55 | 11.1 | 11.2607235 | 1.699905
16 | 273.167 | 1.355794 | 269.4634188 | 39.51357 | 2.306852 |  | 1.654785 | 0 | 10.778 | 0 | 76.168 | 0.6520675 | 0 | 9.23 | 168.654 | 168.654 | 1.56 | 5.53 | 166.0229976 | 1.421308 |  |  | 1.59 | 566 | 1157 | 460/9 | 73.78 | 111 | 4 | 6.1 | 52.22156 |  | 78.25 | 669.8913 | 11.44 | 5.03 | 36.93 | 0.2352229 | 1,32/1,52 | 10.68 | 6.36 | 6.05 | 157 | 1.77 |  |  | 0 | 116.81 | 127.8724 | 3.66728 | 4.6724 | 0.8094175 | 8.33968 | 0.844 | 1884.52 | 124.1935 | 1987.097 | 1 | 1987.097 |  | 196.999 |  | 76.168 |  |  |  |  | 1.88 | [6 empty] | 37.69 |  | 44.23 |  |  |  | 168.654 |  |  |  | 1.56 |  |  |  | 0 | 193.2954188 | 0 | 76.168 | 0 | 0 | 0 | 166.0229976 | 0 | 0 | 0 | 2.140645 | 1.301543 | 10.778 | 0.43 | 12.97 | 10.7316546 | 1.886549
17 | 258.808 | 1.168224 | 255.784544 | 39.15583 | 2.053505 |  | 1.492795 | 0 | 10.395 | 0 | 69.842 | 0.5607097 | 0 | 10.236 | 158.721 | 158.721 | 2.66 | 3.41 | 154.4990214 | 1.240358 | 124.56 | 124.56 | 0.55 | 531 | 1157 | 457/9 | 75.78 | 105 | 4 | 4.7 | 37.73282 |  | 107.3 | 861.4322 | 16.43 | 5.49 | 36.46 | 0.2209028 | 1,26/1,47 | 8.56 | 6.77 | 8.41 | 165.05 | 1.46 |  |  | 0 | 124.56 | 117.4139 | 6.990368 | 4.9824 | 0.9424589 | 11.97277 | 0.85 | 2009.08 | 124.1935 | 2111.29 | 1 | 2111.29 |  | 188.966 |  | 69.842 |  |  |  |  | 1.6 | [6 empty] | 37.48 |  | 43.69 |  |  |  | 158.721 |  |  |  | 2.66 |  |  |  | 0 | 185.942544 | 0 | 69.842 | 0 | 0 | 0 | 154.4990214 | 0 | 0 | 0 | 2.121903 | 1.279168 | 10.395 | 0.42 | 14.89 | 10.351341 | 2.033933
18 | 298.569 | 1.12398 | 295.213144 | 38.75293 | 2.255429 |  | 1.661121 | 0 | 11.84 | 0 | 77.789 | 0.5943082 | 0 | 11.19 | 183.875 | 183.875 | 4.08 | 18.54 | 176.3729 | 1.347489 | 130.89 | 98.26 | 0.78 | 514 | 1170 | 468/9 | 76.26 | 121 | 4 | 7.55 | 57.68202 |  | 101.9 | 778.5163 | 13.4 | 8.24 | 35.75 | 0.2061113 | 1,24/1,44 | 7.74 | 6.64 | 8.25 | 173.45 | 1.43 |  |  | 0 | 130.89 | 133.093 | 6.512271 | 5.2356 | 0.8724951 | 11.74787 | 0.851 | 2139.97 | 124.1935 | 2235.484 | 1 | 2235.484 |  | 220.78 |  | 77.789 |  |  |  |  | 1.52 | [6 empty] | 36.95 |  | 43.87 |  |  |  | 183.875 |  |  |  | 4.08 |  |  |  | 0 | 217.424144 | 0 | 77.789 | 0 | 0 | 0 | 176.3729 | 0 | 0 | 0 | 2.261237 | 1.354039 | 11.84 | 0.28 | 13.74 | 11.806848 | 2.127276
19 | 306.31 | 1.148658 | 302.7915465 | 39.44733 | 2.286255 | 32.62 | 1.687395 | 0 | 12.141 | 0 | 79.313 | 0.5988599 | 0 | 9.958 | 186.003 | 186.003 | 3.96 | 11.92 | 178.6372812 | 1.348817 | 132.44 | 102.23 | 0.5 | 495 | 1188 | 463/9 | 76.04 | 124 | 4 | 7.15 | 53.98671 |  | 110.45 | 833.9625 | 10.78 | 7.43 | 34.67 | 0.2020396 | 1,25/1,46 | 7.12 | 6.53 | 11.71 | 171.6 | 2.94 |  |  | 0 | 132.44 | 139.2308 | 10.01906 | 5.2976 | 0.8431404 | 15.31666 | 0.85 | 2272.41 | 124.1935 | 2359.677 | 1 | 2359.677 |  | 226.997 |  | 79.313 |  |  |  |  | 1.55 | [6 empty] | 37.93 |  | 43.79 |  |  |  | 186.003 |  |  |  | 3.96 |  |  |  | 0 | 223.4785465 | 0 | 79.313 | 0 | 0 | 0 | 178.6372812 | 0 | 0 | 0 | 2.380918 | 1.398849 | 12.141 | 0.34 | 13.2 | 12.0997206 | 2.100425
20 | 298.654 | 2.447705 | 291.3438319 | 39.37618 | 2.149504 | 12.72 | 1.575482 | 0 | 12.48 | 0 | 77.803 | 0.5740224 | 0 | 10.301 | 180.774 | 180.7741 | 3.969998 | 7.67 | 173.5973722 | 1.280783 | 135.54 | 103.21 | 0.48 | 498 | 1189 | 453/9 | 76.26 | 121 | 4 | 6.85 | 50.53859 |  | 116.2 | 857.3115 | 11.83 | 5.48 | 35.71 | 0.2052889 | 1,25/1,45 | 6.89 | 6.32 | 13.53 | 173.95 | 2.78 |  |  | 0 | 135.54 | 134.7642 | 12.17891 | 5.4216 | 0.9010002 | 17.60051 | 0.853 | 2407.95 | 124.1935 | 2483.871 | 1 | 2483.871 |  | 220.851 |  | 77.803 |  |  |  |  | 3.31 | [6 empty] | 37.86 |  | 43.68 |  |  |  | 180.774 |  |  |  | 3.97 |  |  |  | 0 | 213.5408319 | 0 | 77.803 | 0 | 0 | 0 | 173.5972722 | 0 | 0 | 0 | 2.21989 | 1.314871 | 12.48 | 0.2 | 21.04 | 12.45504 | 3.436324
21 | 306.285 | 2.408344 | 298.908605 | 39.74844 | 2.50049 | 14.98 | 1.836955 | 0 | 12.714 | 0 | 79.319 | 0.6635352 | 0 | 10.11 | 185.313 | 185.313 | 4.12 | 8.68 | 177.6781044 | 1.486349 | 119.54 | 119.54 | 0.72 | 519 | 1192 | 458/9 | 76.37 | 124 | 4 | 11.1 | 92.85595 |  | 86.05 | 719.8427 | 16.55 | 4.87 | 36.52 | 0.2298301 | 1,28/1,48 | 7.73 | 6.6 | 7.58 | 158.9 | 2.03 |  |  | 0 | 119.54 | 138.6291 | 5.052711 | 4.7816 | 0.7683825 | 9.834311 | 0.849 | 2527.49 | 124.1935 | 2608.065 | 1 | 2608.065 |  | 226.966 |  | 79.319 |  |  |  |  | 3.25 | [6 empty] | 38.35 |  | 43.75 |  |  |  | 185.313 |  |  |  | 4.12 |  |  |  | 0 | 219.589605 | 0 | 79.319 | 0 | 0 | 0 | 177.6781044 | 0 | 0 | 0 | 2.463484 | 1.460676 | 12.714 | 0.3 | 16.95 | 12.675858 | 2.813353
22 | 298.613 | 2.425831 | 291.3691528 | 39.43084 | 2.18107 | 14.57 | 1.598961 | 0 | 12.238 | 0 | 77.764 | 0.5821094 | 0 | 9.864 | 181.461 | 181.461 | 4.19 | 8.07 | 173.8577841 | 1.301428 | 133.59 | 133.59 | 0.4 | 500 | 1198 | 467/9 | 76.51 | 121 | 4 | 8.8 | 65.87319 |  | 118.15 | 884.4225 | 11.41 | 4.96 | 36.22 | 0.2088812 | 1,27/1,47 | 6.82 | 6.5 | 12.34 | 173.4 | 1.37 |  |  | 0 | 133.59 | 133.847 | 11.29414 | 5.3436 | 0.8896365 | 16.63774 | 0.851 | 2661.08 | 124.1935 | 2732.258 | 1 | 2732.258 |  | 220.849 |  | 77.764 |  |  |  |  | 3.28 | [6 empty] | 37.91 |  | 43.75 |  |  |  | 181.461 |  |  |  | 4.19 |  |  |  | 0 | 213.6051528 | 0 | 77.764 | 0 | 0 | 0 | 173.8577841 | 0 | 0 | 0 | 2.163195 | 1.283595 | 12.238 | 0.26 | 17.27 | 12.2061812 | 2.755205
23 | 276.126 | 1.534965 | 271.8875636 | 39.31544 | 2.332998 | 16.1 | 1.703772 | 0 | 11.39 | 0 | 73.33 | 0.629226 | 0 | 9.703 | 172.912 | 172.912 | 4.06 | 4.1 | 165.8917728 | 1.423475 | 116.54 | 116.54 | 0.3 | 516 | 1195 | 454/9 | 76.57 | 113 | 4 | 9.45 | 81.08804 |  | 96 | 823.7515 | 15.4 | 6.17 | 37.5 | 0.2362205 | 1,30/1,51 | 7.29 | 6.69 | 8.91 | 158.75 | 1.46 |  |  | 0 | 116.54 | 123.9127 | 6.626028 | 4.6616 | 0.8347977 | 11.28763 | 0.85 | 2777.62 | 124.1935 | 2856.452 | 1 | 2856.452 |  | 202.796 |  | 73.33 |  |  |  |  | 2.09 | [6 empty] | 37.73 |  | 43.7 |  |  |  | 172.912 |  |  |  | 4.06 |  |  |  | 0 | 198.5575636 | 0 | 73.33 | 0 | 0 | 0 | 165.8917728 | 0 | 0 | 0 | 2.272 | 1.35532 | 11.39 | 0.21 | 13.74 | 11.366081 | 2.039571
24 | 288.85 | 1.748016 | 283.8008572 | 38.86437 | 2.485557 | 11.81 | 1.82164 | 0 | 11.697 | 0 | 75.806 | 0.6639166 | 0 | 10.407 | 180.137 | 180.137 | 4.34 | 10.51 | 172.3190542 | 1.509188 | 114.18 | 114.18 | 0.36 | 492 | 1178 | 461/9 | 77.02 | 117 | 4 |  | 0 |  | 104.95 | 919.1627 | 11.92 | 6.57 | 35.76 | 0.2314563 | 1,22/1,42 | 7.09 | 6.61 | 10.56 | 154.5 | 2.01 |  |  | 0 | 114.18 | 128.1659 | 8.585206 | 4.5672 | 0.7973118 | 13.15241 | 0.848 | 2891.8 | 124.1935 | 2980.645 | 1 | 2980.645 |  | 213.044 |  | 75.806 |  |  |  |  | 2.37 | [6 empty] | 37.19 |  | 43.57 |  |  |  | 180.137 |  |  |  | 4.34 |  |  |  | 0 | 207.9948572 | 0 | 75.806 | 0 | 0 | 0 | 172.3190542 | 0 | 0 | 0 | 2.336075 | 1.407907 | 11.697 | 0.14 | 20.75 | 11.6806242 | 3.146883
25 | 296.028 | 1.063986 | 292.8783024 | 38.79773 | 2.223323 |  | 1.636524 | 0 | 11.998 | 0 | 77.299 | 0.5867988 | 0 | 9.678 | 188.765 | 188.765 | 4.16 | 2.13 | 180.912376 | 1.373357 | 131.73 | 131.73 | 0.28 | 500 | 1196 | 456/9 | 76.78 | 120 | 4 |  | 0 |  | 91.1 | 691.5661 | 10.96 | 4.73 | 37.49 | 0.2180285 | 1,25/1,45 | 6.86 | 6.32 | 12.2 | 171.95 | 2 |  |  | 0 | 131.73 | 131.7354 | 8.609592 | 5.2692 | 0.890101 | 13.87879 | 0.85 | 3023.53 | 124.1935 | 3104.839 | 1 | 3104.839 |  | 218.729 |  | 77.299 |  |  |  |  | 1.44 | [6 empty] | 37.09 |  | 43.63 |  |  |  | 188.765 |  |  |  | 4.16 |  |  |  | 0 | 215.5793024 | 0 | 77.299 | 0 | 0 | 0 | 180.912376 | 0 | 0 | 0 | 2.277835 | 1.387358 | 11.998 | 0.18 | 16.26 | 11.9764036 | 2.53629
26 | 300.397 | 1.390219 | 296.2208244 | 38.7176 | 2.518885 |  | 1.853408 | 0 | 12.352 | 0 | 78.26 | 0.6654762 | 0 | 10.97 | 192.156 | 192.156 | 4.02 | 20.78 | 184.4313288 | 1.568294 | 117.6 | 61.49 | 0.93 | 500 | 1197 | 439/9 | 76.54 | 122 | 4 |  | 0 |  | 77.3 | 657.3129 | 13.93 | 4.9 | 36.63 | 0.2322765 | 1,3/1,52 | 8.09 | 6.77 | 7.78 | 157.7 | 1.43 |  |  | 0 | 117.6 | 134.3223 | 4.658686 | 4.704 | 0.7848231 | 9.362686 | 0.847 | 3141.13 | 124.1935 | 3229.032 | 1 | 3229.032 |  | 222.137 |  | 78.26 |  |  |  |  | 1.88 | [6 empty] | 36.92 |  | 43.82 |  |  |  | 192.156 |  |  |  | 4.02 |  |  |  | 0 | 217.9608244 | 0 | 78.26 | 0 | 0 | 0 | 184.4313288 | 0 | 0 | 0 | 2.249394 | 1.376823 | 12.352 | 0.24 | 21.8 | 12.3223552 | 3.509633
27 | 266.737 | 1.25273 | 263.3955061 | 38.96384 | 2.555749 |  | 1.863647 | 0 | 10.759 | 0 | 71.328 | 0.6921017 | 0 | 9.857 | 169.478 | 169.478 | 4.62 | 11.61 | 161.6481164 | 1.568486 | 82.5 | 61.73 | 1.1 | 543 | 1203 | 420/9 | 75.5 | 108 | 4 |  | 0 |  | 75.25 | 730.1572 | 10.7 | 4.53 | 37.62 | 0.2619777 | 1,24/1,45 | 7.59 | 6.53 | 10.65 | 143.6 | 1.61 |  |  | 0 | 103.06 | 120.9986 | 6.208125 | 4.1224 | 0.7581706 | 10.330525 | 0.844 | 3244.19 | 124.1935 | 3353.226 | 1 | 3353.226 |  | 195.409 |  | 71.328 |  |  |  |  | 1.71 | [6 empty] | 37.1 |  | 44.07 |  |  |  | 169.478 |  |  |  | 4.62 |  |  |  | 0 | 192.0675061 | 0 | 71.328 | 0 | 0 | 0 | 161.6481164 | 0 | 0 | 0 | 2.363691 | 1.439156 | 10.759 | 0.14 | 16.37 | 10.7439374 | 2.329513
28 | 224.916 | 1.063471 | 222.5240832 | 38.76384 | 2.316753 |  | 1.657721 | 0 | 9.175 | 0 | 63.3 | 0.6590318 | 0 | 8.481 | 141.522 | 141.522 | 2.86 | 9.32 | 137.4744708 | 1.43128 | 96.05 |  | 1.99 | 550 | 1184 | 381/9 | 75.73 | 92 | 4 |  | 0 |  | 53.15 | 553.3576 | 14.03 | 8.85 | 34.9 | 0.2518038 | 1,34/1,55 | 9.42 | 6.9 | 4.54 | 138.6 | 1.2 |  |  | 0 | 96.05 | 101.3894 | 1.869233 | 3.842 | 0.84326 | 5.711233 | 0.844 | 3340.24 | 124.1935 | 3477.419 | 1 | 3477.419 |  | 161.616 |  | 63.3 |  |  |  |  | 1.48 | [6 empty] | 36.76 |  | 43.88 |  |  |  | 141.522 |  |  |  | 2.86 |  |  |  | 0 | 159.2240832 | 0 | 63.3 | 0 | 0 | 0 | 137.4744708 | 0 | 0 | 0 | 2.196872 | 1.322846 | 9.175 | 0.24 | 16.15 | 9.15298 | 1.951943
29 | 201.846 | 1.024008 | 199.7790816 | 39.03685 | 2.173165 |  | 1.538878 | 0 | 8.198 | 0 | 58.31 | 0.634287 | 0 | 8.144 | 123.229 | 123.229 | 2.68 | 10.35 | 119.9264628 | 1.304541 | 91.93 | 46.99 | 1.21 | 597 | 1182 | 374/9 | 76.21 | 82 | 4 |  | 0 |  | 64.35 | 699.9891 | 12.84 | 8.09 | 30.69 | 0.2391118 | 1,30/1,53 | 8.77 | 7.46 | 6.44 | 128.35 | 2.36 |  |  | 0 | 91.93 | 91.19625 | 3.210249 | 3.6772 | 0.8983476 | 6.887449 | 0.845 | 3432.17 | 124.1935 | 3601.613 | 1 | 3601.613 |  | 143.536 |  | 58.31 |  |  |  |  | 1.44 | [6 empty] | 36.98 |  | 44.1 |  |  |  | 123.229 |  |  |  | 2.68 |  |  |  | 0 | 141.4690816 | 0 | 58.31 | 0 | 0 | 0 | 119.9264628 | 0 | 0 | 0 | 2.287596 | 1.353129 | 8.198 | 0.62 | 17.4 | 8.1471724 | 1.860134
30 | 236.086 | 1.555505 | 232.413671 | 38.67045 | 2.179832 |  | 1.567564 | 0 | 9.375 | 0 | 65.28 | 0.6122679 | 0 | 9.699 | 142.498 | 142.498 | 1.7 | 9.04 | 140.075534 | 1.313783 | 106.62 | 27.58 | 1.33 | 594 | 1182 | 401/9 | 75.9 | 96 | 4 |  | 0 |  | 67.9 | 636.8411 | 10.77 | 7.14 | 31.49 | 0.2205954 | 1,31/1,52 | 9 | 6.81 | 6.18 | 142.75 | 2.5 |  |  | 0 | 106.62 | 105.7144 | 3.250593 | 4.2648 | 0.9004084 | 7.515393 | 0.847 | 3538.79 | 124.1935 | 3725.806 | 1 | 3725.806 |  | 170.806 |  | 65.28 |  |  |  |  | 2.15 | [6 empty] | 36.71 |  | 43.8 |  |  |  | 142.498 |  |  |  | 1.7 |  |  |  | 0 | 167.133671 | 0 | 65.28 | 0 | 0 | 0 | 140.075534 | 0 | 0 | 0 | 2.183321 | 1.297072 | 9.375 | 0.19 | 18.98 | 9.3571875 | 2.339913
31 | 237.505 | 0.8829532 | 235.407942 | 38.80781 | 2.380022 |  | 1.716641 | 0 | 9.494 | 0 | 65.615 | 0.6633809 | 0 | 9.436 | 140.474 | 140.474 | 2.65 | 6.91 | 136.751439 | 1.382585 | 98.91 | 21.85 | 1.03 | 545 | 1180 | 386/9 | 75.96 | 96 | 4 | 4.6 | 46.50693 |  | 76.65 | 774.9469 | 11.8 | 6.32 | 30.47 | 0.2245394 | 1,29/1,50 | 9.06 | 7.03 | 6.78 | 135.7 |  |  |  | 0 | 98.91 | 107.1321 | 4.025744 | 3.9564 | 0.8224035 | 7.982144 | 0.846 | 3637.7 | 124.1935 | 3850 | 1 | 3850 |  | 171.89 |  | 65.615 |  |  |  |  | 1.22 | [6 empty] | 36.78 |  | 44.12 |  |  |  | 140.474 |  |  |  | 2.65 |  |  |  | 0 | 169.792942 | 0 | 65.615 | 0 | 0 | 0 | 136.751439 | 0 | 0 | 0 | 2.379216 | 1.380172 | 9.494 | 0.31 | 17.15 | 9.4645686 | 2.136879
е | 8328.743003 |  | 8184.137 |  |  | 102.8 |  | 0 | 326.152 | 0 | 2599.152 |  | 75.427 | 222.894 | 5177.371002 | 5177.3711 | 0 | 309.89 | 5013.64 |  | 3068.94 | 2151.18 | [6 empty] | 122 | 84.5 |  | 0 | 2661.95 |  | 394.02 | 209.67 | 1066.14 | [5 empty] | 4850.7 | 62.81 | 0 | 0 |  | 3637.7 | 3823.581 | 185.2151 | 145.508 |  | 330.7231 |  |  | 0 |  | 31 |  | 94.421001 | 5295.542 | 1e-06 | 2599.152 | 339.628001 | 1e-06 | 1e-06 | [14 empty] | 4236.236 | 1e-06 | 941.135 | 1e-06 |  |  |  |  | 83.83221 | 5174.719 | 9.9999999e-07 | 2599.152 | 326.4344022 | 9.9999999e-07 | 9.9999999e-07 | 4102.011 | 9.9999999e-07 | 911.6288919 | 9.9999999e-07 | 2.233645 | 1.368597 | 326.152 | 0.3602594 | 16.05511 | 324.3175 | 68.69727
ср. | 268.6691 | 1.736223 | 264.0044 | 39.82172 | 2.249811 | 3.316129 | 1.535307 | 0 | 10.52103 | 0 | 83.84361 | 0.7145042 | 2.433129 | 7.190129 | 167.012 | 167.012 | 3.162433 | 9.996452 |  | 1.378245 | 98.99806 | 69.3929 | 0.8871094 | 520 | 1175.387 |  | 75.79564 | 112.3226 | 3.935484 | 2.725806 | 23.22896 | #DIV/0! | 85.86935 | 731.7673 | 12.71032 | 6.763548 | 34.39161 | 0.219791 |  | 9.463226 | 6.357097 | 8.757097 | 156.4742 | 2.026129 | #DIV/0! | #DIV/0! | #DIV/0! | 117.3452 | 123.3413 |  |  | 0.8460152 | 10.66849 | [13 empty] | 11.21444 | 2.281601 | 1e-06 | 3.088161e-08 | 3.884721 | 1e-06 | 1e-06 | 42.17476 | 37.69273 | 1e-06 | 44.30823 | 38.02819 | 1e-06 | 1e-06 |  |  |  |  | 3.168492 | 1e-06 | 3.135162 | 1e-06 | 5258.551 |  | 2925.586 |  |  |  |  | 5013.64
пл. |  |  |  | 39 | 2.08 |  | 1.56 |  | 10.55649 |  |  | 0.52 |  | 10.059714 |  |  |  | 14.530698 |  | 1.295 | 3850 | 3850 |  |  | 1190 |  | 76 | [6 empty] | 630 | [8 empty] | 3850 | 27 |  |  |  | 124.19 |  |  |  | 0.9 | [36 empty] | 8184.137
± |  |  |  |  | 0.169811 | 3.316129 |  | 0 | [8 empty] | 3.162433 |  |  | 0.08324455 |  |  |  |  | -14.6129 | [17 empty] | 1000.7
[42 empty] | ССП | 124.1935 |  |  | тн | [6 empty] | Дней | 31
[37 empty] | План: |  |  |  |  | Суток работы | 30
|  | Средний вес выпуска : | [8 empty] | 39.75984 | т | [29 empty] | Среднесуточное пр-во | 128.3333 |  |  |  | 0 |  | Отставание (-) опережение (+)
[49 empty] | -212.3 |  |  |  | Тн
[49 empty] | -5.514286 |  |  |  | %
Диспетчер АО "СЧПЗ" | [10 empty] | Тренина С.А.

## апрель 20
Сведения по учету производства ферромарганца в АО "СЧПЗ" — ДП-1
[43 empty] | на | 30 |  |  | августа | апреля |  |  |  |  | 2020г
Дата | Расход Mn шихты | [5 empty] | Расх.добавок, флюсов | [8 empty] | Расход кокса |  |  |  |  | Производство FeMn78, т | Производство FeMn с Si<1, т | Сод. Si в сплаве % | Температура колош. газа, °С | Температура гор. дутья °С | Расх. гор. дутья, м3/мин / фурмы,шт | Средн. содерж Mn в сплаве, % | Количество подач, шт | Кол. выпусков, шт | Количество пыли |  | Количество шлака |  |  | Перевал, т | Зеленый шлак, т. | Мелочь Фмн | Удельн.расход мелочи, т | Осн-ть | Сод Al2O3 в шлаке,% | Сод MgO в шлаке,% | Сод. MnO в шлаке, % | Производство фактическое, т | [5 empty] | Теоретический выход FeMn, т | Потери Mn со шлаком расчетно, т |  | Факт. коэф-т извлеч. Mn из расплава | Потери Mn со шлаком расчетно т | Среднее значение коэф-т извлечение Mn из расплава | [5 empty] | Проплавлено руды (влаж.), т | [6 empty] | Влажность руды , % | [6 empty] | Сод. Mn в руде, % | [6 empty] | Сожжено кокса(сух) т |  |  |  | Влажность кокса, %
| Проплавлено шихты (влаж.), т | Влажность шихты , % | Сухой руды, т | Сод. Mn в марг. шихте, % | Удельн расход марг. шихты, т | Отсев руды, т | Удельн расход руды, т | Известняк, т | Шлак тяжелый, т | Fe содер. материалов, т | Агломерат, т | Удельн.расход агломерата, т | Известняк, т | Кварцит,т | Сожжено кокса (сухого, заданный), т | Сожжено кокса (влаж.), т | Влажность кокса, % | Выход кокс. мелочи т | Сухого кокса (заданный), т | Удельн. расход сухого кокса, т | [81 empty] | Тяжелый шлак
[30 empty] | Всего, т | на т FeMn, кг | верх- него | Всего, т | на т FeMn, кг | [8 empty] | Разлито жидкого |  |  | с отвала | % с отвала | Всего годного |  | химические | физические | [48 empty] | ПО ДЦ
[44 empty] | из шлака | c перевала | [5 empty] | 4% |  |  |  | FeMn НИ | План | План по нараст. |  |  | Габон | Маматван | Глория | Агломерат кисл | Казахстан(10-100) | Каражал | Агломерат | Габон | Маматван | Глория |  | Казахстан(10-100) | Каражал |  | Габон | Маматван | Глория | Агломерат кисл | Казахстан(10-100) | Каражал | Агломерат | Кемерово | Губаха+25 | Н.Тагил | Алтай | Кемерово | Губаха+25 | Н.Тагил | Алтай | Габон | Маматван | Глория | Агломерат кисл | Казахстан (10-100) | Каражал | Агломерат | Кемерово | Губаха +25 | Н. Тагил | Алтай | Удельный расход шихты ДП №1 и №3 | Удельный расход кокса ДП №1 и №3 | Кол-во, т | W | Mn |  | ИТОГО
1 | 262.626 | 1.264134 | 259.3061 | 38.25742 | 2.635224 |  | 2.101657 | 0 | 10.566 | 0 | 52.503 | 0.5335671 | 0 | 10.776 | 152.091003 | 152.091 | 2.71 | 7.23 | 147.9693339 | 1.503753 | 98.4 | 73.49 | 0.74 | 514 | 1178 | 379/9 | 76.74 | 105 | 4 |  | 0 |  | 74.9 | 761.1789 | 12.3 | 10.01 | 29.5 | 0.2184376 | 1,25/1,47 | 8.19 | 7.15 | 8.77 | 135.05 | 2.86 |  |  | 0 | 98.4 | 114.8863 | 5.088453 | 3.936 | 0.7611821 | 9.024453 | 0.761 | 98.4 | 125 | 125 | 1 | 125 | 1e-06 | 210.123 | 1e-06 | 52.503 | 1e-06 | 1e-06 | 1e-06 | 1e-06 | 1.58 | 1e-06 | 1e-06 | 1e-06 | 1e-06 | 1e-06 | 1e-06 | 36.88 | 1e-06 | 43.77 | 1e-06 | 1e-06 | 1e-06 | 152.091 | 1e-06 | 1e-06 | 1e-06 | 2.71 | 1e-06 | 1e-06 | 1e-06 | 9.9999999e-07 | 206.8030566 | 9.9999999e-07 | 52.503 | 9.9999999e-07 | 9.9999999e-07 | 9.9999999e-07 | 147.9693339 | 9.9999999e-07 | 9.9999999e-07 | 9.9999999e-07 | 2.470963 | 1.429192 | 10.566 | 0.25 | 14.79 | 10.539585 | 2.03128
2 | 242.448 | 2.34432 | 236.7642439 | 39.47229 | 2.332653 |  | 1.672564 | 0 | 9.83 | 0 | 66.999 | 0.6600887 | 0 | 3.573 | 139.829 | 139.829 | 2.65 | 7.87 | 136.1235315 | 1.341119 | 101.5 | 101.5 | 0.64 | 505 | 1179 | 369/9 | 76.72 | 97 | 4 |  | 0 |  | 70.85 | 698.0296 | 12.17 | 6.32 | 29.12 | 0.2176383 | 1,32/1,51 | 8.95 | 6.88 | 7.06 | 133.8 | 3.14 |  |  | 0 | 101.5 | 108.7581 | 3.874796 | 4.06 | 0.8332326 | 7.934796 | 0.796 | 199.9 | 125 | 250 | 1 | 250 | 25.04 | 150.409 |  | 66.999 |  |  |  | 14.95 | 1.29 | [5 empty] | 43.37 | 36.86 |  | 43.88 |  |  |  | 139.829 |  |  |  | 2.65 |  |  |  | 21.29652 | 148.4687239 | 0 | 66.999 | 0 | 0 | 0 | 136.1235315 | 0 | 0 | 0 | 2.327786 | 1.362979 | 9.83 | 0.32 | 18.9 | 9.798544 | 2.413875
3 | 272.995 | 2.725446 | 265.5546677 | 39.10429 | 2.112607 |  | 1.440817 | 0 | 10.863 | 0 | 84.444 | 0.67179 | 0 | 5.179 | 157.956 | 157.956 | 2.71 | 8.85 | 153.6753924 | 1.222557 |  | 94.94 | 0.72 | 508 | 1182 | 401/9 | 72.89 | 109 | 4 |  | 0 |  | 77.15 | 613.7629 | 12.14 | 5.71 | 25.39 | 0.1641772 | 1,25/1,49 | 10.81 | 7.27 | 8.82 | 154.65 | 2.15 |  |  | 0 | 125.7 | 126.787 | 5.271192 | 5.028 | 0.8823175 | 10.29919 | 0.826 | 325.6 | 125 | 375 | 1 | 375 | 15.362 | 173.189 |  | 84.444 |  |  |  | 14.95 | 2.97 | [5 empty] | 43.37 | 36.49 |  | 43.69 |  |  |  | 157.956 |  |  |  | 2.71 |  |  |  | 13.065381 | 168.0452867 | 0 | 84.444 | 0 | 0 | 0 | 153.6753924 | 0 | 0 | 0 | 2.059691 | 1.210759 | 10.863 | 0.12 | 16.22 | 10.8499644 | 2.414411
4 | 307.595 | 1.600897 | 302.67072 | 38.36289 | 2.164717 |  | 1.725717 | 0 | 12.078 | 0 | 61.381 | 0.4390001 | 0 | 12.17 | 179.928 | 179.928 | 2.13 |  | 176.0955336 | 1.259445 | 63.87 | 139.82 | 0.49 | 508 | 1179 | 458/9 | 75.03 | 123 | 4 |  | 0 |  | 103.9 | 743.0983 | 11.49 | 6.37 | 34.93 | 0.1950307 | 1,26/1,48 | 8.5 | 6.71 | 10 | 179.1 | 2.02 |  |  | 0 | 139.82 | 138.1414 | 8.048592 | 5.5928 | 0.9034882 | 13.64139 | 0.848 | 465.42 | 125 | 500 | 1 | 500 |  | 246.214 |  | 61.381 |  |  |  |  | 2 | [6 empty] | 36.98 |  | 43.91 |  |  |  | 179.928 |  |  |  | 2.13 |  |  |  | 0 | 241.28972 | 0 | 61.381 | 0 | 0 | 0 | 176.0955336 | 0 | 0 | 0 | 2.147524 | 1.255238 | 12.078 | 0.25 | 18.93 | 12.047805 | 3.03965
5 | 315.364 | 1.359897 | 311.075376 | 38.23658 | 2.282619 |  | 1.819661 | 0 | 12.853 | 0 | 63.092 | 0.4629586 | 0 | 13.879 | 183.249 | 183.249 | 2.75 | 9.51 | 178.2096525 | 1.307673 | 101.8 | 101.77 | 0.81 | 521 | 1180 | 453/9 | 75.72 | 126 | 4 |  | 0 |  | 96 | 704.4321 | 10.98 | 7.18 | 34.01 | 0.1939549 | 1,29/1,49 | 8.28 | 6.74 | 7.2 | 175.35 | 2.12 |  |  | 0 | 136.28 | 140.3758 | 5.354366 | 5.4512 | 0.8675571 | 10.80557 | 0.852 | 601.7 | 125 | 625 | 1 | 625 |  | 252.272 |  | 20.516 |  |  | 42.576 |  | 1.7 | [6 empty] | 36.87 |  | 43.91 |  |  | 43.6 | 183.249 |  |  |  | 2.75 |  |  |  | 0 | 247.983376 | 0 | 20.516 | 0 | 0 | 42.576 | 178.2096525 | 0 | 0 | 0 | 2.261466 | 1.312398 | 12.853 | 0.51 | 19.19 | 12.7874497 | 3.240771
6 | 300.242 | 1.672427 | 295.2206705 | 38.15857 | 2.131865 |  | 1.698683 | 0 | 11.806 | 0 | 59.987 | 0.4331817 | 0 | 13.115 | 176.209 | 176.209 | 2.93 | 22.35 | 171.0460763 | 1.235168 | 138.48 | 138.48 | 0.55 | 503 | 1164 | 449/9 | 75.91 | 120 | 4 |  | 0 |  | 106 | 765.4535 | 12.49 | 4.23 | 37.1 | 0.2086614 | 1,27/1,49 | 7.8 | 7 | 8.88 | 177.8 | 2.01 |  |  | 0 | 138.48 | 132.7319 | 7.291606 | 5.5392 | 0.9331409 | 12.83081 | 0.867 | 740.18 | 125 | 750 | 1 | 750 |  | 240.255 |  |  |  |  | 59.987 |  | 2.09 | [6 empty] | 36.76 |  |  |  |  | 43.76 | 176.209 |  |  |  | 2.93 |  |  |  | 0 | 235.2336705 | 0 | 0 | 0 | 0 | 59.987 | 171.0460763 | 0 | 0 | 0 | 2.142844 | 1.257131 | 11.806 | 0.26 | 20.48 | 11.7753044 | 3.176897
7 | 314.727 | 1.423557 | 310.2466808 | 38.20463 | 2.301704 |  | 1.805777 | 0 | 12.969 | 0 | 66.846 | 0.495927 | 0 | 9.283 | 183.42 | 183.42 | 2.95 | 7.4 | 178.00911 | 1.32064 | 134.79 |  | 1.45 | 500 | 1177 | 460/9 | 75.64 | 126 | 4 |  | 0 |  | 93.2 | 691.446 | 14.87 | 5.15 | 35.41 | 0.2033305 | 1,29/1,5 | 8.43 | 6.88 | 6.78 | 174.15 | 1.2 |  |  | 0 | 134.79 | 139.8977 | 4.894969 | 5.3916 | 0.8601735 | 10.28657 | 0.865 | 874.97 | 125 | 875 | 1 | 875 |  | 234.205 |  |  |  | 13.676 | 66.846 |  | 1.76 |  |  |  | 2.62 |  |  | 36.64 |  |  |  | 38.09 | 43.71 | 183.42 |  |  |  | 2.95 |  |  |  | 0 | 230.082992 | 0 | 0 | 0 | 13.3176888 | 66.846 | 178.00911 | 0 | 0 | 0 | 2.185258 | 1.27595 | 12.969 | 0.18 | 18.1 | 12.9456558 | 3.097784
8 | 302.347 | 1.865743 | 296.705983 | 38.3647 | 2.095529 |  | 1.616202 | 0 | 12.309 | 0 | 67.868 | 0.4793276 | 0 | 0.92 | 175.072 | 175.072 | 2.95 | 7.06 | 169.907376 | 1.199996 | 104.05 | 112.13 | 0.59 | 504 | 1167 | 439/9 | 75.05 | 121 | 4 |  | 0 |  | 99.25 | 700.9676 | 14.38 | 6.3 | 35.29 | 0.1945961 | 1,26/1,48 | 9.3 | 6.53 | 9.79 | 181.35 | 1.83 |  |  | 0 | 141.59 | 135.5443 | 7.526924 | 5.6636 | 0.9335234 | 13.19052 | 0.874 | 1016.56 | 125 | 1000 | 1 | 1000 |  | 195.729 |  |  |  | 38.75 | 67.868 |  | 2.3 |  |  |  | 2.94 |  |  | 36.48 |  |  |  | 38.54 | 43.7 | 175.072 |  |  |  | 2.95 |  |  |  | 0 | 191.227233 | 0 | 0 | 0 | 37.61075 | 67.868 | 169.907376 | 0 | 0 | 0 | 2.246073 | 1.309878 | 12.309 | 0.37 | 19.18 | 12.2634567 | 3.134085
9 | 252.421 | 1.750898 | 248.0013665 | 38.1404 | 2.542039 |  | 1.972595 | 0 | 10.073 | 0 | 55.555 | 0.5694444 | 0 | 2.57 | 148.527 | 148.527 | 2.92 | 12.08 | 144.1900116 | 1.477962 | 97.56 | 97.56 | 0.72 | 495 | 1158 | 405/8 | 75.7 | 101 | 4 |  | 0 |  | 84.15 | 862.5461 | 12.25 | 6.76 | 34.57 | 0.2522437 | 1,26/1,47 | 9.4 | 6.68 | 7.4 | 137.05 | 1.84 |  |  | 0 | 97.56 | 111.5938 | 4.82381 | 3.9024 | 0.7807795 | 8.72621 | 0.865 | 1114.12 | 125 | 1125 | 1 | 1125 |  | 171.557 |  |  |  | 25.309 | 55.555 |  | 2.2 |  |  |  | 2.55 |  |  | 36.5 |  |  |  | 37.1 | 43.68 | 148.527 |  |  |  | 2.92 |  |  |  | 0 | 167.782746 | 0 | 0 | 0 | 24.6636205 | 55.555 | 144.1900116 | 0 | 0 | 0 | 2.280078 | 1.328524 | 10.073 | 0.17 | 18.9 | 10.0558759 | 2.510648
10 | 262.89 | 1.458528 | 259.0556768 | 38.74082 | 2.218892 |  | 1.764066 | 0 | 10.415 | 0 | 53.101 | 0.4548266 | 0 | 2.612 | 155.52 | 155.52 | 3.55 | 24.93 | 149.99904 | 1.284788 | 58.65 | 87.74 | 0.94 | 487 | 1178 | 401/8 | 75.01 | 105 | 4 |  | 0 |  | 72.95 | 624.8394 | 12.15 | 6.38 | 29.85 | 0.1981414 | 1,27/1,48 | 9.41 | 6.51 | 6.58 | 150.65 | 2.33 |  |  | 0 | 116.75 | 119.6193 | 3.718395 | 4.67 | 0.8725979 | 8.388395 | 0.866 | 1230.87 | 125 | 1250 | 1 | 1250 |  | 183.529 |  |  |  | 26.26 | 53.101 |  | 1.68 |  |  |  | 2.86 |  |  | 37.28 |  |  |  | 39.63 | 43.35 | 155.52 |  |  |  | 3.55 |  |  |  | 0 | 180.4457128 | 0 | 0 | 0 | 25.508964 | 53.101 | 149.99904 | 0 | 0 | 0 | 2.383426 | 1.400696 | 10.415 | 0.16 | 20.31 | 10.398336 | 2.815494
11 | 257.926 | 1.347253 | 254.4510855 | 39.17158 | 2.195247 |  | 1.79328 | 0 | 10.39 | 0 | 46.592 | 0.401967 | 0 | 2.566 | 157.005 | 157.005 | 4.09 | 7.71 | 150.5834955 | 1.299142 | 115.91 | 87.35 | 0.69 | 487 | 1173 | 390/8 | 76.68 | 103 | 4 |  | 0 |  | 92 | 793.7193 | 11.57 | 4.29 | 29.99 | 0.2016134 | 1,26/1,47 | 8 | 6.74 | 9.19 | 148.75 | 1.44 |  |  | 0 | 115.91 | 116.1425 | 6.549493 | 4.6364 | 0.8917182 | 11.18589 | 0.868 | 1346.78 | 125 | 1375 | 1 | 1375 |  | 185.459 |  |  |  | 25.875 | 46.592 |  | 1.55 |  |  |  | 2.32 |  |  | 38.04 |  |  |  | 39.02 | 43.76 | 157.005 |  |  |  | 4.09 |  |  |  | 0 | 182.5843855 | 0 | 0 | 0 | 25.2747 | 46.592 | 150.5834955 | 0 | 0 | 0 | 2.31236 | 1.381228 | 10.39 | 0.19 | 19.71 | 10.370259 | 2.665595
12 | 262.615 | 1.445037 | 258.8201162 | 38.65562 | 2.413691 |  | 1.972872 | 0 | 10.268 | 0 | 47.269 | 0.4408188 | 0 | 2.115 | 157.388 | 157.388 | 4.31 |  | 150.6045772 | 1.4045 | 107.23 | 107.23 | 0.35 | 480 | 1178 | 383/8 | 76.08 | 105 | 4 |  | 0 |  | 84.7 | 789.8909 | 13.33 | 7.12 | 30.65 | 0.2133658 | 1,24/1,44 | 7.76 | 6.31 | 10.73 | 143.65 | 1.35 |  |  | 0 | 107.23 | 117.3546 | 7.04024 | 4.2892 | 0.8154102 | 11.32944 | 0.864 | 1454.01 | 125 | 1500 | 1 | 1500 |  | 189.077 |  |  |  | 26.269 | 47.269 |  | 1.65 |  |  |  | 2.57 |  |  | 37.36 |  |  |  | 39.39 | 43.43 | 157.388 |  |  |  | 4.31 |  |  |  | 0 | 185.9572295 | 0 | 0 | 0 | 25.5938867 | 47.269 | 150.6045772 | 0 | 0 | 0 | 2.329457 | 1.386167 | 10.268 | 0.14 | 18.93 | 10.2536248 | 2.551277
13 | 256.707 | 2.006286 | 251.5567238 | 38.86454 | 2.198922 |  | 1.793905 | 0 | 10.188 | 0 | 46.334 | 0.4050175 | 0 | 1.616 | 155.168 | 155.168 | 4.41 | 9.13 | 148.3250912 | 1.296548 | 114.4 | 114.4 | 0.37 | 509 | 1167 | 393/8 | 76.65 | 103 | 4 |  | 0 |  | 84.5 | 738.6364 | 12.02 | 7.03 | 29.21 | 0.1968992 | 1,26/1,47 | 8.2 | 6.8 | 8.42 | 148.35 | 2.29 |  |  | 0 | 114.4 | 113.3975 | 5.511542 | 4.576 | 0.8969098 | 10.08754 | 0.866 | 1568.41 | 125 | 1625 | 1 | 1625 |  | 184.474 |  |  |  | 25.899 | 46.334 |  | 2.41 |  |  |  | 2.72 |  |  | 37.68 |  |  |  | 38.49 | 43.79 | 155.168 |  |  |  | 4.41 |  |  |  | 0 | 180.0281766 | 0 | 0 | 0 | 25.1945472 | 46.334 | 148.3250912 | 0 | 0 | 0 | 2.30363 | 1.38172 | 10.188 | 4.63 | 16.15 | 9.7162956 | 2.047204
14 | 232.533 | 1.896181 | 228.1237526 | 39.00485 | 2.586144 |  | 2.111629 | 0 | 9.191 | 0 | 41.857 | 0.4745154 | 0 | 1.423 | 141.774 | 141.774 | 4.52 | 15.31 | 135.3658152 | 1.534586 | 88.21 | 64.37 | 0.68 | 529 | 1156 | 396/8 | 75.82 | 93 | 4 |  | 0 |  | 66.45 | 753.316 | 13.78 | 6.7 | 29.4 | 0.2405892 | 1,24/1,45 | 7.99 | 6.45 | 9.49 | 122.2 | 2.11 |  |  | 0 | 88.21 | 104.7511 | 4.885011 | 3.5284 | 0.7516444 | 8.413411 | 0.859 | 1656.62 | 125 | 1750 | 1 | 1750 |  | 167.418 |  |  |  | 23.258 | 41.857 |  | 2.36 |  |  |  | 1.97 |  |  | 37.79 |  |  |  | 39.03 | 43.85 | 141.774 |  |  |  | 4.52 |  |  |  | 0 | 163.4669352 | 0 | 0 | 0 | 22.7998174 | 41.857 | 135.3658152 | 0 | 0 | 0 | 2.450028 | 1.475757 | 9.191 | 0.38 | 19.04 | 9.1560742 | 2.299283
15 | 248.927 | 1.298611 | 245.6944065 | 38.56724 | 2.252424 |  | 1.844081 | 0 | 9.638 | 0 | 44.542 | 0.4083425 | 0 | 1.493 | 150.245 | 150.245 | 4.26 | 10.63 | 143.844563 | 1.318707 | 109.08 | 109.08 | 0.61 | 508 | 1152 | 396/8 | 76.91 | 99 | 4 |  | 0 |  | 70.4 | 645.3979 | 15.22 | 5.34 | 25.14 | 0.1832362 | 1,28/1,49 | 8.08 | 6.45 | 8.99 | 137.2 | 2.36 |  |  | 0 | 109.08 | 109.6116 | 4.902715 | 4.3632 | 0.8853481 | 9.265915 | 0.859 | 1765.7 | 125 | 1875 | 1 | 1875 |  | 177.83 |  |  |  | 26.555 | 44.542 |  | 1.44 |  |  |  | 2.53 |  |  | 37.33 |  |  |  | 38.26 | 43.69 | 150.245 |  |  |  | 4.26 |  |  |  | 0 | 175.269248 | 0 | 0 | 0 | 25.8831585 | 44.542 | 143.844563 | 0 | 0 | 0 | 2.313213 | 1.378212 | 9.638 | 0.23 | 16.42 | 9.6158326 | 2.052945
16 | 260.054 | 0.9155027 | 257.6731985 | 38.89858 | 2.363324 |  | 1.918052 | 0 | 10.283 | 0 | 48.548 | 0.4452719 | 0 | 1.372 | 157.092 | 157.092 | 4.27 | 8.02 | 150.3841716 | 1.379292 | 109.03 | 82.82 | 0.78 | 471 | 1171 | 405/8 | 77.33 | 104 | 4 |  | 0 |  | 72.15 | 661.7445 | 15.42 | 5.51 | 30.88 | 0.2144444 | 1,26/1,48 | 8.44 | 7.04 | 7.54 | 144 | 1.42 |  |  | 0 | 109.03 | 114.9286 | 4.21417 | 4.3612 | 0.8411841 | 8.57537 | 0.857 | 1874.73 | 125 | 2000 | 1 | 2000 |  | 185.415 |  |  |  | 26.091 | 48.548 |  | 1.08 |  |  |  | 1.45 |  |  | 37.53 |  |  |  | 39.56 | 43.77 | 157.092 |  |  |  | 4.27 |  |  |  | 0 | 183.412518 | 0 | 0 | 0 | 25.7126805 | 48.548 | 150.3841716 | 0 | 0 | 0 | 2.253522 | 1.333264 | 10.283 | 0.4 | 13.4 | 10.241868 | 1.774745
17 | 272.388 | 1.206163 | 269.1025575 | 38.8303 | 2.279564 |  | 1.818209 | 0 | 10.832 | 0 | 54.463 | 0.4613554 | 0 | 0.522 | 164.479 | 164.479 | 4.34 | 16.47 | 157.3406114 | 1.33283 | 118.05 | 118.05 | 0.42 | 456 | 1176 | 409/8 | 76.43 | 109 | 4 |  | 0 |  | 81.05 | 686.5735 | 12.48 | 6.92 | 29.49 | 0.1932503 | 1,23/1,45 | 8.31 | 7.04 | 8.63 | 152.6 | 1.86 |  |  | 0 | 118.05 | 121.3167 | 5.418364 | 4.722 | 0.863458 | 10.14036 | 0.86 | 1992.78 | 125 | 2125 | 1 | 2125 |  | 190.729 |  |  |  | 27.196 | 54.463 |  | 1.57 |  |  |  | 1.07 |  |  | 37.26 |  |  |  | 39.37 | 44.06 | 164.479 |  |  |  | 4.34 |  |  |  | 0 | 187.7345547 | 0 | 0 | 0 | 26.9050028 | 54.463 | 157.3406114 | 0 | 0 | 0 | 2.367663 | 1.406284 | 10.832 | 0.47 | 13.91 | 10.7810896 | 1.962122
18 | 252.474 | 1.185015 | 249.4821444 | 39.25197 | 2.219592 |  | 1.770313 | 0 | 10.425 | 0 | 50.499 | 0.4492794 | 0 | 0 | 153.844 | 153.844 | 4.38 |  | 147.1056328 | 1.308769 | 112.4 | 112.4 | 0.39 | 480 | 1171 | 399/8 | 76.93 | 101 | 4 |  | 0 |  | 77.15 | 686.3879 | 14.45 | 6.71 | 28.92 | 0.1979466 | 1,25/1,47 | 8.15 | 6.8 | 9.62 | 146.1 | 1.93 |  |  | 0 | 112.4 | 113.4035 | 5.749305 | 4.496 | 0.8830009 | 10.2453 | 0.861 | 2105.18 | 125 | 2250 | 1 | 2250 |  | 176.772 |  |  |  | 25.203 | 50.499 |  | 1.51 |  |  |  | 1.28 |  |  | 37.94 |  |  |  | 38.7 | 44.12 | 153.844 |  |  |  | 4.38 |  |  |  | 0 | 174.1027428 | 0 | 0 | 0 | 24.8804016 | 50.499 | 147.1056328 | 0 | 0 | 0 | 2.302683 | 1.382446 | 10.425 | 0.24 | 16.84 | 10.39998 | 2.276559
19 | 272.748 | 1.14538 | 269.624 | 39.07127 | 2.148227 |  | 1.71419 | 0 | 10.978 | 0 | 54.476 | 0.4340371 | 0 | 0.575 | 169.788 | 169.788 | 4.36 | 8.16 | 162.3852432 | 1.293803 | 125.51 | 94.27 | 0.67 | 500 | 1173 | 413/8 | 76.83 | 109 | 4 |  | 0 |  | 73.6 | 586.4075 | 13.36 | 5.52 | 25.58 | 0.1662118 | 1,28/1,49 | 8.69 | 6.56 | 8.02 | 153.9 | 2.71 |  |  | 0 | 125.51 | 121.9192 | 4.57253 | 5.0204 | 0.9153624 | 9.59293 | 0.864 | 2230.69 | 125 | 2375 | 1 | 2375 |  | 191.008 |  |  |  | 27.264 | 54.476 |  | 1.42 |  |  |  | 1.51 |  |  | 37.7 |  |  |  | 39.01 | 43.91 | 169.788 |  |  |  | 4.36 |  |  |  | 0 | 188.2956864 | 0 | 0 | 0 | 26.8523136 | 54.476 | 162.3852432 | 0 | 0 | 0 | 2.208151 | 1.338361 | 10.978 | 0.25 | 15.56 | 10.950555 | 2.217762
20 | 257.711 | 1.177421 | 254.6766574 | 39.355 | 2.242464 |  | 1.789413 | 0 | 10.118 | 0 | 51.453 | 0.453051 | 0 | 0 | 158.305 | 158.305 | 4.38 | 16.17 | 151.371241 | 1.332845 | 113.57 | 83.79 | 0.74 | 503 | 1166 | 395/8 | 76.8 | 101 | 4 |  | 0 |  | 72.75 | 640.5741 | 14.03 | 5.53 | 29.07 | 0.1982271 | 1,24/1,46 | 8.9 | 6.95 | 7.43 | 146.65 | 1.52 |  |  | 0 | 113.57 | 116.1927 | 4.187224 | 4.5428 | 0.8702335 | 8.730024 | 0.864 | 2344.26 | 125 | 2500 | 1 | 2500 |  | 180.61 |  |  |  | 25.648 | 51.453 |  | 1.45 |  |  |  | 1.62 |  |  | 38.2 |  |  |  | 38.19 | 43.99 | 158.305 |  |  |  | 4.38 |  |  |  | 0 | 177.991155 | 0 | 0 | 0 | 25.2325024 | 51.453 | 151.371241 | 0 | 0 | 0 | 2.274796 | 1.376595 | 10.118 | 0.31 | 17.22 | 10.0866342 | 2.261613
21 | 250.014 | 0.9342239 | 247.6783094 | 38.64114 | 2.335046 |  | 1.86398 | 0 | 9.955 | 0 | 49.966 | 0.4710663 | 0 | 0 | 154.192 | 154.192 | 4.53 | 7.11 | 147.2071024 | 1.38783 | 106.07 | 106.07 | 0.7 | 507 | 1174 | 411/8 | 76.55 | 100 | 4 |  | 0 |  | 65.15 | 614.217 | 13.43 | 6.66 | 29.56 | 0.2099432 | 1,27/1,47 | 8.86 | 6.88 | 7.74 | 140.8 | 1.49 |  |  | 0 | 106.07 | 111.2406 | 3.906247 | 4.2428 | 0.8483984 | 8.149047 | 0.864 | 2450.33 | 125 | 2625 | 1 | 2625 |  | 175.021 |  |  |  | 25.027 | 49.966 |  | 1.09 |  |  |  | 1.71 |  |  | 37.06 |  |  |  | 38.8 | 44.1 | 154.192 |  |  |  | 4.53 |  |  |  | 0 | 173.1132711 | 0 | 0 | 0 | 24.5990383 | 49.966 | 147.2071024 | 0 | 0 | 0 | 2.379182 | 1.437887 | 9.955 | 0.69 | 16.22 | 9.8863105 | 2.094787
22 | 226.982 | 0.8558605 | 225.0393508 | 39.12078 | 2.066287 |  | 1.649191 | 0 | 9.168 | 0 | 45.426 | 0.4170967 | 0 | 9.071 | 143.672 | 143.672 | 4.81 | 6.81 | 136.7613768 | 1.255728 | 108.91 | 108.91 | 0.49 | 525 | 1178 | 399/8 | 76.31 | 91 | 4 | 4.35 | 39.94124 |  | 67.35 | 618.4005 | 14.43 | 5.05 | 30.12 | 0.2122622 | 1,29/1,50 | 8.05 | 6.73 | 7.25 | 141.9 | 2.18 |  |  | 0 | 108.91 | 102.9848 | 3.782509 | 4.3564 | 0.9440244 | 8.138909 | 0.867 | 2559.24 | 125 | 2750 | 1 | 2750 |  | 181.556 |  |  |  |  | 45.426 |  | 1.07 | [6 empty] | 37.92 |  |  |  |  | 43.92 | 143.672 |  |  |  | 4.81 |  |  |  | 0 | 179.6133508 | 0 | 0 | 0 | 0 | 45.426 | 136.7613768 | 0 | 0 | 0 | 2.1401 | 1.318381 | 9.168 | 0.19 | 18.92 | 9.1505808 | 2.268759
23 | 170.021 | 1.341202 | 167.7406756 | 38.7042 | 2.205373 |  | 1.756556 | 0 | 6.754 | 0 | 34.137 | 0.4488167 | 0 | 6.441 | 114.852 | 114.852 | 4.96 | 7.9 | 109.1553408 | 1.435121 | 32.84 | 52.81 | 1.04 | 517 | 1078 | 288/8 | 75.17 | 70 | 3 | 8.3 | 109.1244 |  | 55.65 | 731.6592 | 10.71 | 4.94 | 18.22 | 0.185351 | 1,25/1,46 | 7.25 | 6.83 | 9.03 | 98.3 | 0.92 |  |  | 0 | 76.06 | 77.08041 | 3.892757 | 3.0424 | 0.8806522 | 6.935157 | 0.867 | 2635.3 | 125 | 2875 | 1 | 2875 |  | 134.434 |  |  |  | 1.45 | 34.137 |  | 1.66 |  |  |  | 3.36 |  |  | 37.36 |  |  |  | 38.18 | 44.02 | 114.852 |  |  |  | 4.96 |  |  |  | 0 | 132.2023956 | 0 | 0 | 0 | 1.40128 | 34.137 | 109.1553408 | 0 | 0 | 0 | 2.207079 | 1.388137 | 6.754 | 0.04 | 18.72 | 6.7512984 | 1.681313
24 | 247.581 | 2.109501 | 242.3582775 | 38.99926 | 2.367705 |  | 1.853109 | 0 | 9.821 | 0 | 52.674 | 0.5145955 | 0 | 0 | 154.054 | 154.054 | 4.03 | 7.39 | 147.8456238 | 1.444369 | 102.36 |  | 1.42 | 498 | 1158 | 406/9 | 75.87 | 99 | 4 | 3.8 | 37.12388 |  | 78.65 | 768.3665 | 14.16 | 5.52 | 31.5 | 0.2295918 | 1,23/1,43 | 8.31 | 6.44 | 7.41 | 137.2 | 2.18 |  |  | 0 | 102.36 | 111.1316 | 4.514621 | 4.0944 | 0.8216486 | 8.609021 | 0.865 | 2737.66 | 125 | 3000 | 1 | 3000 |  | 160.217 |  |  |  | 34.69 | 52.674 |  | 2.45 |  |  |  | 3.74 |  |  | 37.36 |  |  |  | 38.81 | 44.11 | 154.054 |  |  |  | 4.03 |  |  |  | 0 | 156.2916835 | 0 | 0 | 0 | 33.392594 | 52.674 | 147.8456238 | 0 | 0 | 0 | 2.279513 | 1.389945 | 9.821 | 0.37 | 18.41 | 9.7846623 | 2.374267
25 | 269.854 | 2.234117 | 263.8251455 | 38.9153 | 2.026618 |  | 1.612822 | 0 | 10.729 | 0 | 53.868 | 0.4137963 | 0 | 0 | 164.933 | 164.933 | 2.88 | 7.23 | 160.1829296 | 1.230473 | 69.27 |  | 1.71 | 566 | 1173 | 458/9 | 75.11 | 108 | 4 | 7.1 | 54.53987 |  | 78.75 | 604.9316 | 13.27 | 5.79 | 30.9 | 0.1874431 | 1,25/1,45 | 9.93 | 6.36 | 7.34 | 164.85 | 2.02 |  |  | 0 | 130.18 | 122.5885 | 4.477658 | 5.2072 | 0.9523695 | 9.684858 | 0.869 | 2867.84 | 125 | 3125 | 1 | 3125 |  | 178.181 |  |  |  | 37.805 | 53.868 |  | 2.45 |  |  |  | 4.4 |  |  | 37.44 |  |  |  | 38.31 | 44.22 | 164.933 |  |  |  | 2.88 |  |  |  | 0 | 173.8155655 | 0 | 0 | 0 | 36.14158 | 53.868 | 160.1829296 | 0 | 0 | 0 | 2.187693 | 1.312831 | 10.729 | 0.76 | 22.98 | 10.6474596 | 3.257604 | 263.8251455
26 | 287.58 | 1.400435 | 283.552628 | 39.71941 | 2.099612 |  | 1.466995 | 0 | 11.61 | 0 | 85.435 | 0.6326175 | 0 | 0 | 173.16 | 173.16 | 2.98 | 8.42 | 167.999832 | 1.243982 | 70.95 | 36.96 | 1.34 | 548 | 1184 | 457/9 | 74.92 | 115 | 4 | 6.05 | 44.79822 |  | 80.45 | 595.7053 | 16.86 | 5.32 | 30.97 | 0.1825523 | 1,25/1,45 | 9.83 | 6.36 | 8.91 | 169.65 | 1.69 |  |  | 0 | 135.05 | 133.9185 | 5.55275 | 5.402 | 0.8983714 | 10.95475 | 0.87 | 3002.89 | 125 | 3250 | 1 | 3250 |  | 165.921 |  |  |  | 36.224 | 85.435 |  | 1.84 |  |  |  | 2.69 |  |  | 37.81 |  |  |  | 38.11 | 44.11 | 173.16 |  |  |  | 2.98 |  |  |  | 0 | 162.8680536 | 0 | 0 | 0 | 35.2495744 | 85.435 | 167.999832 | 0 | 0 | 0 | 2.143916 | 1.2608 | 11.61 | 0.17 | 17.34 | 11.590263 | 2.68253 | 283.552628
27 | 285.04 | 1.13064 | 281.8172225 | 39.37879 | 1.986307 |  | 1.425319 | 0 | 11.135 | 0 | 79.593 | 0.5609882 | 0 | 0.24 | 169.622 | 169.622 | 3.6 | 35.34 | 163.515608 | 1.152492 |  |  | 1.34 | 540 | 1168 | 458/9 | 72.91 | 114 | 4 | 7.25 | 51.09952 |  | 88.95 | 626.9383 | 13.75 | 5.05 | 30.84 | 0.1745825 | 1,22/1,42 | 9.88 | 6.1 | 10.12 | 176.65 | 1.12 |  |  | 0 | 141.88 | 135.4104 | 6.973179 | 5.6752 | 0.932134 | 12.64838 | 0.873 | 3144.77 | 125 | 3375 | 1 | 3375 |  | 167.655 |  |  |  | 37.792 | 79.593 |  | 1.37 |  |  |  | 2.45 |  |  | 37.43 |  |  |  | 38.46 | 43.92 | 169.622 |  |  |  | 3.6 |  |  |  | 0 | 165.3581265 | 0 | 0 | 0 | 36.866096 | 79.593 | 163.515608 | 0 | 0 | 0 | 2.143531 | 1.2458 | 11.135 | 0.28 | 16.62 | 11.103822 | 2.531141 | 281.8172225
28 | 292.508 | 1.449589 | 288.2678353 | 39.26671 | 2.111543 |  | 1.62182 | 0 | 11.646 | 0 | 66.857 | 0.4897231 | 0 | 0 | 173.027 | 173.027 | 2.83 | 9.74 | 168.1303359 | 1.231544 | 35.76 | 100.76 | 0.95 | 505 | 1172 | 461/9 | 74.7 | 117 | 4 | 5 | 36.62467 |  | 90.35 | 661.8078 | 13.51 | 8.66 | 29.29 | 0.1700435 | 1,19/1,38 | 9.34 | 5.89 | 9.64 | 172.25 | 2.22 |  |  | 0 | 136.52 | 135.1956 | 6.746982 | 5.4608 | 0.9009406 | 12.20778 | 0.874 | 3281.29 | 125 | 3500 | 1 | 3500 |  | 184.669 |  |  |  | 40.982 | 66.857 |  | 1.87 |  |  |  | 1.92 |  |  | 37.91 |  |  |  | 37.74 | 43.95 | 173.027 |  |  |  | 2.83 |  |  |  | 0 | 181.2156897 | 0 | 0 | 0 | 40.1951456 | 66.857 | 168.1303359 | 0 | 0 | 0 | 2.184237 | 1.307299 | 11.646 | 0.31 | 18.72 | 11.6098974 | 2.909468 | 288.2678353
29 | 292.159 | 1.391587 | 288.0933522 | 38.82997 | 2.24267 |  | 1.802509 | 0 | 11.722 | 0 | 56.543 | 0.4401604 | 0 | 0 | 170.693 | 170.693 | 2.27 | 8.64 | 166.8182689 | 1.298601 | 98.61 | 29.85 | 1.02 | 503 | 1182 | 449/9 | 75.35 | 117 | 4 | 5.45 | 42.42566 |  | 90.4 | 703.721 | 14.89 | 5.96 | 37.83 | 0.2205831 | 1,22/1,41 | 9.06 | 6.14 | 10.25 | 171.5 | 0.75 |  |  | 0 | 128.46 | 132.4174 | 7.177887 | 5.1384 | 0.8652685 | 12.31629 | 0.874 | 3409.75 | 125 | 3625 | 1 | 3625 |  | 195.067 |  |  |  | 40.549 | 56.543 |  | 1.55 |  |  |  | 2.57 |  |  | 37.79 |  |  |  | 37.53 | 43.35 | 170.693 |  |  |  | 2.27 |  |  |  | 0 | 192.0434615 | 0 | 0 | 0 | 39.5068907 | 56.543 | 166.8182689 | 0 | 0 | 0 | 2.314695 | 1.359314 | 11.722 | 0.22 | 18.1 | 11.6962116 | 2.809574 | 288.0933522
30 | 282.355 | 1.787073 | 277.3091111 | 38.62991 | 2.403025 |  | 2.003303 | 0 | 11.096 | 0 | 46.128 | 0.3997227 | 0 | 0 | 162.835 | 162.835 | 1.89 | 7.98 | 159.7574185 | 1.38438 | 115.4 | 88.69 | 0.81 | 500 | 1179 | 438/9 | 75.97 | 113 | 4 | 3.55 | 30.76256 |  | 91.4 | 792.0277 | 13.54 | 5.31 | 36.24 | 0.2309016 | 1,27/1,47 | 9.08 | 6.4 | 7.03 | 156.95 |  |  |  | 0 | 115.4 | 125.0978 | 4.977438 | 4.616 | 0.8183896 | 9.593438 | 0.872 | 3525.15 | 125 | 3750 | 1 | 3750 |  | 196.669 |  |  |  | 39.558 | 46.128 |  | 2.27 |  |  |  | 1.47 |  |  | 37.73 |  |  |  | 37.46 | 43.47 | 162.835 |  |  |  | 1.89 |  |  |  | 0 | 192.2046137 | 0 | 0 | 0 | 38.9764974 | 46.128 | 159.7574185 | 0 | 0 | 0 | 2.250128 | 1.331104 | 11.096 | 0.26 | 13.71 | 11.0671504 | 1.997244 | 277.3091111
31 | 0 | 0 | 0 | 0 | 0 |  | 0 | 0 | 0 | 0 | 0 | 0 | 0 | 0 | 0 | 0 | 0 |  | 0 | 0 | [10 empty] | 0 |  |  | 0 |  |  |  | 0 | [8 empty] | 0 | 0 | 0 | 0 | 0 | 0 | 0 |  | 3525.15 | 0 | 3750 | 0 | 3750 | [29 empty] | 0 | 0 | 0 | 0 | 0 | 0 | 0 | 0 | 0 | 0 | 0 | #DIV/0! | #DIV/0! | 0 |  |  | 0 | 0 | 0
е | 8011.832 |  | 7889.488 |  |  | 0 |  | 0 | 319.709 | 0 | 1688.436 |  | 0 | 101.511 | 4797.929003 | 4797.929 | 0 | 305.44 | 4629.909 |  | 2752.66 | 2445.24 | [6 empty] | 119 | 50.85 |  | 0 | 2440.2 |  | 399.43 | 183.34 | 918.97 | [5 empty] | 4572.4 | 55.06 | 0 | 0 |  | 3525.15 | 3604.419 | 160.9257 | 141.006 |  | 301.9317 |  |  | 0 |  | 30 |  | 40.402001 | 5625.664 | 1e-06 | 285.843 | 1e-06 | 657.330001 | 1402.593001 | [14 empty] | 4797.929 | 1e-06 | 1e-06 | 1e-06 |  |  |  |  | 34.361902 | 5524.931 | 9.9999999e-07 | 285.843 | 9.9999999e-07 | 641.7587314 | 1402.593001 | 4629.909 | 9.9999999e-07 | 9.9999999e-07 | 9.9999999e-07 | 2.257516 | 1.341094 | 319.709 | 0.4338802 | 17.73955 | 313.8834 | 73.53069
ср. | 267.0611 | 1.527042 | 262.9829 | 38.81883 | 2.238057 | 0 | 1.759089 | 0 | 10.65697 | 0 | 56.2812 | 0.4789686 | 0 | 3.3837 | 159.931 | 159.931 | 3.501921 | 10.18133 |  | 1.313394 | 91.75533 | 81.508 | 0.8156322 | 505.9 | 1169.033 |  | 75.72552 | 106.8 | 3.966667 | 1.695 | 14.42492 | #DIV/0! | 81.34 | 692.2259 | 13.31433 | 6.111333 | 30.63233 | 0.200982 |  | 8.706 | 6.654 | 8.468667 | 152.4133 | 1.835333 | #DIV/0! | #DIV/0! | #DIV/0! | 117.505 | 120.1473 |  |  | 0.8716228 | 10.06439 | [13 empty] | 14.95 | 1.790591 | 1e-06 | 1.836778e-07 | 1e-06 | 2.368866 | 7.129652e-16 | 43.37 | 37.3245 | 1e-06 | 43.81226 | 1e-06 | 38.46711 | 43.82854 |  |  |  |  | 3.501921 | 1e-06 | 1e-06 | 1e-06 | 5559.293 |  | 2330.195 |  |  |  |  | 4629.909
пл. |  |  |  | 38 | 2.13 | 13.1 | 1.7466 |  | 10.625 |  |  | 0.3834 |  | 15 |  |  |  | 14.875 |  | 1.32 | 3750 | 3750 |  |  | 1190 |  | 76 | [6 empty] | 780 | [8 empty] | 3750 | 26.3 |  |  |  | 125 |  |  |  | 0.9 | [36 empty] | 7889.488
± |  |  |  |  | 0.1080574 | -13.1 |  | 0 | [8 empty] | 3.501921 |  |  | -0.006606432 |  |  |  |  | -20.96667 | [17 empty] | 822.4
[42 empty] | ССП | 125 |  |  | тн | [6 empty] | Дней | 30 | [37 empty] | 7889.488
[37 empty] | План: |  |  |  |  | Суток работы | 29
|  | Средний вес выпуска : | [8 empty] | 38.42353 | т | [29 empty] | Среднесуточное пр-во | 129.3103 |  |  |  | 0 |  | Отставание (-) опережение (+)
[49 empty] | -224.85 |  |  |  | Тн
[49 empty] | -5.996 |  |  |  | %
Диспетчер АО "СЧПЗ" | [10 empty] | Тренина С.А.

## апрель 20 (+544т,+ру,кок)
Сведения по учету производства ферромарганца в АО "СЧПЗ" — ДП-1
[43 empty] | на | 30 |  |  | августа | апреля |  |  |  |  | 2020г
Дата | Расход Mn шихты | [5 empty] | Расх.добавок, флюсов | [8 empty] | Расход кокса |  |  |  |  | Производство FeMn78, т | Производство FeMn с Si<1, т | Сод. Si в сплаве % | Температура колош. газа, °С | Температура гор. дутья °С | Расх. гор. дутья, м3/мин / фурмы,шт | Средн. содерж Mn в сплаве, % | Количество подач, шт | Кол. выпусков, шт | Количество пыли |  | Количество шлака |  |  | Перевал, т | Зеленый шлак, т. | Мелочь Фмн | Удельн.расход мелочи, т | Осн-ть | Сод Al2O3 в шлаке,% | Сод MgO в шлаке,% | Сод. MnO в шлаке, % | Производство фактическое, т | [5 empty] | Теоретический выход FeMn, т | Потери Mn со шлаком расчетно, т |  | Факт. коэф-т извлеч. Mn из расплава | Потери Mn со шлаком расчетно т | Среднее значение коэф-т извлечение Mn из расплава | [5 empty] | Проплавлено руды (влаж.), т | [6 empty] | Влажность руды , % | [6 empty] | Сод. Mn в руде, % | [6 empty] | Сожжено кокса(сух) т |  |  |  | Влажность кокса, %
| Проплавлено шихты (влаж.), т | Влажность шихты , % | Сухой руды, т | Сод. Mn в марг. шихте, % | Удельн расход марг. шихты, т | Отсев руды, т | Удельн расход руды, т | Известняк, т | Шлак тяжелый, т | Fe содер. материалов, т | Агломерат, т | Удельн.расход агломерата, т | Известняк, т | Кварцит,т | Сожжено кокса (сухого, заданный), т | Сожжено кокса (влаж.), т | Влажность кокса, % | Выход кокс. мелочи т | Сухого кокса (заданный), т | Удельн. расход сухого кокса, т | [81 empty] | Тяжелый шлак
[30 empty] | Всего, т | на т FeMn, кг | верх- него | Всего, т | на т FeMn, кг | [8 empty] | Разлито жидкого |  |  | с отвала | % с отвала | Всего годного |  | химические | физические | [48 empty] | ПО ДЦ
[44 empty] | из шлака | c перевала | [5 empty] | 4% |  |  |  | FeMn НИ | План | План по нараст. |  |  | Габон | Маматван | Глория | Агломерат кисл | Казахстан(10-100) | Каражал | Агломерат | Габон | Маматван | Глория |  | Казахстан(10-100) | Каражал |  | Габон | Маматван | Глория | Агломерат кисл | Казахстан(10-100) | Каражал | Агломерат | Кемерово | Губаха+25 | Н.Тагил | Алтай | Кемерово | Губаха+25 | Н.Тагил | Алтай | Габон | Маматван | Глория | Агломерат кисл | Казахстан (10-100) | Каражал | Агломерат | Кемерово | Губаха +25 | Н. Тагил | Алтай | Удельный расход шихты ДП №1 и №3 | Удельный расход кокса ДП №1 и №3 | Кол-во, т | W | Mn |  | ИТОГО
1 | 330.626002 | 1.58 | 325.4021112 | 36.88 | 2.793151 |  | 2.793151 | 0 | 10.566 | 0 |  | 1.716738e-08 | 0 | 10.776 | 192.091003 | 192.091 | 2.71 | 7.23 | 186.8853339 | 1.604166 | 116.5 | 73.49 | 0.74 | 514 | 1178 | 379/9 | 76.74 | 105 | 4 |  | 0 |  | 74.9 | 642.9185 | 12.3 | 10.01 | 29.5 | 0.1926216 | 1,25/1,47 | 8.19 | 7.15 | 8.77 | 153.15 | 2.86 |  |  | 0 | 116.5 | 138.5536 | 5.088453 | 4.66 | 0.744966 | 9.748453 | 0.745 | 116.5 | 125 | 125 | 1 | 125 | 1e-06 | 330.626 | 1e-06 | 1e-06 | 1e-06 | 1e-06 | 1e-06 | 1e-06 | 1.58 | 1e-06 | 1e-06 | 1e-06 | 1e-06 | 1e-06 | 1e-06 | 36.88 | 1e-06 | 1e-06 | 1e-06 | 1e-06 | 1e-06 | 192.091 | 1e-06 | 1e-06 | 1e-06 | 2.71 | 1e-06 | 1e-06 | 1e-06 | 9.9999999e-07 | 325.4021092 | 9.9999999e-07 | 9.9999999e-07 | 9.9999999e-07 | 9.9999999e-07 | 9.9999999e-07 | 186.8853339 | 9.9999999e-07 | 9.9999999e-07 | 9.9999999e-07 | 2.543849 | 1.47369 | 10.566 | 0.25 | 14.79 | 10.539585 | 2.03128 | 135.05 | 153.15 | 262.626 | 330.626 | 152.091 | 192.091 | 98.4 | 116.5
2 | 310.448 | 2.391783 | 303.0227568 | 37.38508 | 2.533635 |  | 2.533635 | 0 | 9.83 | 0 |  | 0 | 0 | 3.573 | 179.829 | 179.829 | 2.65 | 7.87 | 175.0635315 | 1.463742 | 119.6 | 101.5 | 0.64 | 505 | 1179 | 369/9 | 76.72 | 97 | 4 |  | 0 |  | 70.85 | 592.3913 | 12.17 | 6.32 | 29.12 | 0.1917051 | 1,32/1,51 | 8.95 | 6.88 | 7.06 | 151.9 | 3.14 |  |  | 0 | 119.6 | 131.3217 | 3.874796 | 4.784 | 0.8099649 | 8.658796 | 0.77 | 236.1 | 125 | 250 | 1 | 250 | 25.04 | 285.408 | [5 empty] | 14.95 | 1.29 | [5 empty] | 43.37 | 36.86 | [5 empty] | 179.829 |  |  |  | 2.65 |  |  |  | 21.29652 | 281.7262368 | 0 | 0 | 0 | 0 | 0 | 175.0635315 | 0 | 0 | 0 | 2.40561 | 1.409011 | 9.83 | 0.32 | 18.9 | 9.798544 | 2.413875 | 133.8 | 151.9 | 217.408 | 285.408 | 139.829 | 179.829 | 101.5 | 119.6
3 | 340.995 | 3.509705 | 329.0270809 | 36.79995 | 2.288088 |  | 2.288088 | 0 | 10.863 | 0 |  | 0 | 0 | 5.179 | 197.956 | 197.956 | 2.71 | 8.85 | 192.5913924 | 1.3393 | 0 | 94.94 | 0.72 | 508 | 1182 | 401/9 | 72.89 | 109 | 4 |  | 0 |  | 77.15 | 536.509 | 12.14 | 5.71 | 25.39 | 0.1469754 | 1,25/1,49 | 10.81 | 7.27 | 8.82 | 172.75 | 2.15 |  |  | 0 | 143.8 | 147.4335 | 5.271192 | 5.752 | 0.8656613 | 11.02319 | 0.807 | 379.9 | 125 | 375 | 1 | 375 | 15.362 | 325.633 | [5 empty] | 14.95 | 2.97 | [5 empty] | 43.37 | 36.49 | [5 empty] | 197.956 |  |  |  | 2.71 |  |  |  | 13.065381 | 315.9616999 | 0 | 0 | 0 | 0 | 0 | 192.5913924 | 0 | 0 | 0 | 2.134359 | 1.259226 | 10.863 | 0.12 | 16.22 | 10.8499644 | 2.414411 | 154.65 | 172.75 | 257.633 | 325.633 | 157.956 | 197.956
4 | 375.595 | 2 | 368.0831 | 36.98 | 2.33082 |  | 2.33082 | 0 | 12.078 | 0 |  | 0 | 0 | 12.17 | 219.928 | 219.928 | 2.13 |  | 215.2435336 | 1.362991 | 81.97 | 139.82 | 0.49 | 508 | 1179 | 458/9 | 75.03 | 123 | 4 |  | 0 |  | 103.9 | 657.9281 | 11.49 | 6.37 | 34.93 | 0.1771298 | 1,26/1,48 | 8.5 | 6.71 | 10 | 197.2 | 2.02 |  |  | 0 | 157.92 | 161.4166 | 8.048592 | 6.3168 | 0.870481 | 14.36539 | 0.825 | 537.82 | 125 | 500 | 1 | 500 |  | 375.595 | [6 empty] | 2 | [6 empty] | 36.98 | [5 empty] | 219.928 |  |  |  | 2.13 |  |  |  | 0 | 368.0831 | 0 | 0 | 0 | 0 | 0 | 215.2435336 | 0 | 0 | 0 | 2.216089 | 1.297676 | 12.078 | 0.25 | 18.93 | 12.047805 | 3.03965 | 179.1 | 197.2 | 307.595 | 375.595 | 179.928 | 219.928 | 63.87 | 81.97
5 | 383.364 | 1.7 | 376.846812 | 36.87 | 2.441034 |  | 2.441034 | 0 | 12.853 | 0 |  | 0 | 0 | 13.879 | 223.249 | 223.249 | 2.75 | 9.51 | 217.1096525 | 1.406333 | 119.9 | 101.77 | 0.81 | 521 | 1180 | 453/9 | 75.72 | 126 | 4 |  | 0 |  | 96 | 621.8422 | 10.98 | 7.18 | 34.01 | 0.1758077 | 1,29/1,49 | 8.28 | 6.74 | 7.2 | 193.45 | 2.12 |  |  | 0 | 154.38 | 163.4331 | 5.354366 | 6.1752 | 0.8413247 | 11.52957 | 0.828 | 692.2 | 125 | 625 | 1 | 625 |  | 383.364 | [6 empty] | 1.7 | [6 empty] | 36.87 | [5 empty] | 223.249 |  |  |  | 2.75 |  |  |  | 0 | 376.846812 | 0 | 0 | 0 | 0 | 0 | 217.1096525 | 0 | 0 | 0 | 2.327576 | 1.352709 | 12.853 | 0.51 | 19.19 | 12.7874497 | 3.240771 | 175.35 | 193.45 | 315.364 | 383.364 | 183.249 | 223.249 | 101.8 | 119.9
6 | 368.242 | 2.09 | 360.5457422 | 36.76 | 2.30263 |  | 2.30263 | 0 | 11.806 | 0 |  | 0 | 0 | 13.115 | 216.209 | 216.209 | 2.93 | 22.35 | 209.8740763 | 1.340363 | 156.58 | 138.48 | 0.55 | 503 | 1164 | 449/9 | 75.91 | 120 | 4 |  | 0 |  | 106 | 676.9702 | 12.49 | 4.23 | 37.1 | 0.1893823 | 1,27/1,49 | 7.8 | 7 | 8.88 | 195.9 | 2.01 |  |  | 0 | 156.58 | 155.6001 | 7.291606 | 6.2632 | 0.8968079 | 13.55481 | 0.84 | 848.78 | 125 | 750 | 1 | 750 |  | 368.242 | [6 empty] | 2.09 | [6 empty] | 36.76 | [5 empty] | 216.209 |  |  |  | 2.93 |  |  |  | 0 | 360.5457422 | 0 | 0 | 0 | 0 | 0 | 209.8740763 | 0 | 0 | 0 | 2.211415 | 1.298662 | 11.806 | 0.26 | 20.48 | 11.7753044 | 3.176897 | 177.8 | 195.9 | 300.242 | 368.242 | 176.209 | 216.209 | 138.48 | 156.58
7 | 382.727 | 1.79073 | 375.8733912 | 36.69181 | 2.458456 |  | 2.458456 | 0 | 12.969 | 0 |  | 0 | 0 | 9.283 | 223.42 | 223.42 | 2.95 | 7.4 | 216.82911 | 1.418203 | 152.89 |  | 1.45 | 500 | 1177 | 460/9 | 75.64 | 126 | 4 |  | 0 |  | 93.2 | 609.5886 | 14.87 | 5.15 | 35.41 | 0.1841873 | 1,29/1,5 | 8.43 | 6.88 | 6.78 | 192.25 | 1.2 |  |  | 0 | 152.89 | 162.2723 | 4.894969 | 6.1156 | 0.8385324 | 11.01057 | 0.84 | 1001.67 | 125 | 875 | 1 | 875 |  | 369.051 |  |  |  | 13.676 |  |  | 1.76 |  |  |  | 2.62 |  |  | 36.64 |  |  |  | 38.09 |  | 223.42 |  |  |  | 2.95 |  |  |  | 0 | 362.5557024 | 0 | 0 | 0 | 13.3176888 | 0 | 216.82911 | 0 | 0 | 0 | 2.25094 | 1.315563 | 12.969 | 0.18 | 18.1 | 12.9456558 | 3.097784 | 174.15 | 192.25 | 301.051 | 369.051 | 183.42 | 223.42 | 134.79 | 152.89
8 | 370.347 | 2.366964 | 361.581019 | 36.69554 | 2.264268 |  | 2.264268 | 0 | 12.309 | 0 |  | 0 | 0 | 0.92 | 215.072 | 215.072 | 2.95 | 7.06 | 208.727376 | 1.307079 | 122.15 | 112.13 | 0.59 | 504 | 1167 | 439/9 | 75.05 | 121 | 4 |  | 0 |  | 99.25 | 621.5167 | 14.38 | 6.3 | 35.29 | 0.1769366 | 1,26/1,48 | 9.3 | 6.53 | 9.79 | 199.45 | 1.83 |  |  | 0 | 159.69 | 157.4755 | 7.526924 | 6.3876 | 0.9032532 | 13.91452 | 0.848 | 1161.36 | 125 | 1000 | 1 | 1000 |  | 331.597 |  |  |  | 38.75 |  |  | 2.3 |  |  |  | 2.94 |  |  | 36.48 |  |  |  | 38.54 |  | 215.072 |  |  |  | 2.95 |  |  |  | 0 | 323.970269 | 0 | 0 | 0 | 37.61075 | 0 | 208.727376 | 0 | 0 | 0 | 2.310578 | 1.350122 | 12.309 | 0.37 | 19.18 | 12.2634567 | 3.134085 | 181.35 | 199.45 | 263.597 | 331.597 | 175.072 | 215.072 | 104.05 | 122.15
9 | 320.421 | 2.227645 | 313.2831565 | 36.54739 | 2.708656 |  | 2.708656 | 0 | 10.073 | 0 |  | 0 | 0 | 2.57 | 188.527 | 188.527 | 2.92 | 12.08 | 183.0220116 | 1.582414 | 115.66 | 97.56 | 0.72 | 495 | 1158 | 405/8 | 75.7 | 101 | 4 |  | 0 |  | 84.15 | 727.5635 | 12.25 | 6.76 | 34.57 | 0.2228166 | 1,26/1,47 | 9.4 | 6.68 | 7.4 | 155.15 | 1.84 |  |  | 0 | 115.66 | 134.5526 | 4.82381 | 4.6264 | 0.7646904 | 9.45021 | 0.84 | 1277.02 | 125 | 1125 | 1 | 1125 |  | 295.112 |  |  |  | 25.309 |  |  | 2.2 |  |  |  | 2.55 |  |  | 36.5 |  |  |  | 37.1 |  | 188.527 |  |  |  | 2.92 |  |  |  | 0 | 288.619536 | 0 | 0 | 0 | 24.6636205 | 0 | 183.0220116 | 0 | 0 | 0 | 2.351207 | 1.372321 | 10.073 | 0.17 | 18.9 | 10.0558759 | 2.510648 | 137.05 | 155.15 | 227.112 | 295.112 | 148.527 | 188.527 | 97.56 | 115.66
10 | 330.89 | 1.773647 | 325.02118 | 37.4665 | 2.410242 |  | 2.410242 | 0 | 10.415 | 0 |  | 0 | 0 | 2.612 | 195.52 | 195.52 | 3.55 | 24.93 | 188.57904 | 1.398436 | 76.75 | 87.74 | 0.94 | 487 | 1178 | 401/8 | 75.01 | 105 | 4 |  | 0 |  | 72.95 | 540.9714 | 12.15 | 6.38 | 29.85 | 0.1768889 | 1,27/1,48 | 9.41 | 6.51 | 6.58 | 168.75 | 2.33 |  |  | 0 | 134.85 | 144.5416 | 3.718395 | 5.394 | 0.8306448 | 9.112395 | 0.839 | 1411.87 | 125 | 1250 | 1 | 1250 |  | 304.63 |  |  |  | 26.26 |  |  | 1.68 |  |  |  | 2.86 |  |  | 37.28 |  |  |  | 39.63 |  | 195.52 |  |  |  | 3.55 |  |  |  | 0 | 299.512216 | 0 | 0 | 0 | 25.508964 | 0 | 188.57904 | 0 | 0 | 0 | 2.451971 | 1.440418 | 10.415 | 0.16 | 20.31 | 10.398336 | 2.815494 | 150.65 | 168.75 | 236.63 | 304.63 | 155.52 | 195.52 | 58.65 | 76.75
11 | 325.926 | 1.61113 | 320.6749095 | 38.1178 | 2.392918 |  | 2.392918 | 0 | 10.39 | 0 |  | 0 | 0 | 2.566 | 197.005 | 197.005 | 4.09 | 7.71 | 188.9474955 | 1.409951 | 134.01 | 87.35 | 0.69 | 487 | 1173 | 390/8 | 76.68 | 103 | 4 |  | 0 |  | 92 | 686.5159 | 11.57 | 4.29 | 29.99 | 0.1797423 | 1,26/1,47 | 8 | 6.74 | 9.19 | 166.85 | 1.44 |  |  | 0 | 134.01 | 141.829 | 6.549493 | 5.3604 | 0.8406718 | 11.90989 | 0.839 | 1545.88 | 125 | 1375 | 1 | 1375 |  | 300.051 |  |  |  | 25.875 |  |  | 1.55 |  |  |  | 2.32 |  |  | 38.04 |  |  |  | 39.02 |  | 197.005 |  |  |  | 4.09 |  |  |  | 0 | 295.4002095 | 0 | 0 | 0 | 25.2747 | 0 | 188.9474955 | 0 | 0 | 0 | 2.383041 | 1.419988 | 10.39 | 0.19 | 19.71 | 10.370259 | 2.665595 | 148.75 | 166.85 | 232.051 | 300.051 | 157.005 | 197.005 | 115.91 | 134.01
12 | 330.615 | 1.723099 | 324.9181777 | 37.52129 | 2.592501 |  | 2.592501 | 0 | 10.268 | 0 |  | 0 | 0 | 2.115 | 197.388 | 197.388 | 4.31 |  | 188.8805772 | 1.507066 | 125.33 | 107.23 | 0.35 | 480 | 1178 | 383/8 | 76.08 | 105 | 4 |  | 0 |  | 84.7 | 675.8158 | 13.33 | 7.12 | 30.65 | 0.18949 | 1,24/1,44 | 7.76 | 6.31 | 10.73 | 161.75 | 1.35 |  |  | 0 | 125.33 | 142.4441 | 7.04024 | 5.0132 | 0.7821206 | 12.05344 | 0.834 | 1671.21 | 125 | 1500 | 1 | 1500 |  | 304.346 |  |  |  | 26.269 |  |  | 1.65 |  |  |  | 2.57 |  |  | 37.36 |  |  |  | 39.39 |  | 197.388 |  |  |  | 4.31 |  |  |  | 0 | 299.324291 | 0 | 0 | 0 | 25.5938867 | 0 | 188.8805772 | 0 | 0 | 0 | 2.402228 | 1.426258 | 10.268 | 0.14 | 18.93 | 10.2536248 | 2.551277 | 143.65 | 161.75 | 236.346 | 304.346 | 157.388 | 197.388 | 107.23 | 125.33
13 | 324.707 | 2.434726 | 316.8012744 | 37.74461 | 2.390953 |  | 2.390953 | 0 | 10.188 | 0 |  | 0 | 0 | 1.616 | 195.168 | 195.168 | 4.41 | 9.13 | 186.5610912 | 1.408008 | 132.5 | 114.4 | 0.37 | 509 | 1167 | 393/8 | 76.65 | 103 | 4 |  | 0 |  | 84.5 | 637.7358 | 12.02 | 7.03 | 29.21 | 0.1754881 | 1,26/1,47 | 8.2 | 6.8 | 8.42 | 166.45 | 2.29 |  |  | 0 | 132.5 | 138.2368 | 5.511542 | 5.3 | 0.8493491 | 10.81154 | 0.836 | 1803.71 | 125 | 1625 | 1 | 1625 |  | 298.808 |  |  |  | 25.899 |  |  | 2.41 |  |  |  | 2.72 |  |  | 37.68 |  |  |  | 38.49 |  | 195.168 |  |  |  | 4.41 |  |  |  | 0 | 291.6067272 | 0 | 0 | 0 | 25.1945472 | 0 | 186.5610912 | 0 | 0 | 0 | 2.37418 | 1.421346 | 10.188 | 4.63 | 16.15 | 9.7162956 | 2.047204 | 148.35 | 166.45 | 230.808 | 298.808 | 155.168 | 195.168 | 114.4 | 132.5
14 | 300.533 | 2.329818 | 293.5311274 | 37.88596 | 2.761087 |  | 2.761087 | 0 | 9.191 | 0 |  | 0 | 0 | 1.423 | 181.774 | 181.774 | 4.52 | 15.31 | 173.5578152 | 1.632563 | 106.31 | 64.37 | 0.68 | 529 | 1156 | 396/8 | 75.82 | 93 | 4 |  | 0 |  | 66.45 | 625.0588 | 13.78 | 6.7 | 29.4 | 0.209551 | 1,24/1,45 | 7.99 | 6.45 | 9.49 | 140.3 | 2.11 |  |  | 0 | 106.31 | 130.3444 | 4.885011 | 4.2524 | 0.7248121 | 9.137411 | 0.828 | 1910.02 | 125 | 1750 | 1 | 1750 |  | 277.275 |  |  |  | 23.258 |  |  | 2.36 |  |  |  | 1.97 |  |  | 37.79 |  |  |  | 39.03 |  | 181.774 |  |  |  | 4.52 |  |  |  | 0 | 270.73131 | 0 | 0 | 0 | 22.7998174 | 0 | 173.5578152 | 0 | 0 | 0 | 2.519188 | 1.513456 | 9.191 | 0.38 | 19.04 | 9.1560742 | 2.299283 | 122.2 | 140.3 | 209.275 | 277.275 | 141.774 | 181.774 | 88.21 | 106.31
15 | 316.927 | 1.53133 | 312.0738017 | 37.40792 | 2.453796 |  | 2.453796 | 0 | 9.638 | 0 |  | 0 | 0 | 1.493 | 190.245 | 190.245 | 4.26 | 10.63 | 182.140563 | 1.432148 | 127.18 | 109.08 | 0.61 | 508 | 1152 | 396/8 | 76.91 | 99 | 4 |  | 0 |  | 70.4 | 553.5462 | 15.22 | 5.34 | 25.14 | 0.1618802 | 1,28/1,49 | 8.08 | 6.45 | 8.99 | 155.3 | 2.36 |  |  | 0 | 127.18 | 134.5641 | 4.902715 | 5.0872 | 0.8378779 | 9.989915 | 0.829 | 2037.2 | 125 | 1875 | 1 | 1875 |  | 290.372 |  |  |  | 26.555 |  |  | 1.44 |  |  |  | 2.53 |  |  | 37.33 |  |  |  | 38.26 |  | 190.245 |  |  |  | 4.26 |  |  |  | 0 | 286.1906432 | 0 | 0 | 0 | 25.8831585 | 0 | 182.140563 | 0 | 0 | 0 | 2.394572 | 1.422527 | 9.638 | 0.23 | 16.42 | 9.6158326 | 2.052945 | 137.2 | 155.3 | 222.372 | 290.372 | 150.245 | 190.245 | 109.08 | 127.18
16 | 328.054 | 1.109427 | 324.4144801 | 37.69145 | 2.551833 |  | 2.551833 | 0 | 10.283 | 0 |  | 0 | 0 | 1.372 | 197.092 | 197.092 | 4.27 | 8.02 | 188.6761716 | 1.48412 | 127.13 | 82.82 | 0.78 | 471 | 1171 | 405/8 | 77.33 | 104 | 4 |  | 0 |  | 72.15 | 567.5293 | 15.42 | 5.51 | 30.88 | 0.1904997 | 1,26/1,48 | 8.44 | 7.04 | 7.54 | 162.1 | 1.42 |  |  | 0 | 127.13 | 139.8161 | 4.21417 | 5.0852 | 0.8039943 | 9.29937 | 0.828 | 2164.33 | 125 | 2000 | 1 | 2000 |  | 301.963 |  |  |  | 26.091 |  |  | 1.08 |  |  |  | 1.45 |  |  | 37.53 |  |  |  | 39.56 |  | 197.092 |  |  |  | 4.27 |  |  |  | 0 | 298.7017996 | 0 | 0 | 0 | 25.7126805 | 0 | 188.6761716 | 0 | 0 | 0 | 2.328918 | 1.374401 | 10.283 | 0.4 | 13.4 | 10.241868 | 1.774745 | 144 | 162.1 | 233.963 | 301.963 | 157.092 | 197.092 | 109.03 | 127.13
17 | 340.388 | 1.530051 | 335.1798884 | 37.42858 | 2.461843 |  | 2.461843 | 0 | 10.832 | 0 |  | 0 | 0 | 0.522 | 204.479 | 204.479 | 4.34 | 16.47 | 195.6046114 | 1.436685 | 136.15 | 118.05 | 0.42 | 456 | 1176 | 409/8 | 76.43 | 109 | 4 |  | 0 |  | 81.05 | 595.2993 | 12.48 | 6.92 | 29.49 | 0.1727592 | 1,23/1,45 | 8.31 | 7.04 | 8.63 | 170.7 | 1.86 |  |  | 0 | 136.15 | 145.2573 | 5.418364 | 5.446 | 0.829469 | 10.86436 | 0.828 | 2300.48 | 125 | 2125 | 1 | 2125 |  | 313.192 |  |  |  | 27.196 |  |  | 1.57 |  |  |  | 1.07 |  |  | 37.26 |  |  |  | 39.37 |  | 204.479 |  |  |  | 4.34 |  |  |  | 0 | 308.2748856 | 0 | 0 | 0 | 26.9050028 | 0 | 195.6046114 | 0 | 0 | 0 | 2.435146 | 1.443509 | 10.832 | 0.47 | 13.91 | 10.7810896 | 1.962122 | 152.6 | 170.7 | 245.192 | 313.192 | 164.479 | 204.479 | 118.05 | 136.15
18 | 320.474 | 1.491912 | 315.6928095 | 37.99977 | 2.419102 |  | 2.419102 | 0 | 10.425 | 0 |  | 0 | 0 | 0 | 193.844 | 193.844 | 4.38 |  | 185.3536328 | 1.420334 | 130.5 | 112.4 | 0.39 | 480 | 1171 | 399/8 | 76.93 | 101 | 4 |  | 0 |  | 77.15 | 591.1877 | 14.45 | 6.71 | 28.92 | 0.1761267 | 1,25/1,47 | 8.15 | 6.8 | 9.62 | 164.2 | 1.93 |  |  | 0 | 130.5 | 138.4098 | 5.749305 | 5.22 | 0.836875 | 10.9693 | 0.828 | 2430.98 | 125 | 2250 | 1 | 2250 |  | 295.271 |  |  |  | 25.203 |  |  | 1.51 |  |  |  | 1.28 |  |  | 37.94 |  |  |  | 38.7 |  | 193.844 |  |  |  | 4.38 |  |  |  | 0 | 290.8124079 | 0 | 0 | 0 | 24.8804016 | 0 | 185.3536328 | 0 | 0 | 0 | 2.374479 | 1.421153 | 10.425 | 0.24 | 16.84 | 10.39998 | 2.276559 | 146.1 | 164.2 | 227.271 | 295.271 | 153.844 | 193.844 | 112.4 | 130.5
19 | 340.748 | 1.427201 | 335.8848408 | 37.80482 | 2.338868 |  | 2.338868 | 0 | 10.978 | 0 |  | 0 | 0 | 0.575 | 209.788 | 209.788 | 4.36 | 8.16 | 200.6412432 | 1.397126 | 143.61 | 94.27 | 0.67 | 500 | 1173 | 413/8 | 76.83 | 109 | 4 |  | 0 |  | 73.6 | 512.4991 | 13.36 | 5.52 | 25.58 | 0.1487209 | 1,28/1,49 | 8.69 | 6.56 | 8.02 | 172 | 2.71 |  |  | 0 | 143.61 | 146.5027 | 4.57253 | 5.7444 | 0.8689164 | 10.31693 | 0.83 | 2574.59 | 125 | 2375 | 1 | 2375 |  | 313.484 |  |  |  | 27.264 |  |  | 1.42 |  |  |  | 1.51 |  |  | 37.7 |  |  |  | 39.01 |  | 209.788 |  |  |  | 4.36 |  |  |  | 0 | 309.0325272 | 0 | 0 | 0 | 26.8523136 | 0 | 200.6412432 | 0 | 0 | 0 | 2.2804 | 1.376917 | 10.978 | 0.25 | 15.56 | 10.950555 | 2.217762 | 153.9 | 172 | 245.484 | 313.484 | 169.788 | 209.788 | 125.51 | 143.61
20 | 325.711 | 1.463387 | 320.9445889 | 38.19921 | 2.437492 |  | 2.437492 | 0 | 10.118 | 0 |  | 0 | 0 | 0 | 198.305 | 198.305 | 4.38 | 16.17 | 189.619241 | 1.44011 | 131.67 | 83.79 | 0.74 | 503 | 1166 | 395/8 | 76.8 | 101 | 4 |  | 0 |  | 72.75 | 552.5177 | 14.03 | 5.53 | 29.07 | 0.1764492 | 1,24/1,46 | 8.9 | 6.95 | 7.43 | 164.75 | 1.52 |  |  | 0 | 131.67 | 141.6214 | 4.187224 | 5.2668 | 0.8248284 | 9.454024 | 0.83 | 2706.26 | 125 | 2500 | 1 | 2500 |  | 300.063 |  |  |  | 25.648 |  |  | 1.45 |  |  |  | 1.62 |  |  | 38.2 |  |  |  | 38.19 |  | 198.305 |  |  |  | 4.38 |  |  |  | 0 | 295.7120865 | 0 | 0 | 0 | 25.2325024 | 0 | 189.619241 | 0 | 0 | 0 | 2.349233 | 1.41614 | 10.118 | 0.31 | 17.22 | 10.0866342 | 2.261613 | 146.65 | 164.75 | 232.063 | 300.063 | 158.305 | 198.305 | 113.57 | 131.67
21 | 318.014 | 1.138793 | 314.39248 | 37.19693 | 2.531952 |  | 2.531952 | 0 | 9.955 | 0 |  | 0 | 0 | 0 | 194.192 | 194.192 | 4.53 | 7.11 | 185.3951024 | 1.493075 | 124.17 | 106.07 | 0.7 | 507 | 1174 | 411/8 | 76.55 | 100 | 4 |  | 0 |  | 65.15 | 524.6839 | 13.43 | 6.66 | 29.56 | 0.1860289 | 1,27/1,47 | 8.86 | 6.88 | 7.74 | 158.9 | 1.49 |  |  | 0 | 124.17 | 135.4618 | 3.906247 | 4.9668 | 0.8127979 | 8.873047 | 0.829 | 2830.43 | 125 | 2625 | 1 | 2625 |  | 292.987 |  |  |  | 25.027 |  |  | 1.09 |  |  |  | 1.71 |  |  | 37.06 |  |  |  | 38.8 |  | 194.192 |  |  |  | 4.53 |  |  |  | 0 | 289.7934417 | 0 | 0 | 0 | 24.5990383 | 0 | 185.3951024 | 0 | 0 | 0 | 2.451417 | 1.475032 | 9.955 | 0.69 | 16.22 | 9.8863105 | 2.094787 | 140.8 | 158.9 | 224.987 | 292.987 | 154.192 | 194.192 | 106.07 | 124.17
22 | 294.982 | 1.07 | 291.8256926 | 37.92 | 2.297659 |  | 2.297659 | 0 | 9.168 | 0 |  | 0 | 0 | 9.071 | 183.672 | 183.672 | 4.81 | 6.81 | 174.8373768 | 1.376564 | 127.01 | 108.91 | 0.49 | 525 | 1178 | 399/8 | 76.31 | 91 | 4 | 4.35 | 34.24927 |  | 67.35 | 530.2732 | 14.43 | 5.05 | 30.12 | 0.18825 | 1,29/1,50 | 8.05 | 6.73 | 7.25 | 160 | 2.18 |  |  | 0 | 127.01 | 128.8661 | 3.782509 | 5.0804 | 0.8758455 | 8.862909 | 0.831 | 2957.44 | 125 | 2750 | 1 | 2750 |  | 294.982 | [6 empty] | 1.07 | [6 empty] | 37.92 | [5 empty] | 183.672 |  |  |  | 4.81 |  |  |  | 0 | 291.8256926 | 0 | 0 | 0 | 0 | 0 | 174.8373768 | 0 | 0 | 0 | 2.225014 | 1.361408 | 9.168 | 0.19 | 18.92 | 9.1505808 | 2.268759 | 141.9 | 160 | 226.982 | 294.982 | 143.672 | 183.672 | 108.91 | 127.01
23 | 238.021 | 1.670356 | 234.0452014 | 37.365 | 2.485612 |  | 2.485612 | 0 | 6.754 | 0 |  | 0 | 0 | 6.441 | 154.852 | 154.852 | 4.96 | 7.9 | 147.1713408 | 1.562992 | 50.94 | 52.81 | 1.04 | 517 | 1078 | 288/8 | 75.17 | 70 | 3 | 8.3 | 88.14783 |  | 55.65 | 591.0153 | 10.71 | 4.94 | 18.22 | 0.1565292 | 1,25/1,46 | 7.25 | 6.83 | 9.03 | 116.4 | 0.92 |  |  | 0 | 94.16 | 103.244 | 3.892757 | 3.7664 | 0.8093686 | 7.659157 | 0.831 | 3051.6 | 125 | 2875 | 1 | 2875 |  | 236.571 |  |  |  | 1.45 |  |  | 1.66 |  |  |  | 3.36 |  |  | 37.36 |  |  |  | 38.18 |  | 154.852 |  |  |  | 4.96 |  |  |  | 0 | 232.6439214 | 0 | 0 | 0 | 1.40128 | 0 | 147.1713408 | 0 | 0 | 0 | 2.295564 | 1.431415 | 6.754 | 0.04 | 18.72 | 6.7512984 | 1.681313 | 98.3 | 116.4 | 168.571 | 236.571 | 114.852 | 154.852 | 32.84 | 50.94
24 | 315.581 | 2.591802 | 307.4017645 | 37.51939 | 2.551899 |  | 2.551899 | 0 | 9.821 | 0 |  | 0 | 0 | 0 | 194.054 | 194.054 | 4.03 | 7.39 | 186.2336238 | 1.54602 | 120.46 |  | 1.42 | 498 | 1158 | 406/9 | 75.87 | 99 | 4 | 3.8 | 31.54574 |  | 78.65 | 652.9138 | 14.16 | 5.52 | 31.5 | 0.2028332 | 1,23/1,43 | 8.31 | 6.44 | 7.41 | 155.3 | 2.18 |  |  | 0 | 120.46 | 135.0851 | 4.514621 | 4.8184 | 0.7924116 | 9.333021 | 0.829 | 3172.06 | 125 | 3000 | 1 | 3000 |  | 280.891 |  |  |  | 34.69 |  |  | 2.45 |  |  |  | 3.74 |  |  | 37.36 |  |  |  | 38.81 |  | 194.054 |  |  |  | 4.03 |  |  |  | 0 | 274.0091705 | 0 | 0 | 0 | 33.392594 | 0 | 186.2336238 | 0 | 0 | 0 | 2.352729 | 1.430671 | 9.821 | 0.37 | 18.41 | 9.7846623 | 2.374267 | 137.2 | 155.3 | 212.891 | 280.891 | 154.054 | 194.054 | 102.36 | 120.46
25 | 337.854 | 2.6682 | 328.8393795 | 37.53735 | 2.217692 |  | 2.217692 | 0 | 10.729 | 0 |  | 0 | 0 | 0 | 204.933 | 204.933 | 2.88 | 7.23 | 199.0309296 | 1.342264 | 87.37 |  | 1.71 | 566 | 1173 | 458/9 | 75.11 | 108 | 4 | 7.1 | 47.88238 |  | 78.75 | 531.0898 | 13.27 | 5.79 | 30.9 | 0.1688986 | 1,25/1,45 | 9.93 | 6.36 | 7.34 | 182.95 | 2.02 |  |  | 0 | 148.28 | 146.7285 | 4.477658 | 5.9312 | 0.9022625 | 10.40886 | 0.832 | 3320.34 | 125 | 3125 | 1 | 3125 |  | 300.049 |  |  |  | 37.805 |  |  | 2.45 |  |  |  | 4.4 |  |  | 37.44 |  |  |  | 38.31 |  | 204.933 |  |  |  | 2.88 |  |  |  | 0 | 292.6977995 | 0 | 0 | 0 | 36.14158 | 0 | 199.0309296 | 0 | 0 | 0 | 2.258161 | 1.354656 | 10.729 | 0.76 | 22.98 | 10.6474596 | 3.257604 | 164.85 | 182.95 | 232.049 | 300.049 | 164.933 | 204.933 | 69.27 | 87.37
26 | 355.58 | 1.926592 | 348.729424 | 37.84056 | 2.277045 |  | 2.277045 | 0 | 11.61 | 0 |  | 0 | 0 | 0 | 213.16 | 213.16 | 2.98 | 8.42 | 206.807832 | 1.350361 | 89.05 | 36.96 | 1.34 | 548 | 1184 | 457/9 | 74.92 | 115 | 4 | 6.05 | 39.50375 |  | 80.45 | 525.302 | 16.86 | 5.32 | 30.97 | 0.1649534 | 1,25/1,45 | 9.83 | 6.36 | 8.91 | 187.75 | 1.69 |  |  | 0 | 153.15 | 156.4494 | 5.55275 | 6.126 | 0.869498 | 11.67875 | 0.834 | 3473.49 | 125 | 3250 | 1 | 3250 |  | 319.356 |  |  |  | 36.224 |  |  | 1.84 |  |  |  | 2.69 |  |  | 37.81 |  |  |  | 38.11 |  | 213.16 |  |  |  | 2.98 |  |  |  | 0 | 313.4798496 | 0 | 0 | 0 | 35.2495744 | 0 | 206.807832 | 0 | 0 | 0 | 2.217177 | 1.305214 | 11.61 | 0.17 | 17.34 | 11.590263 | 2.68253 | 169.65 | 187.75 | 251.356 | 319.356 | 173.16 | 213.16 | 70.95 | 89.05
27 | 353.04 | 1.485611 | 347.7951984 | 37.54026 | 2.173992 |  | 2.173992 | 0 | 11.135 | 0 |  | 0 | 0 | 0.24 | 209.622 | 209.622 | 3.6 | 35.34 | 202.075608 | 1.26313 | 0 |  | 1.34 | 540 | 1168 | 458/9 | 72.91 | 114 | 4 | 7.25 | 45.31816 |  | 88.95 | 556.007 | 13.75 | 5.05 | 30.84 | 0.1583569 | 1,22/1,42 | 9.88 | 6.1 | 10.12 | 194.75 | 1.12 |  |  | 0 | 159.98 | 158.8632 | 6.973179 | 6.3992 | 0.8933712 | 13.37238 | 0.836 | 3633.47 | 125 | 3375 | 1 | 3375 |  | 315.248 |  |  |  | 37.792 |  |  | 1.37 |  |  |  | 2.45 |  |  | 37.43 |  |  |  | 38.46 |  | 209.622 |  |  |  | 3.6 |  |  |  | 0 | 310.9291024 | 0 | 0 | 0 | 36.866096 | 0 | 202.075608 | 0 | 0 | 0 | 2.218491 | 1.289957 | 11.135 | 0.28 | 16.62 | 11.103822 | 2.531141 | 176.65 | 194.75 | 247.248 | 315.248 | 169.622 | 209.622
28 | 360.508 | 1.875684 | 353.7460094 | 37.89067 | 2.287841 |  | 2.287841 | 0 | 11.646 | 0 |  | 0 | 0 | 0 | 213.027 | 213.027 | 2.83 | 9.74 | 206.9983359 | 1.338755 | 53.86 | 100.76 | 0.95 | 505 | 1172 | 461/9 | 74.7 | 117 | 4 | 5 | 32.33734 |  | 90.35 | 584.3358 | 13.51 | 8.66 | 29.29 | 0.1538744 | 1,19/1,38 | 9.34 | 5.89 | 9.64 | 190.35 | 2.22 |  |  | 0 | 154.62 | 159.5548 | 6.746982 | 6.1848 | 0.8617125 | 12.93178 | 0.837 | 3788.09 | 125 | 3500 | 1 | 3500 |  | 319.526 |  |  |  | 40.982 |  |  | 1.87 |  |  |  | 1.92 |  |  | 37.91 |  |  |  | 37.74 |  | 213.027 |  |  |  | 2.83 |  |  |  | 0 | 313.5508638 | 0 | 0 | 0 | 40.1951456 | 0 | 206.9983359 | 0 | 0 | 0 | 2.281127 | 1.364088 | 11.646 | 0.31 | 18.72 | 11.6098974 | 2.909468 | 172.25 | 190.35 | 251.526 | 319.526 | 173.027 | 213.027 | 35.76 | 53.86
29 | 360.159 | 1.664838 | 354.1629357 | 37.76073 | 2.416505 |  | 2.416505 | 0 | 11.722 | 0 |  | 0 | 0 | 0 | 210.693 | 210.693 | 2.27 | 8.64 | 205.9102689 | 1.404955 | 116.71 | 29.85 | 1.02 | 503 | 1182 | 449/9 | 75.35 | 117 | 4 | 5.45 | 37.18614 |  | 90.4 | 616.8122 | 14.89 | 5.96 | 37.83 | 0.1995253 | 1,22/1,41 | 9.06 | 6.14 | 10.25 | 189.6 | 0.75 |  |  | 0 | 146.56 | 157.7535 | 7.177887 | 5.8624 | 0.8257627 | 13.04029 | 0.837 | 3934.65 | 125 | 3625 | 1 | 3625 |  | 319.61 |  |  |  | 40.549 |  |  | 1.55 |  |  |  | 2.57 |  |  | 37.79 |  |  |  | 37.53 |  | 210.693 |  |  |  | 2.27 |  |  |  | 0 | 314.656045 | 0 | 0 | 0 | 39.5068907 | 0 | 205.9102689 | 0 | 0 | 0 | 2.38613 | 1.402128 | 11.722 | 0.22 | 18.1 | 11.6962116 | 2.809574 | 171.5 | 189.6 | 251.61 | 319.61 | 170.693 | 210.693 | 98.61 | 116.71
30 | 334.888 | 2.175502 | 327.6025064 | 37.69811 | 2.435706 |  | 2.435706 | 0 | 11.096 | 0 |  | 0 | 0 | 0 | 193.482 | 193.482 | 1.89 | 7.98 | 189.8251902 | 1.41134 | 133.5 | 88.69 | 0.81 | 500 | 1179 | 438/9 | 75.97 | 113 | 4 | 3.55 | 26.39405 |  | 91.4 | 679.5539 | 13.54 | 5.31 | 36.24 | 0.2058506 | 1,27/1,47 | 9.08 | 6.4 | 7.03 | 176.05 |  |  |  | 0 | 134.5 | 143.9157 | 4.977438 | 5.38 | 0.827366 | 10.35744 | 0.836 | 4069.15 | 125 | 3750 | 1 | 3750 |  | 295.33 |  |  |  | 39.558 |  |  | 2.27 |  |  |  | 1.47 |  |  | 37.73 |  |  |  | 37.46 |  | 193.482 |  |  |  | 1.89 |  |  |  | 0 | 288.626009 | 0 | 0 | 0 | 38.9764974 | 0 | 189.8251902 | 0 | 0 | 0 | 2.27182 | 1.344873 | 11.096 | 0.26 | 13.71 | 11.0671504 | 1.997244 | 156.95 | 176.05 | 242.797 | 295.33 | 162.835 | 193.482 | 115.4 | 133.5
31 | 0 | 0 | 0 | 0 | 0 |  | 0 | 0 | 0 | 0 | 0 | 0 | 0 | 0 | 0 | 0 | 0 |  | 0 | 0 | [10 empty] | 0 |  |  | 0 |  |  |  | 0 | [8 empty] | 0 | 0 | 0 | 0 | 0 | 0 | 0 |  | 4069.15 | 0 | 3750 | 0 | 3750 | [29 empty] | 0 | 0 | 0 | 0 | 0 | 0 | 0 | 0 | 0 | 0 | 0 | #DIV/0! | #DIV/0! | 0 |  |  | 0 | 0
е | 10036.37 |  | 9847.343 |  |  | 0 |  | 0 | 319.709 | 0 | 0 |  | 0 | 101.511 | 5988.576003 | 5988.576 | 0 | 305.44 | 5778.193 |  | 3259.46 | 2445.24 | [6 empty] | 119 | 50.85 |  | 0 | 2440.2 |  | 399.43 | 183.34 | 918.97 | [5 empty] | 5116.4 | 55.06 | 0 | 0 |  | 4069.15 | 4321.548 | 160.9257 | 162.766 |  | 323.6917 |  |  | 0 |  | 30 |  | 40.402001 | 9338.633 | 1e-06 | 1e-06 | 1e-06 | 657.330001 | 1e-06 | [14 empty] | 5988.576 | 1e-06 | 1e-06 | 1e-06 |  |  |  |  | 34.361902 | 9171.222 | 9.9999999e-07 | 9.9999999e-07 | 9.9999999e-07 | 641.7587314 | 9.9999999e-07 | 5778.193 | 9.9999999e-07 | 9.9999999e-07 | 9.9999999e-07 | 2.329073 | 1.382152 | 319.709 | 0.4338802 | 17.73955 | 313.8834 | 73.52214
ср. | 334.5455 | 1.883373 | 328.2448 | 37.42459 | 2.42 | 0 | 2.42 | 0 | 10.65697 | 0 | 0 | 4.915031e-10 | 0 | 3.3837 | 199.6192001 | 199.6192 | 3.51307 | 10.18133 |  | 1.42 | 108.6487 | 81.508 | 0.814301 | 505.9 | 1169.033 |  | 75.73432 | 106.8 | 3.966667 | 1.695 | 12.49647 | #DIV/0! | 81.34 | 599.683 | 13.31433 | 6.111333 | 30.63233 | 0.1796126 |  | 8.706 | 6.654 | 8.468667 | 170.5467 | 1.835333 | #DIV/0! | #DIV/0! | #DIV/0! | 135.6383 | 144.0516 |  |  | 0.8362196 | 10.78972 | [13 empty] | 14.95 | 1.792669 | 1e-06 | 1e-06 | 1e-06 | 2.368866 | 1e-06 | 43.37 | 37.32549 | 1e-06 | 1e-06 | 1e-06 | 38.46711 | 1e-06 |  |  |  |  | 3.51307 | 1e-06 | 1e-06 | 1e-06 | 9205.584 |  | 641.7587354 |  |  |  |  | 5778.193
пл. |  |  |  | 38 | 2.13 | 13.1 | 1.7466 |  | 10.625 |  |  | 0.3834 |  | 15 |  |  |  | 14.875 |  | 1.32 | 3750 | 3750 |  |  | 1190 |  | 76 | [6 empty] | 780 | [8 empty] | 3750 | 26.3 |  |  |  | 125 |  |  |  | 0.9 | [36 empty] | 9847.343
± |  |  |  |  | 0.29 | -13.1 |  | 0 | [8 empty] | 3.51307 |  |  | 0.1 |  |  |  |  | -20.96667 | [17 empty] | 1366.4
[42 empty] | ССП | 125 |  |  | тн | [6 empty] | Дней | 30
[37 empty] | План: |  |  |  |  | Суток работы | 29
|  | Средний вес выпуска : | [8 empty] | 42.99496 | т | [29 empty] | Среднесуточное пр-во | 129.3103 |  |  |  | 0 |  | Отставание (-) опережение (+)
[49 empty] | 319.15 |  |  |  | Тн
[49 empty] | 8.510667 |  |  |  | %
Диспетчер АО "СЧПЗ" | [10 empty] | Тренина С.А.

## май 20
Сведения по учету производства ферромарганца в АО "СЧПЗ" — ДП-1
[43 empty] | на | 31 |  |  | августа | мая |  |  |  |  | 2020г
Дата | Расход Mn шихты | [5 empty] | Расх.добавок, флюсов | [8 empty] | Расход кокса |  |  |  |  | Производство FeMn78, т | Производство FeMn с Si<1, т | Сод. Si в сплаве % | Температура колош. газа, °С | Температура гор. дутья °С | Расх. гор. дутья, м3/мин / фурмы,шт | Средн. содерж Mn в сплаве, % | Количество подач, шт | Кол. выпусков, шт | Количество пыли |  | Количество шлака |  |  | Перевал, т | Зеленый шлак, т. | Мелочь Фмн | Удельн.расход мелочи, т | Осн-ть | Сод Al2O3 в шлаке,% | Сод MgO в шлаке,% | Сод. MnO в шлаке, % | Производство фактическое, т | [5 empty] | Теоретический выход FeMn, т | Потери Mn со шлаком расчетно, т |  | Факт. коэф-т извлеч. Mn из расплава | Потери Mn со шлаком расчетно т | Среднее значение коэф-т извлечение Mn из расплава | [5 empty] | Проплавлено руды (влаж.), т | [6 empty] | Влажность руды , % | [6 empty] | Сод. Mn в руде, % | [6 empty] | Сожжено кокса(сух) т |  |  |  | Влажность кокса, %
| Проплавлено шихты (влаж.), т | Влажность шихты , % | Сухой руды, т | Сод. Mn в марг. шихте, % | Удельн расход марг. шихты, т | Отсев руды, т | Удельн расход руды, т | Известняк, т | Шлак тяжелый, т | Fe содер. материалов, т | Агломерат, т | Удельн.расход агломерата, т | Известняк, т | Кварцит,т | Сожжено кокса (сухого, заданный), т | Сожжено кокса (влаж.), т | Влажность кокса, % | Выход кокс. мелочи т | Сухого кокса (заданный), т | Удельн. расход сухого кокса, т | [81 empty] | Тяжелый шлак
[30 empty] | Всего, т | на т FeMn, кг | верх- него | Всего, т | на т FeMn, кг | [8 empty] | Разлито жидкого |  |  | с отвала | % с отвала | Всего годного |  | химические | физические | [48 empty] | ПО ДЦ
[44 empty] | из шлака | c перевала | [5 empty] | 4% |  |  |  | FeMn НИ | План | План по нараст. |  |  | Габон | Маматван | Новорос. | Агломерат кисл | Казахстан(10-100) | Каражал | Агломерат | Габон | Маматван | Новорос. |  | Казахстан(10-100) | Каражал |  | Габон | Маматван | Новорос. | Агломерат кисл | Казахстан(10-100) | Каражал | Агломерат | Кемерово | Губаха+25 | Н.Тагил | Алтай | Кемерово | Губаха+25 | Н.Тагил | Алтай | Габон | Маматван | Новороссйская | Агломерат кисл | Казахстан (10-100) | Каражал | Агломерат | Кемерово | Губаха +25 | Н. Тагил | Алтай | Удельный расход шихты ДП №1 и №3 | Удельный расход кокса ДП №1 и №3 | Кол-во, т | W | Mn |  | ИТОГО
1 | 305.246 | 1.754601 | 299.8902 | 39.00424 | 2.222067 |  | 1.783129 | 0 | 12.219 | 0 | 59.239 | 0.4389375 | 0 | 0 | 178.177003 | 178.177 | 1.66 | 10.45 | 175.2192618 | 1.298305 | 134.96 | 102.13 | 0.81 | 500 | 1178 | 459/9 | 76.54 | 122 | 4 | 5.35 | 39.64138 |  | 105.35 | 780.6017 | 14.02 | 5.68 | 32 | 0.1885125 | 1,24/1,44 | 8.82 | 6.28 | 9.86 | 169.75 | 2.89 |  |  | 0 | 134.96 | 136.0057 | 8.046663 | 5.3984 | 0.8831196 | 13.44506 | 0.883 | 134.96 | 114.5161 | 114.5161 | 1 | 114.5161 | 1e-06 | 203.264 | 1e-06 | 1e-06 | 1e-06 | 42.743 | 59.239 | 1e-06 | 1.43 | 1e-06 | 1e-06 | 1e-06 | 5.73 | 1e-06 | 1e-06 | 37.95 | 1e-06 | 1e-06 | 1e-06 | 37.87 | 43.44 | 178.177 | 1e-06 | 1e-06 | 1e-06 | 1.66 | 1e-06 | 1e-06 | 1e-06 | 9.9999999e-07 | 200.3573248 | 9.9999999e-07 | 9.9999999e-07 | 9.9999999e-07 | 40.2938261 | 59.239 | 175.2192618 | 9.9999999e-07 | 9.9999999e-07 | 9.9999999e-07 | 2.226587 | 1.323394 | 12.219 | 0.26 | 16.28 | 12.1872306 | 2.592215
2 | 294.996 | 1.182084 | 291.5089008 | 38.82669 | 2.283479 |  | 1.762486 | 0 | 11.805 | 0 | 66.51 | 0.5209933 | 0 | 0 | 174.672 | 174.672 | 1.9 | 9.3 | 171.353232 | 1.342263 | 127.66 | 95.14 | 0.88 | 500 | 1173 | 442/9 | 75.38 | 118 | 4 | 5.2 | 40.7332 |  | 91.85 | 719.4893 | 13.38 | 6.2 | 31.26 | 0.1906679 | 1,22/1,42 | 9.48 | 6.18 | 8.8 | 163.95 | 1.17 |  |  | 0 | 127.66 | 133.5236 | 6.261324 | 5.1064 | 0.8502151 | 11.36772 | 0.867 | 262.62 | 114.5161 | 229.0323 | 1 | 229.0323 |  | 188.837 |  |  |  | 39.649 | 66.51 |  | 1.37 |  |  |  | 2.27 |  |  | 37.54 |  |  |  | 37.82 | 43.08 | 174.672 |  |  |  | 1.9 |  |  |  | 0 | 186.2499331 | 0 | 0 | 0 | 38.7489677 | 66.51 | 171.353232 | 0 | 0 | 0 | 2.300087 | 1.372302 | 11.805 | 0.47 | 15.67 | 11.7495165 | 2.44249
3 | 285.015 | 1.562471 | 280.5617232 | 38.39141 | 2.198243 |  | 1.662358 | 0 | 8.028 | 0 | 68.395 | 0.535885 | 0 | 0 | 168.157 | 168.157 | 1.44 | 7.17 | 165.7355392 | 1.298563 | 31.03 | 63.17 | 1 | 498 | 1169 | 436/9 | 74.36 | 114 | 4 | 4.8 | 37.60871 |  | 89.1 | 698.1117 | 13.38 | 5.89 | 30.02 | 0.1854804 | 1,24/1,45 | 9.77 | 6.37 | 8.66 | 161.85 | 1.69 |  |  | 0 | 127.63 | 128.3549 | 5.97723 | 5.1052 | 0.881109 | 11.08243 | 0.871 | 390.25 | 114.5161 | 343.5484 | 1 | 343.5484 |  | 182.426 |  |  |  | 34.194 | 68.395 |  | 2.1 |  |  |  | 1.82 |  |  | 36.93 |  |  |  | 37.39 | 42.79 | 168.157 |  |  |  | 1.44 |  |  |  | 0 | 178.595054 | 0 | 0 | 0 | 33.5716692 | 68.395 | 165.7355392 | 0 | 0 | 0 | 2.227919 | 1.342173 | 8.028 | 0.09 | 17.61 | 8.0207748 | 1.899487
4 | 297.448 | 0.9385172 | 294.6563995 | 38.75461 | 2.403004 |  | 1.82106 | 0 | 5.932 | 0 | 71.358 | 0.5819442 | 0 | 0 | 174.654 | 174.654 | 1.41 | 9.66 | 172.1913786 | 1.404268 | 61.6 | 61.01 | 0.85 | 486 | 1172 | 433/9 | 75.02 | 119 | 4 | 4.75 | 38.73756 |  | 86.05 | 701.7615 | 14.15 | 6.32 | 36.93 | 0.2249086 | 1,25/1,46 | 9.95 | 6.5 | 7.47 | 164.2 | 1.67 |  |  | 0 | 122.62 | 134.3852 | 4.979386 | 4.9048 | 0.8055623 | 9.884186 | 0.855 | 512.87 | 114.5161 | 458.0645 | 1 | 458.0645 |  | 190.387 |  |  |  | 35.703 | 71.358 |  | 1.29 |  |  |  | 0.94 |  |  | 37.65 |  |  |  | 36.02 | 43.07 | 151.156 | 23.498 |  |  | 1.41 | 1.41 |  |  | 0 | 187.9310077 | 0 | 0 | 0 | 35.3673918 | 71.358 | 149.0247004 | 23.1666782 | 0 | 0 | 2.234786 | 1.326996 | 5.932 | 0.31 | 19.03 | 5.9136108 | 1.50008
5 | 284.84 | 0.7843207 | 282.605941 | 38.68561 | 2.268834 |  | 1.707803 | 0 | 5.691 | 0 | 69.882 | 0.5610308 | 0 | 0 | 167.568 | 167.568 | 1.55 | 8.54 | 164.970696 | 1.324428 | 94.64 | 29.92 | 1.02 | 500 | 1177 | 431/9 | 75.01 | 114 | 4 | 5.1 | 40.94412 |  | 76.8 | 616.5703 | 15.37 | 6.34 | 30.69 | 0.1924741 | 1,28/1,49 | 9.56 | 6.34 | 7.48 | 159.45 | 2.14 |  |  | 0 | 124.56 | 128.6082 | 4.450073 | 4.9824 | 0.8546081 | 9.432473 | 0.855 | 637.43 | 114.5161 | 572.5806 | 1 | 572.5806 |  | 182.356 |  |  |  | 32.602 | 69.882 |  | 0.83 |  |  |  | 2.21 |  |  | 37.27 |  |  |  | 36.82 | 43.25 | 110.572 | 56.996 |  |  | 1.55 | 1.55 |  |  | 0 | 180.8424452 | 0 | 0 | 0 | 31.8814958 | 69.882 | 108.858134 | 56.112562 | 0 | 0 | 2.180273 | 1.302174 | 5.691 | 0.8 | 18.17 | 5.645472 | 1.367527
6 | 277.256 | 0.8782846 | 274.8209033 | 38.9602 | 2.063995 |  | 1.510341 | 0 | 5.632 | 0 | 73.719 | 0.5536538 | 0 | 0 | 160.476 | 160.476 | 1.4 | 23.65 | 158.229336 | 1.188354 | 101.45 | 70.15 | 0.99 | 500 | 1174 | 422/9 | 75.14 | 111 | 4 | 2.95 | 22.15546 |  | 81.45 | 611.7161 | 15.86 | 4.78 | 29.92 | 0.1809495 | 1,30/1,52 | 9.85 | 6.89 | 6.76 | 165.35 | 2.5 |  |  | 0 | 133.15 | 125.723 | 4.265227 | 5.326 | 0.9344184 | 9.591227 | 0.868 | 770.58 | 114.5161 | 687.0968 | 1 | 687.0968 |  | 175.836 |  |  |  | 27.701 | 73.719 |  | 1.21 |  |  |  | 1.11 |  |  | 37.64 |  |  |  | 36.35 | 43.09 | 105.99 | 54.486 |  |  | 1.4 | 1.4 |  |  | 0 | 173.7083844 | 0 | 0 | 0 | 27.3935189 | 73.719 | 104.50614 | 53.723196 | 0 | 0 | 2.224798 | 1.314446 | 5.632 | 0.14 | 17.7 | 5.6241152 | 1.324818
7 | 270.011 | 0.7724427 | 267.9253197 | 39.40583 | 2.074528 |  | 1.489054 | 0 | 6.151 | 0 | 75.614 | 0.5854743 | 0 | 0 | 156.96 | 156.96 | 1.36 |  | 154.825344 | 1.198803 |  | 129.15 | 0.73 | 489 | 1179 | 411/9 | 74.32 | 108 | 4 | 2.5 | 19.35734 |  | 88.9 | 688.3469 | 15.92 | 6.56 | 29.27 | 0.1785845 | 1,29/1,51 | 9.5 | 6.63 | 8 | 163.9 | 1.08 |  |  | 0 | 129.15 | 125.6268 | 5.509296 | 5.166 | 0.9091298 | 10.6753 | 0.873 | 899.73 | 114.5161 | 801.6129 | 1 | 801.6129 |  | 167.366 |  |  |  | 27.031 | 75.614 |  | 0.97 |  |  |  | 1.71 |  |  | 38.1 |  |  |  | 36.43 | 43.36 | 102.97 | 53.99 |  |  | 1.36 | 1.36 |  |  | 0 | 165.7425498 | 0 | 0 | 0 | 26.5687699 | 75.614 | 101.569608 | 53.255736 | 0 | 0 | 2.173568 | 1.268249 | 6.151 | 0.18 | 19.48 | 6.1399282 | 1.609335
8 | 270.061 | 0.9640161 | 267.4575685 | 39.39333 | 2.181013 |  | 1.564736 | 0 | 5.386 | 0 | 75.574 | 0.6162766 | 0 | 0 | 156.314 | 156.314 | 1.81 |  | 153.4847166 | 1.251608 | 30.12 | 63.71 | 0.83 | 494 | 1176 | 424/9 | 74.55 | 108 | 4 | 3.45 | 28.13341 |  | 68.5 | 558.5909 | 17.12 | 5.52 | 29.98 | 0.1917493 | 1,28/1,48 | 9.67 | 6.08 | 7.44 | 156.35 | 1.78 |  |  | 0 | 122.63 | 124.5371 | 3.947915 | 4.9052 | 0.8676945 | 8.853115 | 0.873 | 1022.36 | 114.5161 | 916.129 | 1 | 916.129 |  | 167.544 |  |  |  | 26.943 | 75.574 |  | 1.34 |  |  |  | 1.33 |  |  | 37.89 |  |  |  | 37.98 | 43.23 | 102.371 | 53.943 |  |  | 1.81 | 1.81 |  |  | 0 | 165.2989104 | 0 | 0 | 0 | 26.5846581 | 75.574 | 100.5180849 | 52.9666317 | 0 | 0 | 2.203469 | 1.267743 | 5.386 | 0.2 | 16.05 | 5.375228 | 1.157242
9 | 262.434 | 0.5286567 | 261.0466252 | 39.31887 | 2.007433 |  | 1.44303 | 0 | 5.331 | 0 | 73.395 | 0.5644033 | 0 | 0 | 152.134 | 152.134 | 1.34 | 28.08 | 150.0954044 | 1.154225 | 33.47 | 96.57 | 0.71 | 495 | 1175 | 408/9 | 74.6 | 106 | 4 | 3.95 | 30.37527 |  | 82.15 | 631.7287 | 16.18 | 4.28 | 31.11 | 0.189753 | 1,28/1,5 | 9.55 | 6.58 | 8.3 | 163.95 | 1.48 |  |  | 0 | 130.04 | 121.3004 | 5.281898 | 5.2016 | 0.9451412 | 10.4835 | 0.88 | 1152.4 | 114.5161 | 1030.645 | 1 | 1030.645 |  | 162.745 |  |  |  | 26.294 | 73.395 |  | 0.72 |  |  |  | 0.82 |  |  | 37.95 |  |  |  | 36.93 | 43.21 | 99.614 | 52.52 |  |  | 1.34 | 1.34 |  |  | 0 | 161.573236 | 0 | 0 | 0 | 26.0783892 | 73.395 | 98.2791724 | 51.816232 | 0 | 0 | 2.144207 | 1.230894 | 5.331 | 0.13 | 16.62 | 5.3240697 | 1.18614
10 | 277.458 | 0.4745598 | 276.141296 | 39.24125 | 2.325596 |  | 1.671899 | 0 | 5.498 | 0 | 77.62 | 0.6536972 | 0 | 0 | 160.683 | 160.683 | 1.3 | 8.98 | 158.594121 | 1.335642 | 28.54 | 29.24 | 1.03 | 489 | 1179 | 406/9 | 74.53 | 111 | 4 | 3.85 | 32.42378 |  | 72.25 | 608.4723 | 15.51 | 4.87 | 28.66 | 0.189613 | 1,27/1,47 | 9.52 | 6.26 | 8.66 | 151.15 | 1.12 |  |  | 0 | 118.74 | 128.2425 | 4.846856 | 4.7496 | 0.8166839 | 9.596456 | 0.874 | 1271.14 | 114.5161 | 1145.161 | 1 | 1145.161 |  | 172.085 |  |  |  | 27.753 | 77.62 |  | 0.62 |  |  |  | 0.9 |  |  | 37.99 |  |  |  | 35.76 | 43.26 | 105.179 | 55.504 |  |  | 1.3 | 1.3 |  |  | 0 | 171.018073 | 0 | 0 | 0 | 27.503223 | 77.62 | 103.811673 | 54.782448 | 0 | 0 | 2.372434 | 1.35511 | 5.498 | 0.17 | 17.85 | 5.4886534 | 1.314537
11 | 269.939 | 0.5516174 | 268.4499694 | 39.12692 | 2.046425 |  | 1.470277 | 0 | 5.264 | 0 | 75.579 | 0.5761473 | 0 | 0 | 156.125 | 156.125 | 1.35 | 7.53 | 154.0173125 | 1.174091 | 31.52 | 68.3 | 0.73 | 500 | 1187 | 420/9 | 74.25 | 108 | 4 | 4.5 | 34.30401 |  | 78.5 | 598.4144 | 14.75 | 6.31 | 28.51 | 0.1732078 | 1,28/1,49 | 9.6 | 6.29 | 9.56 | 164.6 | 1.4 |  |  | 0 | 131.18 | 124.7434 | 5.813423 | 5.2472 | 0.9273104 | 11.06062 | 0.879 | 1402.32 | 114.5161 | 1259.677 | 1 | 1259.677 |  | 167.359 |  |  |  | 27.001 | 75.579 |  | 0.73 |  |  |  | 0.99 |  |  | 37.74 |  |  |  | 37.33 | 42.84 | 102.134 | 53.991 |  |  | 1.35 | 1.35 |  |  | 0 | 166.1372793 | 0 | 0 | 0 | 26.7336901 | 75.579 | 100.755191 | 53.2621215 | 0 | 0 | 2.210205 | 1.266997 | 5.264 | 0.12 | 17.6 | 5.2576832 | 1.246266
12 | 247.528 | 0.7376479 | 245.702115 | 39.03028 | 2.122696 |  | 1.494558 | 0 | 5.01 | 0 | 72.707 | 0.6281382 | 0 | 0 | 142.946 | 142.946 | 1.31 | 12.49 | 141.0734074 | 1.218777 | 31.17 | 115.75 | 0.53 | 540 | 1179 | 408/8 | 74.52 | 99 | 4 | 3.15 | 27.21382 |  | 78.4 | 677.3218 | 13.54 | 6.15 | 30.11 | 0.2001329 | 1,23/1,44 | 9.53 | 6.55 | 8.26 | 150.45 | 1.56 |  |  | 0 | 115.75 | 113.7194 | 5.016496 | 4.63 | 0.8994631 | 9.646496 | 0.88 | 1518.07 | 114.5161 | 1374.194 | 1 | 1374.194 |  | 144.946 |  |  |  | 29.875 | 72.707 |  | 1 |  |  |  | 1.26 |  |  | 37.49 |  |  |  | 35.82 | 43.42 | 93.426 | 49.52 |  |  | 1.31 | 1.31 |  |  | 0 | 143.49654 | 0 | 0 | 0 | 29.498575 | 72.707 | 92.2021194 | 48.871288 | 0 | 0 | 2.265813 | 1.30623 | 5.01 | 0.29 | 20.51 | 4.995471 | 1.374894
13 | 285.105 | 0.7724796 | 282.902622 | 39.47187 | 2.331295 |  | 1.670833 | 0 | 5.683 | 0 | 80.147 | 0.6604615 | 1.213 | 0 | 164.075 | 164.075 | 1.67 | 4.03 | 161.3349475 | 1.329501 |  | 31.59 | 1.48 | 495 | 1181 | 414/8 | 73.24 | 114 | 4 | 4.1 | 33.78657 |  | 76.65 | 631.644 | 12.24 | 5.49 | 29.56 | 0.1911413 | 1,15/1,34 | 9.43 | 6.04 | 8.33 | 154.65 | 1.75 |  |  | 0 | 121.35 | 134.52 | 4.946084 | 4.854 | 0.7959091 | 9.800084 | 0.873 | 1639.42 | 114.5161 | 1488.71 | 1 | 1488.71 |  | 136.796 | 25.026 |  |  | 43.136 | 80.147 |  | 1.17 | 0.44 |  |  | 1.14 |  |  | 37.86 | 39.52 |  |  | 37.35 | 43.35 | 107.081 | 56.994 |  |  | 1.67 | 1.67 |  |  | 0 | 135.1954868 | 24.9158856 | 0 | 0 | 42.6442496 | 80.147 | 105.2927473 | 56.0422002 | 0 | 0 | 2.375878 | 1.359604 | 5.683 | 0.7 | 18.38 | 5.643219 | 1.416198
14 | 255.203 | 0.5204895 | 253.8746953 | 38.52492 | 2.186313 |  | 1.834996 | 0 | 5.05 | 0 | 40.795 | 0.3513176 | 5.456 | 0 | 144.258 | 144.258 | 1.4 | 2.13 | 142.238388 | 1.224926 | 24.63 |  | 1.46 | 508 | 1180 | 414/8 | 73.94 | 102 | 4 | 2.75 | 23.6824 |  | 89.05 | 766.8791 | 17.45 | 6.66 | 29.69 | 0.1970793 | 1,10/1,30 | 8.95 | 6.18 | 10.41 | 150.65 | 1.82 |  |  | 0 | 116.12 | 116.6937 | 7.181067 | 4.6448 | 0.87786 | 11.82587 | 0.874 | 1755.54 | 114.5161 | 1603.226 | 1 | 1603.226 |  | 81.565 | 102.116 |  |  | 30.727 | 40.795 |  | 0.76 | 0.45 |  |  | 0.81 |  |  | 37.4 | 38.79 |  |  | 35.95 | 42.05 | 93.324 | 50.934 |  |  | 1.4 | 1.4 |  |  | 0 | 80.945106 | 101.656478 | 0 | 0 | 30.4781113 | 40.795 | 92.017464 | 50.220924 | 0 | 0 | 2.326445 | 1.306565 | 5.05 | 0.21 | 17.85 | 5.039395 | 1.21657
15 | 270.161 | 0.5113346 | 268.7795734 | 38.63512 | 2.327902 |  | 1.95392 | 0 | 5.388 | 0 | 43.18 | 0.3739823 | 7.399 | 0 | 153.102 | 153.102 | 1.42 | 2.56 | 150.9279516 | 1.307188 |  | 85.68 | 0.89 | 492 | 1183 | 402/8 | 74.67 | 108 | 4 | 2.75 | 23.81777 |  | 90.7 | 785.5534 | 15.43 | 4.92 | 30.52 | 0.2052455 | 1,16/1,36 | 9.15 | 6.81 | 8.98 | 148.7 | 2.2 |  |  | 0 | 115.46 | 122.8234 | 6.309399 | 4.6184 | 0.8302314 | 10.9278 | 0.871 | 1871 | 114.5161 | 1717.742 | 1 | 1717.742 |  | 86.45 | 108.075 |  |  | 32.456 | 43.18 |  | 0.6 | 0.54 |  |  | 0.86 |  |  | 37.86 | 38.58 |  |  | 34.85 | 43.17 | 99.08 | 54.022 |  |  | 1.42 | 1.42 |  |  | 0 | 85.9313 | 107.491395 | 0 | 0 | 32.1768784 | 43.18 | 97.673064 | 53.2548876 | 0 | 0 | 2.376902 | 1.340116 | 5.388 | 0.11 | 19.64 | 5.3820732 | 1.415614
16 | 220.141 | 0.5225119 | 218.9907371 | 38.16517 | 2.267689 |  | 1.903176 | 0 | 6.369 | 0 | 35.201 | 0.3645128 | 6.993 | 0 | 124.603 | 124.603 | 1.44 |  | 122.8087168 | 1.271707 | 53.67 | 44.27 | 0.83 | 497 | 1172 | 358/7 | 74.93 | 88 | 4 | 1.25 | 12.94398 |  | 77.6 | 803.5622 | 12.2 | 5.67 | 28.26 | 0.2188153 | 1,15/1,37 | 8.74 | 6.91 | 9.99 | 129.15 | 1.35 |  |  | 0 | 96.57 | 98.86265 | 6.005256 | 3.8628 | 0.865775 | 9.868056 | 0.871 | 1967.57 | 114.5161 | 1832.258 | 1 | 1832.258 |  | 70.428 | 88.043 |  |  | 26.469 | 35.201 |  | 0.78 | 0.43 |  |  | 0.84 |  |  | 37.34 | 37.94 |  |  | 34.64 | 43.03 | 80.585 | 44.018 |  |  | 1.44 | 1.44 |  |  | 0 | 69.8786616 | 87.6644151 | 0 | 0 | 26.2466604 | 35.201 | 79.424576 | 43.3841408 | 0 | 0 | 2.348857 | 1.317636 | 6.369 | 0.22 | 17.53 | 6.3549882 | 1.48676
17 | 234.99 | 0.3317556 | 234.2104074 | 38.57566 | 2.513796 |  | 2.087447 | 0 | 4.633 | 0 | 39.723 | 0.4263497 | 9.403 | 0 | 134.933 | 134.933 | 1.41 | 22.01 | 133.0304447 | 1.427825 | 45.32 | 49.02 | 0.82 | 483 | 1167 | 349/7 | 75.02 | 94 | 4 | 1.55 | 16.63626 |  | 71.05 | 762.5845 | 10.76 | 4.82 | 24.69 | 0.2029593 | 1,18/1,40 | 8.89 | 6.9 | 9.93 | 121.65 | 1.03 |  |  | 0 | 93.17 | 106.3029 | 5.465346 | 3.7268 | 0.7736305 | 9.192146 | 0.866 | 2060.74 | 114.5161 | 1946.774 | 1 | 1946.774 |  | 73.05 | 94.029 |  |  | 28.188 | 39.723 |  | 0.21 | 0.6 |  |  | 0.22 |  |  | 37.49 | 38.39 |  |  | 35.52 | 43.18 | 87.93 | 47.003 |  |  | 1.41 | 1.41 |  |  | 0 | 72.896595 | 93.464826 | 0 | 0 | 28.1259864 | 39.723 | 86.690187 | 46.3402577 | 0 | 0 | 2.410442 | 1.358043 | 4.633 | 0.24 | 18.92 | 4.6218808 | 1.165636
18 | 200.076 | 0.3797642 | 199.3161829 | 39.10158 | 2.467701 | 12.99 | 1.968691 | 0 | 4.026 | 0 | 40.305 | 0.4990095 | 8.845 | 0 | 114.088 | 114.088 | 1.37 | 3.43 | 112.5249944 | 1.393153 | 60.19 | 60.54 | 1.07 | 506 | 1166 | 338/7 | 75.4 | 80 | 4 | 2.9 | 35.90442 |  | 75.5 | 934.753 | 11.63 | 6.25 | 30.98 | 0.2660369 | 1,22/1,44 | 9.1 | 6.85 | 8.91 | 116.45 | 1.55 |  |  | 0 | 80.77 | 91.26339 | 5.211095 | 3.2308 | 0.78142 | 8.441895 | 0.862 | 2141.51 | 114.5161 | 2061.29 | 1 | 2061.29 |  | 55.735 | 80.027 |  |  | 24.009 | 40.305 |  | 0.72 | 0.31 |  |  | 0.46 |  |  | 38.03 | 39.19 |  |  | 34.75 | 43 | 74.09 | 39.998 |  |  | 1.37 | 1.37 |  |  | 0 | 55.333708 | 79.7789163 | 0 | 0 | 23.8985586 | 40.305 | 73.074967 | 39.4500274 | 0 | 0 | 2.446618 | 1.380891 | 4.026 | 0.2 | 19.28 | 4.017948 | 1.027401
19 | 210.109 | 0.2750041 | 209.5311916 | 39.11361 | 2.196114 |  | 1.711741 | 0 | 7.039 | 0 | 46.214 | 0.4843727 | 9.644 | 0 | 118.699 | 118.699 | 1.38 | 16.78 | 117.0609538 | 1.226925 | 22.68 | 71.61 | 0.8 | 511 | 1159 | 356/7 | 74.55 | 89 | 4 | 2.95 | 30.91919 |  | 71.3 | 747.3011 | 11.91 | 4.47 | 24.58 | 0.2004077 | 1,19/1,42 | 9.46 | 6.8 | 8.36 | 122.65 | 1.81 |  |  | 0 | 95.41 | 98.00475 | 4.617428 | 3.8164 | 0.8678905 | 8.433828 | 0.862 | 2236.92 | 114.5161 | 2175.806 | 1 | 2175.806 |  | 54.694 | 84.02 |  |  | 25.181 | 46.214 |  | 0.39 | 0.26 |  |  | 0.58 |  |  | 37.94 | 38.67 |  |  | 35.68 | 43.18 | 76.757 | 41.942 |  |  | 1.38 | 1.38 |  |  | 0 | 54.4806934 | 83.801548 | 0 | 0 | 25.0349502 | 46.214 | 75.6977534 | 41.3632004 | 0 | 0 | 2.188453 | 1.240081 | 7.039 | 0.13 | 21.56 | 7.0298493 | 2.033046
20 | 130.043 | 0.3557451 | 129.5803784 | 39.2202 | 1.991706 |  | 1.551866 | 0 | 5.219 | 0 | 28.616 | 0.4398401 | 7.071 | 0 | 76.592 | 76.592 | 1.45 | 10.74 | 75.481416 | 1.160182 |  | 65.06 | 0.66 | 494 | 1110 | 356/7 | 74.15 | 53 | 3 | 1.2 | 18.44451 |  | 54 | 830.0031 | 9.54 | 4.51 | 12.41 | 0.1534941 | 1,13/1,35 | 8.27 | 6.5 | 14.6 | 80.85 | 1.13 |  |  | 0 | 65.06 | 61.21457 | 6.107324 | 2.6024 | 0.9492404 | 8.709724 | 0.865 | 2301.98 | 114.5161 | 2290.323 | 1 | 2290.323 |  | 33.792 | 52.026 |  |  | 15.609 | 28.616 |  | 0.63 | 0.3 |  |  | 0.6 |  |  | 38.2 | 39.4 |  |  | 34.12 | 42.88 | 76.592 |  |  |  | 1.45 |  |  |  | 0 | 33.5791104 | 51.869922 | 0 | 0 | 15.515346 | 28.616 | 75.481416 | 0 | 0 | 0 | 2.04478 | 1.198849 | 5.219 | 0.22 | 19.65 | 5.2075182 | 1.38001
21 | 232.557 | 0.3690791 | 231.6986808 | 38.46788 | 2.546699 | 12.9 | 1.984543 | 0 | 9.223 | 0 | 51.145 | 0.5621565 | 12.987 | 0 | 131.608 | 131.608 | 1.42 | 13.93 | 129.7391664 | 1.426019 |  | 65.58 | 0.85 | 461 | 1129 | 370/7 | 74.47 | 93 | 4 | 1.7 | 18.68543 |  | 77.15 | 847.9886 | 12.46 | 3.72 | 24.87 | 0.2096965 | 1,17/1,37 | 8.92 | 6.28 | 10.39 | 118.6 | 0.97 |  |  | 0 | 90.98 | 106.9943 | 6.209488 | 3.6392 | 0.7601608 | 9.848688 | 0.86 | 2392.96 | 114.5161 | 2404.839 | 1 | 2404.839 |  | 60.463 | 93.022 |  |  | 27.927 | 51.145 |  | 0.51 | 0.3 |  |  | 0.97 |  |  | 37.33 | 38.06 |  |  | 33.99 | 43 | 131.608 |  |  |  | 1.42 |  |  |  | 0 | 60.1546387 | 92.742934 | 0 | 0 | 27.6561081 | 51.145 | 129.7391664 | 0 | 0 | 0 | 2.374447 | 1.357398 | 9.223 | 1.89 | 20.65 | 9.0486853 | 2.509136
22 | 235.103 | 0.6410559 | 233.5958584 | 38.18407 | 2.356935 |  | 1.835515 | 0 | 5.472 | 0 | 51.678 | 0.5214206 | 13.023 | 0 | 133.382 | 133.382 | 1.45 | 11.53 | 131.447961 | 1.326284 | 24.24 | 99.11 | 0.45 | 450 | 1153 | 360/7 | 74.62 | 94 | 4 | 1.95 | 19.67511 |  | 88 | 887.9023 | 11.51 | 7.22 | 22.8 | 0.178334 | 1,12/1,33 | 8.14 | 6.17 | 14.38 | 127.85 | 1.28 |  |  | 0 | 99.11 | 105.8891 | 9.802704 | 3.9644 | 0.8291352 | 13.7671 | 0.859 | 2492.07 | 114.5161 | 2519.355 | 1 | 2519.355 |  | 61.196 | 94 |  |  | 28.229 | 51.678 |  | 1 | 0.64 |  |  | 1.04 |  |  | 36.85 | 37.52 |  |  | 34.05 | 43.23 | 133.382 |  |  |  | 1.45 |  |  |  | 0 | 60.58404 | 93.3984 | 0 | 0 | 27.9354184 | 51.678 | 131.447961 | 0 | 0 | 0 | 2.377004 | 1.370286 | 5.472 | 0.37 | 21.02 | 5.4517536 | 1.535726
23 | 220.166 | 0.6042626 | 218.8356192 | 38.81874 | 2.4334 | 10.44 | 1.895192 | 0 | 4.589 | 0 | 48.401 | 0.5382075 | 12.943 | 0 | 125.924 | 125.924 | 1.39 | 7.04 | 124.1736564 | 1.380781 | 23.24 | 66.69 | 0.42 | 464 | 1158 | 369/7 | 74.06 | 88 | 4 | 0.9 | 10.00778 |  | 85.85 | 954.6314 | 15.03 | 6.41 | 29.15 | 0.2369919 | 1,13/1,33 | 8.35 | 6.29 | 13.67 | 123 | 2.49 |  |  | 0 | 89.93 | 101.3776 | 9.091031 | 3.5972 | 0.784023 | 12.68823 | 0.856 | 2582 | 114.5161 | 2633.871 | 1 | 2633.871 |  | 57.345 | 88.028 |  |  | 26.392 | 48.401 |  | 1.04 | 0.54 |  |  | 0.98 |  |  | 37.63 | 38.46 |  |  | 34.6 | 43.18 | 125.924 |  |  |  | 1.39 |  |  |  | 0 | 56.748612 | 87.5526488 | 0 | 0 | 26.1333584 | 48.401 | 124.1736564 | 0 | 0 | 0 | 2.28621 | 1.327675 | 4.589 | 0.11 | 20.06 | 4.5839521 | 1.241616
24 | 202.446 | 0.7029326 | 201.022941 | 38.7376 | 2.032999 |  | 1.581856 | 0 | 4.296 | 0 | 44.609 | 0.4511428 | 10.58 | 0 | 116.589 | 116.589 | 1.37 | 7.55 | 114.9917307 | 1.162942 |  | 98.88 | 0.29 | 483 | 1151 | 350/7 | 73.28 | 81 | 4 | 1.4 | 14.15858 |  | 76.55 | 774.1707 | 12.33 | 4.12 | 24.29 | 0.1935458 | 1,16/1,36 | 8.17 | 6.23 | 11.88 | 125.5 | 1.79 |  |  | 0 | 98.88 | 93.7498 | 7.044756 | 3.9552 | 0.9304984 | 10.99996 | 0.859 | 2680.88 | 114.5161 | 2748.387 | 1 | 2748.387 |  | 52.698 | 81.041 |  |  | 24.098 | 44.609 |  | 0.97 | 0.7 |  |  | 1.43 |  |  | 37.54 | 38.07 |  |  | 35.23 | 43.26 | 116.589 |  |  |  | 1.37 |  |  |  | 0 | 52.1868294 | 80.473713 | 0 | 0 | 23.7533986 | 44.609 | 114.9917307 | 0 | 0 | 0 | 2.179893 | 1.275111 | 4.296 | 0.15 | 16.74 | 4.289556 | 0.9799013
25 | 212.579 | 0.6061756 | 211.290398 | 38.54097 | 2.649742 |  | 2.132899 | 0 | 4.31 | 0 | 41.213 | 0.5168422 | 10.988 | 0 | 126.496 | 126.496 | 1.41 | 3.91 | 124.7124064 | 1.563988 |  | 56.29 | 0.79 | 469 | 1144 | 349/7 | 74.42 | 86 | 4 | 2.55 | 31.97893 |  | 69.25 | 868.4475 | 11.03 | 3.26 | 25.75 | 0.2385364 | 1,14/1,34 | 8.29 | 6.16 | 12.22 | 107.95 | 0.8 |  |  | 0 | 79.74 | 96.60148 | 6.555342 | 3.1896 | 0.7287247 | 9.744942 | 0.854 | 2760.62 | 114.5161 | 2862.903 | 1 | 2862.903 |  | 62.704 | 79.451 |  |  | 29.211 | 41.213 |  | 0.64 | 0.58 |  |  | 1.46 |  |  | 37.52 | 38.47 |  |  | 34.31 | 43.23 | 126.496 |  |  |  | 1.41 |  |  |  | 0 | 62.3026944 | 78.9901842 | 0 | 0 | 28.7845194 | 41.213 | 124.7124064 | 0 | 0 | 0 | 2.370415 | 1.404431 | 4.31 | 1.28 | 18.79 | 4.254832 | 1.074285
26 | 207.581 | 0.725999 | 206.073964 | 37.91106 | 2.3375 |  | 1.961059 | 0 | 4.237 | 0 | 33.187 | 0.3764406 | 10.97 | 0 | 119.306 | 119.306 | 1.3 | 1.85 | 117.755022 | 1.335697 | 42.46 | 45.71 | 0.89 | 487 | 1157 | 345/7 | 74.84 | 83 | 4 | 3.3 | 37.43194 |  | 76.5 | 867.7405 | 10.28 | 7.6 | 24.07 | 0.202184 | 1,12/1,32 | 8.26 | 6.2 | 10.7 | 119.05 | 0.78 |  |  | 0 | 88.16 | 92.22619 | 6.34088 | 3.5264 | 0.8445323 | 9.86728 | 0.854 | 2848.78 | 114.5161 | 2977.419 | 1 | 2977.419 |  | 75.035 | 66.158 |  |  | 33.201 | 33.187 |  | 1.05 | 0.53 |  |  | 1.11 |  |  | 37.29 | 37.9 |  |  | 34.09 | 43.16 | 119.306 |  |  |  | 1.3 |  |  |  | 0 | 74.2471325 | 65.8073626 | 0 | 0 | 32.8324689 | 33.187 | 117.755022 | 0 | 0 | 0 | 2.367743 | 1.388306 | 4.237 | 0.35 | 19.4 | 4.2221705 | 1.09447
27 | 240.102 | 0.4638288 | 238.9883377 | 37.86015 | 2.344632 | 15.58 | 1.967913 | 0 | 4.787 | 0 | 38.399 | 0.3767193 | 12.703 | 0 | 137.125 | 137.125 | 1.34 | 12.01 | 135.287525 | 1.327259 | 76.28 | 77.12 | 0.68 | 458 | 1159 | 367/7 | 75.23 | 96 | 4 | 3.7 | 36.29942 |  | 82.45 | 808.8885 | 11.84 | 4.51 | 25.2 | 0.1963381 | 1,17/1,36 | 8.53 | 6.11 | 9.37 | 128.35 | 3.29 |  |  | 0 | 101.93 | 105.7024 | 5.984593 | 4.0772 | 0.847489 | 10.06179 | 0.854 | 2950.71 | 114.5161 | 3091.935 | 1 | 3091.935 |  | 91.226 | 72.054 |  |  | 38.423 | 38.399 |  | 0.56 | 0.33 |  |  | 0.95 |  |  | 37.23 | 37.86 |  |  | 34.08 | 43.14 | 137.125 |  |  |  | 1.34 |  |  |  | 0 | 90.7151344 | 71.8162218 | 0 | 0 | 38.0579815 | 38.399 | 135.287525 | 0 | 0 | 0 | 2.302192 | 1.336175 | 4.787 | 0.13 | 11.08 | 4.7807769 | 0.7041208
28 | 212.571 | 0.5662477 | 211.3673215 | 38.22016 | 2.37705 |  | 1.993368 | 0 | 4.557 | 0 | 34.117 | 0.383682 | 10.662 | 0 | 123.068 | 123.068 | 1.49 | 1.61 | 121.2342868 | 1.363409 | 46.5 | 88.92 | 0.36 | 498 | 1164 | 363/7 | 74.95 | 85 | 4 | 3.35 | 37.67431 |  | 82.15 | 923.8641 | 10.75 | 4.77 | 25.57 | 0.2165114 | 1,19/1,38 | 8.31 | 6.1 | 9.58 | 118.1 | 1.16 |  |  | 0 | 88.92 | 94.96732 | 6.096456 | 3.5568 | 0.8249748 | 9.653256 | 0.853 | 3039.63 | 114.5161 | 3206.452 | 1 | 3206.452 |  | 83.591 | 61.429 |  |  | 33.434 | 34.117 |  | 0.64 | 0.43 |  |  | 1.21 |  |  | 37.49 | 37.45 |  |  | 36.42 | 43.16 | 123.068 |  |  |  | 1.49 |  |  |  | 0 | 83.0560176 | 61.1648553 | 0 | 0 | 33.0294486 | 34.117 | 121.2342868 | 0 | 0 | 0 | 2.340122 | 1.361115 | 4.557 | 0.18 | 14.35 | 4.5487974 | 0.8709172
29 | 237.249 | 0.4084035 | 236.2800668 | 38.24657 | 2.354091 |  | 1.927897 | 0 | 6.612 | 0 | 42.777 | 0.4261931 | 0 | 0 | 134.31 | 134.31 | 1.38 | 14.49 | 132.456522 | 1.319682 | 74.02 | 76.82 | 0.56 | 454 | 1155 | 361/7 | 75.43 | 95 | 4 | 2.55 | 25.406 |  | 75.65 | 753.7113 | 10.92 | 3.12 | 25.47 | 0.1993738 | 1,21/1,43 | 8.75 | 6.82 | 8.57 | 127.75 | 1.21 |  |  | 0 | 100.37 | 105.7619 | 5.022201 | 4.0148 | 0.8377771 | 9.037001 | 0.852 | 3140 | 114.5161 | 3320.968 | 1 | 3320.968 |  | 118.702 | 61.774 |  |  | 13.996 | 42.777 |  | 0.52 | 0.2 |  |  | 1.63 |  |  | 37.47 | 37.48 |  |  | 33.26 | 43.14 | 134.31 |  |  |  | 1.38 |  |  |  | 0 | 118.0847496 | 61.650452 | 0 | 0 | 13.7678652 | 42.777 | 132.456522 | 0 | 0 | 0 | 2.274574 | 1.288431 | 6.612 | 0.37 | 13.42 | 6.5875356 | 1.17201
30 | 232.64 | 0.447822 | 231.5981868 | 38.27249 | 2.308594 |  | 1.891569 | 0 | 9.207 | 0 | 41.836 | 0.4170255 | 0 | 0 | 132.048 | 132.048 | 1.4 | 0.91 | 130.199328 | 1.29784 | 100.32 | 100.32 | 0.3 | 490 | 1150 | 357/7 | 75.62 | 93 | 4 | 4.1 | 40.86922 |  | 71.5 | 712.7193 | 14.53 | 5.01 | 26.82 | 0.2029512 | 1,23/1,45 | 8.43 | 7.09 | 9.23 | 132.15 |  |  |  | 0 | 100.32 | 104.1509 | 5.11225 | 4.0128 | 0.8558591 | 9.12505 | 0.852 | 3240.32 | 114.5161 | 3435.484 | 1 | 3435.484 |  | 116.229 | 60.494 |  |  | 14.081 | 41.836 |  | 0.55 | 0.3 |  |  | 1.57 |  |  | 37.43 | 37.22 |  |  | 34.93 | 43.26 | 132.048 |  |  |  | 1.4 |  |  |  | 0 | 115.5897405 | 60.312518 | 0 | 0 | 13.8599283 | 41.836 | 130.199328 | 0 | 0 | 0 | 2.221016 | 1.262785 | 9.207 | 0.25 | 15 | 9.1839825 | 1.821737
31 | 232.347 | 0.3494591 | 231.5350422 | 38.51309 | 2.227155 |  | 1.824702 | 0 | 9.157 | 0 | 41.839 | 0.4024529 | 0 | 0 | 134.427 | 134.427 | 1.38 | 15.28 | 132.5719074 | 1.27522 | 103.96 | 103.96 | 0.14 | 482 | 1161 | 366/7 | 75.28 | 93 | 4 | 2.9 | 27.89534 |  | 73.9 | 710.8503 | 12.04 | 4.68 | 24.16 | 0.1819277 | 1,23/1,47 | 8.31 | 7.21 | 9.06 | 132.8 |  |  |  | 0 | 103.96 | 105.4109 | 5.186531 | 4.1584 | 0.8776489 | 9.344931 | 0.853 | 3344.28 | 114.5161 | 3550 | 1 | 3550 |  | 116.226 | 60.493 |  |  | 13.789 | 41.839 |  | 0.38 | 0.35 |  |  | 1.15 |  |  | 37.58 | 38.16 |  |  | 33.19 | 43.37 | 134.427 |  |  |  | 1.38 |  |  |  | 0 | 115.7843412 | 60.2812745 | 0 | 0 | 13.6304265 | 41.839 | 132.5719074 | 0 | 0 | 0 | 2.28 | 1.306806 | 9.157 | 0.15 | 16.48 | 9.1432645 | 2.001607
е | 7613.401 |  | 7560.239 |  |  | 51.91 |  | 0 | 191.801 | 0 | 1682.974 |  | 150.88 | 0 | 4393.499003 | 4393.499 | 0 | 277.64 | 4329.767 |  | 1403.67 | 2211.41 | [6 empty] | 123 | 97.4 |  | 0 | 2464.1 |  | 413.06 | 166.11 | 857.3 | [5 empty] | 4320.8 | 46.89 | 0 | 0 |  | 3344.28 | 3467.287 | 182.685 | 133.7712 |  | 316.4562 |  |  | 0 |  | 31 |  | 1e-06 | 3593.076 | 1451.306001 | 1e-06 | 1e-06 | 886.045 | 1682.974 | [14 empty] | 3604.14 | 789.359001 | 1e-06 | 1e-06 |  |  |  |  | 9.9999999e-07 | 3558.645 | 1444.834 | 9.9999999e-07 | 9.9999999e-07 | 873.7858376 | 1682.974 | 3551.755 | 778.0125325 | 9.9999999e-07 | 9.9999999e-07 | 2.278855 | 1.318049 | 191.801 | 0.3582195 | 17.67527 | 190.2236 | 44.99161
ср. | 245.5936 | 0.6982672 | 243.8787 | 38.74815 | 2.260648 | 1.674516 | 1.757408 | 0 | 6.187129 | 0 | 54.28948 | 0.5032396 | 4.867097 | 0 | 141.7258 | 141.7258 | 1.450596 | 8.956129 |  | 1.294678 | 45.27968 | 71.33581 | 0.785323 | 489.4516 | 1165.065 |  | 74.73066 | 98.48387 | 3.967742 | 3.141935 | 29.12436 | #DIV/0! | 79.4871 | 736.8103 | 13.32452 | 5.358387 | 27.65484 | 0.1984123 |  | 9.008065 | 6.470968 | 9.606774 | 139.3806 | 1.512581 | #DIV/0! | #DIV/0! | #DIV/0! | 107.88 | 111.848 |  |  | 0.8531296 | 10.20827 | [13 empty] | 1e-06 | 0.9582506 | 0.4459466 | 1e-06 | 1e-06 | 1.383582 | 3.5199e-08 | 1e-06 | 37.6177 | 38.24874 | 1e-06 | 1e-06 | 35.79813 | 43.14537 |  |  |  |  | 1.45348 | 1.437428 | 1e-06 | 1e-06 | 3558.645 |  | 4001.594 |  |  |  |  | 4329.767
пл. |  |  |  | 39.1 | 2.075 |  | 1.66 |  | 9.73386 |  |  | 0.415 | [5 empty] | 13.283856 |  | 1.285 | 3550 | 3550 |  |  | 1190 |  | 74 | [6 empty] | 640 | [8 empty] | 3550 | 24.9 |  |  |  | 114.52 |  |  |  | 0.9 | [36 empty] | 7560.239
± |  |  |  |  | 0.1856478 | 1.674516 |  | 0 | [8 empty] | 1.450596 |  |  | 0.009678398 |  |  |  |  | -24.93548 | [17 empty] | 770.8
[42 empty] | ССП | 114.5161 |  |  | тн | [6 empty] | Дней | 31
7560.239
[37 empty] | План: |  |  |  |  | Суток работы | 30
|  | Средний вес выпуска : | [8 empty] | 35.12846 | т | [29 empty] | Среднесуточное пр-во | 118.3333 |  |  |  | 0 |  | Отставание (-) опережение (+)
[49 empty] | -205.72 |  |  |  | Тн
[49 empty] | -5.79493 |  |  |  | %
Диспетчер АО "СЧПЗ" | [10 empty] | Барчук Л.Ю.

## май 20 (+руда,кокс,-агл)
Сведения по учету производства ферромарганца в АО "СЧПЗ" — ДП-1
[43 empty] | на | 31 |  |  | августа | мая |  |  |  |  | 2020г
Дата | Расход Mn шихты | [5 empty] | Расх.добавок, флюсов | [8 empty] | Расход кокса |  |  |  |  | Производство FeMn78, т | Производство FeMn с Si<1, т | Сод. Si в сплаве % | Температура колош. газа, °С | Температура гор. дутья °С | Расх. гор. дутья, м3/мин / фурмы,шт | Средн. содерж Mn в сплаве, % | Количество подач, шт | Кол. выпусков, шт | Количество пыли |  | Количество шлака |  |  | Перевал, т | Зеленый шлак, т. | Мелочь Фмн | Удельн.расход мелочи, т | Осн-ть | Сод Al2O3 в шлаке,% | Сод MgO в шлаке,% | Сод. MnO в шлаке, % | Производство фактическое, т | [5 empty] | Теоретический выход FeMn, т | Потери Mn со шлаком расчетно, т |  | Факт. коэф-т извлеч. Mn из расплава | Потери Mn со шлаком расчетно т | Среднее значение коэф-т извлечение Mn из расплава | [5 empty] | Проплавлено руды (влаж.), т | [6 empty] | Влажность руды , % | [6 empty] | Сод. Mn в руде, % | [6 empty] | Сожжено кокса(сух) т |  |  |  | Влажность кокса, %
| Проплавлено шихты (влаж.), т | Влажность шихты , % | Сухой руды, т | Сод. Mn в марг. шихте, % | Удельн расход марг. шихты, т | Отсев руды, т | Удельн расход руды, т | Известняк, т | Шлак тяжелый, т | Fe содер. материалов, т | Агломерат, т | Удельн.расход агломерата, т | Известняк, т | Кварцит,т | Сожжено кокса (сухого, заданный), т | Сожжено кокса (влаж.), т | Влажность кокса, % | Выход кокс. мелочи т | Сухого кокса (заданный), т | Удельн. расход сухого кокса, т | [81 empty] | Тяжелый шлак
[30 empty] | Всего, т | на т FeMn, кг | верх- него | Всего, т | на т FeMn, кг | [8 empty] | Разлито жидкого |  |  | с отвала | % с отвала | Всего годного |  | химические | физические | [48 empty] | ПО ДЦ
[44 empty] | из шлака | c перевала | [5 empty] | 4% |  |  |  | FeMn НИ | План | План по нараст. |  |  | Габон | Маматван | Новорос. | Агломерат кисл | Казахстан(10-100) | Каражал | Агломерат | Габон | Маматван | Новорос. |  | Казахстан(10-100) | Каражал |  | Габон | Маматван | Новорос. | Агломерат кисл | Казахстан(10-100) | Каражал | Агломерат | Кемерово | Губаха+25 | Н.Тагил | Алтай | Кемерово | Губаха+25 | Н.Тагил | Алтай | Габон | Маматван | Новороссйская | Агломерат кисл | Казахстан (10-100) | Каражал | Агломерат | Кемерово | Губаха +25 | Н. Тагил | Алтай | Удельный расход шихты ДП №1 и №3 | Удельный расход кокса ДП №1 и №3 | Кол-во, т | W | Mn |  | ИТОГО
1 | 324.246001 | 1.996838 | 317.7713342 | 37.93945 | 2.354559 |  | 2.354559 | 0 | 12.219 | 0 |  | 1.481921e-08 | 0 | 0 | 193.177003 | 193.177001 | 1.66 | 10.45 | 189.9702628 | 1.407604 | 134.96 | 102.13 | 0.81 | 500 | 1178 | 459/9 | 76.54 | 122 | 4 | 5.35 | 39.64138 |  | 105.35 | 780.6017 | 14.02 | 5.68 | 32 | 0.1885125 | 1,24/1,44 | 8.82 | 6.28 | 9.86 | 169.75 | 2.89 |  |  | 0 | 134.96 | 140.1014 | 8.046663 | 5.3984 | 0.8568163 | 13.44506 | 0.857 | 134.96 | 114.5161 | 114.5161 | 1 | 114.5161 | 1e-06 | 281.503 | 1e-06 | 1e-06 | 1e-06 | 42.743 | 1e-06 | 1e-06 | 1.43 | 1e-06 | 1e-06 | 1e-06 | 5.73 | 1e-06 | 1e-06 | 37.95 | 1e-06 | 1e-06 | 1e-06 | 37.87 | 43.44 | 193.177 | 1e-06 | 1e-06 | 1e-06 | 1.66 | 1e-06 | 1e-06 | 1e-06 | 9.9999999e-07 | 277.4775071 | 9.9999999e-07 | 9.9999999e-07 | 9.9999999e-07 | 40.2938261 | 9.9999999e-07 | 189.9702618 | 9.9999999e-07 | 9.9999999e-07 | 9.9999999e-07 | 2.281823 | 1.368962 | 12.219 | 0.26 | 16.28 | 12.1872306 | 2.592215 | 203.264 | 59.239 | 281.503 | 178.177 | 193.177
2 | 313.996 | 1.483645 | 309.3374138 | 37.57536 | 2.423135 |  | 2.423135 | 0 | 11.805 | 0 |  | 0 | 0 | 0 | 189.672 | 189.672 | 1.9 | 9.3 | 186.068232 | 1.45753 | 127.66 | 95.14 | 0.88 | 500 | 1173 | 442/9 | 75.38 | 118 | 4 | 5.2 | 40.7332 |  | 91.85 | 719.4893 | 13.38 | 6.2 | 31.26 | 0.1906679 | 1,22/1,42 | 9.48 | 6.18 | 8.8 | 163.95 | 1.17 |  |  | 0 | 127.66 | 137.0576 | 6.261324 | 5.1064 | 0.8278953 | 11.36772 | 0.843 | 262.62 | 114.5161 | 229.0323 | 1 | 229.0323 |  | 274.347 |  |  |  | 39.649 |  |  | 1.37 |  |  |  | 2.27 |  |  | 37.54 |  |  |  | 37.82 | 43.08 | 189.672 |  |  |  | 1.9 |  |  |  | 0 | 270.5884461 | 0 | 0 | 0 | 38.7489677 | 0 | 186.068232 | 0 | 0 | 0 | 2.356236 | 1.418645 | 11.805 | 0.47 | 15.67 | 11.7495165 | 2.44249 | 188.837 | 66.51 | 274.347 | 174.672 | 189.672
3 | 304.015 | 2.068507 | 297.7264282 | 36.98174 | 2.332731 |  | 2.332731 | 0 | 8.028 | 0 |  | 0 | 0 | 0 | 183.157 | 183.157 | 1.44 | 7.17 | 180.5195392 | 1.414397 | 31.03 | 63.17 | 1 | 498 | 1169 | 436/9 | 74.36 | 114 | 4 | 4.8 | 37.60871 |  | 89.1 | 698.1117 | 13.38 | 5.89 | 30.02 | 0.1854804 | 1,24/1,45 | 9.77 | 6.37 | 8.66 | 161.85 | 1.69 |  |  | 0 | 127.63 | 131.1641 | 5.97723 | 5.1052 | 0.8619607 | 11.08243 | 0.849 | 390.25 | 114.5161 | 343.5484 | 1 | 343.5484 |  | 269.821 |  |  |  | 34.194 |  |  | 2.1 |  |  |  | 1.82 |  |  | 36.93 |  |  |  | 37.39 | 42.79 | 183.157 |  |  |  | 1.44 |  |  |  | 0 | 264.154759 | 0 | 0 | 0 | 33.5716692 | 0 | 180.5195392 | 0 | 0 | 0 | 2.282653 | 1.389316 | 8.028 | 0.09 | 17.61 | 8.0207748 | 1.899487 | 182.426 | 68.395 | 269.821 | 168.157 | 183.157
4 | 316.448 | 1.250512 | 312.4907813 | 37.4661 | 2.548449 |  | 2.548449 | 0 | 5.932 | 0 |  | 0 | 0 | 0 | 189.654 | 189.654 | 1.41 | 9.66 | 186.9798786 | 1.524873 | 61.6 | 61.01 | 0.85 | 486 | 1172 | 433/9 | 75.02 | 119 | 4 | 4.75 | 38.73756 |  | 86.05 | 701.7615 | 14.15 | 6.32 | 36.93 | 0.2249086 | 1,25/1,46 | 9.95 | 6.5 | 7.47 | 164.2 | 1.67 |  |  | 0 | 122.62 | 137.7427 | 4.979386 | 4.9048 | 0.7857108 | 9.884186 | 0.833 | 512.87 | 114.5161 | 458.0645 | 1 | 458.0645 |  | 280.745 |  |  |  | 35.703 |  |  | 1.29 |  |  |  | 0.94 |  |  | 37.65 |  |  |  | 36.02 | 43.07 | 166.156 | 23.498 |  |  | 1.41 | 1.41 |  |  | 0 | 277.1233895 | 0 | 0 | 0 | 35.3673918 | 0 | 163.8132004 | 23.1666782 | 0 | 0 | 2.290682 | 1.373346 | 5.932 | 0.31 | 19.03 | 5.9136108 | 1.50008 | 190.387 | 71.358 | 280.745 | 151.156 | 166.156
5 | 303.84 | 0.9780739 | 300.8682204 | 37.22172 | 2.415448 |  | 2.415448 | 0 | 5.691 | 0 |  | 0 | 0 | 0 | 182.568 | 182.568 | 1.55 | 8.54 | 179.738196 | 1.442985 | 94.64 | 29.92 | 1.02 | 500 | 1177 | 431/9 | 75.01 | 114 | 4 | 5.1 | 40.94412 |  | 76.8 | 616.5703 | 15.37 | 6.34 | 30.69 | 0.1924741 | 1,28/1,49 | 9.56 | 6.34 | 7.48 | 159.45 | 2.14 |  |  | 0 | 124.56 | 131.7045 | 4.450073 | 4.9824 | 0.8343054 | 9.432473 | 0.833 | 637.43 | 114.5161 | 572.5806 | 1 | 572.5806 |  | 271.238 |  |  |  | 32.602 |  |  | 0.83 |  |  |  | 2.21 |  |  | 37.27 |  |  |  | 36.82 | 43.25 | 125.572 | 56.996 |  |  | 1.55 | 1.55 |  |  | 0 | 268.9867246 | 0 | 0 | 0 | 31.8814958 | 0 | 123.625634 | 56.112562 | 0 | 0 | 2.239205 | 1.349828 | 5.691 | 0.8 | 18.17 | 5.645472 | 1.367527 | 182.356 | 69.882 | 271.238 | 110.572 | 125.572
6 | 296.256 | 1.20065 | 292.6990034 | 37.51938 | 2.198265 |  | 2.198265 | 0 | 5.632 | 0 |  | 0 | 0 | 0 | 175.476 | 175.476 | 1.4 | 23.65 | 173.019336 | 1.299432 | 101.45 | 70.15 | 0.99 | 500 | 1174 | 422/9 | 75.14 | 111 | 4 | 2.95 | 22.15546 |  | 81.45 | 611.7161 | 15.86 | 4.78 | 29.92 | 0.1809495 | 1,30/1,52 | 9.85 | 6.89 | 6.76 | 165.35 | 2.5 |  |  | 0 | 133.15 | 128.9158 | 4.265227 | 5.326 | 0.9110358 | 9.591227 | 0.846 | 770.58 | 114.5161 | 687.0968 | 1 | 687.0968 |  | 268.555 |  |  |  | 27.701 |  |  | 1.21 |  |  |  | 1.11 |  |  | 37.64 |  |  |  | 36.35 | 43.09 | 120.99 | 54.486 |  |  | 1.4 | 1.4 |  |  | 0 | 265.3054845 | 0 | 0 | 0 | 27.3935189 | 0 | 119.29614 | 53.723196 | 0 | 0 | 2.280696 | 1.36069 | 5.632 | 0.14 | 17.7 | 5.6241152 | 1.324818 | 175.836 | 73.719 | 268.555 | 105.99 | 120.99
7 | 289.011 | 1.039212 | 286.0075639 | 37.94381 | 2.214538 |  | 2.214538 | 0 | 6.151 | 0 |  | 0 | 0 | 0 | 171.96 | 171.96 | 1.36 |  | 169.621344 | 1.313367 |  | 129.15 | 0.73 | 489 | 1179 | 411/9 | 74.32 | 108 | 4 | 2.5 | 19.35734 |  | 88.9 | 688.3469 | 15.92 | 6.56 | 29.27 | 0.1785845 | 1,29/1,51 | 9.5 | 6.63 | 8 | 163.9 | 1.08 |  |  | 0 | 129.15 | 129.0849 | 5.509296 | 5.166 | 0.8844671 | 10.6753 | 0.851 | 899.73 | 114.5161 | 801.6129 | 1 | 801.6129 |  | 261.98 |  |  |  | 27.031 |  |  | 0.97 |  |  |  | 1.71 |  |  | 38.1 |  |  |  | 36.43 | 43.36 | 117.97 | 53.99 |  |  | 1.36 | 1.36 |  |  | 0 | 259.438794 | 0 | 0 | 0 | 26.5687699 | 0 | 116.365608 | 53.255736 | 0 | 0 | 2.230953 | 1.315206 | 6.151 | 0.18 | 19.48 | 6.1399282 | 1.609335 | 167.366 | 75.614 | 261.98 | 102.97 | 117.97
8 | 289.061 | 1.339068 | 285.1902769 | 37.89839 | 2.325616 |  | 2.325616 | 0 | 5.386 | 0 |  | 0 | 0 | 0 | 171.314 | 171.314 | 1.81 |  | 168.2132166 | 1.371713 | 30.12 | 63.71 | 0.83 | 494 | 1176 | 424/9 | 74.55 | 108 | 4 | 3.45 | 28.13341 |  | 68.5 | 558.5909 | 17.12 | 5.52 | 29.98 | 0.1917493 | 1,28/1,48 | 9.67 | 6.08 | 7.44 | 156.35 | 1.78 |  |  | 0 | 122.63 | 127.7247 | 3.947915 | 4.9052 | 0.8458414 | 8.853115 | 0.85 | 1022.36 | 114.5161 | 916.129 | 1 | 916.129 |  | 262.118 |  |  |  | 26.943 |  |  | 1.34 |  |  |  | 1.33 |  |  | 37.89 |  |  |  | 37.98 | 43.23 | 117.371 | 53.943 |  |  | 1.81 | 1.81 |  |  | 0 | 258.6056188 | 0 | 0 | 0 | 26.5846581 | 0 | 115.2465849 | 52.9666317 | 0 | 0 | 2.259706 | 1.314453 | 5.386 | 0.2 | 16.05 | 5.375228 | 1.157242 | 167.544 | 75.574 | 262.118 | 102.371 | 117.371
9 | 281.434 | 0.7293429 | 279.3813812 | 37.8547 | 2.148426 |  | 2.148426 | 0 | 5.331 | 0 |  | 0 | 0 | 0 | 167.134 | 167.134 | 1.34 | 28.08 | 164.8944044 | 1.268028 | 33.47 | 96.57 | 0.71 | 495 | 1175 | 408/9 | 74.6 | 106 | 4 | 3.95 | 30.37527 |  | 82.15 | 631.7287 | 16.18 | 4.28 | 31.11 | 0.189753 | 1,28/1,5 | 9.55 | 6.58 | 8.3 | 163.95 | 1.48 |  |  | 0 | 130.04 | 124.9497 | 5.281898 | 5.2016 | 0.9172727 | 10.4835 | 0.857 | 1152.4 | 114.5161 | 1030.645 | 1 | 1030.645 |  | 255.14 |  |  |  | 26.294 |  |  | 0.72 |  |  |  | 0.82 |  |  | 37.95 |  |  |  | 36.93 | 43.21 | 114.614 | 52.52 |  |  | 1.34 | 1.34 |  |  | 0 | 253.302992 | 0 | 0 | 0 | 26.0783892 | 0 | 113.0781724 | 51.816232 | 0 | 0 | 2.201149 | 1.276855 | 5.331 | 0.13 | 16.62 | 5.3240697 | 1.18614 | 162.745 | 73.395 | 255.14 | 99.614 | 114.614
10 | 296.458 | 0.6462123 | 294.542252 | 37.78124 | 2.480565 |  | 2.480565 | 0 | 5.498 | 0 |  | 0 | 0 | 0 | 175.683 | 175.683 | 1.3 | 8.98 | 173.399121 | 1.460326 | 28.54 | 29.24 | 1.03 | 489 | 1179 | 406/9 | 74.53 | 111 | 4 | 3.85 | 32.42378 |  | 72.25 | 608.4723 | 15.51 | 4.87 | 28.66 | 0.189613 | 1,27/1,47 | 9.52 | 6.26 | 8.66 | 151.15 | 1.12 |  |  | 0 | 118.74 | 131.6633 | 4.846856 | 4.7496 | 0.7952513 | 9.596456 | 0.851 | 1271.14 | 114.5161 | 1145.161 | 1 | 1145.161 |  | 268.705 |  |  |  | 27.753 |  |  | 0.62 |  |  |  | 0.9 |  |  | 37.99 |  |  |  | 35.76 | 43.26 | 120.179 | 55.504 |  |  | 1.3 | 1.3 |  |  | 0 | 267.039029 | 0 | 0 | 0 | 27.503223 | 0 | 118.616673 | 54.782448 | 0 | 0 | 2.432745 | 1.403635 | 5.498 | 0.17 | 17.85 | 5.4886534 | 1.314537 | 172.085 | 77.62 | 268.705 | 105.179 | 120.179
11 | 288.939 | 0.7542967 | 286.7595427 | 37.70169 | 2.186 |  | 2.186 | 0 | 5.264 | 0 |  | 0 | 0 | 0 | 171.125 | 171.125 | 1.35 | 7.53 | 168.8148125 | 1.286894 | 31.52 | 68.3 | 0.73 | 500 | 1187 | 420/9 | 74.25 | 108 | 4 | 4.5 | 34.30401 |  | 78.5 | 598.4144 | 14.75 | 6.31 | 28.51 | 0.1732078 | 1,28/1,49 | 9.6 | 6.29 | 9.56 | 164.6 | 1.4 |  |  | 0 | 131.18 | 128.3612 | 5.813423 | 5.2472 | 0.9009184 | 11.06062 | 0.856 | 1402.32 | 114.5161 | 1259.677 | 1 | 1259.677 |  | 261.938 |  |  |  | 27.001 |  |  | 0.73 |  |  |  | 0.99 |  |  | 37.74 |  |  |  | 37.33 | 42.84 | 117.134 | 53.991 |  |  | 1.35 | 1.35 |  |  | 0 | 260.0258526 | 0 | 0 | 0 | 26.7336901 | 0 | 115.552691 | 53.2621215 | 0 | 0 | 2.267706 | 1.313469 | 5.264 | 0.12 | 17.6 | 5.2576832 | 1.246266 | 167.359 | 75.579 | 261.938 | 102.134 | 117.134
12 | 266.528 | 1.029143 | 263.785045 | 37.30281 | 2.27892 |  | 2.27892 | 0 | 5.01 | 0 |  | 0 | 0 | 0 | 157.946 | 157.946 | 1.31 | 12.49 | 155.8769074 | 1.346669 | 31.17 | 115.75 | 0.53 | 540 | 1179 | 408/8 | 74.52 | 99 | 4 | 3.15 | 27.21382 |  | 78.4 | 677.3218 | 13.54 | 6.15 | 30.11 | 0.2001329 | 1,23/1,44 | 9.53 | 6.55 | 8.26 | 150.45 | 1.56 |  |  | 0 | 115.75 | 116.6494 | 5.016496 | 4.63 | 0.8766013 | 9.646496 | 0.857 | 1518.07 | 114.5161 | 1374.194 | 1 | 1374.194 |  | 236.653 |  |  |  | 29.875 |  |  | 1 |  |  |  | 1.26 |  |  | 37.49 |  |  |  | 35.82 | 43.42 | 108.426 | 49.52 |  |  | 1.31 | 1.31 |  |  | 0 | 234.28647 | 0 | 0 | 0 | 29.498575 | 0 | 107.0056194 | 48.871288 | 0 | 0 | 2.3278 | 1.356976 | 5.01 | 0.29 | 20.51 | 4.995471 | 1.374894 | 144.946 | 72.707 | 236.653 | 93.426 | 108.426
13 | 304.105 | 1.10567 | 300.7426021 | 37.92427 | 2.478307 |  | 2.478307 | 0 | 5.683 | 0 |  | 0 | 1.213 | 0 | 179.075 | 179.075 | 1.67 | 4.03 | 176.0844475 | 1.451046 |  | 31.59 | 1.48 | 495 | 1181 | 414/8 | 73.24 | 114 | 4 | 4.1 | 33.78657 |  | 76.65 | 631.644 | 12.24 | 5.49 | 29.56 | 0.1911413 | 1,15/1,34 | 9.43 | 6.04 | 8.33 | 154.65 | 1.75 |  |  | 0 | 121.35 | 137.3658 | 4.946084 | 4.854 | 0.7792485 | 9.800084 | 0.851 | 1639.42 | 114.5161 | 1488.71 | 1 | 1488.71 |  | 235.943 | 25.026 |  |  | 43.136 |  |  | 1.17 | 0.44 |  |  | 1.14 |  |  | 37.86 | 39.52 |  |  | 37.35 | 43.35 | 122.081 | 56.994 |  |  | 1.67 | 1.67 |  |  | 0 | 233.1824669 | 24.9158856 | 0 | 0 | 42.6442496 | 0 | 120.0422473 | 56.0422002 | 0 | 0 | 2.436494 | 1.409719 | 5.683 | 0.7 | 18.38 | 5.643219 | 1.416198 | 136.796 | 80.147 | 235.943 | 107.081 | 122.081
14 | 274.203 | 0.6501558 | 272.4202533 | 37.75516 | 2.346024 |  | 2.346024 | 0 | 5.05 | 0 |  | 0 | 5.456 | 0 | 159.258 | 159.258 | 1.4 | 2.13 | 157.028388 | 1.352294 | 24.63 |  | 1.46 | 508 | 1180 | 414/8 | 73.94 | 102 | 4 | 2.75 | 23.6824 |  | 89.05 | 766.8791 | 17.45 | 6.66 | 29.69 | 0.1970793 | 1,10/1,30 | 8.95 | 6.18 | 10.41 | 150.65 | 1.82 |  |  | 0 | 116.12 | 122.6534 | 7.181067 | 4.6448 | 0.8347775 | 11.82587 | 0.85 | 1755.54 | 114.5161 | 1603.226 | 1 | 1603.226 |  | 141.36 | 102.116 |  |  | 30.727 |  |  | 0.76 | 0.45 |  |  | 0.81 |  |  | 37.4 | 38.79 |  |  | 35.95 | 42.05 | 108.324 | 50.934 |  |  | 1.4 | 1.4 |  |  | 0 | 140.285664 | 101.656478 | 0 | 0 | 30.4781113 | 0 | 106.807464 | 50.220924 | 0 | 0 | 2.38906 | 1.356501 | 5.05 | 0.21 | 17.85 | 5.039395 | 1.21657 | 81.565 | 40.795 | 141.36 | 93.324 | 108.324
15 | 289.161 | 0.6067577 | 287.4064934 | 37.79125 | 2.48923 |  | 2.48923 | 0 | 5.388 | 0 |  | 0 | 7.399 | 0 | 168.102 | 168.102 | 1.42 | 2.56 | 165.7149516 | 1.435259 |  | 85.68 | 0.89 | 492 | 1183 | 402/8 | 74.67 | 108 | 4 | 2.75 | 23.81777 |  | 90.7 | 785.5534 | 15.43 | 4.92 | 30.52 | 0.2052455 | 1,16/1,36 | 9.15 | 6.81 | 8.98 | 148.7 | 2.2 |  |  | 0 | 115.46 | 128.4017 | 6.309399 | 4.6184 | 0.7937611 | 10.9278 | 0.846 | 1871 | 114.5161 | 1717.742 | 1 | 1717.742 |  | 148.63 | 108.075 |  |  | 32.456 |  |  | 0.6 | 0.54 |  |  | 0.86 |  |  | 37.86 | 38.58 |  |  | 34.85 | 43.17 | 114.08 | 54.022 |  |  | 1.42 | 1.42 |  |  | 0 | 147.73822 | 107.491395 | 0 | 0 | 32.1768784 | 0 | 112.460064 | 53.2548876 | 0 | 0 | 2.436648 | 1.387545 | 5.388 | 0.11 | 19.64 | 5.3820732 | 1.415614 | 86.45 | 43.18 | 148.63 | 99.08 | 114.08
16 | 239.141 | 0.6577838 | 237.5679693 | 37.26205 | 2.46006 |  | 2.46006 | 0 | 6.369 | 0 |  | 0 | 6.993 | 0 | 139.603 | 139.603 | 1.44 |  | 137.5927168 | 1.424798 | 53.67 | 44.27 | 0.83 | 497 | 1172 | 358/7 | 74.93 | 88 | 4 | 1.25 | 12.94398 |  | 77.6 | 803.5622 | 12.2 | 5.67 | 28.26 | 0.2188153 | 1,15/1,37 | 8.74 | 6.91 | 9.99 | 129.15 | 1.35 |  |  | 0 | 96.57 | 104.6234 | 6.005256 | 3.8628 | 0.8174163 | 9.868056 | 0.845 | 1967.57 | 114.5161 | 1832.258 | 1 | 1832.258 |  | 124.629 | 88.043 |  |  | 26.469 |  |  | 0.78 | 0.43 |  |  | 0.84 |  |  | 37.34 | 37.94 |  |  | 34.64 | 43.03 | 95.585 | 44.018 |  |  | 1.44 | 1.44 |  |  | 0 | 123.6568938 | 87.6644151 | 0 | 0 | 26.2466604 | 0 | 94.208576 | 43.3841408 | 0 | 0 | 2.415875 | 1.370969 | 6.369 | 0.22 | 17.53 | 6.3549882 | 1.48676 | 70.428 | 35.201 | 124.629 | 80.585 | 95.585
17 | 253.99 | 0.3554907 | 253.0870891 | 37.60455 | 2.716401 |  | 2.716401 | 0 | 4.633 | 0 |  | 0 | 9.403 | 0 | 149.933 | 149.933 | 1.41 | 22.01 | 147.8189447 | 1.586551 | 45.32 | 49.02 | 0.82 | 483 | 1167 | 349/7 | 75.02 | 94 | 4 | 1.55 | 16.63626 |  | 71.05 | 762.5845 | 10.76 | 4.82 | 24.69 | 0.2029593 | 1,18/1,40 | 8.89 | 6.9 | 9.93 | 121.65 | 1.03 |  |  | 0 | 93.17 | 111.9166 | 5.465346 | 3.7268 | 0.734417 | 9.192146 | 0.839 | 2060.74 | 114.5161 | 1946.774 | 1 | 1946.774 |  | 131.773 | 94.029 |  |  | 28.188 |  |  | 0.21 | 0.6 |  |  | 0.22 |  |  | 37.49 | 38.39 |  |  | 35.52 | 43.18 | 102.93 | 47.003 |  |  | 1.41 | 1.41 |  |  | 0 | 131.4962767 | 93.464826 | 0 | 0 | 28.1259864 | 0 | 101.478687 | 46.3402577 | 0 | 0 | 2.477873 | 1.41087 | 4.633 | 0.24 | 18.92 | 4.6218808 | 1.165636 | 73.05 | 39.723 | 131.773 | 87.93 | 102.93
18 | 219.076 | 0.5417358 | 217.8891869 | 38.09428 | 2.69765 | 12.99 | 2.69765 | 0 | 4.026 | 0 |  | 0 | 8.845 | 0 | 129.088 | 129.088 | 1.37 | 3.43 | 127.3194944 | 1.576322 | 60.19 | 60.54 | 1.07 | 506 | 1166 | 338/7 | 75.4 | 80 | 4 | 2.9 | 35.90442 |  | 75.5 | 934.753 | 11.63 | 6.25 | 30.98 | 0.2660369 | 1,22/1,44 | 9.1 | 6.85 | 8.91 | 116.45 | 1.55 |  |  | 0 | 80.77 | 97.13071 | 5.211095 | 3.2308 | 0.7337126 | 8.441895 | 0.834 | 2141.51 | 114.5161 | 2061.29 | 1 | 2061.29 |  | 115.04 | 80.027 |  |  | 24.009 |  |  | 0.72 | 0.31 |  |  | 0.46 |  |  | 38.03 | 39.19 |  |  | 34.75 | 43 | 89.09 | 39.998 |  |  | 1.37 | 1.37 |  |  | 0 | 114.211712 | 79.7789163 | 0 | 0 | 23.8985586 | 0 | 87.869467 | 39.4500274 | 0 | 0 | 2.518419 | 1.438085 | 4.026 | 0.2 | 19.28 | 4.017948 | 1.027401 | 55.735 | 40.305 | 115.04 | 74.09 | 89.09
19 | 229.109 | 0.3632083 | 228.276857 | 37.95932 | 2.392588 |  | 2.392588 | 0 | 7.039 | 0 |  | 0 | 9.644 | 0 | 133.699 | 133.699 | 1.38 | 16.78 | 131.8539538 | 1.381972 | 22.68 | 71.61 | 0.8 | 511 | 1159 | 356/7 | 74.55 | 89 | 4 | 2.95 | 30.91919 |  | 71.3 | 747.3011 | 11.91 | 4.47 | 24.58 | 0.2004077 | 1,19/1,42 | 9.46 | 6.8 | 8.36 | 122.65 | 1.81 |  |  | 0 | 95.41 | 103.5052 | 4.617428 | 3.8164 | 0.8208452 | 8.433828 | 0.834 | 2236.92 | 114.5161 | 2175.806 | 1 | 2175.806 |  | 119.908 | 84.02 |  |  | 25.181 |  |  | 0.39 | 0.26 |  |  | 0.58 |  |  | 37.94 | 38.67 |  |  | 35.68 | 43.18 | 91.757 | 41.942 |  |  | 1.38 | 1.38 |  |  | 0 | 119.4403588 | 83.801548 | 0 | 0 | 25.0349502 | 0 | 90.4907534 | 41.3632004 | 0 | 0 | 2.252534 | 1.29065 | 7.039 | 0.13 | 21.56 | 7.0298493 | 2.033046 | 54.694 | 46.214 | 119.908 | 76.757 | 91.757
20 | 149.043 | 0.511666 | 148.2803976 | 38.19159 | 2.279133 |  | 2.279133 | 0 | 5.219 | 0 |  | 0 | 7.071 | 0 | 91.592 | 91.592 | 1.45 | 10.74 | 90.263916 | 1.387395 |  | 65.06 | 0.66 | 494 | 1110 | 356/7 | 74.15 | 53 | 3 | 1.2 | 18.44451 |  | 54 | 830.0031 | 9.54 | 4.51 | 12.41 | 0.1534941 | 1,13/1,35 | 8.27 | 6.5 | 14.6 | 80.85 | 1.13 |  |  | 0 | 65.06 | 68.05371 | 6.107324 | 2.6024 | 0.8518708 | 8.709724 | 0.834 | 2301.98 | 114.5161 | 2290.323 | 1 | 2290.323 |  | 81.408 | 52.026 |  |  | 15.609 |  |  | 0.63 | 0.3 |  |  | 0.6 |  |  | 38.2 | 39.4 |  |  | 34.12 | 42.88 | 91.592 |  |  |  | 1.45 |  |  |  | 0 | 80.8951296 | 51.869922 | 0 | 0 | 15.515346 | 0 | 90.263916 | 0 | 0 | 0 | 2.147016 | 1.279667 | 5.219 | 0.22 | 19.65 | 5.2075182 | 1.38001 | 33.792 | 28.616 | 81.408 | 76.592 | 91.592
21 | 251.557 | 0.4834128 | 250.3409413 | 37.22915 | 2.751604 | 12.9 | 2.751604 | 0 | 9.223 | 0 |  | 0 | 12.987 | 0 | 146.608 | 146.608 | 1.42 | 13.93 | 144.5261664 | 1.588549 |  | 65.58 | 0.85 | 461 | 1129 | 370/7 | 74.47 | 93 | 4 | 1.7 | 18.68543 |  | 77.15 | 847.9886 | 12.46 | 3.72 | 24.87 | 0.2096965 | 1,17/1,37 | 8.92 | 6.28 | 10.39 | 118.6 | 0.97 |  |  | 0 | 90.98 | 111.7658 | 6.209488 | 3.6392 | 0.726963 | 9.848688 | 0.83 | 2392.96 | 114.5161 | 2404.839 | 1 | 2404.839 |  | 130.608 | 93.022 |  |  | 27.927 |  |  | 0.51 | 0.3 |  |  | 0.97 |  |  | 37.33 | 38.06 |  |  | 33.99 | 43 | 146.608 |  |  |  | 1.42 |  |  |  | 0 | 129.9418992 | 92.742934 | 0 | 0 | 27.6561081 | 0 | 144.5261664 | 0 | 0 | 0 | 2.440428 | 1.409734 | 9.223 | 1.89 | 20.65 | 9.0486853 | 2.509136 | 60.463 | 51.145 | 130.608 | 131.608 | 146.608
22 | 254.103 | 0.8712694 | 251.8890784 | 36.78679 | 2.54151 |  | 2.54151 | 0 | 5.472 | 0 |  | 0 | 13.023 | 0 | 148.382 | 148.382 | 1.45 | 11.53 | 146.230461 | 1.475436 | 24.24 | 99.11 | 0.45 | 450 | 1153 | 360/7 | 74.62 | 94 | 4 | 1.95 | 19.67511 |  | 88 | 887.9023 | 11.51 | 7.22 | 22.8 | 0.178334 | 1,12/1,33 | 8.14 | 6.17 | 14.38 | 127.85 | 1.28 |  |  | 0 | 99.11 | 109.9435 | 9.802704 | 3.9644 | 0.798126 | 13.7671 | 0.828 | 2492.07 | 114.5161 | 2519.355 | 1 | 2519.355 |  | 131.874 | 94 |  |  | 28.229 |  |  | 1 | 0.64 |  |  | 1.04 |  |  | 36.85 | 37.52 |  |  | 34.05 | 43.23 | 148.382 |  |  |  | 1.45 |  |  |  | 0 | 130.55526 | 93.3984 | 0 | 0 | 27.9354184 | 0 | 146.230461 | 0 | 0 | 0 | 2.442923 | 1.423554 | 5.472 | 0.37 | 21.02 | 5.4517536 | 1.535726 | 61.196 | 51.678 | 131.874 | 133.382 | 148.382
23 | 239.166 | 0.8493478 | 237.1346488 | 37.60113 | 2.63688 | 10.44 | 2.63688 | 0 | 4.589 | 0 |  | 0 | 12.943 | 0 | 140.924 | 140.924 | 1.39 | 7.04 | 138.9651564 | 1.545259 | 23.24 | 66.69 | 0.42 | 464 | 1158 | 369/7 | 74.06 | 88 | 4 | 0.9 | 10.00778 |  | 85.85 | 954.6314 | 15.03 | 6.41 | 29.15 | 0.2369919 | 1,13/1,33 | 8.35 | 6.29 | 13.67 | 123 | 2.49 |  |  | 0 | 89.93 | 106.3474 | 9.091031 | 3.5972 | 0.7469515 | 12.68823 | 0.825 | 2582 | 114.5161 | 2633.871 | 1 | 2633.871 |  | 124.746 | 88.028 |  |  | 26.392 |  |  | 1.04 | 0.54 |  |  | 0.98 |  |  | 37.63 | 38.46 |  |  | 34.6 | 43.18 | 140.924 |  |  |  | 1.39 |  |  |  | 0 | 123.4486416 | 87.5526488 | 0 | 0 | 26.1333584 | 0 | 138.9651564 | 0 | 0 | 0 | 2.352595 | 1.381336 | 4.589 | 0.11 | 20.06 | 4.5839521 | 1.241616 | 57.345 | 48.401 | 124.746 | 125.924 | 140.924
24 | 221.446 | 0.9212478 | 219.4059337 | 37.48258 | 2.218911 |  | 2.218911 | 0 | 4.296 | 0 |  | 0 | 10.58 | 0 | 131.589 | 131.589 | 1.37 | 7.55 | 129.7862307 | 1.312563 |  | 98.88 | 0.29 | 483 | 1151 | 350/7 | 73.28 | 81 | 4 | 1.4 | 14.15858 |  | 76.55 | 774.1707 | 12.33 | 4.12 | 24.29 | 0.1935458 | 1,16/1,36 | 8.17 | 6.23 | 11.88 | 125.5 | 1.79 |  |  | 0 | 98.88 | 98.95296 | 7.044756 | 3.9552 | 0.8810814 | 10.99996 | 0.827 | 2680.88 | 114.5161 | 2748.387 | 1 | 2748.387 |  | 116.307 | 81.041 |  |  | 24.098 |  |  | 0.97 | 0.7 |  |  | 1.43 |  |  | 37.54 | 38.07 |  |  | 35.23 | 43.26 | 131.589 |  |  |  | 1.37 |  |  |  | 0 | 115.1788221 | 80.473713 | 0 | 0 | 23.7533986 | 0 | 129.7862307 | 0 | 0 | 0 | 2.24444 | 1.327058 | 4.296 | 0.15 | 16.74 | 4.289556 | 0.9799013 | 52.698 | 44.609 | 116.307 | 116.589 | 131.589
25 | 231.579 | 0.7228484 | 229.9050348 | 37.44103 | 2.883183 |  | 2.883183 | 0 | 4.31 | 0 |  | 0 | 10.988 | 0 | 141.496 | 141.496 | 1.41 | 3.91 | 139.5009064 | 1.749447 |  | 56.29 | 0.79 | 469 | 1144 | 349/7 | 74.42 | 86 | 4 | 2.55 | 31.97893 |  | 69.25 | 868.4475 | 11.03 | 3.26 | 25.75 | 0.2385364 | 1,14/1,34 | 8.29 | 6.16 | 12.22 | 107.95 | 0.8 |  |  | 0 | 79.74 | 102.0509 | 6.555342 | 3.1896 | 0.6893975 | 9.744942 | 0.822 | 2760.62 | 114.5161 | 2862.903 | 1 | 2862.903 |  | 122.917 | 79.451 |  |  | 29.211 |  |  | 0.64 | 0.58 |  |  | 1.46 |  |  | 37.52 | 38.47 |  |  | 34.31 | 43.23 | 141.496 |  |  |  | 1.41 |  |  |  | 0 | 122.1303312 | 78.9901842 | 0 | 0 | 28.7845194 | 0 | 139.5009064 | 0 | 0 | 0 | 2.43994 | 1.459666 | 4.31 | 1.28 | 18.79 | 4.254832 | 1.074285 | 62.704 | 41.213 | 122.917 | 126.496 | 141.496
26 | 226.581 | 0.9069602 | 224.5260005 | 36.99921 | 2.546801 |  | 2.546801 | 0 | 4.237 | 0 |  | 0 | 10.97 | 0 | 134.306 | 134.306 | 1.3 | 1.85 | 132.560022 | 1.50363 | 42.46 | 45.71 | 0.89 | 487 | 1157 | 345/7 | 74.84 | 83 | 4 | 3.3 | 37.43194 |  | 76.5 | 867.7405 | 10.28 | 7.6 | 24.07 | 0.202184 | 1,12/1,32 | 8.26 | 6.2 | 10.7 | 119.05 | 0.78 |  |  | 0 | 88.16 | 97.998 | 6.34088 | 3.5264 | 0.7942299 | 9.86728 | 0.822 | 2848.78 | 114.5161 | 2977.419 | 1 | 2977.419 |  | 127.222 | 66.158 |  |  | 33.201 |  |  | 1.05 | 0.53 |  |  | 1.11 |  |  | 37.29 | 37.9 |  |  | 34.09 | 43.16 | 134.306 |  |  |  | 1.3 |  |  |  | 0 | 125.886169 | 65.8073626 | 0 | 0 | 32.8324689 | 0 | 132.560022 | 0 | 0 | 0 | 2.437195 | 1.44403 | 4.237 | 0.35 | 19.4 | 4.2221705 | 1.09447 | 75.035 | 33.187 | 127.222 | 119.306 | 134.306
27 | 259.102 | 0.5538733 | 257.6669033 | 36.93807 | 2.527881 | 15.58 | 2.527881 | 0 | 4.787 | 0 |  | 0 | 12.703 | 0 | 152.125 | 152.125 | 1.34 | 12.01 | 150.086525 | 1.472447 | 76.28 | 77.12 | 0.68 | 458 | 1159 | 367/7 | 75.23 | 96 | 4 | 3.7 | 36.29942 |  | 82.45 | 808.8885 | 11.84 | 4.51 | 25.2 | 0.1963381 | 1,17/1,36 | 8.53 | 6.11 | 9.37 | 128.35 | 3.29 |  |  | 0 | 101.93 | 111.1517 | 5.984593 | 4.0772 | 0.8056756 | 10.06179 | 0.821 | 2950.71 | 114.5161 | 3091.935 | 1 | 3091.935 |  | 148.625 | 72.054 |  |  | 38.423 |  |  | 0.56 | 0.33 |  |  | 0.95 |  |  | 37.23 | 37.86 |  |  | 34.08 | 43.14 | 152.125 |  |  |  | 1.34 |  |  |  | 0 | 147.7927 | 71.8162218 | 0 | 0 | 38.0579815 | 0 | 150.086525 | 0 | 0 | 0 | 2.367651 | 1.388038 | 4.787 | 0.13 | 11.08 | 4.7807769 | 0.7041208 | 91.226 | 38.399 | 148.625 | 137.125 | 152.125
28 | 231.571 | 0.6665892 | 230.0273727 | 37.3249 | 2.586903 |  | 2.586903 | 0 | 4.557 | 0 |  | 0 | 10.662 | 0 | 138.068 | 138.068 | 1.49 | 1.61 | 136.0107868 | 1.529586 | 46.5 | 88.92 | 0.36 | 498 | 1164 | 363/7 | 74.95 | 85 | 4 | 3.35 | 37.67431 |  | 82.15 | 923.8641 | 10.75 | 4.77 | 25.57 | 0.2165114 | 1,19/1,38 | 8.31 | 6.1 | 9.58 | 118.1 | 1.16 |  |  | 0 | 88.92 | 100.8757 | 6.096456 | 3.5568 | 0.7762344 | 9.653256 | 0.82 | 3039.63 | 114.5161 | 3206.452 | 1 | 3206.452 |  | 136.708 | 61.429 |  |  | 33.434 |  |  | 0.64 | 0.43 |  |  | 1.21 |  |  | 37.49 | 37.45 |  |  | 36.42 | 43.16 | 138.068 |  |  |  | 1.49 |  |  |  | 0 | 135.8330688 | 61.1648553 | 0 | 0 | 33.0294486 | 0 | 136.0107868 | 0 | 0 | 0 | 2.407584 | 1.414536 | 4.557 | 0.18 | 14.35 | 4.5487974 | 0.8709172 | 83.591 | 34.117 | 136.708 | 123.068 | 138.068
29 | 256.249 | 0.5034843 | 254.9588264 | 37.24247 | 2.54019 |  | 2.54019 | 0 | 6.612 | 0 |  | 0 | 0 | 0 | 149.31 | 149.31 | 1.38 | 14.49 | 147.249522 | 1.467067 | 74.02 | 76.82 | 0.56 | 454 | 1155 | 361/7 | 75.43 | 95 | 4 | 2.55 | 25.406 |  | 75.65 | 753.7113 | 10.92 | 3.12 | 25.47 | 0.1993738 | 1,21/1,43 | 8.75 | 6.82 | 8.57 | 127.75 | 1.21 |  |  | 0 | 100.37 | 111.0672 | 5.022201 | 4.0148 | 0.7973327 | 9.037001 | 0.819 | 3140 | 114.5161 | 3320.968 | 1 | 3320.968 |  | 180.479 | 61.774 |  |  | 13.996 |  |  | 0.52 | 0.2 |  |  | 1.63 |  |  | 37.47 | 37.48 |  |  | 33.26 | 43.14 | 149.31 |  |  |  | 1.38 |  |  |  | 0 | 179.5405092 | 61.650452 | 0 | 0 | 13.7678652 | 0 | 147.249522 | 0 | 0 | 0 | 2.336396 | 1.337392 | 6.612 | 0.37 | 13.42 | 6.5875356 | 1.17201 | 118.702 | 42.777 | 180.479 | 134.31 | 149.31
30 | 241.707 | 0.5468521 | 240.3852203 | 37.2318 | 2.396184 |  | 2.396184 | 0 | 9.207 | 0 |  | 0 | 0 | 0 | 139.269 | 139.269 | 1.4 | 0.91 | 137.319234 | 1.368812 | 100.32 | 100.32 | 0.3 | 490 | 1150 | 357/7 | 75.62 | 93 | 4 | 4.1 | 40.86922 |  | 71.5 | 712.7193 | 14.53 | 5.01 | 26.82 | 0.2029512 | 1,23/1,45 | 8.43 | 7.09 | 9.23 | 132.15 |  |  |  | 0 | 100.32 | 105.1453 | 5.11225 | 4.0128 | 0.8476223 | 9.12505 | 0.82 | 3240.32 | 114.5161 | 3435.484 | 1 | 3435.484 |  | 167.132 | 60.494 |  |  | 14.081 |  |  | 0.55 | 0.3 |  |  | 1.57 |  |  | 37.43 | 37.22 |  |  | 34.93 | 43.26 | 139.269 |  |  |  | 1.4 |  |  |  | 0 | 166.212774 | 60.312518 | 0 | 0 | 13.8599283 | 0 | 137.319234 | 0 | 0 | 0 | 2.2509 | 1.286999 | 9.207 | 0.25 | 15 | 9.1839825 | 1.821737 | 116.229 | 41.836 | 167.132 | 132.048 | 139.269
31 | 232.347 | 0.4178862 | 231.376054 | 37.47048 | 2.225626 |  | 2.225626 | 0 | 9.157 | 0 |  | 0 | 0 | 0 | 134.427 | 134.427 | 1.38 | 15.28 | 132.5719074 | 1.27522 | 103.96 | 103.96 | 0.14 | 482 | 1161 | 366/7 | 75.28 | 93 | 4 | 2.9 | 27.89534 |  | 73.9 | 710.8503 | 12.04 | 4.68 | 24.16 | 0.1819277 | 1,23/1,47 | 8.31 | 7.21 | 9.06 | 132.8 |  |  |  | 0 | 103.96 | 102.5424 | 5.186531 | 4.1584 | 0.9026893 | 9.344931 | 0.822 | 3344.28 | 114.5161 | 3550 | 1 | 3550 |  | 158.065 | 60.493 |  |  | 13.789 |  |  | 0.38 | 0.35 |  |  | 1.15 |  |  | 37.58 | 38.16 |  |  | 33.19 | 43.37 | 134.427 |  |  |  | 1.38 |  |  |  | 0 | 157.464353 | 60.2812745 | 0 | 0 | 13.6304265 | 0 | 132.5719074 | 0 | 0 | 0 | 2.279481 | 1.306806 | 9.157 | 0.15 | 16.48 | 9.1432645 | 2.001607 | 116.226 | 41.839 | 158.065 | 134.427 | 134.427
е | 8173.468001 |  | 8099.846 |  |  | 51.91 |  | 0 | 191.801 | 0 | 0 |  | 150.88 | 0 | 4835.720003 | 4835.720001 | 0 | 277.64 | 4765.599 |  | 1403.67 | 2211.41 | [6 empty] | 123 | 97.4 |  | 0 | 2464.1 |  | 413.06 | 166.11 | 857.3 | [5 empty] | 4320.8 | 46.89 | 0 | 0 |  | 3344.28 | 3596.61 | 182.685 | 133.7712 |  | 316.4562 |  |  | 0 |  | 31 |  | 1e-06 | 5836.117 | 1451.306001 | 1e-06 | 1e-06 | 886.045 | 1e-06 | [14 empty] | 4046.361 | 789.359001 | 1e-06 | 1e-06 |  |  |  |  | 9.9999999e-07 | 5781.226 | 1444.834 | 9.9999999e-07 | 9.9999999e-07 | 873.7858376 | 9.9999999e-07 | 3987.586 | 778.0125325 | 9.9999999e-07 | 9.9999999e-07 | 2.338265 | 1.366033 | 191.801 | 0.3582195 | 17.67527 | 190.2236 | 44.99161
ср. | 263.6603 | 0.9007424 | 261.2854 | 37.53215 | 2.422 | 1.674516 | 2.422 | 0 | 6.187129 | 0 | 0 | 5.98036e-10 | 4.867097 | 0 | 155.991 | 155.991 | 1.450064 | 8.956129 |  | 1.425 | 45.27968 | 71.33581 | 0.785323 | 489.4516 | 1165.065 |  | 74.73066 | 98.48387 | 3.967742 | 3.141935 | 29.12436 | #DIV/0! | 79.4871 | 736.8103 | 13.32452 | 5.358387 | 27.65484 | 0.1984123 |  | 9.008065 | 6.470968 | 9.606774 | 139.3806 | 1.512581 | #DIV/0! | #DIV/0! | #DIV/0! | 107.88 | 116.0197 |  |  | 0.8220936 | 10.20827 | [13 empty] | 1e-06 | 0.9405343 | 0.4459466 | 1e-06 | 1e-06 | 1.383582 | 1e-06 | 1e-06 | 37.61721 | 38.24874 | 1e-06 | 1e-06 | 35.79813 | 43.44 |  |  |  |  | 1.452529 | 1.437428 | 1e-06 | 1e-06 | 5781.226 |  | 2318.62 |  |  |  |  | 4765.599
пл. |  |  |  | 39.1 | 2.075 |  | 1.66 |  | 9.73386 |  |  | 0.415 | [5 empty] | 13.283856 |  | 1.285 | 3550 | 3550 |  |  | 1190 |  | 74 | [6 empty] | 640 | [8 empty] | 3550 | 24.9 |  |  |  | 114.52 |  |  |  | 0.9 | [36 empty] | 8099.846
± |  |  |  |  | 0.347 | 1.674516 |  | 0 | [8 empty] | 1.450064 |  |  | 0.14 |  |  |  |  | -24.93548 | [17 empty] | 770.8
[42 empty] | ССП | 114.5161 |  |  | тн | [6 empty] | Дней | 31
[37 empty] | План: |  |  |  |  | Суток работы | 30
|  | Средний вес выпуска : | [8 empty] | 35.12846 | т | [29 empty] | Среднесуточное пр-во | 118.3333 |  |  |  | 0 |  | Отставание (-) опережение (+)
[49 empty] | -205.72 |  |  |  | Тн
[49 empty] | -5.79493 |  |  |  | %
Диспетчер АО "СЧПЗ" | [10 empty] | Барчук Л.Ю.

## июнь 20
Сведения по учету производства ферромарганца в АО "СЧПЗ" — ДП-1
[43 empty] | на | 30 |  |  | августа | июня |  |  |  |  | 2020г
Дата | Расход Mn шихты | [5 empty] | Расх.добавок, флюсов | [8 empty] | Расход кокса |  |  |  |  | Производство FeMn78, т | Производство FeMn с Si<1, т | Сод. Si в сплаве % | Температура колош. газа, °С | Температура гор. дутья °С | Расх. гор. дутья, м3/мин / фурмы,шт | Средн. содерж Mn в сплаве, % | Количество подач, шт | Кол. выпусков, шт | Количество пыли |  | Количество шлака |  |  | Перевал, т | Зеленый шлак, т. | Мелочь Фмн | Удельн.расход мелочи, т | Осн-ть | Сод Al2O3 в шлаке,% | Сод MgO в шлаке,% | Сод. MnO в шлаке, % | Производство фактическое, т | [5 empty] | Теоретический выход FeMn, т | Потери Mn со шлаком расчетно, т |  | Факт. коэф-т извлеч. Mn из расплава | Потери Mn со шлаком расчетно т | Среднее значение коэф-т извлечение Mn из расплава | [5 empty] | Проплавлено руды (влаж.), т | [6 empty] | Влажность руды , % | [6 empty] | Сод. Mn в руде, % | [6 empty] | Сожжено кокса(сух) т |  |  |  | Влажность кокса, %
| Проплавлено шихты (влаж.), т | Влажность шихты , % | Сухой руды, т | Сод. Mn в марг. шихте, % | Удельн расход марг. шихты, т | Отсев руды, т | Удельн расход руды, т | Известняк, т | Шлак тяжелый, т | Fe содер. материалов, т | Агломерат, т | Удельн.расход агломерата, т | Известняк, т | Кварцит,т | Сожжено кокса (сухого, заданный), т | Сожжено кокса (влаж.), т | Влажность кокса, % | Выход кокс. мелочи т | Сухого кокса (заданный), т | Удельн. расход сухого кокса, т | [81 empty] | Тяжелый шлак
[30 empty] | Всего, т | на т FeMn, кг | верх- него | Всего, т | на т FeMn, кг | [8 empty] | Разлито жидкого |  |  | с отвала | % с отвала | Всего годного |  | химические | физические | [48 empty] | ПО ДЦ
[44 empty] | из шлака | c перевала | [5 empty] | 4% |  |  |  | FeMn НИ | План | План по нараст. |  |  | Глория | Маматван | Новорос. | Агломерат кисл | Казахстан(10-100) | Каражал | Агломерат | Глория | Маматван | Новорос. |  | Казахстан(10-100) | Каражал |  | Глория | Маматван | Новорос. | Агломерат кисл | Казахстан(10-100) | Каражал | Агломерат | Кемерово | Губаха+25 | Н.Тагил | Алтай | Кемерово | Губаха+25 | Н.Тагил | Алтай | Глория | Маматван | Новороссйская | Агломерат кисл | Казахстан (10-100) | Каражал | Агломерат | Кемерово | Губаха +25 | Н. Тагил | Алтай | Удельный расход шихты ДП №1 и №3 | Удельный расход кокса ДП №1 и №3 | Кол-во, т | W | Mn |  | ИТОГО
1 | 210.154 | 0.415098 | 209.2817 | 38.52105 | 2.110971 | 14.92 | 1.707491 | 0 | 8.443 | 0 | 40.001 | 0.4034799 | 0 | 0 | 125.670003 | 125.67 | 1.4 | 3.63 | 123.91062 | 1.249855 | 75.6 | 99.14 | 0.15 | 535 | 1146 | 366/7 | 75.14 | 85 | 4 | 5 | 50.43373 |  | 76.9 | 775.6708 | 10.64 | 4.53 | 24.51 | 0.1968675 | 1,22/1,44 | 8.33 | 7.03 | 9.09 | 124.5 | 3.68 |  |  | 0 | 99.14 | 95.43761 | 5.414951 | 3.9656 | 0.92404 | 9.380551 | 0.924 | 99.14 | 110 | 110 | 1 | 110 | 1e-06 | 102.903 | 54.651 | 1e-06 | 1e-06 | 12.599 | 40.001 | 1e-06 | 0.51 | 0.41 | 1e-06 | 1e-06 | 0.98 | 1e-06 | 1e-06 | 37.5 | 38.56 | 1e-06 | 1e-06 | 32.63 | 42.95 | 125.67 | 1e-06 | 1e-06 | 1e-06 | 1.4 | 1e-06 | 1e-06 | 1e-06 | 9.9999999e-07 | 102.3781947 | 54.4269309 | 9.9999999e-07 | 9.9999999e-07 | 12.4755298 | 40.001 | 123.91062 | 9.9999999e-07 | 9.9999999e-07 | 9.9999999e-07 | 2.142419 | 1.270211 | 8.443 | 0.22 | 15.82 | 8.4244254 | 1.773681
2 | 243.179 | 0.473778 | 242.0268714 | 38.08011 | 2.318265 |  | 1.854702 | 0 | 9.892 | 0 | 48.396 | 0.4635632 | 0 | 0 | 144.421 | 144.421 | 1.51 | 11.12 | 142.2402429 | 1.362454 | 54.11 | 104.4 | 0.25 | 481 | 1153 | 376/7 | 74.93 | 97 | 4 | 3.65 | 34.96169 |  | 72.2 | 691.5709 | 9.42 | 7.04 | 25.98 | 0.192302 | 1,23/1,46 | 8.69 | 7.3 | 7.88 | 135.1 | 2.32 |  |  | 0 | 104.4 | 109.1708 | 4.407251 | 4.176 | 0.8487786 | 8.583251 | 0.884 | 203.54 | 110 | 220 | 1 | 220 |  | 116.775 | 63.288 |  |  | 14.72 | 48.396 |  | 0.58 | 0.42 |  |  | 1.42 |  |  | 36.89 | 37.69 |  |  | 32.53 | 43.15 | 144.421 |  |  |  | 1.51 |  |  |  | 0 | 116.097705 | 63.0221904 | 0 | 0 | 14.510976 | 48.396 | 142.2402429 | 0 | 0 | 0 | 2.336449 | 1.412967 | 9.892 | 0.07 | 13.58 | 9.8850756 | 1.79153
3 | 225.117 | 0.4477685 | 224.108997 | 38.20731 | 2.144378 |  | 1.713348 | 0 | 8.996 | 0 | 45.047 | 0.4310305 | 0 | 0 | 134.412 | 134.412 | 1.36 | 9.1 | 132.5839968 | 1.268625 | 84.83 | 104.51 | 0.4 | 510 | 1146 | 366/7 | 75.02 | 90 | 4 | 3.5 | 33.48962 |  | 68.05 | 651.1339 | 15.2 | 5.31 | 24.29 | 0.1831135 | 1,23/1,46 | 9 | 7.13 | 8.82 | 132.65 | 1.46 |  |  | 0 | 104.51 | 101.6345 | 4.649444 | 4.1804 | 0.9156493 | 8.829844 | 0.894 | 308.05 | 110 | 330 | 1 | 330 |  | 107.993 | 58.552 |  |  | 13.525 | 45.047 |  | 0.59 | 0.34 |  |  | 1.27 |  |  | 37.12 | 38.73 |  |  | 28.93 | 42.92 | 134.412 |  |  |  | 1.36 |  |  |  | 0 | 107.3558413 | 58.3529232 | 0 | 0 | 13.3532325 | 45.047 | 132.5839968 | 0 | 0 | 0 | 2.21602 | 1.328402 | 8.996 | 0.03 | 16.62 | 8.9933012 | 1.992384
4 | 227.252 | 0.2382265 | 226.7106255 | 38.04363 | 2.008599 |  | 1.605472 | 0 | 9.17 | 0 | 45.501 | 0.4031275 | 0 | 0 | 139.629 | 139.629 | 1.39 | 1.92 | 137.6881569 | 1.219883 | 60.08 | 112.87 | 0.55 | 529 | 1161 | 378/7 | 75.06 | 91 | 4 | 4.7 | 41.64083 |  | 67.95 | 602.02 | 12.29 | 3.94 | 23.17 | 0.1680203 | 1,24/1,47 | 9.31 | 7.23 | 7.24 | 137.9 | 2.08 |  |  | 0 | 112.87 | 102.5268 | 3.810942 | 4.5148 | 0.9822755 | 8.325742 | 0.916 | 420.92 | 110 | 440 | 1 | 440 |  | 109.098 | 59.217 |  |  | 13.436 | 45.501 |  | 0.26 | 0.29 |  |  | 0.64 |  |  | 37 | 37.24 |  |  | 32.97 | 43.09 | 139.629 |  |  |  | 1.39 |  |  |  | 0 | 108.8143452 | 59.0452707 | 0 | 0 | 13.3500096 | 45.501 | 137.6881569 | 0 | 0 | 0 | 2.089463 | 1.267109 | 9.17 | 0.13 | 18.14 | 9.158079 | 2.213263
5 | 235.114 | 0.2553338 | 234.5136745 | 38.76368 | 2.229429 |  | 1.735827 | 0 | 9.632 | 0 | 51.922 | 0.4936021 | 0 | 0 | 140.721 | 140.721 | 1.44 | 21.08 | 138.6946176 | 1.318515 | 30.1 | 55.48 | 1.07 | 541 | 1156 | 370/7 | 74.56 | 94 | 4 | 3.85 | 36.60044 |  | 60.35 | 573.7237 | 12.98 | 5.21 | 24.77 | 0.1848507 | 1,29/1,52 | 10.26 | 7.27 | 5.42 | 134 | 1.17 |  |  | 0 | 105.19 | 108.3522 | 2.53385 | 4.2076 | 0.8627544 | 6.74145 | 0.905 | 526.11 | 110 | 550 | 1 | 550 |  | 107.898 | 61.167 |  |  | 14.127 | 51.922 |  | 0.33 | 0.27 |  |  | 0.56 |  |  | 36.84 | 39.19 |  |  | 35.93 | 43.03 | 140.721 |  |  |  | 1.44 |  |  |  | 0 | 107.5419366 | 61.0018491 | 0 | 0 | 14.0478888 | 51.922 | 138.6946176 | 0 | 0 | 0 | 2.160949 | 1.294807 | 9.632 | 0.08 | 14.82 | 9.6242944 | 1.912983
6 | 214.932 | 0.1475765 | 214.6148108 | 38.4603 | 1.979111 |  | 1.503502 | 0 | 8.59 | 0 | 51.575 | 0.4756086 | 0 | 0 | 128.699 | 128.699 | 1.41 | 7.24 | 126.8843441 | 1.170088 |  | 108.44 | 0.37 | 577 | 1150 | 368/7 | 73.95 | 86 | 4 | 5.2 | 47.95278 |  | 68.25 | 629.3803 | 10.08 | 3.8 | 24.48 | 0.1808644 | 1,25/1,48 | 9.43 | 7.24 | 6.98 | 135.35 | 1.37 |  |  | 0 | 108.44 | 98.70891 | 3.690306 | 4.3376 | 0.971528 | 8.027906 | 0.916 | 634.55 | 110 | 660 | 1 | 660 |  | 94.541 | 55.938 |  |  | 12.878 | 51.575 |  | 0.16 | 0.17 |  |  | 0.55 |  |  | 36.9 | 38.71 |  |  | 31.25 | 42.85 | 128.699 |  |  |  | 1.41 |  |  |  | 0 | 94.3897344 | 55.8429054 | 0 | 0 | 12.807171 | 51.575 | 126.8843441 | 0 | 0 | 0 | 2.071839 | 1.236155 | 8.59 | 0.07 | 10.91 | 8.583987 | 1.266414
7 | 238.105 | 0.2939633 | 237.4050586 | 38.97189 | 2.322491 | 17.74 | 1.7901 | 0 | 9.324 | 0 | 54.421 | 0.5323909 | 0 | 0 | 141.972 | 141.972 | 1.37 | 16.09 | 140.0269836 | 1.369859 |  | 77.46 | 0.8 | 547 | 1146 | 372/7 | 74.56 | 95 | 4 | 5.15 | 50.38153 |  | 62.95 | 615.8286 | 11.03 | 6.6 | 26.51 | 0.197541 | 1,27/1,49 | 9.67 | 6.9 | 6.18 | 134.2 | 1.13 |  |  | 0 | 102.22 | 109.8769 | 3.01362 | 4.0888 | 0.8237593 | 7.10242 | 0.902 | 736.77 | 110 | 770 | 1 | 770 |  | 107.468 | 61.77 |  |  | 14.446 | 54.421 |  | 0.38 | 0.32 |  |  | 0.65 |  |  | 37.26 | 40.2 |  |  | 30.49 | 43.21 | 141.972 |  |  |  | 1.37 |  |  |  | 0 | 107.0596216 | 61.572336 | 0 | 0 | 14.352101 | 54.421 | 140.0269836 | 0 | 0 | 0 | 2.253497 | 1.335979 | 9.324 | 0.18 | 12.39 | 9.3072168 | 1.546626
8 | 217.376 | 0.3869832 | 216.5347915 | 38.92144 | 2.01822 |  | 1.612711 | 0 | 8.785 | 0 | 43.507 | 0.4055084 | 0 | 0 | 129.533 | 129.533 | 1.4 | 17.4 | 127.719538 | 1.190414 |  | 107.29 | 0.45 | 575 | 1149 | 372/7 | 74.58 | 87 | 4 | 5.35 | 49.86485 |  | 71.6 | 667.3502 | 9.78 | 4.56 | 23.61 | 0.1775856 | 1,24/1,47 | 9.57 | 7.45 | 7.09 | 132.95 | 2.51 |  |  | 0 | 107.29 | 101.2681 | 3.932454 | 4.2916 | 0.9494345 | 8.224054 | 0.908 | 844.06 | 110 | 880 | 1 | 880 |  | 104.427 | 56.583 |  |  | 12.859 | 43.507 |  | 0.56 | 0.26 |  |  | 0.85 |  |  | 37.65 | 39.8 |  |  | 31.48 | 43.03 | 129.533 |  |  |  | 1.4 |  |  |  | 0 | 103.8422088 | 56.4358842 | 0 | 0 | 12.7496985 | 43.507 | 127.719538 | 0 | 0 | 0 | 2.147318 | 1.271009 | 8.785 | 0.07 | 22.22 | 8.7788505 | 2.615528
9 | 225.349 | 0.2617897 | 224.7590596 | 37.94943 | 1.978861 |  | 1.586776 | 0 | 9.018 | 0 | 44.533 | 0.3920849 | 0 | 0 | 133.64 | 133.64 | 1.43 | 13.93 | 131.728948 | 1.15979 |  | 113.58 | 0.46 | 529 | 1150 | 390/7 | 74.15 | 90 | 4 | 2.9 | 25.53266 |  | 66.6 | 586.3708 | 16.09 | 4.86 | 23.83 | 0.169067 | 1,20/1,44 | 8.86 | 7.46 | 8.19 | 140.95 | 1.32 |  |  | 0 | 113.58 | 102.8899 | 4.225348 | 4.5432 | 0.9873942 | 8.768548 | 0.916 | 957.64 | 110 | 990 | 1 | 990 |  | 108.177 | 58.822 |  |  | 13.817 | 44.533 |  | 0.32 | 0.25 |  |  | 0.7 |  |  | 36.96 | 37.81 |  |  | 29.56 | 43.14 | 133.64 |  |  |  | 1.43 |  |  |  | 0 | 107.8308336 | 58.674945 | 0 | 0 | 13.720281 | 44.533 | 131.728948 | 0 | 0 | 0 | 2.13468 | 1.261692 | 9.018 | 0.45 | 20.39 | 8.977419 | 2.468639
10 | 227.547 | 0.2556796 | 226.9652088 | 38.60504 | 2.23545 |  | 1.877024 | 0 | 8.967 | 0 | 36.391 | 0.3584261 | 0 | 0 | 136.464 | 136.464 | 1.42 | 17.18 | 134.5262112 | 1.32499 | 51.3 | 101.53 | 0.54 | 524 | 1152 | 335/7 | 74.94 | 91 | 4 | 2.55 | 25.11573 |  | 66.1 | 651.0391 | 13.89 | 3.31 | 31.52 | 0.2338279 | 1,24/1,48 | 9.25 | 7.5 | 7.03 | 134.8 | 1.56 |  |  | 0 | 101.53 | 103.6975 | 3.599657 | 4.0612 | 0.86837 | 7.660857 | 0.911 | 1059.17 | 110 | 1100 | 1 | 1100 |  | 113.829 | 63.775 |  |  | 13.552 | 36.391 |  | 0.28 | 0.2 |  |  | 1 |  |  | 37.42 | 39.43 |  |  | 31.72 | 43.43 | 136.464 |  |  |  | 1.42 |  |  |  | 0 | 113.5102788 | 63.64745 | 0 | 0 | 13.41648 | 36.391 | 134.5262112 | 0 | 0 | 0 | 2.205026 | 1.301411 | 8.967 | 0.07 | 13.6 | 8.9607231 | 1.626179
11 | 222.395 | 0.3600875 | 221.5941833 | 38.54236 | 2.284476 | 13.32 | 1.917466 | 0 | 10.556 | 0 | 35.6 | 0.3670103 | 0 | 0 | 133.041 | 133.041 | 1.43 | 2.51 | 131.1385137 | 1.351943 | 78.19 | 97 | 0.5 | 502 | 1139 | 384/7 | 75.43 | 89 | 4 | 5 | 51.54639 |  | 63.7 | 656.701 | 16.77 | 4.58 | 30.03 | 0.229675 | 1,22/1,45 | 8.95 | 7.43 | 7.31 | 130.75 | 0.86 |  |  | 0 | 97 | 100.5525 | 3.607125 | 3.88 | 0.8566811 | 7.487125 | 0.907 | 1156.17 | 110 | 1210 | 1 | 1210 |  | 111.26 | 62.353 |  |  | 13.182 | 35.6 |  | 0.46 | 0.25 |  |  | 1.01 |  |  | 37.01 | 39.48 |  |  | 34.3 | 43.26 | 133.041 |  |  |  | 1.43 |  |  |  | 0 | 110.748204 | 62.1971175 | 0 | 0 | 13.0488618 | 35.6 | 131.1385137 | 0 | 0 | 0 | 2.313558 | 1.358931 | 10.556 | 0.07 | 12.19 | 10.5486108 | 1.704727
12 | 230.035 | 0.3279768 | 229.2805385 | 38.11287 | 2.174512 |  | 1.82546 | 0 | 9.203 | 0 | 36.804 | 0.3490516 | 0 | 0 | 138.539 | 138.539 | 1.41 | 17.32 | 136.5856001 | 1.295387 | 54.47 | 180.25 | 0.57 | 501 | 1137 | 370/7 | 75.06 | 92 | 4 | 2.7 | 25.60698 |  | 71.3 | 676.214 | 14.27 | 4.96 | 30.94 | 0.2206061 | 1,22/1,47 | 8.82 | 7.56 | 7.94 | 140.25 | 1.09 |  |  | 0 | 105.44 | 103.6157 | 4.385452 | 4.2176 | 0.9056806 | 8.603052 | 0.906 | 1261.61 | 110 | 1320 | 1 | 1320 |  | 114.952 | 64.457 |  |  | 13.822 | 36.804 |  | 0.44 | 0.27 |  |  | 0.54 |  |  | 37.29 | 38.13 |  |  | 31.97 | 42.96 | 138.539 |  |  |  | 1.41 |  |  |  | 0 | 114.4462112 | 64.2829661 | 0 | 0 | 13.7473612 | 36.804 | 136.5856001 | 0 | 0 | 0 | 2.297114 | 1.353655 | 9.203 | 0.11 | 16.17 | 9.1928767 | 1.9804
13 | 219.928 | 0.5075926 | 218.8116617 | 37.9963 | 2.117396 |  | 1.777082 | 0 | 8.707 | 0 | 35.168 | 0.3403135 | 0 | 0 | 132.059 | 132.059 | 1.42 | 16.9 | 130.1837622 | 1.259762 | 78.23 | 103.34 | 0.58 | 509 | 1152 | 372/7 | 75.41 | 88 | 4 | 0.9 | 8.709116 |  | 68.45 | 662.3766 | 14.29 | 4.86 | 29.33 | 0.2153451 | 1,24/1,47 | 8.94 | 7.31 | 7.62 | 136.2 | 1.33 |  |  | 0 | 103.34 | 101.2015 | 4.040478 | 4.1336 | 0.9373151 | 8.174078 | 0.909 | 1364.95 | 110 | 1430 | 1 | 1430 |  | 110.006 | 61.607 |  |  | 13.147 | 35.168 |  | 0.53 | 0.68 |  |  | 0.87 |  |  | 36.88 | 38.54 |  |  | 31.11 | 43.11 | 132.059 |  |  |  | 1.42 |  |  |  | 0 | 109.4229682 | 61.1880724 | 0 | 0 | 13.0326211 | 35.168 | 130.1837622 | 0 | 0 | 0 | 2.229789 | 1.307618 | 8.707 | 0.23 | 42.99 | 8.6869739 | 4.952301
14 | 227.589 | 0.2420602 | 227.0380975 | 38.3747 | 2.179496 |  | 1.830422 | 0 | 8.968 | 0 | 36.363 | 0.3490736 | 0 | 0 | 136.319 | 136.319 | 1.4 | 12.38 | 134.410534 | 1.2903 | 78.28 | 104.17 | 0.67 | 520 | 1186 | 374/7 | 75.44 | 91 | 4 | 3.6 | 34.55889 |  | 68.35 | 656.139 | 12.35 | 4.26 | 30.98 | 0.2244928 | 1,24/1,48 | 9.11 | 7.46 | 7.33 | 138 | 1.41 |  |  | 0 | 104.17 | 102.3094 | 3.881029 | 4.1668 | 0.9019878 | 8.047829 | 0.908 | 1469.12 | 110 | 1540 | 1 | 1540 |  | 113.71 | 63.739 |  |  | 13.777 | 36.363 |  | 0.27 | 0.16 |  |  | 1.03 |  |  | 37.4 | 39.32 |  |  | 29.97 | 42.95 | 136.319 |  |  |  | 1.4 |  |  |  | 0 | 113.402983 | 63.6370176 | 0 | 0 | 13.6350969 | 36.363 | 134.410534 | 0 | 0 | 0 | 2.207733 | 1.287616 | 8.968 | 0.08 | 12.52 | 8.9608256 | 1.487136
15 | 239.66 | 0.4512658 | 238.5784965 | 37.97504 | 2.27521 |  | 1.910915 | 0 | 9.736 | 0 | 38.2 | 0.3642953 | 0 | 0 | 144.283 | 144.283 | 1.4 | 10.02 | 142.263038 | 1.356695 | 104.86 | 104.86 | 0.59 | 502 | 1130 | 376/7 | 75.58 | 96 | 4 | 3.05 | 29.0864 |  | 70.15 | 668.9872 | 14.46 | 5.02 | 30.95 | 0.2214669 | 1,22/1,45 | 8.83 | 7.46 | 7.65 | 139.75 | 1.08 |  |  | 0 | 104.86 | 106.2102 | 4.157129 | 4.1944 | 0.8747566 | 8.351529 | 0.906 | 1573.98 | 110 | 1650 | 1 | 1650 |  | 119.887 | 67.192 |  |  | 14.381 | 38.2 |  | 0.55 | 0.35 |  |  | 1.3 |  |  | 37.02 | 38.46 |  |  | 30.27 | 43.02 | 144.283 |  |  |  | 1.4 |  |  |  | 0 | 119.2276215 | 66.956828 | 0 | 0 | 14.194047 | 38.2 | 142.263038 | 0 | 0 | 0 | 2.187901 | 1.276265 | 9.736 | 0.03 | 12.12 | 9.7330792 | 1.560795
16 | 89.546 | 0.379767 | 89.2059338 | 38.55049 | 2.136669 |  | 1.802945 | 0 | 3.588 | 0 | 13.933 | 0.3337246 | 0 | 0 | 60.565 | 60.565 | 1.41 | 9.36 | 59.7110335 | 1.430204 | 22.32 | 19.43 | 0.76 | 545 | 1036 | 359/7 | 75.93 | 38 | 2 | 1.2 | 28.74251 |  | 37.5 | 898.2036 | 7.03 | 3.32 | 18.85 | 0.299444 | 1,20/1,45 | 8.59 | 7.33 | 7.97 | 62.95 | 0.97 |  |  | 0 | 41.75 | 40.26689 | 2.315229 | 1.67 | 0.9218202 | 3.985229 | 0.906 | 1615.73 | 110 | 1760 | 1 | 1760 |  | 44.991 | 25.222 |  |  | 5.4 | 13.933 |  | 0.44 | 0.39 |  |  | 0.81 |  |  | 37.94 | 38.55 |  |  | 31.72 | 43.17 | 60.565 |  |  |  | 1.41 |  |  |  | 0 | 44.7930396 | 25.1236342 | 0 | 0 | 5.35626 | 13.933 | 59.7110335 | 0 | 0 | 0 | 2.361453 | 1.395676 | 3.588 | 0.09 | 15.42 | 3.5847708 | 0.7280017
17 | 207.58 | 0.5319717 | 206.4757331 | 38.22845 | 2.360802 | 17.38 | 1.980983 | 0 | 8.415 | 0 | 33.219 | 0.3798193 | 0 | 0 | 130.595 | 130.595 | 1.47 | 8.52 | 128.6752535 | 1.471247 | 65.11 | 87.46 | 0.71 | 520 | 1090 | 374/7 | 75.07 | 84 | 4 | 2.1 | 24.01098 |  | 60.75 | 694.6032 | 16.14 | 5.85 | 23.16 | 0.2013913 | 1,23/1,46 | 9.16 | 6.98 | 8.77 | 115 | 1.47 |  |  | 0 | 87.46 | 93.64879 | 4.12715 | 3.4984 | 0.8318023 | 7.62555 | 0.902 | 1703.19 | 110 | 1870 | 1 | 1870 |  | 103.781 | 58.129 |  |  | 12.451 | 33.219 |  | 0.68 | 0.51 |  |  | 0.82 |  |  | 36.98 | 38.36 |  |  | 35.29 | 43 | 130.595 |  |  |  | 1.47 |  |  |  | 0 | 103.0752892 | 57.8325421 | 0 | 0 | 12.3489018 | 33.219 | 128.6752535 | 0 | 0 | 0 | 2.319852 | 1.371647 | 8.415 | 0.08 | 16.58 | 8.408268 | 1.857055
18 | 219.961 | 0.4898375 | 218.8835485 | 37.70209 | 2.211168 |  | 1.855466 | 0 | 8.799 | 0 | 35.211 | 0.3557026 | 0 | 0 | 134.113 | 134.113 | 1.49 | 19.01 | 132.1147163 | 1.334627 | 98.99 | 98.99 | 0.59 | 538 | 1124 | 376/7 | 75.2 | 88 | 4 | 3.05 | 30.81119 |  | 67.7 | 683.9075 | 12.52 | 5.78 | 32.91 | 0.2403944 | 1,21/1,45 | 9.13 | 7.56 | 7.73 | 136.9 | 0.78 |  |  | 0 | 98.99 | 97.67093 | 4.053895 | 3.9596 | 0.9020501 | 8.013495 | 0.902 | 1802.18 | 110 | 1980 | 1 | 1980 |  | 110.011 | 61.631 |  |  | 13.108 | 35.211 |  | 0.65 | 0.32 |  |  | 1.26 |  |  | 37.19 | 36.91 |  |  | 30.66 | 43.31 | 134.113 |  |  |  | 1.49 |  |  |  | 0 | 109.2959285 | 61.4337808 | 0 | 0 | 12.9428392 | 35.211 | 132.1147163 | 0 | 0 | 0 | 2.224714 | 1.303935 | 8.799 | 0.05 | 15.98 | 8.7946005 | 1.868853
19 | 215.181 | 0.4963763 | 214.1128925 | 37.73392 | 1.977218 |  | 1.659903 | 0 | 8.567 | 0 | 34.362 | 0.3173146 | 0 | 0 | 131.396 | 131.396 | 1.48 | 9.87 | 129.4513392 | 1.195414 | 108.29 | 82.25 | 0.67 | 556 | 1156 | 385/7 | 75.28 | 86 | 4 | 2.9 | 26.77994 |  | 57.6 | 531.9051 | 13.88 | 1.71 | 29.97 | 0.2173314 | 1,27/1,50 | 9.8 | 7.06 | 6.02 | 137.9 | 2.07 |  |  | 0 | 108.29 | 95.3254 | 2.686107 | 4.3316 | 1.009005 | 7.017707 | 0.908 | 1910.47 | 110 | 2090 | 1 | 2090 |  | 107.456 | 60.223 |  |  | 13.14 | 34.362 |  | 0.71 | 0.33 |  |  | 0.81 |  |  | 37.17 | 36.48 |  |  | 33.04 | 43.49 | 131.396 |  |  |  | 1.48 |  |  |  | 0 | 106.6930624 | 60.0242641 | 0 | 0 | 13.033566 | 34.362 | 129.4513392 | 0 | 0 | 0 | 2.156285 | 1.262289 | 8.567 | 0.07 | 14.35 | 8.5610031 | 1.631913
20 | 227.296 | 0.4348946 | 226.307502 | 38.19402 | 2.156953 |  | 1.809965 | 0 | 9.183 | 0 | 36.406 | 0.3469882 | 0 | 0 | 138.838 | 138.838 | 1.46 | 8.35 | 136.8109652 | 1.303955 | 55.38 | 104.92 | 0.54 | 551 | 1147 | 385/7 | 75.6 | 91 | 4 |  | 0 |  | 65.1 | 620.4727 | 13.67 | 5.04 | 29.97 | 0.2168596 | 1,26/1,50 | 9.04 | 7.28 | 7.74 | 138.2 | 1.73 |  |  | 0 | 104.92 | 101.7976 | 3.903249 | 4.1968 | 0.9176683 | 8.100049 | 0.908 | 2015.39 | 110 | 2200 | 1 | 2200 |  | 113.666 | 63.719 |  |  | 13.505 | 36.406 |  | 0.6 | 0.25 |  |  | 1.09 |  |  | 37.41 | 37.38 |  |  | 34.33 | 43.5 | 138.838 |  |  |  | 1.46 |  |  |  | 0 | 112.984004 | 63.5597025 | 0 | 0 | 13.3577955 | 36.406 | 136.8109652 | 0 | 0 | 0 | 2.298558 | 1.346375 | 9.183 | 0.25 | 16.38 | 9.1600425 | 1.984675875
21 | 242.629 | 0.6139941 | 241.1392723 | 37.47174 | 2.309321 |  | 1.998997 | 0 | 9.699 | 0 | 32.404 | 0.3103237 | 0 | 0 | 149.241 | 149.241 | 1.53 | 9.38 | 146.9576127 | 1.40737 | 78.98 | 104.42 | 0.53 | 535 | 1161 | 386/7 | 75.39 | 97 | 4 | 5 | 47.88355 |  | 64 | 612.9094 | 13.38 | 3.97 | 32.15 | 0.2313782 | 1,25/1,49 | 9.4 | 7.38 | 6.73 | 138.95 | 1.59 |  |  | 0 | 104.42 | 106.93 | 3.336563 | 4.1768 | 0.8712156 | 7.513363 | 0.907 | 2119.81 | 110 | 2310 | 1 | 2310 |  | 127.694 | 67.927 |  |  | 14.604 | 32.404 |  | 0.89 | 0.29 |  |  | 1.07 |  |  | 37.32 | 36.24 |  |  | 31.64 | 43.28 | 149.241 |  |  |  | 1.53 |  |  |  | 0 | 126.5575234 | 67.7300117 | 0 | 0 | 14.4477372 | 32.404 | 146.9576127 | 0 | 0 | 0 | 2.25621 | 1.329379 | 9.699 | 0.18 | 17.88 | 9.6815418 | 2.29614
22 | 217.311 | 0.3376899 | 216.5771628 | 37.76069 | 2.144541 | 15.9 | 1.929024 | 0 | 8.801 | 0 | 21.765 | 0.2155164 | 0 | 0 | 133.238 | 133.238 | 1.46 | 2.41 | 131.2927252 | 1.300057 | 100.99 | 77.29 | 0.94 | 537 | 1166 | 380/7 | 75.86 | 87 | 4 |  | 0 |  | 63.6 | 629.7653 | 12.64 | 3.76 | 30.95 | 0.2301971 | 1,23/1,5 | 9.61 | 8.11 | 6.23 | 134.45 | 1.25 |  |  | 0 | 100.99 | 95.85007 | 3.069372 | 4.0396 | 0.9367823 | 7.108972 | 0.908 | 2220.8 | 110 | 2420 | 1 | 2420 | 121.787 |  | 60.926 |  |  | 12.833 | 21.765 | 0.33 |  | 0.37 |  |  | 0.83 |  | 37.04 |  | 38.57 |  |  | 31.38 | 43.29 | 133.238 |  |  |  | 1.46 |  |  |  | 121.3851029 | 0 | 60.7005738 | 0 | 0 | 12.7264861 | 21.765 | 131.2927252 | 0 | 0 | 0 | 2.230767 | 1.31241 | 8.801 | 0.7 | 15.07 | 8.739393 | 1.736128
23 | 224.909 | 0.521256 | 223.7366483 | 38.42404 | 2.288632 |  | 2.059724 | 0 | 9.203 | 0 | 22.378 | 0.2289075 | 0 | 0 | 136.118 | 136.118 | 1.65 | 25.16 | 133.872053 | 1.369395 | 97.76 | 22.98 | 1.14 | 542 | 1169 | 374/7 | 76.2 | 90 | 4 |  | 0 |  | 59.4 | 607.6105 | 12.65 | 4.89 | 30.75 | 0.2324263 | 1,21/1,48 | 9.26 | 8.37 | 6.22 | 132.3 | 1.1 |  |  | 0 | 97.76 | 100.3791 | 2.862076 | 3.9104 | 0.8665149 | 6.772476 | 0.906 | 2318.56 | 110 | 2530 | 1 | 2530 | 126.042 |  | 63.01 |  |  | 13.479 | 22.378 | 0.7 |  | 0.24 |  |  | 1.03 |  | 37.51 |  | 39.7 |  |  | 33.26 | 43.09 | 136.118 |  |  |  | 1.65 |  |  |  | 125.159706 | 0 | 62.858776 | 0 | 0 | 13.3401663 | 22.378 | 133.872053 | 0 | 0 | 0 | 2.407966 | 1.41965 | 9.203 | 0.14 | 15.65 | 9.1901158 | 1.887471
24 | 219.971 | 1.238138 | 217.247455 | 38.06176 | 2.269614 |  | 2.039432 | 0 | 8.79 | 0 | 22.033 | 0.2301818 | 0 | 0 | 130.705 | 130.705 | 1.57 |  | 128.6529315 | 1.344055 | 95.72 | 95.72 | 0.56 | 546 | 1157 | 377/7 | 75.51 | 88 | 4 |  | 0 |  | 66.45 | 694.2123 | 13.12 | 4.1 | 30.38 | 0.2356866 | 1,20/1,46 | 8.81 | 8.24 | 7.48 | 128.9 | 1.3 |  |  | 0 | 95.72 | 97.36351 | 3.850356 | 3.8288 | 0.8741049 | 7.679156 | 0.904 | 2414.28 | 110 | 2640 | 1 | 2640 | 123.176 |  | 61.613 |  |  | 13.149 | 22.033 | 1.6 |  | 0.94 |  |  | 1.32 |  | 37.87 |  | 37.64 |  |  | 32.99 | 43.34 | 105.029 | 25.676 |  |  | 1.57 | 1.57 |  |  | 121.205184 | 0 | 61.0338378 | 0 | 0 | 12.9754332 | 22.033 | 103.3800447 | 25.2728868 | 0 | 0 | 2.251887 | 1.330033 | 8.79 | 0.08 | 15.17 | 8.782968 | 1.764503
25 | 235.108 | 1.234154 | 232.2064055 | 38.53652 | 2.338904 |  | 2.088914 | 0 | 9.261 | 0 | 24.819 | 0.2499899 | 0 | 0 | 137.234 | 137.234 | 1.29 | 22.14 | 135.4636814 | 1.364461 | 99.28 | 76.16 | 0.66 | 559 | 1167 | 380/7 | 75.59 | 94 | 4 |  | 0 |  | 55.7 | 561.0395 | 11.86 | 4.85 | 29.1 | 0.2202877 | 1,23/1,48 | 8.5 | 7.83 | 7.23 | 132.1 | 1.13 |  |  | 0 | 99.28 | 105.3699 | 3.119592 | 3.9712 | 0.8386474 | 7.090792 | 0.902 | 2513.56 | 110 | 2750 | 1 | 2750 | 132.777 |  | 61.776 |  |  | 15.736 | 24.819 | 1.37 |  | 1.22 |  |  | 2.09 |  | 37.77 |  | 39.95 |  |  | 32.1 | 43.2 | 46.999 | 90.235 |  |  | 1.29 | 1.29 |  |  | 130.9579551 | 0 | 61.0223328 | 0 | 0 | 15.4071176 | 24.819 | 46.3927129 | 89.0709685 | 0 | 0 | 2.407187 | 1.411424 | 9.261 | 0.1 | 16.53 | 9.251739 | 2.023168
26 | 225.025 | 0.5117125 | 223.8735189 | 38.41788 | 2.304411 |  | 2.026449 | 0 | 8.915 | 0 | 27.004 | 0.2779619 | 0 | 0 | 130.961 | 130.961 | 1.76 | 0.92 | 128.6560864 | 1.324304 | 97.15 | 73.25 | 0.77 | 574 | 1169 | 375/7 | 75.52 | 90 | 4 |  | 0 |  | 70.85 | 729.2846 | 14.18 | 4.59 | 32.09 | 0.2424632 | 1,21/1,46 | 8.4 | 7.8 | 8.63 | 132.35 | 1.48 |  |  | 0 | 97.15 | 100.9567 | 4.736472 | 3.886 | 0.8530386 | 8.622472 | 0.9 | 2610.71 | 110 | 2860 | 1 | 2860 | 130.538 |  | 49.506 |  |  | 17.977 | 27.004 | 0.57 |  | 0.34 |  |  | 1.33 |  | 37.99 |  | 38.5 |  |  | 33.89 | 43.35 | 45.008 | 85.953 |  |  | 1.76 | 1.76 |  |  | 129.7939334 | 0 | 49.3376796 | 0 | 0 | 17.7379059 | 27.004 | 44.2158592 | 84.4402272 | 0 | 0 | 2.371713 | 1.37593 | 8.915 | 0.08 | 13 | 8.907868 | 1.533399 | 223.8735189
27 | 217.332 | 0.6395557 | 215.9420407 | 38.29049 | 2.22506 |  | 1.955693 | 0 | 8.738 | 0 | 26.142 | 0.2693663 | 0 | 0 | 127.462 | 127.462 | 1.74 | 16.53 | 125.2441612 | 1.290512 | 97.05 | 72.54 | 0.64 | 571 | 1159 | 372/7 | 75.78 | 87 | 4 |  | 0 |  | 58.85 | 606.3885 | 12.87 | 4.27 | 30.11 | 0.2319723 | 1,20/1,44 | 8.62 | 7.25 | 8.25 | 129.8 | 1.63 |  |  | 0 | 97.05 | 96.87761 | 3.761012 | 3.882 | 0.889451 | 7.643012 | 0.899 | 2707.76 | 110 | 2970 | 1 | 2970 | 126.106 |  | 47.895 |  |  | 17.189 | 26.142 | 0.74 |  | 0.34 |  |  | 1.71 |  | 37.71 |  | 39.56 |  |  | 31.53 | 43.21 | 43.502 | 83.96 |  |  | 1.74 | 1.74 |  |  | 125.1728156 | 0 | 47.732157 | 0 | 0 | 16.8950681 | 26.142 | 42.7450652 | 82.499096 | 0 | 0 | 2.324946 | 1.363393 | 8.738 | 0.41 | 14.13 | 8.7021742 | 1.622614 | 215.9420407
28 | 225.173 | 0.7872122 | 223.4004106 | 38.54046 | 2.400348 |  | 2.108998 | 0 | 8.971 | 0 | 27.116 | 0.2913506 | 0 | 0 | 132.776 | 132.776 | 1.89 | 8.15 | 130.2665336 | 1.399662 | 93.07 | 93.07 | 0.43 | 574 | 1159 | 376/7 | 75.61 | 90 | 4 |  | 0 |  | 64.1 | 688.7289 | 13 | 4.99 | 29.43 | 0.2325563 | 1,16/1,40 | 7.84 | 7.56 | 10.27 | 126.55 | 0.94 |  |  | 0 | 93.07 | 101.2904 | 5.099561 | 3.7228 | 0.8173123 | 8.822361 | 0.896 | 2800.83 | 110 | 3080 | 1 | 3080 | 130.508 |  | 49.526 |  |  | 18.023 | 27.116 | 0.67 |  | 0.7 |  |  | 3.06 |  | 37.87 |  | 38.62 |  |  | 35.67 | 43.53 | 44.996 | 87.78 |  |  | 1.89 | 1.89 |  |  | 129.6335964 | 0 | 49.179318 | 0 | 0 | 17.4714962 | 27.116 | 44.1455756 | 86.120958 | 0 | 0 | 2.330479 | 1.379703 | 8.971 | 0.52 | 15.92 | 8.9243508 | 1.879059 | 223.4004106
29 | 224.648 | 0.9125926 | 222.5978789 | 37.9828 | 2.457473 |  | 2.159802 | 0 | 8.963 | 0 | 26.963 | 0.2976706 | 0 | 0 | 135.054 | 135.054 | 2.11 | 8.15 | 132.2043606 | 1.459531 | 90.58 | 47.13 | 0.67 | 578 | 1168 | 370/7 | 75.39 | 90 | 4 |  | 0 |  | 60.65 | 669.5739 | 12.58 | 5.75 | 31.11 | 0.2466112 | 1,21/1,43 | 8.5 | 6.95 | 9.52 | 126.15 | 1.29 |  |  | 0 | 90.58 | 99.51962 | 4.472724 | 3.6232 | 0.8076777 | 8.095924 | 0.893 | 2891.41 | 110 | 3190 | 1 | 3190 | 130.475 |  | 49.517 |  |  | 17.693 | 26.963 | 0.84 |  | 0.98 |  |  | 2.65 |  | 37.67 |  | 38.25 |  |  | 31.21 | 43.45 | 45.006 | 90.048 |  |  | 2.11 | 2.11 |  |  | 129.37901 | 0 | 49.0317334 | 0 | 0 | 17.2241355 | 26.963 | 44.0563734 | 88.1479872 | 0 | 0 | 2.322659 | 1.398653 | 8.963 | 0.19 | 13.6 | 8.9459703 | 1.613811 | 222.5978789
30 | 215.148 | 1.442073 | 212.0454096 | 38.09669 | 2.486461 | 18.19 | 2.208799 | 0 | 8.365 | 0 | 23.679 | 0.2776618 | 0 | 0 | 128.455 | 128.455 | 1.76 | 1.47 | 126.194192 | 1.479763 |  | 85.28 | 0.57 | 567 | 1149 | 377/7 | 74.13 | 86 | 4 | 1.95 | 22.86585 |  | 66.5 | 779.7842 | 12.67 | 5.21 | 32.51 | 0.2643089 | 1,2/1,42 | 8.18 | 7.16 | 9.51 | 123 |  |  |  | 0 | 85.28 | 96.78354 | 4.898989 | 3.4112 | 0.7825734 | 8.310189 | 0.89 | 2976.69 | 110 | 3300 | 1 | 3300 | 128.772 |  | 47.469 |  |  | 15.228 | 23.679 | 1.39 |  | 1.28 |  |  | 4.63 |  | 37.75 |  | 37.97 |  |  | 33.55 | 43.16 | 57.504 | 70.951 |  |  | 1.76 | 1.76 |  |  | 126.9820692 | 0 | 46.8613968 | 0 | 0 | 14.5229436 | 23.679 | 56.4919296 | 69.7022624 | 0 | 0 | 2.607318 | 1.586222 | 8.365 | 0.7 | 14.72 | 8.306445 | 1.649411 | 212.0454096
31 | 0 | 0 | 0 | 0 | 0 |  | 0 | 0 | 0 | 0 | 0 | 0 | 0 | 0 | 0 | 0 | 0 |  | 0 | 0 | [10 empty] | 0 |  |  | 0 |  |  |  | 0 | [8 empty] | 0 | 0 | 0 | 0 | 0 | 0 | 0 |  | 2976.69 | 0 | 3300 | 0 | 3300 | [29 empty] | 0 | 0 | 0 | 0 | 0 | 0 | 0 | 0 | 0 | 0 | 0 | #DIV/0! | #DIV/0! | 0 |  |  | 0 | 0 | 0
е | 6610.55 |  | 6575.976 |  |  | 97.45 |  | 0 | 266.245 | 0 | 1050.863 |  | 0 | 0 | 3976.153003 | 3976.153 | 0 | 327.24 | 3916.153 |  | 1950.72 | 2715.21 | [6 empty] | 118 | 73.3 |  | 0 | 1941.65 |  | 385.73 | 140.92 | 848.34 | [5 empty] | 3922.85 | 43.1 | 0 | 0 |  | 2976.69 | 2977.482 | 115.6414 | 119.0676 |  | 234.709 |  |  | 0 |  | 30 |  | 1150.181001 | 2250.523 | 1741.2 | 1e-06 | 1e-06 | 417.783 | 1050.863 | [14 empty] | 3441.55 | 534.603001 | 1e-06 | 1e-06 |  |  |  |  | 1139.669 | 2239.467535 | 1733.746 | 9.9999999e-07 | 9.9999999e-07 | 412.2292084 | 1050.863 | 3390.898 | 525.2543871 | 9.9999999e-07 | 9.9999999e-07 | 2.253331 | 1.332273 | 266.245 | 0.183294 | 16.11819 | 265.2804 | 56.88021
ср. | 220.3517 | 0.5230194 | 219.1992 | 38.24444 | 2.209157 | 3.248333 | 1.856126 | 0 | 8.874833 | 0 | 35.02877 | 0.3530307 | 0 | 0 | 132.5384 | 132.5384 | 1.509002 | 10.908 |  | 1.315607 | 65.024 | 90.507 | 0.5991163 | 539.1667 | 1147.667 |  | 75.17271 | 88.26667 | 3.933333 | 2.443333 | 24.62467 | #DIV/0! | 64.72167 | 652.2849 | 12.85767 | 4.697333 | 28.278 | 0.216256 |  | 8.995333 | 7.419667 | 7.669 | 130.7617 | 1.436667 | #DIV/0! | #DIV/0! | #DIV/0! | 99.223 | 99.24942 |  |  | 0.8897446 | 7.823633 | [13 empty] | 0.9139107 | 0.4912398 | 0.428071 | 1e-06 | 1e-06 | 1.329348 | 3.80649e-08 | 37.69108 | 37.17779 | 38.45156 | 1e-06 | 1e-06 | 32.28605 | 43.16006 |  |  |  |  | 1.471768 | 1.748702 | 1e-06 | 1e-06 | 3379.137 |  | 3196.839 |  |  |  |  | 3916.153
пл. |  |  |  | 38.6 | 2.22 |  | 1.8426 |  | 9.35 |  |  | 0.3774 | 12.98 |  |  |  |  | 13.09 |  | 1.32 | 3300 | 3300 |  |  | 1190 |  | 75.6 | [6 empty] | 765 | [8 empty] | 3300 | 23.1 |  |  |  | 110 |  |  |  | 0.9 | [36 empty] | 6575.976
± |  |  |  |  | -0.010843 | 3.248333 |  | 0 | [8 empty] | 1.509002 |  |  | -0.004393487 |  |  |  |  | -42.33333 | [17 empty] | 622.85
[42 empty] | ССП | 110 |  |  | тн | [6 empty] | Дней | 30
[37 empty] | План: |  |  |  |  | Суток работы | 29 | [48 empty] | 6575.976
|  | Средний вес выпуска : | [8 empty] | 33.24449 | т | [29 empty] | Среднесуточное пр-во | 113.7931 |  |  |  | 0 |  | Отставание (-) опережение (+)
[49 empty] | -323.31 |  |  |  | Тн
[49 empty] | -9.797273 |  |  |  | %
Диспетчер АО "СЧПЗ" | [10 empty] | Шалахманова А.В.
,

## июнь 20 (+руда,кокс)
Сведения по учету производства ферромарганца в АО "СЧПЗ" — ДП-1
[43 empty] | на | 30 |  |  | августа | июня |  |  |  |  | 2020г
Дата | Расход Mn шихты | [5 empty] | Расх.добавок, флюсов | [8 empty] | Расход кокса |  |  |  |  | Производство FeMn78, т | Производство FeMn с Si<1, т | Сод. Si в сплаве % | Температура колош. газа, °С | Температура гор. дутья °С | Расх. гор. дутья, м3/мин / фурмы,шт | Средн. содерж Mn в сплаве, % | Количество подач, шт | Кол. выпусков, шт | Количество пыли |  | Количество шлака |  |  | Перевал, т | Зеленый шлак, т. | Мелочь Фмн | Удельн.расход мелочи, т | Осн-ть | Сод Al2O3 в шлаке,% | Сод MgO в шлаке,% | Сод. MnO в шлаке, % | Производство фактическое, т | [5 empty] | Теоретический выход FeMn, т | Потери Mn со шлаком расчетно, т |  | Факт. коэф-т извлеч. Mn из расплава | Потери Mn со шлаком расчетно т | Среднее значение коэф-т извлечение Mn из расплава | [5 empty] | Проплавлено руды (влаж.), т | [6 empty] | Влажность руды , % | [6 empty] | Сод. Mn в руде, % | [6 empty] | Сожжено кокса(сух) т |  |  |  | Влажность кокса, %
| Проплавлено шихты (влаж.), т | Влажность шихты , % | Сухой руды, т | Сод. Mn в марг. шихте, % | Удельн расход марг. шихты, т | Отсев руды, т | Удельн расход руды, т | Известняк, т | Шлак тяжелый, т | Fe содер. материалов, т | Агломерат, т | Удельн.расход агломерата, т | Известняк, т | Кварцит,т | Сожжено кокса (сухого, заданный), т | Сожжено кокса (влаж.), т | Влажность кокса, % | Выход кокс. мелочи т | Сухого кокса (заданный), т | Удельн. расход сухого кокса, т | [81 empty] | Тяжелый шлак
[30 empty] | Всего, т | на т FeMn, кг | верх- него | Всего, т | на т FeMn, кг | [8 empty] | Разлито жидкого |  |  | с отвала | % с отвала | Всего годного |  | химические | физические | [48 empty] | ПО ДЦ
[44 empty] | из шлака | c перевала | [5 empty] | 4% |  |  |  | FeMn НИ | План | План по нараст. |  |  | Глория | Маматван | Новорос. | Агломерат кисл | Казахстан(10-100) | Каражал | Агломерат | Глория | Маматван | Новорос. |  | Казахстан(10-100) | Каражал |  | Глория | Маматван | Новорос. | Агломерат кисл | Казахстан(10-100) | Каражал | Агломерат | Кемерово | Губаха+25 | Н.Тагил | Алтай | Кемерово | Губаха+25 | Н.Тагил | Алтай | Глория | Маматван | Новороссйская | Агломерат кисл | Казахстан (10-100) | Каражал | Агломерат | Кемерово | Губаха +25 | Н. Тагил | Алтай | Удельный расход шихты ДП №1 и №3 | Удельный расход кокса ДП №1 и №3 | Кол-во, т | W | Mn |  | ИТОГО
1 | 225.153003 | 0.5120272 | 224.0001584 | 37.48478 | 2.259433 | 14.92 | 2.259433 | 0 | 8.443 | 0 |  | 2.017349e-08 | 0 | 0 | 138.670003 | 138.670001 | 1.4 | 3.63 | 136.728621 | 1.379147 | 75.6 | 99.14 | 0.15 | 535 | 1146 | 366/7 | 75.14 | 85 | 4 | 5 | 50.43373 |  | 76.9 | 775.6708 | 10.64 | 4.53 | 24.51 | 0.1968675 | 1,22/1,44 | 8.33 | 7.03 | 9.09 | 124.5 | 3.68 |  |  | 0 | 99.14 | 99.32796 | 5.414951 | 3.9656 | 0.8871904 | 9.380551 | 0.887 | 99.14 | 110 | 110 | 1 | 110 | 1e-06 | 157.903 | 54.651 | 1e-06 | 1e-06 | 12.599 | 1e-06 | 1e-06 | 0.51 | 0.41 | 1e-06 | 1e-06 | 0.98 | 1e-06 | 1e-06 | 37.5 | 38.56 | 1e-06 | 1e-06 | 32.63 | 1e-06 | 138.67 | 1e-06 | 1e-06 | 1e-06 | 1.4 | 1e-06 | 1e-06 | 1e-06 | 9.9999999e-07 | 157.0976947 | 54.4269309 | 9.9999999e-07 | 9.9999999e-07 | 12.4755298 | 9.9999999e-07 | 136.72862 | 9.9999999e-07 | 9.9999999e-07 | 9.9999999e-07 | 2.191726 | 1.313151 | 8.443 | 0.22 | 15.82 | 8.4244254 | 1.773681 | 1e-06 | 102.903 |  | 157.903 | 125.67 | 138.67
2 | 249.783 | 0.5889627 | 248.3118714 | 36.83576 | 2.378466 |  | 2.378466 | 0 | 9.892 | 0 |  | 0 | 0 | 0 | 157.421 | 157.421 | 1.51 | 11.12 | 155.0439429 | 1.485095 | 54.11 | 104.4 | 0.25 | 481 | 1153 | 376/7 | 74.93 | 97 | 4 | 3.65 | 34.96169 |  | 72.2 | 691.5709 | 9.42 | 7.04 | 25.98 | 0.192302 | 1,23/1,46 | 8.69 | 7.3 | 7.88 | 135.1 | 2.32 |  |  | 0 | 104.4 | 108.3592 | 4.407251 | 4.176 | 0.8552422 | 8.583251 | 0.871 | 203.54 | 110 | 220 | 1 | 220 |  | 171.775 | 63.288 |  |  | 14.72 |  |  | 0.58 | 0.42 |  |  | 1.42 |  |  | 36.89 | 37.69 |  |  | 32.53 |  | 157.421 |  |  |  | 1.51 |  |  |  | 0 | 170.778705 | 63.0221904 | 0 | 0 | 14.510976 | 0 | 155.0439429 | 0 | 0 | 0 | 2.369175 | 1.479635 | 9.892 | 0.07 | 13.58 | 9.8850756 | 1.79153 |  | 116.775 |  | 171.775 | 144.421 | 157.421
3 | 235.07 | 0.5668537 | 233.737497 | 37.0498 | 2.236508 |  | 2.236508 | 0 | 8.996 | 0 |  | 0 | 0 | 0 | 147.412 | 147.412 | 1.36 | 9.1 | 145.4071968 | 1.391323 | 84.83 | 104.51 | 0.4 | 510 | 1146 | 366/7 | 75.02 | 90 | 4 | 3.5 | 33.48962 |  | 68.05 | 651.1339 | 15.2 | 5.31 | 24.29 | 0.1831135 | 1,23/1,46 | 9 | 7.13 | 8.82 | 132.65 | 1.46 |  |  | 0 | 104.51 | 102.7671 | 4.649444 | 4.1804 | 0.9053585 | 8.829844 | 0.882 | 308.05 | 110 | 330 | 1 | 330 |  | 162.993 | 58.552 |  |  | 13.525 |  |  | 0.59 | 0.34 |  |  | 1.27 |  |  | 37.12 | 38.73 |  |  | 28.93 |  | 147.412 |  |  |  | 1.36 |  |  |  | 0 | 162.0313413 | 58.3529232 | 0 | 0 | 13.3532325 | 0 | 145.4071968 | 0 | 0 | 0 | 2.250195 | 1.373916 | 8.996 | 0.03 | 16.62 | 8.9933012 | 1.992384 |  | 107.993 |  | 162.993 | 134.412 | 147.412
4 | 236.751 | 0.2890693 | 236.0666255 | 36.83132 | 2.091491 |  | 2.091491 | 0 | 9.17 | 0 |  | 0 | 0 | 0 | 152.629 | 152.629 | 1.39 | 1.92 | 150.5074569 | 1.333458 | 60.08 | 112.87 | 0.55 | 529 | 1161 | 378/7 | 75.06 | 91 | 4 | 4.7 | 41.64083 |  | 67.95 | 602.02 | 12.29 | 3.94 | 23.17 | 0.1680203 | 1,24/1,47 | 9.31 | 7.23 | 7.24 | 137.9 | 2.08 |  |  | 0 | 112.87 | 103.338 | 3.810942 | 4.5148 | 0.9743953 | 8.325742 | 0.905 | 420.92 | 110 | 440 | 1 | 440 |  | 164.098 | 59.217 |  |  | 13.436 |  |  | 0.26 | 0.29 |  |  | 0.64 |  |  | 37 | 37.24 |  |  | 32.97 |  | 152.629 |  |  |  | 1.39 |  |  |  | 0 | 163.6713452 | 59.0452707 | 0 | 0 | 13.3500096 | 0 | 150.5074569 | 0 | 0 | 0 | 2.120023 | 1.30898 | 9.17 | 0.13 | 18.14 | 9.158079 | 2.213263 |  | 109.098 |  | 164.098 | 139.629 | 152.629
5 | 238.192 | 0.3282333 | 237.4101745 | 37.3895 | 2.256965 |  | 2.256965 | 0 | 9.632 | 0 |  | 0 | 0 | 0 | 153.721 | 153.721 | 1.44 | 21.08 | 151.5074176 | 1.440321 | 30.1 | 55.48 | 1.07 | 541 | 1156 | 370/7 | 74.56 | 94 | 4 | 3.85 | 36.60044 |  | 60.35 | 573.7237 | 12.98 | 5.21 | 24.77 | 0.1848507 | 1,29/1,52 | 10.26 | 7.27 | 5.42 | 134 | 1.17 |  |  | 0 | 105.19 | 105.8469 | 2.53385 | 4.2076 | 0.8835504 | 6.74145 | 0.901 | 526.11 | 110 | 550 | 1 | 550 |  | 162.898 | 61.167 |  |  | 14.127 |  |  | 0.33 | 0.27 |  |  | 0.56 |  |  | 36.84 | 39.19 |  |  | 35.93 |  | 153.721 |  |  |  | 1.44 |  |  |  | 0 | 162.3604366 | 61.0018491 | 0 | 0 | 14.0478888 | 0 | 151.5074176 | 0 | 0 | 0 | 2.170707 | 1.337974 | 9.632 | 0.08 | 14.82 | 9.6242944 | 1.912983 |  | 107.898 |  | 162.898 | 140.721 | 153.721
6 | 218.357 | 0.1855627 | 217.9518108 | 37.03046 | 2.009884 |  | 2.009884 | 0 | 8.59 | 0 |  | 0 | 0 | 0 | 141.699 | 141.699 | 1.41 | 7.24 | 139.7010441 | 1.28828 |  | 108.44 | 0.37 | 577 | 1150 | 368/7 | 73.95 | 86 | 4 | 5.2 | 47.95278 |  | 68.25 | 629.3803 | 10.08 | 3.8 | 24.48 | 0.1808644 | 1,25/1,48 | 9.43 | 7.24 | 6.98 | 135.35 | 1.37 |  |  | 0 | 108.44 | 96.54508 | 3.690306 | 4.3376 | 0.993592 | 8.027906 | 0.915 | 634.55 | 110 | 660 | 1 | 660 |  | 149.541 | 55.938 |  |  | 12.878 |  |  | 0.16 | 0.17 |  |  | 0.55 |  |  | 36.9 | 38.71 |  |  | 31.25 |  | 141.699 |  |  |  | 1.41 |  |  |  | 0 | 149.3017344 | 55.8429054 | 0 | 0 | 12.807171 | 0 | 139.7010441 | 0 | 0 | 0 | 2.082897 | 1.278626 | 8.59 | 0.07 | 10.91 | 8.583987 | 1.266414 |  | 94.541 |  | 149.541 | 128.699 | 141.699
7 | 238.684 | 0.3808137 | 237.7750586 | 37.61111 | 2.326111 | 17.74 | 2.326111 | 0 | 9.324 | 0 |  | 0 | 0 | 0 | 154.972 | 154.972 | 1.37 | 16.09 | 152.8488836 | 1.495293 |  | 77.46 | 0.8 | 547 | 1146 | 372/7 | 74.56 | 95 | 4 | 5.15 | 50.38153 |  | 62.95 | 615.8286 | 11.03 | 6.6 | 26.51 | 0.197541 | 1,27/1,49 | 9.67 | 6.9 | 6.18 | 134.2 | 1.13 |  |  | 0 | 102.22 | 106.2573 | 3.01362 | 4.0888 | 0.8522349 | 7.10242 | 0.906 | 736.77 | 110 | 770 | 1 | 770 |  | 162.468 | 61.77 |  |  | 14.446 |  |  | 0.38 | 0.32 |  |  | 0.65 |  |  | 37.26 | 40.2 |  |  | 30.49 |  | 154.972 |  |  |  | 1.37 |  |  |  | 0 | 161.8506216 | 61.572336 | 0 | 0 | 14.352101 | 0 | 152.8488836 | 0 | 0 | 0 | 2.254768 | 1.38002 | 9.324 | 0.18 | 12.39 | 9.3072168 | 1.546626 |  | 107.468 |  | 162.468 | 141.972 | 154.972
8 | 228.869 | 0.502125 | 227.7197915 | 37.83488 | 2.12247 |  | 2.12247 | 0 | 8.785 | 0 |  | 0 | 0 | 0 | 142.533 | 142.533 | 1.4 | 17.4 | 140.537538 | 1.309885 |  | 107.29 | 0.45 | 575 | 1149 | 372/7 | 74.58 | 87 | 4 | 5.35 | 49.86485 |  | 71.6 | 667.3502 | 9.78 | 4.56 | 23.61 | 0.1775856 | 1,24/1,47 | 9.57 | 7.45 | 7.09 | 132.95 | 2.51 |  |  | 0 | 107.29 | 103.4676 | 3.932454 | 4.2916 | 0.9287279 | 8.224054 | 0.909 | 844.06 | 110 | 880 | 1 | 880 |  | 159.427 | 56.583 |  |  | 12.859 |  |  | 0.56 | 0.26 |  |  | 0.85 |  |  | 37.65 | 39.8 |  |  | 31.48 |  | 142.533 |  |  |  | 1.4 |  |  |  | 0 | 158.5342088 | 56.4358842 | 0 | 0 | 12.7496985 | 0 | 140.537538 | 0 | 0 | 0 | 2.184635 | 1.313774 | 8.785 | 0.07 | 22.22 | 8.7788505 | 2.615528 |  | 104.427 |  | 159.427 | 129.533 | 142.533
9 | 235.816 | 0.3248043 | 235.0500596 | 36.73844 | 2.069467 |  | 2.069467 | 0 | 9.018 | 0 |  | 0 | 0 | 0 | 146.64 | 146.64 | 1.43 | 13.93 | 144.543048 | 1.27261 |  | 113.58 | 0.46 | 529 | 1150 | 390/7 | 74.15 | 90 | 4 | 2.9 | 25.53266 |  | 66.6 | 586.3708 | 16.09 | 4.86 | 23.83 | 0.169067 | 1,20/1,44 | 8.86 | 7.46 | 8.19 | 140.95 | 1.32 |  |  | 0 | 113.58 | 104.1366 | 4.225348 | 4.5432 | 0.9752859 | 8.768548 | 0.916 | 957.64 | 110 | 990 | 1 | 990 |  | 163.177 | 58.822 |  |  | 13.817 |  |  | 0.32 | 0.25 |  |  | 0.7 |  |  | 36.96 | 37.81 |  |  | 29.56 |  | 146.64 |  |  |  | 1.43 |  |  |  | 0 | 162.6548336 | 58.674945 | 0 | 0 | 13.720281 | 0 | 144.543048 | 0 | 0 | 0 | 2.169291 | 1.304789 | 9.018 | 0.45 | 20.39 | 8.977419 | 2.468639 |  | 108.177 |  | 163.177 | 133.64 | 146.64
10 | 246.156 | 0.2989126 | 245.4202088 | 37.62695 | 2.417219 |  | 2.417219 | 0 | 8.967 | 0 |  | 0 | 0 | 0 | 149.464 | 149.464 | 1.42 | 17.18 | 147.3416112 | 1.451213 | 51.3 | 101.53 | 0.54 | 524 | 1152 | 335/7 | 74.94 | 91 | 4 | 2.55 | 25.11573 |  | 66.1 | 651.0391 | 13.89 | 3.31 | 31.52 | 0.2338279 | 1,24/1,48 | 9.25 | 7.5 | 7.03 | 134.8 | 1.56 |  |  | 0 | 101.53 | 109.2008 | 3.599657 | 4.0612 | 0.823946 | 7.660857 | 0.906 | 1059.17 | 110 | 1100 | 1 | 1100 |  | 168.829 | 63.775 |  |  | 13.552 |  |  | 0.28 | 0.2 |  |  | 1 |  |  | 37.42 | 39.43 |  |  | 31.72 |  | 149.464 |  |  |  | 1.42 |  |  |  | 0 | 168.3562788 | 63.64745 | 0 | 0 | 13.41648 | 0 | 147.3416112 | 0 | 0 | 0 | 2.268347 | 1.345382 | 8.967 | 0.07 | 13.6 | 8.9607231 | 1.626179 |  | 113.829 |  | 168.829 | 136.464 | 149.464
11 | 241.795 | 0.4358306 | 240.7411833 | 37.49921 | 2.481868 | 13.32 | 2.481868 | 0 | 10.556 | 0 |  | 0 | 0 | 0 | 146.041 | 146.041 | 1.43 | 2.51 | 143.9526137 | 1.484048 | 78.19 | 97 | 0.5 | 502 | 1139 | 384/7 | 75.43 | 89 | 4 | 5 | 51.54639 |  | 63.7 | 656.701 | 16.77 | 4.58 | 30.03 | 0.229675 | 1,22/1,45 | 8.95 | 7.43 | 7.31 | 130.75 | 0.86 |  |  | 0 | 97 | 106.187 | 3.607125 | 3.88 | 0.8104819 | 7.487125 | 0.897 | 1156.17 | 110 | 1210 | 1 | 1210 |  | 166.26 | 62.353 |  |  | 13.182 |  |  | 0.46 | 0.25 |  |  | 1.01 |  |  | 37.01 | 39.48 |  |  | 34.3 |  | 146.041 |  |  |  | 1.43 |  |  |  | 0 | 165.495204 | 62.1971175 | 0 | 0 | 13.0488618 | 0 | 143.9526137 | 0 | 0 | 0 | 2.382733 | 1.405226 | 10.556 | 0.07 | 12.19 | 10.5486108 | 1.704727 |  | 111.26 |  | 166.26 | 133.041 | 146.041
12 | 248.231 | 0.4014251 | 247.2345385 | 37.21189 | 2.344789 |  | 2.344789 | 0 | 9.203 | 0 |  | 0 | 0 | 0 | 151.539 | 151.539 | 1.41 | 17.32 | 149.4023001 | 1.416941 | 54.47 | 180.25 | 0.57 | 501 | 1137 | 370/7 | 75.06 | 92 | 4 | 2.7 | 25.60698 |  | 71.3 | 676.214 | 14.27 | 4.96 | 30.94 | 0.2206061 | 1,22/1,47 | 8.82 | 7.56 | 7.94 | 140.25 | 1.09 |  |  | 0 | 105.44 | 108.9835 | 4.385452 | 4.2176 | 0.8602468 | 8.603052 | 0.894 | 1261.61 | 110 | 1320 | 1 | 1320 |  | 169.952 | 64.457 |  |  | 13.822 |  |  | 0.44 | 0.27 |  |  | 0.54 |  |  | 37.29 | 38.13 |  |  | 31.97 |  | 151.539 |  |  |  | 1.41 |  |  |  | 0 | 169.2042112 | 64.2829661 | 0 | 0 | 13.7473612 | 0 | 149.4023001 | 0 | 0 | 0 | 2.359958 | 1.398517 | 9.203 | 0.11 | 16.17 | 9.1928767 | 1.9804 |  | 114.952 |  | 169.952 | 138.539 | 151.539
13 | 239.76 | 0.5871865 | 238.3521617 | 36.99015 | 2.306485 |  | 2.306485 | 0 | 8.707 | 0 |  | 0 | 0 | 0 | 145.059 | 145.059 | 1.42 | 16.9 | 142.9991622 | 1.383774 | 78.23 | 103.34 | 0.58 | 509 | 1152 | 372/7 | 75.41 | 88 | 4 | 0.9 | 8.709116 |  | 68.45 | 662.3766 | 14.29 | 4.86 | 29.33 | 0.2153451 | 1,24/1,47 | 8.94 | 7.31 | 7.62 | 136.2 | 1.33 |  |  | 0 | 103.34 | 107.0205 | 4.040478 | 4.1336 | 0.8838778 | 8.174078 | 0.893 | 1364.95 | 110 | 1430 | 1 | 1430 |  | 165.006 | 61.607 |  |  | 13.147 |  |  | 0.53 | 0.68 |  |  | 0.87 |  |  | 36.88 | 38.54 |  |  | 31.11 |  | 145.059 |  |  |  | 1.42 |  |  |  | 0 | 164.1314682 | 61.1880724 | 0 | 0 | 13.0326211 | 0 | 142.9991622 | 0 | 0 | 0 | 2.297272 | 1.351876 | 8.707 | 0.23 | 42.99 | 8.6869739 | 4.952301 |  | 110.006 |  | 165.006 | 132.059 | 145.059
14 | 246.226 | 0.284049 | 245.5265975 | 37.48129 | 2.35698 |  | 2.35698 | 0 | 8.968 | 0 |  | 0 | 0 | 0 | 149.319 | 149.319 | 1.4 | 12.38 | 147.228534 | 1.413349 | 78.28 | 104.17 | 0.67 | 520 | 1186 | 374/7 | 75.44 | 91 | 4 | 3.6 | 34.55889 |  | 68.35 | 656.139 | 12.35 | 4.26 | 30.98 | 0.2244928 | 1,24/1,48 | 9.11 | 7.46 | 7.33 | 138 | 1.41 |  |  | 0 | 104.17 | 107.9813 | 3.881029 | 4.1668 | 0.8539477 | 8.047829 | 0.89 | 1469.12 | 110 | 1540 | 1 | 1540 |  | 168.71 | 63.739 |  |  | 13.777 |  |  | 0.27 | 0.16 |  |  | 1.03 |  |  | 37.4 | 39.32 |  |  | 29.97 |  | 149.319 |  |  |  | 1.4 |  |  |  | 0 | 168.254483 | 63.6370176 | 0 | 0 | 13.6350969 | 0 | 147.228534 | 0 | 0 | 0 | 2.268735 | 1.329908 | 8.968 | 0.08 | 12.52 | 8.9608256 | 1.487136 |  | 113.71 |  | 168.71 | 136.319 | 149.319
15 | 256.46 | 0.5396567 | 255.0759965 | 37.01877 | 2.432539 |  | 2.432539 | 0 | 9.736 | 0 |  | 0 | 0 | 0 | 157.283 | 157.283 | 1.4 | 10.02 | 155.081038 | 1.478934 | 104.86 | 104.86 | 0.59 | 502 | 1130 | 376/7 | 75.58 | 96 | 4 | 3.05 | 29.0864 |  | 70.15 | 668.9872 | 14.46 | 5.02 | 30.95 | 0.2214669 | 1,22/1,45 | 8.83 | 7.46 | 7.65 | 139.75 | 1.08 |  |  | 0 | 104.86 | 110.6292 | 4.157129 | 4.1944 | 0.8393153 | 8.351529 | 0.887 | 1573.98 | 110 | 1650 | 1 | 1650 |  | 174.887 | 67.192 |  |  | 14.381 |  |  | 0.55 | 0.35 |  |  | 1.3 |  |  | 37.02 | 38.46 |  |  | 30.27 |  | 157.283 |  |  |  | 1.4 |  |  |  | 0 | 173.9251215 | 66.956828 | 0 | 0 | 14.194047 | 0 | 155.081038 | 0 | 0 | 0 | 2.241425 | 1.31785 | 9.736 | 0.03 | 12.12 | 9.7330792 | 1.560795 |  | 119.887 |  | 174.887 | 144.283 | 157.283
16 | 130.613 | 0.4456419 | 130.0309338 | 37.80064 | 3.114513 |  | 3.114513 | 0 | 3.588 | 0 |  | 0 | 0 | 0 | 73.565 | 73.565 | 1.41 | 9.36 | 72.5277335 | 1.737191 | 22.32 | 19.43 | 0.76 | 545 | 1036 | 359/7 | 75.93 | 38 | 2 | 1.2 | 28.74251 |  | 37.5 | 898.2036 | 7.03 | 3.32 | 18.85 | 0.299444 | 1,20/1,45 | 8.59 | 7.33 | 7.97 | 62.95 | 0.97 |  |  | 0 | 41.75 | 57.24078 | 2.315229 | 1.67 | 0.6449471 | 3.985229 | 0.878 | 1615.73 | 110 | 1760 | 1 | 1760 |  | 99.991 | 25.222 |  |  | 5.4 |  |  | 0.44 | 0.39 |  |  | 0.81 |  |  | 37.94 | 38.55 |  |  | 31.72 |  | 73.565 |  |  |  | 1.41 |  |  |  | 0 | 99.5510396 | 25.1236342 | 0 | 0 | 5.35626 | 0 | 72.5277335 | 0 | 0 | 0 | 2.544763 | 1.453225 | 3.588 | 0.09 | 15.42 | 3.5847708 | 0.7280017 |  | 44.991 |  | 99.991 | 60.565 | 73.565
17 | 229.361 | 0.6445154 | 227.8827331 | 37.238 | 2.605565 | 17.38 | 2.605565 | 0 | 8.415 | 0 |  | 0 | 0 | 0 | 143.595 | 143.595 | 1.47 | 8.52 | 141.4841535 | 1.617701 | 65.11 | 87.46 | 0.71 | 520 | 1090 | 374/7 | 75.07 | 84 | 4 | 2.1 | 24.01098 |  | 60.75 | 694.6032 | 16.14 | 5.85 | 23.16 | 0.2013913 | 1,23/1,46 | 9.16 | 6.98 | 8.77 | 115 | 1.47 |  |  | 0 | 87.46 | 100.5408 | 4.12715 | 3.4984 | 0.7737098 | 7.62555 | 0.872 | 1703.19 | 110 | 1870 | 1 | 1870 |  | 158.781 | 58.129 |  |  | 12.451 |  |  | 0.68 | 0.51 |  |  | 0.82 |  |  | 36.98 | 38.36 |  |  | 35.29 |  | 143.595 |  |  |  | 1.47 |  |  |  | 0 | 157.7012892 | 57.8325421 | 0 | 0 | 12.3489018 | 0 | 141.4841535 | 0 | 0 | 0 | 2.397164 | 1.417907 | 8.415 | 0.08 | 16.58 | 8.408268 | 1.857055 |  | 103.781 |  | 158.781 | 130.595 | 143.595
18 | 239.75 | 0.5985199 | 238.3150485 | 36.761 | 2.407466 |  | 2.407466 | 0 | 8.799 | 0 |  | 0 | 0 | 0 | 147.113 | 147.113 | 1.49 | 19.01 | 144.9210163 | 1.463997 | 98.99 | 98.99 | 0.59 | 538 | 1124 | 376/7 | 75.2 | 88 | 4 | 3.05 | 30.81119 |  | 67.7 | 683.9075 | 12.52 | 5.78 | 32.91 | 0.2403944 | 1,21/1,45 | 9.13 | 7.56 | 7.73 | 136.9 | 0.78 |  |  | 0 | 98.99 | 103.5722 | 4.053895 | 3.9596 | 0.8497092 | 8.013495 | 0.871 | 1802.18 | 110 | 1980 | 1 | 1980 |  | 165.011 | 61.631 |  |  | 13.108 |  |  | 0.65 | 0.32 |  |  | 1.26 |  |  | 37.19 | 36.91 |  |  | 30.66 |  | 147.113 |  |  |  | 1.49 |  |  |  | 0 | 163.9384285 | 61.4337808 | 0 | 0 | 12.9428392 | 0 | 144.9210163 | 0 | 0 | 0 | 2.292037 | 1.348304 | 8.799 | 0.05 | 15.98 | 8.7946005 | 1.868853 |  | 110.011 |  | 165.011 | 134.113 | 147.113
19 | 235.819 | 0.6185284 | 234.3603925 | 36.76366 | 2.164192 |  | 2.164192 | 0 | 8.567 | 0 |  | 0 | 0 | 0 | 144.396 | 144.396 | 1.48 | 9.87 | 142.2589392 | 1.313685 | 108.29 | 82.25 | 0.67 | 556 | 1156 | 385/7 | 75.28 | 86 | 4 | 2.9 | 26.77994 |  | 57.6 | 531.9051 | 13.88 | 1.71 | 29.97 | 0.2173314 | 1,27/1,50 | 9.8 | 7.06 | 6.02 | 137.9 | 2.07 |  |  | 0 | 108.29 | 101.5485 | 2.686107 | 4.3316 | 0.9461609 | 7.017707 | 0.875 | 1910.47 | 110 | 2090 | 1 | 2090 |  | 162.456 | 60.223 |  |  | 13.14 |  |  | 0.71 | 0.33 |  |  | 0.81 |  |  | 37.17 | 36.48 |  |  | 33.04 |  | 144.396 |  |  |  | 1.48 |  |  |  | 0 | 161.3025624 | 60.0242641 | 0 | 0 | 13.033566 | 0 | 142.2589392 | 0 | 0 | 0 | 2.224996 | 1.305752 | 8.567 | 0.07 | 14.35 | 8.5610031 | 1.631913 |  | 107.456 |  | 162.456 | 131.396 | 144.396
20 | 245.89 | 0.5362146 | 244.571502 | 37.23306 | 2.331028 |  | 2.331028 | 0 | 9.183 | 0 |  | 0 | 0 | 0 | 151.838 | 151.838 | 1.46 | 8.35 | 149.6211652 | 1.42605 | 55.38 | 104.92 | 0.54 | 551 | 1147 | 385/7 | 75.6 | 91 | 4 |  | 0 |  | 65.1 | 620.4727 | 13.67 | 5.04 | 29.97 | 0.2168596 | 1,26/1,50 | 9.04 | 7.28 | 7.74 | 138.2 | 1.73 |  |  | 0 | 104.92 | 107.139 | 3.903249 | 4.1968 | 0.8710548 | 8.100049 | 0.875 | 2015.39 | 110 | 2200 | 1 | 2200 |  | 168.666 | 63.719 |  |  | 13.505 |  |  | 0.6 | 0.25 |  |  | 1.09 |  |  | 37.41 | 37.38 |  |  | 34.33 |  | 151.838 |  |  |  | 1.46 |  |  |  | 0 | 167.654004 | 63.5597025 | 0 | 0 | 13.3577955 | 0 | 149.6211652 | 0 | 0 | 0 | 2.360841 | 1.39006 | 9.183 | 0.25 | 16.38 | 9.1600425 | 1.984675875 |  | 113.666 |  | 168.666 | 138.838 | 151.838
21 | 265.225 | 0.7462448 | 263.2457723 | 36.73064 | 2.521028 |  | 2.521028 | 0 | 9.699 | 0 |  | 0 | 0 | 0 | 162.241 | 162.241 | 1.53 | 9.38 | 159.7587127 | 1.529963 | 78.98 | 104.42 | 0.53 | 535 | 1161 | 386/7 | 75.39 | 97 | 4 | 5 | 47.88355 |  | 64 | 612.9094 | 13.38 | 3.97 | 32.15 | 0.2313782 | 1,25/1,49 | 9.4 | 7.38 | 6.73 | 138.95 | 1.59 |  |  | 0 | 104.42 | 114.2632 | 3.336563 | 4.1768 | 0.8141557 | 7.513363 | 0.871 | 2119.81 | 110 | 2310 | 1 | 2310 |  | 182.694 | 67.927 |  |  | 14.604 |  |  | 0.89 | 0.29 |  |  | 1.07 |  |  | 37.32 | 36.24 |  |  | 31.64 |  | 162.241 |  |  |  | 1.53 |  |  |  | 0 | 181.0680234 | 67.7300117 | 0 | 0 | 14.4477372 | 0 | 159.7587127 | 0 | 0 | 0 | 2.330778 | 1.372559 | 9.699 | 0.18 | 17.88 | 9.6815418 | 2.29614 |  | 127.694 |  | 182.694 | 149.241 | 162.241
22 | 250.546 | 0.365337 | 249.6306628 | 37.12215 | 2.471835 | 15.9 | 2.471835 | 0 | 8.801 | 0 |  | 0 | 0 | 0 | 146.238 | 146.238 | 1.46 | 2.41 | 144.1029252 | 1.426903 | 100.99 | 77.29 | 0.94 | 537 | 1166 | 380/7 | 75.86 | 87 | 4 |  | 0 |  | 63.6 | 629.7653 | 12.64 | 3.76 | 30.95 | 0.2301971 | 1,23/1,5 | 9.61 | 8.11 | 6.23 | 134.45 | 1.25 |  |  | 0 | 100.99 | 108.3791 | 3.069372 | 4.0396 | 0.8267233 | 7.108972 | 0.869 | 2220.8 | 110 | 2420 | 1 | 2420 | 176.787 |  | 60.926 |  |  | 12.833 |  | 0.33 |  | 0.37 |  |  | 0.83 |  | 37.04 |  | 38.57 |  |  | 31.38 |  | 146.238 |  |  |  | 1.46 |  |  |  | 176.2036029 | 0 | 60.7005738 | 0 | 0 | 12.7264861 | 0 | 144.1029252 | 0 | 0 | 0 | 2.347974 | 1.357835 | 8.801 | 0.7 | 15.07 | 8.739393 | 1.736128 | 121.787 |  | 176.787 |  | 133.238 | 146.238
23 | 257.531 | 0.604724 | 255.9736483 | 37.82338 | 2.618388 |  | 2.618388 | 0 | 9.203 | 0 |  | 0 | 0 | 0 | 149.118 | 149.118 | 1.65 | 25.16 | 146.657553 | 1.50018 | 97.76 | 22.98 | 1.14 | 542 | 1169 | 374/7 | 76.2 | 90 | 4 |  | 0 |  | 59.4 | 607.6105 | 12.65 | 4.89 | 30.75 | 0.2324263 | 1,21/1,48 | 9.26 | 8.37 | 6.22 | 132.3 | 1.1 |  |  | 0 | 97.76 | 112.8088 | 2.862076 | 3.9104 | 0.7694148 | 6.772476 | 0.864 | 2318.56 | 110 | 2530 | 1 | 2530 | 181.042 |  | 63.01 |  |  | 13.479 |  | 0.7 |  | 0.24 |  |  | 1.03 |  | 37.51 |  | 39.7 |  |  | 33.26 |  | 149.118 |  |  |  | 1.65 |  |  |  | 179.774706 | 0 | 62.858776 | 0 | 0 | 13.3401663 | 0 | 146.657553 | 0 | 0 | 0 | 2.531352 | 1.468586 | 9.203 | 0.14 | 15.65 | 9.1901158 | 1.887471 | 126.042 |  | 181.042 |  | 136.118 | 149.118
24 | 252.938 | 1.424675 | 249.334455 | 37.56029 | 2.604831 |  | 2.604831 | 0 | 8.79 | 0 |  | 0 | 0 | 0 | 143.705 | 143.705 | 1.57 |  | 141.4488315 | 1.477735 | 95.72 | 95.72 | 0.56 | 546 | 1157 | 377/7 | 75.51 | 88 | 4 |  | 0 |  | 66.45 | 694.2123 | 13.12 | 4.1 | 30.38 | 0.2356866 | 1,20/1,46 | 8.81 | 8.24 | 7.48 | 128.9 | 1.3 |  |  | 0 | 95.72 | 110.0377 | 3.850356 | 3.8288 | 0.7717843 | 7.679156 | 0.86 | 2414.28 | 110 | 2640 | 1 | 2640 | 178.176 |  | 61.613 |  |  | 13.149 |  | 1.6 |  | 0.94 |  |  | 1.32 |  | 37.87 |  | 37.64 |  |  | 32.99 |  | 118.029 | 25.676 |  |  | 1.57 | 1.57 |  |  | 175.325184 | 0 | 61.0338378 | 0 | 0 | 12.9754332 | 0 | 116.1759447 | 25.2728868 | 0 | 0 | 2.365715 | 1.375426 | 8.79 | 0.08 | 15.17 | 8.782968 | 1.764503 | 123.176 |  | 178.176 |  | 105.029 | 118.029
25 | 265.289 | 1.377778 | 261.6339055 | 37.94132 | 2.635313 |  | 2.635313 | 0 | 9.261 | 0 |  | 0 | 0 | 0 | 150.234 | 150.234 | 1.29 | 22.14 | 148.2959814 | 1.493715 | 99.28 | 76.16 | 0.66 | 559 | 1167 | 380/7 | 75.59 | 94 | 4 |  | 0 |  | 55.7 | 561.0395 | 11.86 | 4.85 | 29.1 | 0.2202877 | 1,23/1,48 | 8.5 | 7.83 | 7.23 | 132.1 | 1.13 |  |  | 0 | 99.28 | 116.6685 | 3.119592 | 3.9712 | 0.7559963 | 7.090792 | 0.856 | 2513.56 | 110 | 2750 | 1 | 2750 | 187.777 |  | 61.776 |  |  | 15.736 |  | 1.37 |  | 1.22 |  |  | 2.09 |  | 37.77 |  | 39.95 |  |  | 32.1 |  | 59.999 | 90.235 |  |  | 1.29 | 1.29 |  |  | 185.2044551 | 0 | 61.0223328 | 0 | 0 | 15.4071176 | 0 | 59.2250129 | 89.0709685 | 0 | 0 | 2.51536 | 1.458594 | 9.261 | 0.1 | 16.53 | 9.251739 | 2.023168 | 132.777 |  | 187.777 |  | 46.999 | 59.999
26 | 253.021 | 0.5789959 | 251.5560189 | 37.79848 | 2.589357 |  | 2.589357 | 0 | 8.915 | 0 |  | 0 | 0 | 0 | 143.961 | 143.961 | 1.76 | 0.92 | 141.4272864 | 1.455762 | 97.15 | 73.25 | 0.77 | 574 | 1169 | 375/7 | 75.52 | 90 | 4 |  | 0 |  | 70.85 | 729.2846 | 14.18 | 4.59 | 32.09 | 0.2424632 | 1,21/1,46 | 8.4 | 7.8 | 8.63 | 132.35 | 1.48 |  |  | 0 | 97.15 | 111.4495 | 4.736472 | 3.886 | 0.7716062 | 8.622472 | 0.852 | 2610.71 | 110 | 2860 | 1 | 2860 | 185.538 |  | 49.506 |  |  | 17.977 |  | 0.57 |  | 0.34 |  |  | 1.33 |  | 37.99 |  | 38.5 |  |  | 33.89 |  | 58.008 | 85.953 |  |  | 1.76 | 1.76 |  |  | 184.4804334 | 0 | 49.3376796 | 0 | 0 | 17.7379059 | 0 | 56.9870592 | 84.4402272 | 0 | 0 | 2.472733 | 1.422535 | 8.915 | 0.08 | 13 | 8.907868 | 1.533399 | 130.538 |  | 185.538 |  | 45.008 | 58.008
27 | 246.19 | 0.7299075 | 244.3930407 | 37.63842 | 2.518218 |  | 2.518218 | 0 | 8.738 | 0 |  | 0 | 0 | 0 | 140.462 | 140.462 | 1.74 | 16.53 | 138.0179612 | 1.422133 | 97.05 | 72.54 | 0.64 | 571 | 1159 | 372/7 | 75.78 | 87 | 4 |  | 0 |  | 58.85 | 606.3885 | 12.87 | 4.27 | 30.11 | 0.2319723 | 1,20/1,44 | 8.62 | 7.25 | 8.25 | 129.8 | 1.63 |  |  | 0 | 97.05 | 107.5919 | 3.761012 | 3.882 | 0.7995211 | 7.643012 | 0.85 | 2707.76 | 110 | 2970 | 1 | 2970 | 181.106 |  | 47.895 |  |  | 17.189 |  | 0.74 |  | 0.34 |  |  | 1.71 |  | 37.71 |  | 39.56 |  |  | 31.53 |  | 56.502 | 83.96 |  |  | 1.74 | 1.74 |  |  | 179.7658156 | 0 | 47.732157 | 0 | 0 | 16.8950681 | 0 | 55.5188652 | 82.499096 | 0 | 0 | 2.428476 | 1.409876 | 8.738 | 0.41 | 14.13 | 8.7021742 | 1.622614 | 126.106 |  | 181.106 |  | 43.502 | 56.502
28 | 253.057 | 0.8460898 | 250.9159106 | 37.8601 | 2.695991 |  | 2.695991 | 0 | 8.971 | 0 |  | 0 | 0 | 0 | 145.889 | 145.889 | 1.89 | 8.15 | 143.1316979 | 1.537893 | 93.07 | 93.07 | 0.43 | 574 | 1159 | 376/7 | 75.61 | 90 | 4 |  | 0 |  | 64.1 | 688.7289 | 13 | 4.99 | 29.43 | 0.2325563 | 1,16/1,40 | 7.84 | 7.56 | 10.27 | 126.55 | 0.94 |  |  | 0 | 93.07 | 111.5635 | 5.099561 | 3.7228 | 0.7407626 | 8.822361 | 0.846 | 2800.83 | 110 | 3080 | 1 | 3080 | 185.508 |  | 49.526 |  |  | 18.023 |  | 0.67 |  | 0.7 |  |  | 3.06 |  | 37.87 |  | 38.62 |  |  | 35.67 |  | 58.109 | 87.78 |  |  | 1.89 | 1.89 |  |  | 184.2650964 | 0 | 49.179318 | 0 | 0 | 17.4714962 | 0 | 57.0107399 | 86.120958 | 0 | 0 | 2.431154 | 1.426774 | 8.971 | 0.52 | 15.92 | 8.9243508 | 1.879059 | 130.508 |  | 185.508 |  | 44.996 | 58.109
29 | 252.685 | 0.994171 | 250.1728789 | 37.33133 | 2.7619 |  | 2.7619 | 0 | 8.963 | 0 |  | 0 | 0 | 0 | 146.854 | 146.854 | 2.11 | 8.15 | 143.7553806 | 1.587054 | 90.58 | 47.13 | 0.67 | 578 | 1168 | 370/7 | 75.39 | 90 | 4 |  | 0 |  | 60.65 | 669.5739 | 12.58 | 5.75 | 31.11 | 0.2466112 | 1,21/1,43 | 8.5 | 6.95 | 9.52 | 126.15 | 1.29 |  |  | 0 | 90.58 | 109.7607 | 4.472724 | 3.6232 | 0.7311936 | 8.095924 | 0.842 | 2891.41 | 110 | 3190 | 1 | 3190 | 185.475 |  | 49.517 |  |  | 17.693 |  | 0.84 |  | 0.98 |  |  | 2.65 |  | 37.67 |  | 38.25 |  |  | 31.21 |  | 56.806 | 90.048 |  |  | 2.11 | 2.11 |  |  | 183.91701 | 0 | 49.0317334 | 0 | 0 | 17.2241355 | 0 | 55.6073934 | 88.1479872 | 0 | 0 | 2.428274 | 1.442895 | 8.963 | 0.19 | 13.6 | 8.9459703 | 1.613811 | 130.475 |  | 185.475 |  | 45.006 | 56.806
30 | 255.469 | 1.562691 | 251.4768096 | 37.54052 | 2.948837 | 18.19 | 2.948837 | 0 | 8.365 | 0 |  | 0 | 0 | 0 | 128.455 | 128.455 | 1.76 | 1.47 | 126.194192 | 1.479763 |  | 85.28 | 0.57 | 567 | 1149 | 377/7 | 74.13 | 86 | 4 | 1.95 | 22.86585 |  | 66.5 | 779.7842 | 12.67 | 5.21 | 32.51 | 0.2643089 | 1,2/1,42 | 8.18 | 7.16 | 9.51 | 123 |  |  |  | 0 | 85.28 | 112.8273 | 4.898989 | 3.4112 | 0.6696423 | 8.310189 | 0.836 | 2976.69 | 110 | 3300 | 1 | 3300 | 192.772 |  | 47.469 |  |  | 15.228 |  | 1.39 |  | 1.28 |  |  | 4.63 |  | 37.75 |  | 37.97 |  |  | 33.55 |  | 57.504 | 70.951 |  |  | 1.76 | 1.76 |  |  | 190.0924692 | 0 | 46.8613968 | 0 | 0 | 14.5229436 | 0 | 56.4919296 | 69.7022624 | 0 | 0 | 2.818237 | 1.586222 | 8.365 | 0.7 | 14.72 | 8.306445 | 1.649411 | 128.772 |  | 192.772 |  | 57.504 | 57.504
31 | 0 | 0 | 0 | 0 | 0 |  | 0 | 0 | 0 | 0 | 0 | 0 | 0 | 0 | 0 | 0 | 0 |  | 0 | 0 | [10 empty] | 0 |  |  | 0 |  |  |  | 0 | [8 empty] | 0 | 0 | 0 | 0 | 0 | 0 | 0 |  | 2976.69 | 0 | 3300 | 0 | 3300 | [29 empty] | 0 | 0 | 0 | 0 | 0 | 0 | 0 | 0 | 0 | 0 | 0 | #DIV/0! | #DIV/0! | 0 |  |  | 0 | 0
е | 7218.687003 |  | 7173.867 |  |  | 97.45 |  | 0 | 266.245 | 0 | 0 |  | 0 | 0 | 4352.066003 | 4352.066001 | 0 | 327.24 | 4286.434 |  | 1950.72 | 2715.21 | [6 empty] | 118 | 73.3 |  | 0 | 1941.65 |  | 385.73 | 140.92 | 848.34 | [5 empty] | 3922.85 | 43.1 | 0 | 0 |  | 2976.69 | 3165.44 | 115.6414 | 119.0676 |  | 234.709 |  |  | 0 |  | 30 |  | 1654.181001 | 3405.523 | 1741.2 | 1e-06 | 1e-06 | 417.783 | 1e-06 | [14 empty] | 3817.463 | 534.603001 | 1e-06 | 1e-06 |  |  |  |  | 1639.029 | 3388.863035 | 1733.746 | 9.9999999e-07 | 9.9999999e-07 | 412.2292084 | 9.9999999e-07 | 3761.18 | 525.2543871 | 9.9999999e-07 | 9.9999999e-07 | 2.324849 | 1.376565 | 266.245 | 0.183294 | 16.11819 | 265.2804 | 56.88021
ср. | 240.6229001 | 0.6208824 | 239.1289 | 37.32249 | 2.410015 | 3.248333 | 2.410015 | 0 | 8.874833 | 0 | 0 | 6.718872e-10 | 0 | 0 | 145.0689 | 145.0688667 | 1.508067 | 10.908 |  | 1.44 | 65.024 | 90.507 | 0.5991163 | 539.1667 | 1147.667 |  | 75.17271 | 88.26667 | 3.933333 | 2.443333 | 24.62467 | #DIV/0! | 64.72167 | 652.2849 | 12.85767 | 4.697333 | 28.278 | 0.216256 |  | 8.995333 | 7.419667 | 7.669 | 130.7617 | 1.436667 | #DIV/0! | #DIV/0! | #DIV/0! | 99.223 | 105.5147 |  |  | 0.8357375 | 7.823633 | [13 empty] | 0.9159957 | 0.4892043 | 0.428071 | 1e-06 | 1e-06 | 1.329348 | 1e-06 | 37.69008 | 37.18452 | 38.45156 | 1e-06 | 1e-06 | 32.28605 | 1e-06 |  |  |  |  | 1.474368 | 1.748702 | 1e-06 | 1e-06 | 5027.892 |  | 2145.976 |  |  |  |  | 4286.434
пл. |  |  |  | 38.6 | 2.22 |  | 1.8426 |  | 9.35 |  |  | 0.3774 | 12.98 |  |  |  |  | 13.09 |  | 1.32 | 3300 | 3300 |  |  | 1190 |  | 75.6 | [6 empty] | 765 | [8 empty] | 3300 | 23.1 |  |  |  | 110 |  |  |  | 0.9 | [36 empty] | 7173.867
± |  |  |  |  | 0.190015 | 3.248333 |  | 0 | [8 empty] | 1.508067 |  |  | 0.1200001 |  |  |  |  | -42.33333 | [17 empty] | 622.85
[42 empty] | ССП | 110 |  |  | тн | [6 empty] | Дней | 30
[37 empty] | План: |  |  |  |  | Суток работы | 29
|  | Средний вес выпуска : | [8 empty] | 33.24449 | т | [29 empty] | Среднесуточное пр-во | 113.7931 |  |  |  | 0 |  | Отставание (-) опережение (+)
[49 empty] | -323.31 |  |  |  | Тн
[49 empty] | -9.797273 |  |  |  | %
Диспетчер АО "СЧПЗ" | [10 empty] | Шалахманова А.В.
,

## июль 20 (факт)
Сведения по учету производства ферромарганца в АО "СЧПЗ" — ДП-1
[43 empty] | на | 31 |  |  | августа | июля |  |  |  |  | 2020г
Дата | Расход Mn шихты | [5 empty] | Расх.добавок, флюсов | [8 empty] | Расход кокса |  |  |  |  | Производство FeMn78, т | Производство FeMn с Si<1, т | Сод. Si в сплаве % | Температура колош. газа, °С | Температура гор. дутья °С | Расх. гор. дутья, м3/мин / фурмы,шт | Средн. содерж Mn в сплаве, % | Количество подач, шт | Кол. выпусков, шт | Количество пыли |  | Количество шлака |  |  | Перевал, т | Зеленый шлак, т. | Мелочь Фмн | Удельн.расход мелочи, т | Осн-ть | Сод Al2O3 в шлаке,% | Сод MgO в шлаке,% | Сод. MnO в шлаке, % | Производство фактическое, т | [5 empty] | Теоретический выход FeMn, т | Потери Mn со шлаком расчетно, т |  | Факт. коэф-т извлеч. Mn из расплава | Потери Mn со шлаком расчетно т | Среднее значение коэф-т извлечение Mn из расплава | [5 empty] | Проплавлено руды (влаж.), т | [6 empty] | Влажность руды , % | [6 empty] | Сод. Mn в руде, % | [6 empty] | Сожжено кокса(сух) т |  |  |  | Влажность кокса, %
| Проплавлено шихты (влаж.), т | Влажность шихты , % | Сухой руды, т | Сод. Mn в марг. шихте, % | Удельн расход марг. шихты, т | Отсев руды, т | Удельн расход руды, т | Известняк, т | Шлак тяжелый, т | Fe содер. материалов, т | Агломерат, т | Удельн.расход агломерата, т | Известняк, т | Кварцит,т | Сожжено кокса (сухого, заданный), т | Сожжено кокса (влаж.), т | Влажность кокса, % | Выход кокс. мелочи т | Сухого кокса (заданный), т | Удельн. расход сухого кокса, т | [81 empty] | Тяжелый шлак
[30 empty] | Всего, т | на т FeMn, кг | верх- него | Всего, т | на т FeMn, кг | [8 empty] | Разлито жидкого |  |  | с отвала | % с отвала | Всего годного |  | химические | физические | [48 empty] | ПО ДЦ
[44 empty] | из шлака | c перевала | [5 empty] | 4% |  |  |  | FeMn НИ | План | План по нараст. |  |  | Глория | Маматван | Новорос. | Агломерат кисл | Казахстан(10-100) | Каражал | Агломерат | Глория | Маматван | Новорос. |  | Казахстан(10-100) | Каражал |  | Глория | Маматван | Новорос. | Агломерат кисл | Казахстан(10-100) | Каражал | Агломерат | Кемерово | Губаха+25 | Н.Тагил | Алтай | Кемерово | Губаха+25 | Н.Тагил | Алтай | Глория | Маматван | Новороссйская | Агломерат кисл | Казахстан (10-100) | Каражал | Агломерат | Кемерово | Губаха +25 | Н. Тагил | Алтай | Удельный расход шихты ДП №1 и №3 | Удельный расход кокса ДП №1 и №3 | Кол-во, т | W | Mn |  | ИТОГО
1 | 219.997 | 0.9716409 | 217.8594 | 38.08688 | 2.212445 |  | 1.988976 | 0 | 8.747 | 0 | 22.005 | 0.2234691 | 0 | 0 | 133.104002 | 133.104 | 1.5 | 8.54 | 131.10744 | 1.331446 | 98.47 | 98.47 | 0.56 | 550 | 1154 | 381/7 | 76.07 | 88 | 4 |  | 0 |  | 61.05 | 619.9858 | 12.54 | 6.32 | 26.52 | 0.2071875 | 1,20/1,44 | 8.4 | 7.77 | 8.05 | 128 | 3.31 |  |  | 0 | 98.47 | 97.10869 | 3.807026 | 3.9388 | 0.9027462 | 7.745826 | 0.903 | 98.47 | 108.0645 | 108.0645 | 1 | 108.0645 | 136.319 | 1e-06 | 48.4 | 1e-06 | 1e-06 | 13.273 | 22.005 | 0.81 | 1e-06 | 1.37 | 1e-06 | 1e-06 | 2.79 | 1e-06 | 37.04 | 1e-06 | 39.74 | 1e-06 | 1e-06 | 33.77 | 43.54 | 89.138 | 43.966 | 1e-06 | 1e-06 | 1.5 | 1.5 | 1e-06 | 1e-06 | 135.2148161 | 9.9999999e-07 | 47.73692 | 9.9999999e-07 | 9.9999999e-07 | 12.9026833 | 22.005 | 87.80093 | 43.30651 | 9.9999999e-07 | 9.9999999e-07 | 2.294186 | 1.426109 | 8.747 | 0.25 | 16.42 | 8.7251325 | 1.883353
2 | 217.723 | 0.5216288 | 216.5872941 | 38.05302 | 2.309279 |  | 2.077101 | 0 | 8.648 | 0 | 21.776 | 0.2321783 | 0 | 0 | 130.734 | 130.734 | 1.47 | 23.81 | 128.8122102 | 1.373411 | 48.51 | 48.51 | 0.85 | 563 | 1159 | 379/7 | 74.99 | 87 | 4 |  | 0 |  | 59.45 | 633.8629 | 15.18 | 5.16 | 29.8 | 0.2344611 | 1,19/1,44 | 8.92 | 8.16 | 7.27 | 127.1 | 1.65 |  |  | 0 | 93.79 | 97.52867 | 3.34804 | 3.7516 | 0.8533708 | 7.09964 | 0.878 | 192.26 | 108.0645 | 216.129 | 1 | 216.129 | 134.928 |  | 47.84 |  |  | 13.179 | 21.776 | 0.51 |  | 0.47 |  |  | 1.69 |  | 37.51 |  | 37.98 |  |  | 34.58 | 43.68 | 87.227 | 43.507 |  |  | 1.47 | 1.47 |  |  | 134.2398672 | 0 | 47.615152 | 0 | 0 | 12.9562749 | 21.776 | 85.9447631 | 42.8674471 | 0 | 0 | 2.257862 | 1.390875 | 8.648 | 0.13 | 13.73 | 8.6367576 | 1.581313
3 | 217.706 | 0.4376102 | 216.7532963 | 37.89272 | 2.13845 |  | 1.92007 | 0 | 8.134 | 0 | 22.135 | 0.21838 | 0 | 0 | 130.684 | 130.684 | 1.49 | 2.47 | 128.7368084 | 1.270095 | 101.36 | 101.36 | 0.64 | 530 | 1151 | 374/7 | 76.05 | 87 | 4 |  | 0 |  | 72.55 | 715.7656 | 13.5 | 8.71 | 24.13 | 0.1821132 | 1,19/1,47 | 8.18 | 8.47 | 8.05 | 132.5 | 1.7 |  |  | 0 | 101.36 | 95.94074 | 4.524157 | 4.0544 | 0.9385217 | 8.578557 | 0.898 | 293.62 | 108.0645 | 324.1935 | 1 | 324.1935 | 134.778 |  | 47.908 |  |  | 12.885 | 22.135 | 0.51 |  | 0.18 |  |  | 1.39 |  | 37.47 |  | 38.28 |  |  | 31.07 | 43.6 | 87.159 | 43.525 |  |  | 1.49 | 1.49 |  |  | 134.0906322 | 0 | 47.8217656 | 0 | 0 | 12.7058985 | 22.135 | 85.8603309 | 42.8764775 | 0 | 0 | 2.176945 | 1.360602 | 8.134 | 0.11 | 15.51 | 8.1250526 | 1.657062
4 | 227.625 | 0.2855409 | 226.9750375 | 38.00325 | 2.361372 |  | 2.124355 | 0 | 8.982 | 0 | 22.782 | 0.2370162 | 0 | 0 | 137.465 | 137.465 | 1.47 | 18.04 | 135.4442645 | 1.409116 | 96.12 | 96.12 | 0.63 | 552 | 1157 | 383/7 | 76.59 | 91 | 4 |  | 0 |  | 67.25 | 699.6463 | 13.73 | 3.07 | 26.08 | 0.2112596 | 1,21/1,46 | 8.28 | 7.79 | 7.76 | 123.45 | 1.82 |  |  | 0 | 96.12 | 99.89471 | 4.042577 | 3.8448 | 0.8534675 | 7.887377 | 0.887 | 389.74 | 108.0645 | 432.2581 | 1 | 432.2581 | 140.99 |  | 50.064 |  |  | 13.789 | 22.782 | 0.19 |  | 0.16 |  |  | 2.19 |  | 37.39 |  | 38.27 |  |  | 33.86 | 43.72 | 91.965 | 45.5 |  |  | 1.47 | 1.47 |  |  | 140.722119 | 0 | 49.9838976 | 0 | 0 | 13.4870209 | 22.782 | 90.6131145 | 44.83115 | 0 | 0 | 2.241401 | 1.381324 | 8.982 | 0.08 | 13.44 | 8.9748144 | 1.574899
5 | 200.105 | 0.5783924 | 198.9476078 | 38.12817 | 2.234864 |  | 2.000591 | 0 | 8.021 | 0 | 20.855 | 0.2342732 | 0 | 0 | 123.333 | 123.333 | 1.54 |  | 121.4336718 | 1.364117 | 89.02 | 89.02 | 0.39 | 520 | 1148 | 381/7 | 76.89 | 80 | 4 |  | 0 |  | 71.9 | 807.6837 | 12.46 | 3.44 | 24.96 | 0.2137901 | 1,15/1,41 | 7.74 | 8.19 | 9.5 | 116.75 | 0.67 |  |  | 0 | 89.02 | 87.58418 | 5.291232 | 3.5608 | 0.9023453 | 8.852032 | 0.89 | 478.76 | 108.0645 | 540.3226 | 1 | 540.3226 | 123.177 |  | 44.018 |  |  | 12.055 | 20.855 | 0.61 |  | 0.35 |  |  | 2.09 |  | 37.52 |  | 38.64 |  |  | 32.99 | 43.61 | 83.332 | 40.001 |  |  | 1.54 | 1.54 |  |  | 122.4256203 | 0 | 43.863937 | 0 | 0 | 11.8030505 | 20.855 | 82.0486872 | 39.3849846 | 0 | 0 | 2.28454 | 1.436296 | 8.021 | 0.44 | 14.05 | 7.9857076 | 1.459217
6 | 217.577 | 0.3429055 | 216.8309165 | 37.77851 | 2.685545 |  | 2.361332 | 0 | 8.968 | 0 | 26.177 | 0.3242135 | 0 | 0 | 135.468 | 135.468 | 1.63 | 11.03 | 133.2598716 | 1.650481 | 80.74 | 58.26 | 0.57 | 545 | 1140 | 393/7 | 75.93 | 87 | 4 |  | 0 |  | 58.8 | 728.2636 | 14.29 | 3.83 | 25 | 0.2300966 | 1,16/1,40 | 8.1 | 7.5 | 9.63 | 108.65 | 0.92 |  |  | 0 | 80.74 | 95.48321 | 4.386397 | 3.2296 | 0.7484041 | 7.615997 | 0.866 | 559.5 | 108.0645 | 648.3871 | 1 | 648.3871 | 130.569 |  | 47.877 |  |  | 12.954 | 26.177 | 0.31 |  | 0.28 |  |  | 1.6 |  | 37.21 |  | 38.2 |  |  | 29.5 | 43.94 | 91.971 | 43.497 |  |  | 1.63 | 1.63 |  |  | 130.1642361 | 0 | 47.7429444 | 0 | 0 | 12.746736 | 26.177 | 90.4718727 | 42.7879989 | 0 | 0 | 2.458721 | 1.567898 | 8.968 | 0.19 | 11.04 | 8.9509608 | 1.301444
7 | 227.462 | 0.4319709 | 226.4794303 | 37.71592 | 2.205038 |  | 1.93929 | 0 | 8.991 | 0 | 27.295 | 0.2657482 | 0 | 0 | 141.241 | 141.241 | 1.55 | 15.35 | 139.0517645 | 1.353829 | 78.74 | 77.45 | 0.99 | 549 | 1150 | 392/7 | 75.48 | 91 | 4 |  | 0 |  | 66.8 | 650.3748 | 15.73 | 4.28 | 23.87 | 0.1835448 | 1,16/1,41 | 8.39 | 7.69 | 9.5 | 130.05 | 0.81 |  |  | 0 | 102.71 | 100.3081 | 4.915915 | 4.1084 | 0.9075931 | 9.024315 | 0.872 | 662.21 | 108.0645 | 756.4516 | 1 | 756.4516 | 137.465 |  | 50.076 |  |  | 12.626 | 27.295 | 0.43 |  | 0.28 |  |  | 1.99 |  | 37.42 |  | 37.44 |  |  | 28.62 | 43.92 | 95.732 | 45.509 |  |  | 1.55 | 1.55 |  |  | 136.8739005 | 0 | 49.9357872 | 0 | 0 | 12.3747426 | 27.295 | 94.248154 | 44.8036105 | 0 | 0 | 2.223628 | 1.419658 | 8.991 | 0.15 | 12.72 | 8.9775135 | 1.512904
8 | 210.447 | 0.3418888 | 209.7275053 | 38.30424 | 2.094343 |  | 1.866502 | 0 | 8.433 | 0 | 22.816 | 0.227841 | 0 | 0 | 128.498 | 128.498 | 1.49 | 9.57 | 126.5833798 | 1.264064 |  | 48.93 | 0.98 | 578 | 1152 | 388/7 | 73.46 | 84 | 4 |  | 0 |  | 72.15 | 720.4913 | 11.29 | 4.35 | 25.1 | 0.1954829 | 1,17/1,43 | 8.58 | 7.89 | 7.98 | 128.4 | 1.19 |  |  | 0 | 100.14 | 96.8833 | 4.460089 | 4.0056 | 0.9157064 | 8.465689 | 0.877 | 762.35 | 108.0645 | 864.5161 | 1 | 864.5161 | 132.657 |  | 46.225 |  |  | 8.749 | 22.816 | 0.35 |  | 0.13 |  |  | 2.23 |  | 37.79 |  | 37.84 |  |  | 34.17 | 43.82 | 86.496 | 42.002 |  |  | 1.49 | 1.49 |  |  | 132.1927005 | 0 | 46.1649075 | 0 | 0 | 8.5538973 | 22.816 | 85.2072096 | 41.3761702 | 0 | 0 | 2.168557 | 1.373008 | 8.433 | 0.05 | 12.32 | 8.4287835 | 1.413594
9 | 220.28 | 0.3517804 | 219.5050982 | 37.84094 | 2.301374 |  | 2.082628 | 0 | 8.838 | 0 | 20.864 | 0.2187461 | 0 | 0 | 134.661 | 134.661 | 1.45 | 9.94 | 132.7084155 | 1.391365 | 23.12 | 95.38 | 0.46 | 562 | 1152 | 378/7 | 74.62 | 88 | 4 |  | 0 |  | 60.6 | 635.3533 | 15.63 | 4.86 | 23.59 | 0.1924144 | 1,22/1,46 | 8.62 | 7.71 | 7.6 | 122.6 | 1.23 |  |  | 0 | 95.38 | 98.49949 | 3.567718 | 3.8152 | 0.8568525 | 7.382918 | 0.875 | 857.73 | 108.0645 | 972.5806 | 1 | 972.5806 | 142.224 |  | 48.425 |  |  | 8.767 | 20.864 | 0.38 |  | 0.18 |  |  | 1.68 |  | 37.51 |  | 37.65 |  |  | 30.63 | 43.57 | 90.637 | 44.024 |  |  | 1.45 | 1.45 |  |  | 141.6835488 | 0 | 48.337835 | 0 | 0 | 8.6197144 | 20.864 | 89.3227635 | 43.385652 | 0 | 0 | 2.273025 | 1.439455 | 8.838 | 0.07 | 11.17 | 8.8318134 | 1.32205
10 | 222.732 | 0.4657973 | 221.6945203 | 37.827 | 2.452102 |  | 2.25459 | 0 | 8.792 | 0 | 17.857 | 0.1975113 | 0 | 0 | 136.701 | 136.701 | 1.49 | 10.46 | 134.6641551 | 1.489483 | 90.41 | 90.41 | 0.41 | 561 | 1152 | 381/7 | 76.41 | 89 | 4 | 2.45 | 27.09877 |  | 68.95 | 762.6369 | 13.28 | 4.3 | 29.15 | 0.2378621 | 1,21/1,48 | 7.97 | 8.27 | 7.48 | 122.55 | 1.31 |  |  | 0 | 90.41 | 97.1893 | 3.995215 | 3.6164 | 0.8237773 | 7.611615 | 0.87 | 948.14 | 108.0645 | 1080.645 | 1 | 1080.645 | 146.912 |  | 48.968 |  |  | 8.995 | 17.857 | 0.59 |  | 0.13 |  |  | 1.19 |  | 37.32 |  | 38.33 |  |  | 31.73 | 43.69 | 92.224 | 44.477 |  |  | 1.49 | 1.49 |  |  | 146.0452192 | 0 | 48.9043416 | 0 | 0 | 8.8879595 | 17.857 | 90.8498624 | 43.8142927 | 0 | 0 | 2.28979 | 1.457712 | 8.792 | 0.1 | 11.98 | 8.783208 | 1.377082
11 | 224.952 | 0.3439162 | 224.1783537 | 37.04596 | 2.362508 |  | 2.172814 | 0 | 8.919 | 0 | 18 | 0.1896933 | 0 | 0 | 139.123 | 139.123 | 1.45 | 8.19 | 137.1057165 | 1.444891 | 94.89 | 94.89 | 0.39 | 559 | 1146 | 372/7 | 76.71 | 90 | 4 |  | 0 |  | 68.2 | 718.7269 | 16.65 | 4.68 | 23.89 | 0.1950204 | 1,21/1,48 | 7.9 | 8.33 | 8.43 | 122.5 | 0.96 |  |  | 0 | 94.89 | 95.74952 | 4.453652 | 3.7956 | 0.8764717 | 8.249252 | 0.871 | 1043.03 | 108.0645 | 1188.71 | 1 | 1188.71 | 148.501 |  | 49.427 |  |  | 9.024 | 18 | 0.42 |  | 0.15 |  |  | 0.84 |  | 36.68 |  | 37.12 |  |  | 29.43 | 43.68 | 94.102 | 45.021 |  |  | 1.45 | 1.45 |  |  | 147.8772958 | 0 | 49.3528595 | 0 | 0 | 8.9481984 | 18 | 92.737521 | 44.3681955 | 0 | 0 | 2.307267 | 1.470541 | 8.919 | 0.14 | 10.64 | 8.9065134 | 1.235371
12 | 220.045 | 0.2327556 | 219.532833 | 37.91887 | 2.306502 |  | 2.121452 | 0 | 8.583 | 0 | 17.613 | 0.1850494 | 0 | 0 | 136.309 | 136.309 | 1.52 | 8.83 | 134.2371032 | 1.41035 | 95.18 | 71.78 | 0.59 | 572 | 1145 | 373/7 | 76.68 | 88 | 4 |  | 0 |  | 70.4 | 739.6512 | 14.9 | 3.69 | 24.87 | 0.2031863 | 1,22/1,49 | 8.19 | 8.31 | 8.45 | 122.4 | 1.34 |  |  | 0 | 95.18 | 96.27646 | 4.608225 | 3.8072 | 0.8767442 | 8.415425 | 0.871 | 1138.21 | 108.0645 | 1296.774 | 1 | 1296.774 | 145.192 |  | 48.386 |  |  | 8.854 | 17.613 | 0.22 |  | 0.23 |  |  | 0.92 |  | 37.43 |  | 38.31 |  |  | 31.92 | 43.89 | 92.31 | 43.999 |  |  | 1.52 | 1.52 |  |  | 144.8725776 | 0 | 48.2747122 | 0 | 0 | 8.7725432 | 17.613 | 90.906888 | 43.3302152 | 0 | 0 | 2.222228 | 1.416243 | 8.583 | 0.17 | 13.45 | 8.5684089 | 1.502936
13 | 202.532 | 0.3904081 | 201.7412986 | 38.02737 | 2.20796 | 14.76 | 2.030615 | 0 | 8.192 | 0 | 16.204 | 0.1773449 | 0 | 0 | 126.361 | 126.361 | 1.39 | 13.24 | 124.6045821 | 1.363736 | 91.37 | 67.79 | 0.87 | 570 | 1150 | 367/7 | 76.86 | 81 | 4 |  | 0 |  | 54.35 | 594.8342 | 17.49 | 5.09 | 24 | 0.2007528 | 1,27/1,52 | 9.02 | 7.69 | 6.93 | 119.55 | 0.91 |  |  | 0 | 91.37 | 88.4353 | 2.917676 | 3.6548 | 0.9154041 | 6.572476 | 0.874 | 1229.58 | 108.0645 | 1404.839 | 1 | 1404.839 | 133.622 |  | 44.571 |  |  | 8.135 | 16.204 | 0.47 |  | 0.25 |  |  | 0.63 |  | 37.65 |  | 38.72 |  |  | 29.59 | 43.47 | 85.866 | 40.495 |  |  | 1.39 | 1.39 |  |  | 132.9939766 | 0 | 44.4595725 | 0 | 0 | 8.0837495 | 16.204 | 84.6724626 | 39.9321195 | 0 | 0 | 2.153832 | 1.376551 | 8.192 | 0.11 | 12.19 | 8.1829888 | 1.297822
14 | 207.808 | 0.3221824 | 207.1384792 | 37.94261 | 2.226099 |  | 2.047678 | 0 | 8.225 | 0 | 16.602 | 0.1784202 | 0 | 0 | 128.895 | 128.895 | 1.41 | 2.32 | 127.0775805 | 1.365691 | 93.05 | 93.05 | 0.42 | 565 | 1164 | 379/7 | 76.67 | 83 | 4 |  | 0 |  | 71.4 | 767.3294 | 16.31 | 5.18 | 30.57 | 0.2402358 | 1,24/1,52 | 8.09 | 8.59 | 7.42 | 127.25 | 1.55 |  |  | 0 | 93.05 | 90.88369 | 4.103992 | 3.722 | 0.907724 | 7.825992 | 0.877 | 1322.63 | 108.0645 | 1512.903 | 1 | 1512.903 | 136.923 |  | 45.699 |  |  | 8.584 | 16.602 | 0.38 |  | 0.18 |  |  | 0.78 |  | 37.71 |  | 37.77 |  |  | 31.05 | 43.9 | 87.397 | 41.498 |  |  | 1.41 | 1.41 |  |  | 136.4026926 | 0 | 45.6167418 | 0 | 0 | 8.5170448 | 16.602 | 86.1647023 | 40.9128782 | 0 | 0 | 2.137701 | 1.35875 | 8.225 | 0.1 | 13 | 8.216775 | 1.393219
15 | 222.013 | 0.4180235 | 221.0849334 | 37.2082 | 2.428171 |  | 2.231806 | 0 | 9.017 | 0 | 17.879 | 0.1963646 | 0 | 0 | 138.8 | 138.8 | 1.39 | 2.15 | 136.87068 | 1.503247 | 91.05 | 72 | 0.73 | 568 | 1150 | 369/7 | 76.27 | 89 | 4 |  | 0 |  | 55.5 | 609.5552 | 15.44 | 4.8 | 24.37 | 0.204876 | 1,27/1,53 | 8.35 | 8.06 | 6.74 | 118.95 | 1.27 |  |  | 0 | 91.05 | 95.55141 | 2.897725 | 3.642 | 0.8441816 | 6.539725 | 0.874 | 1413.68 | 108.0645 | 1620.968 | 1 | 1620.968 | 146.462 |  | 48.964 |  |  | 8.708 | 17.879 | 0.53 |  | 0.15 |  |  | 0.9 |  | 37.1 |  | 36.5 |  |  | 30.4 | 43.35 | 94.299 | 44.501 |  |  | 1.39 | 1.39 |  |  | 145.6857514 | 0 | 48.890554 | 0 | 0 | 8.629628 | 17.879 | 92.9882439 | 43.8824361 | 0 | 0 | 2.370034 | 1.506573 | 9.017 | 0.05 | 11.79 | 9.0124915 | 1.393173
16 | 212.931 | 0.220373 | 212.4617576 | 37.98718 | 2.211301 |  | 2.030066 | 0 | 8.428 | 0 | 17.413 | 0.1812344 | 0 | 0 | 131.417 | 131.417 | 1.39 | 1.65 | 129.5903037 | 1.348775 | 96.08 | 70.99 | 0.63 | 573 | 1157 | 379/7 | 76.456 | 85 | 4 |  | 0 |  | 69.2 | 720.2331 | 16.07 | 5.17 | 23.42 | 0.1899432 | 1,23/1,51 | 8.13 | 8.35 | 7.42 | 123.3 | 1.37 |  |  | 0 | 96.08 | 92.86276 | 3.977538 | 3.8432 | 0.9101787 | 7.820738 | 0.877 | 1509.76 | 108.0645 | 1729.032 | 1 | 1729.032 | 140.246 |  | 46.786 |  |  | 8.486 | 17.413 | 0.16 |  | 0.4 |  |  | 0.68 |  | 37.43 |  | 38.21 |  |  | 34.06 | 43.79 | 88.919 | 42.498 |  |  | 1.39 | 1.39 |  |  | 140.0216064 | 0 | 46.598856 | 0 | 0 | 8.4282952 | 17.413 | 87.6830259 | 41.9072778 | 0 | 0 | 2.240139 | 1.405096 | 8.428 | 0.04 | 6.42 | 8.4246288 | 0.7074149
17 | 195.047 | 0.3282782 | 194.4067032 | 37.66027 | 1.974474 |  | 1.815618 | 0 | 8.019 | 0 | 15.641 | 0.1588564 | 0 | 0 | 120.92 | 120.92 | 1.45 | 16.78 | 119.16666 | 1.210305 | 98.46 | 98.46 | 0.7 | 545 | 1150 | 369/7 | 76.19 | 78 | 4 |  | 0 |  | 61.6 | 625.6348 | 15.31 | 5.74 | 23.17 | 0.1836702 | 1,25/1,52 | 8.31 | 8.24 | 6.64 | 126.15 | 1.22 |  |  | 0 | 98.46 | 84.81397 | 3.168496 | 3.9384 | 1.024621 | 7.106896 | 0.885 | 1608.22 | 108.0645 | 1837.097 | 1 | 1837.097 | 128.597 |  | 42.984 |  |  | 7.825 | 15.641 | 0.3 |  | 0.37 |  |  | 1.22 |  | 37.49 |  | 37.37 |  |  | 31.02 | 43.18 | 81.912 | 39.008 |  |  | 1.45 | 1.45 |  |  | 128.211209 | 0 | 42.8249592 | 0 | 0 | 7.729535 | 15.641 | 80.724276 | 38.442384 | 0 | 0 | 2.089193 | 1.310903 | 8.019 | 0.03 | 8.78 | 8.0165943 | 0.9238181
18 | 227.7 | 0.3681222 | 226.8617858 | 37.73929 | 2.472608 |  | 2.272292 | 0 | 8.992 | 0 | 18.379 | 0.2003161 | 0 | 0 | 141.132 | 141.132 | 1.49 | 19.72 | 139.0291332 | 1.515304 | 91.75 | 91.75 | 0.55 | 547 | 1150 | 382/7 | 76.22 | 91 | 4 |  | 0 |  | 68.5 | 746.594 | 15.63 | 4.83 | 29.4 | 0.2363344 | 1,21/1,49 | 8.31 | 8.83 | 6.96 | 124.4 | 1.58 |  |  | 0 | 91.75 | 99.22633 | 3.693211 | 3.67 | 0.816808 | 7.363211 | 0.881 | 1699.97 | 108.0645 | 1945.161 | 1 | 1945.161 | 150.179 |  | 50.041 |  |  | 9.101 | 18.379 | 0.41 |  | 0.27 |  |  | 0.96 |  | 37.16 |  | 38.17 |  |  | 32.61 | 43.84 | 95.625 | 45.507 |  |  | 1.49 | 1.49 |  |  | 149.5632661 | 0 | 49.9058893 | 0 | 0 | 9.0136304 | 18.379 | 94.2001875 | 44.8289457 | 0 | 0 | 2.222431 | 1.393702 | 8.992 | 0.1 | 9.88 | 8.983008 | 1.16442
19 | 153.106 | 0.273664 | 152.687004 | 37.77756 | 2.026908 |  | 1.861224 | 0 | 6.214 | 0 | 12.481 | 0.1656843 | 0 | 0 | 96.514 | 96.514 | 1.36 | 11.97 | 95.2014096 | 1.263791 | 75.33 | 75.33 | 0.47 | 531 | 1082 | 356/7 | 75.37 | 59 | 4 |  | 0 |  | 46.45 | 616.6202 | 17.98 | 3.85 | 11.77 | 0.1309232 | 1,20/1,47 | 8.09 | 8.19 | 6.62 | 89.9 | 1.05 |  |  | 0 | 75.33 | 67.5154 | 2.382035 | 3.0132 | 0.984307 | 5.395235 | 0.885 | 1775.3 | 108.0645 | 2053.226 | 1 | 2053.226 | 100.676 |  | 33.583 |  |  | 6.366 | 12.481 | 0.25 |  | 0.32 |  |  | 0.94 |  | 37.3 |  | 37.52 |  |  | 34.94 | 43.77 | 65.974 | 30.54 |  |  | 1.36 | 1.36 |  |  | 100.42431 | 0 | 33.4755344 | 0 | 0 | 6.3061596 | 12.481 | 65.0767536 | 30.124656 | 0 | 0 | 2.135702 | 1.347228 | 6.214 | 0.27 | 8.56 | 6.1972222 | 0.7038374
20 | 220.232 | 1.083374 | 217.8460644 | 37.69977 | 2.687798 |  | 2.467095 | 0 | 8.711 | 0 | 17.888 | 0.2207033 | 0 | 0 | 139.004 | 139.004 | 1.18 |  | 137.3637528 | 1.694803 | 81.05 | 81.05 | 0.47 | 530 | 1138 | 374/7 | 76.36 | 88 | 4 | 2.4 | 29.61135 |  | 64.75 | 798.8896 | 14.59 | 2.73 | 23.3 | 0.2202268 | 1,21/1,49 | 7.86 | 8.21 | 8.42 | 105.8 | 1.28 |  |  | 0 | 81.05 | 94.72211 | 4.223342 | 3.242 | 0.7535821 | 7.465342 | 0.878 | 1856.35 | 108.0645 | 2161.29 | 1 | 2161.29 | 145.142 |  | 48.428 |  |  | 8.774 | 17.888 | 1.19 |  | 0.92 |  |  | 2.43 |  | 37.19 |  | 38.26 |  |  | 30.95 | 43.63 | 139.004 |  |  |  | 1.18 |  |  |  | 143.4148102 | 0 | 47.9824624 | 0 | 0 | 8.5607918 | 17.888 | 137.3637528 | 0 | 0 | 0 | 2.282661 | 1.445052 | 8.711 | 0.53 | 7.3 | 8.6648317 | 0.8283561
21 | 197.742 | 1.163007 | 195.4422472 | 37.39963 | 2.006182 |  | 1.841041 | 0 | 7.836 | 0 | 16.088 | 0.1651406 | 0 | 0 | 125.651 | 125.651 | 1.52 | 13.18 | 123.7411048 | 1.270182 | 97.42 | 72.06 | 0.71 | 572 | 1144 | 372/7 | 76.25 | 78 | 4 | 0.25 | 2.566208 |  | 67.4 | 691.8497 | 15.62 | 5.73 | 24.25 | 0.1924603 | 1,22/1,50 | 8.59 | 8.38 | 6.82 | 126 | 1.4 |  |  | 0 | 97.42 | 84.51489 | 3.560808 | 3.8968 | 1.016254 | 7.457608 | 0.884 | 1953.77 | 108.0645 | 2269.355 | 1 | 2269.355 | 130.368 |  | 43.479 |  |  | 7.807 | 16.088 | 1.32 |  | 0.94 |  |  | 2.18 |  | 37 |  | 37.3 |  |  | 31.83 | 43.61 | 125.651 |  |  |  | 1.52 |  |  |  | 128.6471424 | 0 | 43.0702974 | 0 | 0 | 7.6368074 | 16.088 | 123.7411048 | 0 | 0 | 0 | 2.118489 | 1.336641 | 7.836 | 0.47 | 8.09 | 7.7991708 | 0.8274792
22 | 205.092 | 0.6334539 | 203.7928368 | 37.18676 | 2.428707 |  | 2.232211 | 0 | 8.212 | 0 | 16.488 | 0.1964962 | 0 | 0 | 130.11 | 130.11 | 1.25 |  | 128.483625 | 1.531208 | 23.08 | 21.79 | 1.24 | 580 | 1155 | 383/7 | 74.72 | 82 | 4 |  | 0 |  | 51.15 | 609.5817 | 14.3 | 5.4 | 29.51 | 0.2509354 | 1,26/1,52 | 9.71 | 8.37 | 6.04 | 117.6 | 1.22 |  |  | 0 | 83.91 | 89.68176 | 2.393244 | 3.3564 | 0.8273196154 | 5.749644 | 0.881 | 2037.68 | 108.0645 | 2377.419 | 1 | 2377.419 | 135.305 |  | 45.126 |  |  | 8.173 | 16.488 | 0.61 |  | 0.57 |  |  | 2.65 |  | 37.15 |  | 36.11 |  |  | 30.5 | 43.75 | 130.11 |  |  |  | 1.25 |  |  |  | 134.4796395 | 0 | 44.8687818 | 0 | 0 | 7.9564155 | 16.488 | 128.483625 | 0 | 0 | 0 | 2.266843 | 1.423658 | 8.212 | 0.09 | 10.37 | 8.2046092 | 1.138675
23 | 198.309 | 0.7356317 | 196.8501761 | 37.40961 | 2.154193 |  | 1.974395 | 0 | 8.053 | 0 | 16.43 | 0.1797986 | 0 | 0 | 123.967 | 123.967 | 1.58 |  | 122.0083214 | 1.335175 | 91.38 | 91.38 | 0.78 | 562 | 1147 | 370/7 | 75.89 | 79 | 4 |  | 0 |  | 61.05 | 668.0893 | 16.58 | 4.11 | 24.71 | 0.2078217 | 1,25/1,55 | 8.39 | 9.28 | 7.87 | 118.9 | 1.3 |  |  | 0 | 91.38 | 85.70212 | 3.7219 | 3.6552 | 0.941709 | 7.3771 | 0.884 | 2129.06 | 108.0645 | 2485.484 | 1 | 2485.484 | 130.365 |  | 43.49 |  |  | 8.024 | 16.43 | 0.75 |  | 0.68 |  |  | 2.31 |  | 37.21 |  | 37.15 |  |  | 29.63 | 43.48 | 123.967 |  |  |  | 1.58 |  |  |  | 129.3872625 | 0 | 43.194268 | 0 | 0 | 7.8386456 | 16.43 | 122.0083214 | 0 | 0 | 0 | 2.158794 | 1.342896 | 8.053 | 1.44 | 9.46 | 7.9370368 | 0.9893842
24 | 207.408 | 2.195437 | 202.8544877 | 37.9196 | 2.124798 |  | 1.950932 | 0 | 8.193 | 0 | 16.599 | 0.1738661 | 0 | 0 | 130.316 | 130.316 | 1.19 | 19.76 | 128.7652396 | 1.348751 | 95.47 | 95.47 | 0.57 | 557 | 1149 | 379/7 | 75.93 | 83 | 4 |  | 0 |  | 66.25 | 693.9353 | 14.67 | 4.15 | 24.21 | 0.1973105 | 1,23/1,54 | 7.99 | 9.37 | 7.51 | 122.7 | 1.13 |  |  | 0 | 95.47 | 90.42987 | 3.854164 | 3.8188 | 0.9423927 | 7.672964 | 0.886 | 2224.53 | 108.0645 | 2593.548 | 1 | 2593.548 | 136.934 |  | 45.665 |  |  | 8.21 | 16.599 | 2.72 |  | 1.47 |  |  | 1.92 |  | 37.39 |  | 38.11 |  |  | 34.29 | 43.56 | 130.316 |  |  |  | 1.19 |  |  |  | 133.2093952 | 0 | 44.9937245 | 0 | 0 | 8.052368 | 16.599 | 128.7652396 | 0 | 0 | 0 | 2.076353 | 1.30896 | 8.193 | 1.07 | 18.64 | 8.1053349 | 1.989773
25 | 191.203 | 0.9584457 | 189.370423 | 37.67074 | 2.123463 |  | 1.952808 | 0 | 7.762 | 0 | 15.219 | 0.1706549 | 0 | 0 | 120.575 | 120.575 | 1.61 |  | 118.6337425 | 1.330273 | 89.18 | 89.18 | 0.77 | 563 | 1144 | 378/7 | 75.83 | 77 | 4 |  | 0 |  | 58.4 | 654.8553 | 14.93 | 6.4 | 23.79 | 0.2008442 | 1,23/1,52 | 8.71 | 9.14 | 7.54 | 118.45 | 0.92 |  |  | 0 | 89.18 | 83.51349 | 3.411054 | 3.5672 | 0.9479648 | 6.978254 | 0.888 | 2313.71 | 108.0645 | 2701.613 | 1 | 2701.613 | 125.937 |  | 42.429 |  |  | 7.618 | 15.219 | 1.02 |  | 1.06 |  |  | 1.29 |  | 37.37 |  | 37.55 |  |  | 31.15 | 43.76 | 120.575 |  |  |  | 1.61 |  |  |  | 124.6524426 | 0 | 41.9792526 | 0 | 0 | 7.5197278 | 15.219 | 118.6337425 | 0 | 0 | 0 | 2.254257 | 1.411325 | 7.762 | 1.25 | 13.71 | 7.664975 | 1.385821
26 | 217.487 | 2.718611 | 211.574374 | 37.67966 | 2.291254 |  | 2.102928 | 0 | 8.602 | 0 | 17.39 | 0.1883258 | 0 | 0 | 136.46 | 136.46 | 1.95 |  | 133.79903 | 1.448982 | 92.34 | 92.34 | 0.51 | 537 | 1144 | 391/7 | 75.85 | 87 | 4 |  | 0 |  | 59.4 | 643.2749 | 15.66 | 4.44 | 30.91 | 0.2461967 | 1,23/1,52 | 8.72 | 9.06 | 7.01 | 125.55 | 2.14 |  |  | 0 | 92.34 | 93.12857 | 3.225587 | 3.6936 | 0.8785681 | 6.919187 | 0.888 | 2406.05 | 108.0645 | 2809.677 | 1 | 2809.677 | 143.523 |  | 47.869 |  |  | 8.705 | 17.39 | 3.23 |  | 2.24 |  |  | 2.35 |  | 37.24 |  | 37.4 |  |  | 34.02 | 43.91 | 136.46 |  |  |  | 1.95 |  |  |  | 138.8872071 | 0 | 46.7967344 | 0 | 0 | 8.5004325 | 17.39 | 133.79903 | 0 | 0 | 0 | 2.209949 | 1.412305 | 8.602 | 0.87 | 12.22 | 8.5271626 | 1.373789
27 | 217.703 | 1.322597 | 214.8236669 | 37.91186 | 2.251113 |  | 2.067124 | 0 | 8.812 | 0 | 17.558 | 0.1839883 | 0 | 0 | 136.579 | 136.579 | 1.72 | 6.83 | 134.2298412 | 1.406579 | 95.43 | 95.43 | 0.7 | 547 | 1152 | 390/7 | 76.42 | 87 | 4 |  | 0 |  | 59.1 | 619.3021 | 14.51 | 5.5 | 24.28 | 0.1957275 | 1,26/1,54 | 8.99 | 8.84 | 7.8 | 124.05 | 1.16 |  |  | 0 | 95.43 | 94.18092 | 3.570972 | 3.8172 | 0.8954364 | 7.388172 | 0.888 | 2501.48 | 108.0645 | 2917.742 | 1 | 2917.742 | 143.645 |  | 47.797 |  |  | 8.703 | 17.558 | 1.53 |  | 1.08 |  |  | 1.9 |  | 37.4 |  | 38.28 |  |  | 32.54 | 43.76 | 136.579 |  |  |  | 1.72 |  |  |  | 141.4472315 | 0 | 47.2807924 | 0 | 0 | 8.537643 | 17.558 | 134.2298412 | 0 | 0 | 0 | 2.17558 | 1.360134 | 8.812 | 3.28 | 10.24 | 8.5229664 | 1.142046
28 | 217.517 | 0.3723374265 | 216.7071028 | 37.6387 | 2.323189 | 12.59 | 2.136794 | 0 | 8.631 | 0 | 17.387 | 0.1863958 | 0 | 0 | 135.778 | 135.778 | 1.73 | 0.71 | 133.4290406 | 1.430414 | 93.28 | 70.27 | 0.78 | 578 | 1152 | 388/7 | 76.35 | 87 | 4 |  | 0 |  | 62.55 | 670.5617 | 13.25 | 6.09 | 25.01 | 0.2035816 | 1,26/1,55 | 8.73 | 9.09 | 8.27 | 122.85 | 1.53 |  |  | 0 | 93.28 | 95.29942 | 4.007164 | 3.7312 | 0.873152 | 7.738364 | 0.888 | 2594.76 | 108.0645 | 3025.806 | 1 | 3025.806 | 143.547 |  | 47.902 |  |  | 8.681 | 17.387 | 0.39 |  | 0.31 |  |  | 1.17 |  | 37.17 |  | 37.41 |  |  | 33.93 | 43.99 | 135.778 |  |  |  | 1.73 |  |  |  | 142.9871667 | 0 | 47.7535038 | 0 | 0 | 8.5794323 | 17.387 | 133.4290406 | 0 | 0 | 0 | 2.376621 | 1.463225 | 8.631 | 0.18 | 18.04 | 8.6154642 | 2.035664
29 | 187.451 | 0.7006439 | 186.137636 | 37.81533 | 1.806285 |  | 1.66053 | 0 | 7.606 | 0 | 15.02 | 0.1457545 | 0 | 0 | 116.355 | 116.355 | 1.63 |  | 114.4584135 | 1.110708 | 39.4 | 63.62 | 1.03 | 612 | 1147 | 374/7 | 74.83 | 75 | 5 |  | 0 |  | 65.8 | 638.525 | 17.21 | 7.56 | 23.26 | 0.1760121 | 1,27/1,57 | 9.08 | 8.95 | 7.82 | 132.15 | 1.72 |  |  | 0 | 103.05 | 83.63956 | 3.985997 | 4.122 | 1.095523 | 8.107997 | 0.894 | 2697.81 | 108.0645 | 3133.871 | 1 | 3133.871 | 146.584 |  | 18.471 |  |  | 7.376 | 15.02 | 0.76 |  | 0.56 |  |  | 1.3 |  | 37.45 |  | 37.4 |  |  | 33.99 | 43.77 | 116.355 |  |  |  | 1.63 |  |  |  | 145.4699616 | 0 | 18.3675624 | 0 | 0 | 7.280112 | 15.02 | 114.4584135 | 0 | 0 | 0 | 2.038789 | 1.264797 | 7.606 | 0.43 | 15.03 | 7.5732942 | 1.521136
30 | 214.931 | 0.7265635 | 213.3693897 | 37.78251 | 2.941809 |  | 2.521734 | 0 | 8.501 | 0 | 30.468 | 0.4200745 | 0 | 0 | 133.932 | 133.932 | 1.67 | 20.93 | 131.6953356 | 1.815736 | 46.3 | 72.53 | 0.59 | 619 | 1154 | 388/7 | 75.31 | 86 | 4 |  | 0 |  | 51.8 | 714.1872 | 16.11 | 5.57 | 30.3 | 0.2795203 | 1,25/1,51 | 8.76 | 7.88 | 9.4 | 108.4 |  |  |  | 0 | 72.53 | 95.33901 | 3.771915 | 2.9012 | 0.6775594 | 6.673115 | 0.887 | 2770.34 | 108.0645 | 3241.935 | 1 | 3241.935 | 9.896 | 56.112 |  | 16.094 | 107.697 | 10.758 | 14.374 | 0.79 | 0.79 |  |  | 0.79 | 1.76 |  | 37.49 | 37.49 |  | 41.62 | 37.49 | 28.11 | 44.26 | 133.932 |  |  |  | 1.67 |  |  |  | 9.8178216 | 55.6687152 | 0 | 16.094 | 106.8461937 | 10.5686592 | 14.374 | 131.6953356 | 0 | 0 | 0 | 2.567541 | 1.596493 | 8.501 | 0.33 | 16.78 | 8.4729467 | 1.887877
31 | 207.497 | 0.6031229 | 206.245538 | 37.76797 | 2.179034 | 1.74 | 1.170486 | 0 | 8.164 | 0 | 95.459 | 1.008547 | 0 | 0 | 129.68 | 129.68 | 1.79 | 1.59 | 127.358728 | 1.345576 | 94.65 | 94.65 | 0.41 | 613 | 1152 | 382/7 | 75.76 | 83 | 4 |  | 0 |  | 78.15 | 825.6735 | 16.71 | 5.77 | 22.28 | 0.1815811 | 1,23/1,49 | 8.61 | 8.09 | 7.96 | 122.7 |  |  |  | 0 | 94.65 | 91.27414 | 4.818883 | 3.786 | 0.9205606 | 8.604883 | 0.888 | 2864.99 | 108.0645 | 3350 | 1 | 3350 |  |  |  | 95.459 | 91.316 | 20.722 | [5 empty] | 0.49 | 3.88 |  |  |  |  | 41.8 | 35.52 | 29.1 |  | 129.68 |  |  |  | 1.79 |  |  |  | 0 | 0 | 0 | 95.459 | 90.8685516 | 19.9179864 | 0 | 127.358728 | 0 | 0 | 0 | 2.048876 | 1.279955 | 8.164 | 0.06 | 14.06 | 8.1591016 | 1.514216
е | 6530.36 |  | 6486.467 |  |  | 29.09 |  | 0 | 260.226 | 0 | 666.768 |  | 0 | 0 | 4049.767002 | 4049.767 | 0 | 257.06 | 3988.651 |  | 2472.63 | 2479.72 | [6 empty] | 125 | 5.1 |  | 0 | 1970.9 |  | 467.55 | 154.8 | 779.47 | [5 empty] | 3759.6 | 39.66 | 0 | 0 |  | 2864.99 | 2859.161 | 119.0859 | 114.5996 |  | 233.6855 |  |  | 0 |  | 31 |  | 3981.663 | 56.112001 | 1320.898 | 111.553001 | 199.013001 | 305.906 | 555.215 | [14 empty] | 3240.692 | 809.075 | 1e-06 | 1e-06 |  |  |  |  | 3952.105 | 55.6687162 | 1313.795 | 111.553001 | 197.7147463 | 300.4157835 | 555.215 | 3191.488 | 797.1634015 | 9.9999999e-07 | 9.9999999e-07 | 2.227254 | 1.401446 | 260.226 | 0.4037764 | 12.31044 | 256.4943 | 41.59306
ср. | 210.6568 | 0.6721342 | 209.2409 | 37.76862 | 2.264045 | 0.9383871 | 2.031316 | 0 | 8.394387 | 0 | 21.50865 | 0.2327296 | 0 | 0 | 130.6376 | 130.6376 | 1.509116 | 8.292258 |  | 1.392204 | 79.76226 | 79.99097 | 0.6615669 | 561.6129 | 1147.968 |  | 75.91547 | 84.12903 | 4.032258 | 0.1645161 | 1.780111 | #DIV/0! | 63.57742 | 687.9256 | 15.08226 | 4.993548 | 25.14419 | 0.2073279 |  | 8.442258 | 8.344839 | 7.770645 | 121.2774 | 1.279355 | #DIV/0! | #DIV/0! | #DIV/0! | 92.41903 | 92.231 |  |  | 0.8877978 | 7.538244 | [13 empty] | 0.7423424 | 0.79 | 0.5377746 | 8.964349e-15 | 0.6523467 | 1.79474 | 3.96333e-08 | 37.33144 | 37.49 | 37.84679 | 41.77403 | 36.58608 | 31.68405 | 43.71746 |  |  |  |  | 1.51832 | 1.472249 | 1e-06 | 1e-06 | 4007.774 |  | 2478.693 |  |  |  |  | 3988.651
пл. |  |  |  | 38 | 2.22 |  | 1.9314 |  | 4.3226 |  |  | 0.2886 | 20.53235 |  |  |  |  | 12.859735 |  | 1.32 | 3350 | 3350 |  |  | 1190 |  | 76 | [6 empty] | 685 | [8 empty] | 3350 | 23.5 |  |  |  | 108.06 |  |  |  | 0.9 | [36 empty] | 6486.467
± |  |  |  |  | 0.04404533 | 0.9383871 |  | 0 | [8 empty] | 1.509116 |  |  | 0.07220427 |  |  |  |  | -42.03226 | [17 empty] | 409.6
[42 empty] | ССП | 108.0645 |  |  | тн | [6 empty] | Дней | 31
[31 empty] | Удельный расход мелочь ФМн ср. | [5 empty] | 0.2073279 |  | т
[37 empty] | План: |  |  |  |  | Суток работы | 30
|  | Средний вес выпуска : | [8 empty] | 30.0768 | т | [29 empty] | Среднесуточное пр-во | 111.6667 |  |  |  | 0 |  | Отставание (-) опережение (+)
[49 empty] | -485.01 |  |  |  | Тн
[49 empty] | -14.47791 |  |  |  | %
Мелочь ФМн с н. м.
[49 empty] | план |  |  |  | 779.47
[49 empty] | факт |  |  |  | 779.47
[49 empty] | Отклонение |  |  |  | 0
Диспетчер АО "СЧПЗ" | [10 empty] | Барчук Л.Ю.
,

## июль 20
Сведения по учету производства ферромарганца в АО "СЧПЗ" — ДП-1
[43 empty] | на | 31 |  |  | августа | июля |  |  |  |  | 2020г
Дата | Расход Mn шихты | [5 empty] | Расх.добавок, флюсов | [8 empty] | Расход кокса |  |  |  |  | Производство FeMn78, т | Производство FeMn с Si<1, т | Сод. Si в сплаве % | Температура колош. газа, °С | Температура гор. дутья °С | Расх. гор. дутья, м3/мин / фурмы,шт | Средн. содерж Mn в сплаве, % | Количество подач, шт | Кол. выпусков, шт | Количество пыли |  | Количество шлака |  |  | Перевал, т | Зеленый шлак, т. | Мелочь Фмн | Удельн.расход мелочи, т | Осн-ть | Сод Al2O3 в шлаке,% | Сод MgO в шлаке,% | Сод. MnO в шлаке, % | Производство фактическое, т | [5 empty] | Теоретический выход FeMn, т | Потери Mn со шлаком расчетно, т |  | Факт. коэф-т извлеч. Mn из расплава | Потери Mn со шлаком расчетно т | Среднее значение коэф-т извлечение Mn из расплава | [5 empty] | Проплавлено руды (влаж.), т | [6 empty] | Влажность руды , % | [6 empty] | Сод. Mn в руде, % | [6 empty] | Сожжено кокса(сух) т |  |  |  | Влажность кокса, %
| Проплавлено шихты (влаж.), т | Влажность шихты , % | Сухой руды, т | Сод. Mn в марг. шихте, % | Удельн расход марг. шихты, т | Отсев руды, т | Удельн расход руды, т | Известняк, т | Шлак тяжелый, т | Fe содер. материалов, т | Агломерат, т | Удельн.расход агломерата, т | Известняк, т | Кварцит,т | Сожжено кокса (сухого, заданный), т | Сожжено кокса (влаж.), т | Влажность кокса, % | Выход кокс. мелочи т | Сухого кокса (заданный), т | Удельн. расход сухого кокса, т | [81 empty] | Тяжелый шлак
[30 empty] | Всего, т | на т FeMn, кг | верх- него | Всего, т | на т FeMn, кг | [8 empty] | Разлито жидкого |  |  | с отвала | % с отвала | Всего годного |  | химические | физические | [48 empty] | ПО ДЦ
[44 empty] | из шлака | c перевала | [5 empty] | 4% |  |  |  | FeMn НИ | План | План по нараст. |  |  | Глория | Маматван | Новорос. | Агломерат 7% 14пр | Кудумани | Каражал | Агломерат 18% 16пр | Глория | Маматван | Новорос. |  | Кудумани | Каражал |  | Глория | Маматван | Новорос. | Агломерат 7% 14пр | Кудумани | Каражал | Агломерат 18% 16пр | Кемерово | Губаха+25 | Н.Тагил | Алтай | Кемерово | Губаха+25 | Н.Тагил | Алтай | Глория | Маматван | Новороссйская | Агломерат 7%, 14пр | Кудумани | Каражал | Агломерат 18%, 16пр | Кемерово | Губаха +25 | Н. Тагил | Алтай | Удельный расход шихты ДП №1 и №3 | Удельный расход кокса ДП №1 и №3 | Кол-во, т | W | Mn |  | ИТОГО
1 | 219.997 | 0.9716409 | 217.8594 | 38.08688 | 2.191965 |  | 1.970565 | 0 | 8.747 | 0 | 22.005 | 0.2214006 | 0 | 0 | 133.104002 | 133.104 | 1.5 | 8.54 | 131.10744 | 1.319121 | 98.47 | 98.47 | 0.56 | 550 | 1154 | 381/7 | 76.07 | 88 | 4 |  | 0 |  | 61.05 | 614.2469 | 12.54 | 6.32 | 25.6 | 0.2 | 1,20/1,44 | 8.4 | 7.77 | 8.05 | 128 | 3.31 |  |  | 0 | 99.39 | 97.10869 | 3.807026 | 3.9756 | 0.9111805 | 7.782626 | 0.911 | 99.39 | 108.0645 | 108.0645 | 1 | 108.0645 | 136.319 | 1e-06 | 48.4 | 1e-06 | 1e-06 | 13.273 | 22.005 | 0.81 | 1e-06 | 1.37 | 1e-06 | 1e-06 | 2.79 | 1e-06 | 37.04 | 1e-06 | 39.74 | 1e-06 | 1e-06 | 33.77 | 43.54 | 89.138 | 43.966 | 1e-06 | 1e-06 | 1.5 | 1.5 | 1e-06 | 1e-06 | 135.2148161 | 9.9999999e-07 | 47.73692 | 9.9999999e-07 | 9.9999999e-07 | 12.9026833 | 22.005 | 87.80093 | 43.30651 | 9.9999999e-07 | 9.9999999e-07 | 2.286463 | 1.421308 | 8.747 | 0.25 | 16.42 | 8.7251325 | 1.883353
2 | 217.723 | 0.5216288 | 216.5872941 | 38.05302 | 2.206247 |  | 1.984428 | 0 | 8.648 | 0 | 21.776 | 0.2218193 | 0 | 0 | 130.734 | 130.734 | 1.47 | 23.81 | 128.8122102 | 1.312134 | 48.51 | 48.51 | 0.85 | 563 | 1159 | 379/7 | 74.99 | 87 | 4 |  | 0 |  | 59.45 | 605.5822 | 15.18 | 5.16 | 25.42 | 0.2 | 1,19/1,44 | 8.92 | 8.16 | 7.27 | 127.1 | 1.65 |  |  | 0 | 98.17 | 97.52867 | 3.34804 | 3.9268 | 0.8932233 | 7.27484 | 0.902 | 197.56 | 108.0645 | 216.129 | 1 | 216.129 | 134.928 |  | 47.84 |  |  | 13.179 | 21.776 | 0.51 |  | 0.47 |  |  | 1.69 |  | 37.51 |  | 37.98 |  |  | 34.58 | 43.68 | 87.227 | 43.507 |  |  | 1.47 | 1.47 |  |  | 134.2398672 | 0 | 47.615152 | 0 | 0 | 12.9562749 | 21.776 | 85.9447631 | 42.8674471 | 0 | 0 | 2.219476 | 1.367228 | 8.648 | 0.13 | 13.73 | 8.6367576 | 1.581313
3 | 217.706 | 0.4376102 | 216.7532963 | 37.89272 | 2.189648 |  | 1.96604 | 0 | 8.134 | 0 | 22.135 | 0.2236084 | 0 | 0 | 130.684 | 130.684 | 1.49 | 2.47 | 128.7368084 | 1.300503 | 101.36 | 101.36 | 0.64 | 530 | 1151 | 374/7 | 76.05 | 87 | 4 |  | 0 |  | 72.55 | 732.9023 | 13.5 | 8.71 | 26.5 | 0.2 | 1,19/1,47 | 8.18 | 8.47 | 8.05 | 132.5 | 1.7 |  |  | 0 | 98.99 | 95.94074 | 4.524157 | 3.9596 | 0.9165772 | 8.483757 | 0.907 | 296.55 | 108.0645 | 324.1935 | 1 | 324.1935 | 134.778 |  | 47.908 |  |  | 12.885 | 22.135 | 0.51 |  | 0.18 |  |  | 1.39 |  | 37.47 |  | 38.28 |  |  | 31.07 | 43.6 | 87.159 | 43.525 |  |  | 1.49 | 1.49 |  |  | 134.0906322 | 0 | 47.8217656 | 0 | 0 | 12.7058985 | 22.135 | 85.8603309 | 42.8764775 | 0 | 0 | 2.207071 | 1.379431 | 8.134 | 0.11 | 15.51 | 8.1250526 | 1.657062
4 | 227.625 | 0.2855409 | 226.9750375 | 38.00325 | 2.32771 |  | 2.094073 | 0 | 8.982 | 0 | 22.782 | 0.2336376 | 0 | 0 | 137.465 | 137.465 | 1.47 | 18.04 | 135.4442645 | 1.389029 | 96.12 | 96.12 | 0.63 | 552 | 1157 | 383/7 | 76.59 | 91 | 4 |  | 0 |  | 67.25 | 689.6729 | 13.73 | 3.07 | 24.69 | 0.2 | 1,21/1,46 | 8.28 | 7.79 | 7.76 | 123.45 | 1.82 |  |  | 0 | 97.51 | 99.89471 | 4.042577 | 3.9004 | 0.8658096 | 7.942977 | 0.896 | 394.06 | 108.0645 | 432.2581 | 1 | 432.2581 | 140.99 |  | 50.064 |  |  | 13.789 | 22.782 | 0.19 |  | 0.16 |  |  | 2.19 |  | 37.39 |  | 38.27 |  |  | 33.86 | 43.72 | 91.965 | 45.5 |  |  | 1.47 | 1.47 |  |  | 140.722119 | 0 | 49.9838976 | 0 | 0 | 13.4870209 | 22.782 | 90.6131145 | 44.83115 | 0 | 0 | 2.229656 | 1.374087 | 8.982 | 0.08 | 13.44 | 8.9748144 | 1.574899
5 | 200.105 | 0.5783924 | 198.9476078 | 38.12817 | 2.195163 |  | 1.965051 | 0 | 8.021 | 0 | 20.855 | 0.2301114 | 0 | 0 | 123.333 | 123.333 | 1.54 |  | 121.4336718 | 1.339884 | 89.02 | 89.02 | 0.39 | 520 | 1148 | 381/7 | 76.89 | 80 | 4 |  | 0 |  | 71.9 | 793.3355 | 12.46 | 3.44 | 23.35 | 0.2 | 1,15/1,41 | 7.74 | 8.19 | 9.5 | 116.75 | 0.67 |  |  | 0 | 90.63 | 87.58418 | 5.291232 | 3.6252 | 0.918665 | 8.916432 | 0.9 | 484.69 | 108.0645 | 540.3226 | 1 | 540.3226 | 123.177 |  | 44.018 |  |  | 12.055 | 20.855 | 0.61 |  | 0.35 |  |  | 2.09 |  | 37.52 |  | 38.64 |  |  | 32.99 | 43.61 | 83.332 | 40.001 |  |  | 1.54 | 1.54 |  |  | 122.4256203 | 0 | 43.863937 | 0 | 0 | 11.8030505 | 20.855 | 82.0486872 | 39.3849846 | 0 | 0 | 2.270305 | 1.427346 | 8.021 | 0.44 | 14.05 | 7.9857076 | 1.459217
6 | 217.577 | 0.3429055 | 216.8309165 | 37.77851 | 2.581013 |  | 2.269419 | 0 | 8.968 | 0 | 26.177 | 0.3115939 | 0 | 0 | 135.468 | 135.468 | 1.63 | 11.03 | 133.2598716 | 1.586238 | 80.74 | 58.26 | 0.57 | 545 | 1140 | 393/7 | 75.93 | 87 | 4 |  | 0 |  | 58.8 | 699.9167 | 14.29 | 3.83 | 21.73 | 0.2 | 1,16/1,40 | 8.1 | 7.5 | 9.63 | 108.65 | 0.92 |  |  | 0 | 84.01 | 95.48321 | 4.386397 | 3.3604 | 0.7787147 | 7.746797 | 0.88 | 568.7 | 108.0645 | 648.3871 | 1 | 648.3871 | 130.569 |  | 47.877 |  |  | 12.954 | 26.177 | 0.31 |  | 0.28 |  |  | 1.6 |  | 37.21 |  | 38.2 |  |  | 29.5 | 43.94 | 91.971 | 43.497 |  |  | 1.63 | 1.63 |  |  | 130.1642361 | 0 | 47.7429444 | 0 | 0 | 12.746736 | 26.177 | 90.4718727 | 42.7879989 | 0 | 0 | 2.427707 | 1.54812 | 8.968 | 0.19 | 11.04 | 8.9509608 | 1.301444
7 | 227.462 | 0.4319709 | 226.4794303 | 37.71592 | 2.251958 |  | 1.980555 | 0 | 8.991 | 0 | 27.295 | 0.271403 | 0 | 0 | 141.241 | 141.241 | 1.55 | 15.35 | 139.0517645 | 1.382637 | 78.74 | 77.45 | 0.99 | 549 | 1150 | 392/7 | 75.48 | 91 | 4 |  | 0 |  | 66.8 | 664.214 | 15.73 | 4.28 | 26.01 | 0.2 | 1,16/1,41 | 8.39 | 7.69 | 9.5 | 130.05 | 0.81 |  |  | 0 | 100.57 | 100.3081 | 4.915915 | 4.0228 | 0.888683 | 8.938715 | 0.881 | 669.27 | 108.0645 | 756.4516 | 1 | 756.4516 | 137.465 |  | 50.076 |  |  | 12.626 | 27.295 | 0.43 |  | 0.28 |  |  | 1.99 |  | 37.42 |  | 37.44 |  |  | 28.62 | 43.92 | 95.732 | 45.509 |  |  | 1.55 | 1.55 |  |  | 136.8739005 | 0 | 49.9357872 | 0 | 0 | 12.3747426 | 27.295 | 94.248154 | 44.8036105 | 0 | 0 | 2.240469 | 1.43041 | 8.991 | 0.15 | 12.72 | 8.9775135 | 1.512904
8 | 210.447 | 0.3418888 | 209.7275053 | 38.30424 | 2.106544 |  | 1.877376 | 0 | 8.433 | 0 | 22.816 | 0.2291683 | 0 | 0 | 128.498 | 128.498 | 1.49 | 9.57 | 126.5833798 | 1.271428 |  | 48.93 | 0.98 | 578 | 1152 | 388/7 | 73.46 | 84 | 4 |  | 0 |  | 72.15 | 724.6886 | 11.29 | 4.35 | 25.68 | 0.2 | 1,17/1,43 | 8.58 | 7.89 | 7.98 | 128.4 | 1.19 |  |  | 0 | 99.56 | 96.8833 | 4.460089 | 3.9824 | 0.9104028 | 8.442489 | 0.885 | 768.83 | 108.0645 | 864.5161 | 1 | 864.5161 | 132.657 |  | 46.225 |  |  | 8.749 | 22.816 | 0.35 |  | 0.13 |  |  | 2.23 |  | 37.79 |  | 37.84 |  |  | 34.17 | 43.82 | 86.496 | 42.002 |  |  | 1.49 | 1.49 |  |  | 132.1927005 | 0 | 46.1649075 | 0 | 0 | 8.5538973 | 22.816 | 85.2072096 | 41.3761702 | 0 | 0 | 2.172947 | 1.375788 | 8.433 | 0.05 | 12.32 | 8.4287835 | 1.413594
9 | 220.28 | 0.3517804 | 219.5050982 | 37.84094 | 2.324035 |  | 2.103135 | 0 | 8.838 | 0 | 20.864 | 0.2208999 | 0 | 0 | 134.661 | 134.661 | 1.45 | 9.94 | 132.7084155 | 1.405065 | 23.12 | 94.45 | 0.46 | 562 | 1152 | 378/7 | 74.62 | 88 | 4 |  | 0 |  | 60.6 | 641.6093 | 15.63 | 4.86 | 24.52 | 0.2 | 1,22/1,46 | 8.62 | 7.71 | 7.6 | 122.6 | 1.23 |  |  | 0 | 94.45 | 98.49949 | 3.567718 | 3.778 | 0.8484978 | 7.345718 | 0.881 | 863.28 | 108.0645 | 972.5806 | 1 | 972.5806 | 142.224 |  | 48.425 |  |  | 8.767 | 20.864 | 0.38 |  | 0.18 |  |  | 1.68 |  | 37.51 |  | 37.65 |  |  | 30.63 | 43.57 | 90.637 | 44.024 |  |  | 1.45 | 1.45 |  |  | 141.6835488 | 0 | 48.337835 | 0 | 0 | 8.6197144 | 20.864 | 89.3227635 | 43.385652 | 0 | 0 | 2.280692 | 1.44431 | 8.838 | 0.07 | 11.17 | 8.8318134 | 1.32205
10 | 222.732 | 0.4657973 | 221.6945203 | 37.827 | 2.332399 |  | 2.144529 | 0 | 8.792 | 0 | 17.857 | 0.1878695 | 0 | 0 | 136.701 | 136.701 | 1.49 | 10.46 | 134.6641551 | 1.416772 | 95.05 | 95.05 | 0.41 | 561 | 1152 | 381/7 | 76.41 | 89 | 4 | 2.45 | 25.77591 |  | 68.95 | 725.4077 | 13.28 | 4.3 | 24.51 | 0.2 | 1,21/1,48 | 7.97 | 8.27 | 7.48 | 122.55 | 1.31 |  |  | 0 | 95.05 | 97.1893 | 3.995215 | 3.802 | 0.866055 | 7.797215 | 0.879 | 958.33 | 108.0645 | 1080.645 | 1 | 1080.645 | 146.912 |  | 48.968 |  |  | 8.995 | 17.857 | 0.59 |  | 0.13 |  |  | 1.19 |  | 37.32 |  | 38.33 |  |  | 31.73 | 43.69 | 92.224 | 44.477 |  |  | 1.49 | 1.49 |  |  | 146.0452192 | 0 | 48.9043416 | 0 | 0 | 8.8879595 | 17.857 | 90.8498624 | 43.8142927 | 0 | 0 | 2.251848 | 1.433557 | 8.792 | 0.1 | 11.98 | 8.783208 | 1.377082
11 | 224.952 | 0.3439162 | 224.1783537 | 37.04596 | 2.377793 |  | 2.186873 | 0 | 8.919 | 0 | 18 | 0.1909207 | 0 | 0 | 139.123 | 139.123 | 1.45 | 8.19 | 137.1057165 | 1.45424 | 94.28 | 94.28 | 0.39 | 559 | 1146 | 372/7 | 76.71 | 90 | 4 |  | 0 |  | 68.2 | 723.3772 | 16.65 | 4.68 | 24.5 | 0.2 | 1,21/1,48 | 7.9 | 8.33 | 8.43 | 122.5 | 0.96 |  |  | 0 | 94.28 | 95.74952 | 4.453652 | 3.7712 | 0.8708373 | 8.224852 | 0.879 | 1052.61 | 108.0645 | 1188.71 | 1 | 1188.71 | 148.501 |  | 49.427 |  |  | 9.024 | 18 | 0.42 |  | 0.15 |  |  | 0.84 |  | 36.68 |  | 37.12 |  |  | 29.43 | 43.68 | 94.102 | 45.021 |  |  | 1.45 | 1.45 |  |  | 147.8772958 | 0 | 49.3528595 | 0 | 0 | 8.9481984 | 18 | 92.737521 | 44.3681955 | 0 | 0 | 2.312426 | 1.47383 | 8.919 | 0.14 | 10.64 | 8.9065134 | 1.235371
12 | 220.045 | 0.2327556 | 219.532833 | 37.91887 | 2.297089 |  | 2.112795 | 0 | 8.583 | 0 | 17.613 | 0.1842942 | 0 | 0 | 136.309 | 136.309 | 1.52 | 8.83 | 134.2371032 | 1.404595 | 95.57 | 71.78 | 0.59 | 572 | 1145 | 373/7 | 76.68 | 88 | 4 |  | 0 |  | 70.4 | 736.6328 | 14.9 | 3.69 | 24.48 | 0.2 | 1,22/1,49 | 8.19 | 8.31 | 8.45 | 122.4 | 1.34 |  |  | 0 | 95.57 | 96.27646 | 4.608225 | 3.8228 | 0.8803367 | 8.431025 | 0.879 | 1148.18 | 108.0645 | 1296.774 | 1 | 1296.774 | 145.192 |  | 48.386 |  |  | 8.854 | 17.613 | 0.22 |  | 0.23 |  |  | 0.92 |  | 37.43 |  | 38.31 |  |  | 31.92 | 43.89 | 92.31 | 43.999 |  |  | 1.52 | 1.52 |  |  | 144.8725776 | 0 | 48.2747122 | 0 | 0 | 8.7725432 | 17.613 | 90.906888 | 43.3302152 | 0 | 0 | 2.219129 | 1.414268 | 8.583 | 0.17 | 13.45 | 8.5684089 | 1.502936
13 | 202.532 | 0.3904081 | 201.7412986 | 38.02737 | 2.205787 | 14.76 | 2.028617 | 0 | 8.192 | 0 | 16.204 | 0.1771703 | 0 | 0 | 126.361 | 126.361 | 1.39 | 13.24 | 124.6045821 | 1.362394 | 91.46 | 67.79 | 0.87 | 570 | 1150 | 367/7 | 76.86 | 81 | 4 |  | 0 |  | 54.35 | 594.2489 | 17.49 | 5.09 | 23.91 | 0.2 | 1,27/1,52 | 9.02 | 7.69 | 6.93 | 119.55 | 0.91 |  |  | 0 | 91.46 | 88.4353 | 2.917676 | 3.6584 | 0.9163058 | 6.576076 | 0.881 | 1239.64 | 108.0645 | 1404.839 | 1 | 1404.839 | 133.622 |  | 44.571 |  |  | 8.135 | 16.204 | 0.47 |  | 0.25 |  |  | 0.63 |  | 37.65 |  | 38.72 |  |  | 29.59 | 43.47 | 85.866 | 40.495 |  |  | 1.39 | 1.39 |  |  | 132.9939766 | 0 | 44.4595725 | 0 | 0 | 8.0837495 | 16.204 | 84.6724626 | 39.9321195 | 0 | 0 | 2.153149 | 1.376114 | 8.192 | 0.11 | 12.19 | 8.1829888 | 1.297822
14 | 207.808 | 0.3221824 | 207.1384792 | 37.94261 | 2.109998 |  | 1.940883 | 0 | 8.225 | 0 | 16.602 | 0.1691148 | 0 | 0 | 128.895 | 128.895 | 1.41 | 2.32 | 127.0775805 | 1.294465 | 98.17 | 98.17 | 0.42 | 565 | 1164 | 379/7 | 76.67 | 83 | 4 |  | 0 |  | 71.4 | 727.3098 | 16.31 | 5.18 | 25.45 | 0.2 | 1,24/1,52 | 8.09 | 8.59 | 7.42 | 127.25 | 1.55 |  |  | 0 | 98.17 | 90.88369 | 4.103992 | 3.9268 | 0.9576708 | 8.030792 | 0.887 | 1337.81 | 108.0645 | 1512.903 | 1 | 1512.903 | 136.923 |  | 45.699 |  |  | 8.584 | 16.602 | 0.38 |  | 0.18 |  |  | 0.78 |  | 37.71 |  | 37.77 |  |  | 31.05 | 43.9 | 87.397 | 41.498 |  |  | 1.41 | 1.41 |  |  | 136.4026926 | 0 | 45.6167418 | 0 | 0 | 8.5170448 | 16.602 | 86.1647023 | 40.9128782 | 0 | 0 | 2.099347 | 1.334371 | 8.225 | 0.1 | 13 | 8.216775 | 1.393219
15 | 222.013 | 0.4180235 | 221.0849334 | 37.2082 | 2.412801 |  | 2.217679 | 0 | 9.017 | 0 | 17.879 | 0.1951217 | 0 | 0 | 138.8 | 138.8 | 1.39 | 2.15 | 136.87068 | 1.493732 | 91.63 | 72 | 0.73 | 568 | 1150 | 369/7 | 76.27 | 89 | 4 |  | 0 |  | 55.5 | 605.6968 | 15.44 | 4.8 | 23.79 | 0.2 | 1,27/1,53 | 8.35 | 8.06 | 6.74 | 118.95 | 1.27 |  |  | 0 | 91.63 | 95.55141 | 2.897725 | 3.6652 | 0.8495592 | 6.562925 | 0.884 | 1429.44 | 108.0645 | 1620.968 | 1 | 1620.968 | 146.462 |  | 48.964 |  |  | 8.708 | 17.879 | 0.53 |  | 0.15 |  |  | 0.9 |  | 37.1 |  | 36.5 |  |  | 30.4 | 43.35 | 94.299 | 44.501 |  |  | 1.39 | 1.39 |  |  | 145.6857514 | 0 | 48.890554 | 0 | 0 | 8.629628 | 17.879 | 92.9882439 | 43.8824361 | 0 | 0 | 2.365042 | 1.5034 | 9.017 | 0.05 | 11.79 | 9.0124915 | 1.393173
16 | 212.931 | 0.220373 | 212.4617576 | 37.98718 | 2.240213 |  | 2.056609 | 0 | 8.428 | 0 | 17.413 | 0.183604 | 0 | 0 | 131.417 | 131.417 | 1.39 | 1.65 | 129.5903037 | 1.36641 | 94.84 | 70.99 | 0.63 | 573 | 1157 | 379/7 | 76.456 | 85 | 4 |  | 0 |  | 69.2 | 729.6499 | 16.07 | 5.17 | 24.66 | 0.2 | 1,23/1,51 | 8.13 | 8.35 | 7.42 | 123.3 | 1.37 |  |  | 0 | 94.84 | 92.86276 | 3.977538 | 3.7936 | 0.8984321 | 7.771138 | 0.885 | 1524.28 | 108.0645 | 1729.032 | 1 | 1729.032 | 140.246 |  | 46.786 |  |  | 8.486 | 17.413 | 0.16 |  | 0.4 |  |  | 0.68 |  | 37.43 |  | 38.21 |  |  | 34.06 | 43.79 | 88.919 | 42.498 |  |  | 1.39 | 1.39 |  |  | 140.0216064 | 0 | 46.598856 | 0 | 0 | 8.4282952 | 17.413 | 87.6830259 | 41.9072778 | 0 | 0 | 2.250423 | 1.411547 | 8.428 | 0.04 | 6.42 | 8.4246288 | 0.7074149
17 | 195.047 | 0.3282782 | 194.4067032 | 37.66027 | 2.016667 |  | 1.854416 | 0 | 8.019 | 0 | 15.641 | 0.162251 | 0 | 0 | 120.92 | 120.92 | 1.45 | 16.78 | 119.16666 | 1.236169 | 96.4 | 96.4 | 0.7 | 545 | 1150 | 369/7 | 76.19 | 78 | 4 |  | 0 |  | 61.6 | 639.0041 | 15.31 | 5.74 | 25.23 | 0.2 | 1,25/1,52 | 8.31 | 8.24 | 6.64 | 126.15 | 1.22 |  |  | 0 | 96.4 | 84.81397 | 3.168496 | 3.856 | 1.003183 | 7.024496 | 0.892 | 1620.68 | 108.0645 | 1837.097 | 1 | 1837.097 | 128.597 |  | 42.984 |  |  | 7.825 | 15.641 | 0.3 |  | 0.37 |  |  | 1.22 |  | 37.49 |  | 37.37 |  |  | 31.02 | 43.18 | 81.912 | 39.008 |  |  | 1.45 | 1.45 |  |  | 128.211209 | 0 | 42.8249592 | 0 | 0 | 7.729535 | 15.641 | 80.724276 | 38.442384 | 0 | 0 | 2.10464 | 1.320596 | 8.019 | 0.03 | 8.78 | 8.0165943 | 0.9238181
18 | 227.7 | 0.3681222 | 226.8617858 | 37.73929 | 2.356516 |  | 2.165605 | 0 | 8.992 | 0 | 18.379 | 0.190911 | 0 | 0 | 141.132 | 141.132 | 1.49 | 19.72 | 139.0291332 | 1.444158 | 96.27 | 96.27 | 0.55 | 547 | 1150 | 382/7 | 76.22 | 91 | 4 |  | 0 |  | 68.5 | 711.5405 | 15.63 | 4.83 | 24.88 | 0.2 | 1,21/1,49 | 8.31 | 8.83 | 6.96 | 124.4 | 1.58 |  |  | 0 | 96.27 | 99.22633 | 3.693211 | 3.8508 | 0.8570475 | 7.544011 | 0.89 | 1716.95 | 108.0645 | 1945.161 | 1 | 1945.161 | 150.179 |  | 50.041 |  |  | 9.101 | 18.379 | 0.41 |  | 0.27 |  |  | 0.96 |  | 37.16 |  | 38.17 |  |  | 32.61 | 43.84 | 95.625 | 45.507 |  |  | 1.49 | 1.49 |  |  | 149.5632661 | 0 | 49.9058893 | 0 | 0 | 9.0136304 | 18.379 | 94.2001875 | 44.8289457 | 0 | 0 | 2.187236 | 1.371631 | 8.992 | 0.1 | 9.88 | 8.983008 | 1.16442
19 | 153.106 | 0.273664 | 152.687004 | 37.77756 | 2.209013 |  | 2.028443 | 0 | 6.214 | 0 | 12.481 | 0.18057 | 0 | 0 | 96.514 | 96.514 | 1.36 | 11.97 | 95.2014096 | 1.377335 | 69.12 | 69.12 | 0.47 | 531 | 1082 | 356/7 | 75.37 | 59 | 4 |  | 0 |  | 46.45 | 672.0197 | 17.98 | 3.85 | 17.98 | 0.2 | 1,20/1,47 | 8.09 | 8.19 | 6.62 | 89.9 | 1.05 |  |  | 0 | 69.12 | 67.5154 | 2.382035 | 2.7648 | 0.9031634 | 5.146835 | 0.89 | 1786.07 | 108.0645 | 2053.226 | 1 | 2053.226 | 100.676 |  | 33.583 |  |  | 6.366 | 12.481 | 0.25 |  | 0.32 |  |  | 0.94 |  | 37.3 |  | 37.52 |  |  | 34.94 | 43.77 | 65.974 | 30.54 |  |  | 1.36 | 1.36 |  |  | 100.42431 | 0 | 33.4755344 | 0 | 0 | 6.3061596 | 12.481 | 65.0767536 | 30.124656 | 0 | 0 | 2.187301 | 1.379778 | 6.214 | 0.27 | 8.56 | 6.1972222 | 0.7038374
20 | 220.232 | 1.083374 | 217.8460644 | 37.69977 | 2.618657 |  | 2.403631 | 0 | 8.711 | 0 | 17.888 | 0.2150258 | 0 | 0 | 139.004 | 139.004 | 1.18 |  | 137.3637528 | 1.651205 | 83.19 | 83.19 | 0.47 | 530 | 1138 | 374/7 | 76.36 | 88 | 4 | 2.4 | 28.84962 |  | 64.75 | 778.3387 | 14.59 | 2.73 | 21.16 | 0.2 | 1,21/1,49 | 7.86 | 8.21 | 8.42 | 105.8 | 1.28 |  |  | 0 | 83.19 | 94.72211 | 4.223342 | 3.3276 | 0.7734792 | 7.550942 | 0.884 | 1869.26 | 108.0645 | 2161.29 | 1 | 2161.29 | 145.142 |  | 48.428 |  |  | 8.774 | 17.888 | 1.19 |  | 0.92 |  |  | 2.43 |  | 37.19 |  | 38.26 |  |  | 30.95 | 43.63 | 139.004 |  |  |  | 1.18 |  |  |  | 143.4148102 | 0 | 47.9824624 | 0 | 0 | 8.5607918 | 17.888 | 137.3637528 | 0 | 0 | 0 | 2.265433 | 1.434146 | 8.711 | 0.53 | 7.3 | 8.6648317 | 0.8283561
21 | 197.742 | 1.163007 | 195.4422472 | 37.39963 | 2.025938 |  | 1.859171 | 0 | 7.836 | 0 | 16.088 | 0.1667669 | 0 | 0 | 125.651 | 125.651 | 1.52 | 13.18 | 123.7411048 | 1.28269 | 96.47 | 72.06 | 0.71 | 572 | 1144 | 372/7 | 76.25 | 78 | 4 | 0.25 | 2.591479 |  | 67.4 | 698.6628 | 15.62 | 5.73 | 25.2 | 0.2 | 1,22/1,50 | 8.59 | 8.38 | 6.82 | 126 | 1.4 |  |  | 0 | 96.47 | 84.51489 | 3.560808 | 3.8588 | 1.006344 | 7.419608 | 0.889 | 1965.73 | 108.0645 | 2269.355 | 1 | 2269.355 | 130.368 |  | 43.479 |  |  | 7.807 | 16.088 | 1.32 |  | 0.94 |  |  | 2.18 |  | 37 |  | 37.3 |  |  | 31.83 | 43.61 | 125.651 |  |  |  | 1.52 |  |  |  | 128.6471424 | 0 | 43.0702974 | 0 | 0 | 7.6368074 | 16.088 | 123.7411048 | 0 | 0 | 0 | 2.12549 | 1.341059 | 7.836 | 0.47 | 8.09 | 7.7991708 | 0.8274792
22 | 205.092 | 0.6334539 | 203.7928368 | 37.18676 | 2.266884 |  | 2.08348 | 0 | 8.212 | 0 | 16.488 | 0.1834038 | 0 | 0 | 130.11 | 130.11 | 1.25 |  | 128.483625 | 1.429184 | 23.08 | 21.79 | 1.24 | 580 | 1155 | 383/7 | 74.72 | 82 | 4 |  | 0 |  | 51.15 | 568.9655 | 14.3 | 5.4 | 23.52 | 0.2 | 1,26/1,52 | 9.71 | 8.37 | 6.04 | 117.6 | 1.22 |  |  | 0 | 89.9 | 89.68176 | 2.393244 | 3.596 | 0.8863787 | 5.989244 | 0.889 | 2055.63 | 108.0645 | 2377.419 | 1 | 2377.419 | 135.305 |  | 45.126 |  |  | 8.173 | 16.488 | 0.61 |  | 0.57 |  |  | 2.65 |  | 37.15 |  | 36.11 |  |  | 30.5 | 43.75 | 130.11 |  |  |  | 1.25 |  |  |  | 134.4796395 | 0 | 44.8687818 | 0 | 0 | 7.9564155 | 16.488 | 128.483625 | 0 | 0 | 0 | 2.217288 | 1.392536 | 8.212 | 0.09 | 10.37 | 8.2046092 | 1.138675
23 | 198.309 | 0.7356317 | 196.8501761 | 37.40961 | 2.13249 |  | 1.954503 | 0 | 8.053 | 0 | 16.43 | 0.1779872 | 0 | 0 | 123.967 | 123.967 | 1.58 |  | 122.0083214 | 1.321724 | 92.31 | 92.31 | 0.78 | 562 | 1147 | 370/7 | 75.89 | 79 | 4 |  | 0 |  | 61.05 | 661.3585 | 16.58 | 4.11 | 23.78 | 0.2 | 1,25/1,55 | 8.39 | 9.28 | 7.87 | 118.9 | 1.3 |  |  | 0 | 92.31 | 85.70212 | 3.7219 | 3.6924 | 0.951293 | 7.4143 | 0.892 | 2147.94 | 108.0645 | 2485.484 | 1 | 2485.484 | 130.365 |  | 43.49 |  |  | 8.024 | 16.43 | 0.75 |  | 0.68 |  |  | 2.31 |  | 37.21 |  | 37.15 |  |  | 29.63 | 43.48 | 123.967 |  |  |  | 1.58 |  |  |  | 129.3872625 | 0 | 43.194268 | 0 | 0 | 7.8386456 | 16.43 | 122.0083214 | 0 | 0 | 0 | 2.15179 | 1.338539 | 8.053 | 1.44 | 9.46 | 7.9370368 | 0.9893842
24 | 207.408 | 2.195437 | 202.8544877 | 37.9196 | 2.132168 |  | 1.957699 | 0 | 8.193 | 0 | 16.599 | 0.1744692 | 0 | 0 | 130.316 | 130.316 | 1.19 | 19.76 | 128.7652396 | 1.353429 | 95.14 | 95.14 | 0.57 | 557 | 1149 | 379/7 | 75.93 | 83 | 4 |  | 0 |  | 66.25 | 696.3422 | 14.67 | 4.15 | 24.54 | 0.2 | 1,23/1,54 | 7.99 | 9.37 | 7.51 | 122.7 | 1.13 |  |  | 0 | 95.14 | 90.42987 | 3.854164 | 3.8056 | 0.9391353 | 7.659764 | 0.894 | 2243.08 | 108.0645 | 2593.548 | 1 | 2593.548 | 136.934 |  | 45.665 |  |  | 8.21 | 16.599 | 2.72 |  | 1.47 |  |  | 1.92 |  | 37.39 |  | 38.11 |  |  | 34.29 | 43.56 | 130.316 |  |  |  | 1.19 |  |  |  | 133.2093952 | 0 | 44.9937245 | 0 | 0 | 8.052368 | 16.599 | 128.7652396 | 0 | 0 | 0 | 2.078767 | 1.310481 | 8.193 | 1.07 | 18.64 | 8.1053349 | 1.989773
25 | 191.203 | 0.9584457 | 189.370423 | 37.67074 | 2.121084 |  | 1.950621 | 0 | 7.762 | 0 | 15.219 | 0.1704637 | 0 | 0 | 120.575 | 120.575 | 1.61 |  | 118.6337425 | 1.328783 | 89.28 | 89.28 | 0.77 | 563 | 1144 | 378/7 | 75.83 | 77 | 4 |  | 0 |  | 58.4 | 654.1219 | 14.93 | 6.4 | 23.69 | 0.2 | 1,23/1,52 | 8.71 | 9.14 | 7.54 | 118.45 | 0.92 |  |  | 0 | 89.28 | 83.51349 | 3.411054 | 3.5712 | 0.9490278 | 6.982254 | 0.896 | 2332.36 | 108.0645 | 2701.613 | 1 | 2701.613 | 125.937 |  | 42.429 |  |  | 7.618 | 15.219 | 1.02 |  | 1.06 |  |  | 1.29 |  | 37.37 |  | 37.55 |  |  | 31.15 | 43.76 | 120.575 |  |  |  | 1.61 |  |  |  | 124.6524426 | 0 | 41.9792526 | 0 | 0 | 7.5197278 | 15.219 | 118.6337425 | 0 | 0 | 0 | 2.253422 | 1.410802 | 7.762 | 1.25 | 13.71 | 7.664975 | 1.385821
26 | 217.487 | 2.718611 | 211.574374 | 37.67966 | 2.155842 |  | 1.978647 | 0 | 8.602 | 0 | 17.39 | 0.1771958 | 0 | 0 | 136.46 | 136.46 | 1.95 |  | 133.79903 | 1.363349 | 98.14 | 98.14 | 0.51 | 537 | 1144 | 391/7 | 75.85 | 87 | 4 |  | 0 |  | 59.4 | 605.2578 | 15.66 | 4.44 | 25.11 | 0.2 | 1,23/1,52 | 8.72 | 9.06 | 7.01 | 125.55 | 2.14 |  |  | 0 | 98.14 | 93.12857 | 3.225587 | 3.9256 | 0.9337521 | 7.151187 | 0.897 | 2430.5 | 108.0645 | 2809.677 | 1 | 2809.677 | 143.523 |  | 47.869 |  |  | 8.705 | 17.39 | 3.23 |  | 2.24 |  |  | 2.35 |  | 37.24 |  | 37.4 |  |  | 34.02 | 43.91 | 136.46 |  |  |  | 1.95 |  |  |  | 138.8872071 | 0 | 46.7967344 | 0 | 0 | 8.5004325 | 17.39 | 133.79903 | 0 | 0 | 0 | 2.165397 | 1.383833 | 8.602 | 0.87 | 12.22 | 8.5271626 | 1.373789
27 | 217.703 | 1.322597 | 214.8236669 | 37.91186 | 2.263685 |  | 2.078669 | 0 | 8.812 | 0 | 17.558 | 0.1850158 | 0 | 0 | 136.579 | 136.579 | 1.72 | 6.83 | 134.2298412 | 1.414435 | 94.9 | 94.9 | 0.7 | 547 | 1152 | 390/7 | 76.42 | 87 | 4 |  | 0 |  | 59.1 | 622.7608 | 14.51 | 5.5 | 24.81 | 0.2 | 1,26/1,54 | 8.99 | 8.84 | 7.8 | 124.05 | 1.16 |  |  | 0 | 94.9 | 94.18092 | 3.570972 | 3.796 | 0.8904633 | 7.366972 | 0.897 | 2525.4 | 108.0645 | 2917.742 | 1 | 2917.742 | 143.645 |  | 47.797 |  |  | 8.703 | 17.558 | 1.53 |  | 1.08 |  |  | 1.9 |  | 37.4 |  | 38.28 |  |  | 32.54 | 43.76 | 136.579 |  |  |  | 1.72 |  |  |  | 141.4472315 | 0 | 47.2807924 | 0 | 0 | 8.537643 | 17.558 | 134.2298412 | 0 | 0 | 0 | 2.179593 | 1.362643 | 8.812 | 3.28 | 10.24 | 8.5229664 | 1.142046
28 | 217.517 | 0.3723374265 | 216.7071028 | 37.6387 | 2.312282 | 12.59 | 2.126762 | 0 | 8.631 | 0 | 17.387 | 0.1855207 | 0 | 0 | 135.778 | 135.778 | 1.73 | 0.71 | 133.4290406 | 1.423699 | 93.72 | 70.27 | 0.78 | 578 | 1152 | 388/7 | 76.35 | 87 | 4 |  | 0 |  | 62.55 | 667.4136 | 13.25 | 6.09 | 24.57 | 0.2 | 1,26/1,55 | 8.73 | 9.09 | 8.27 | 122.85 | 1.53 |  |  | 0 | 93.72 | 95.29942 | 4.007164 | 3.7488 | 0.8772707 | 7.755964 | 0.896 | 2619.12 | 108.0645 | 3025.806 | 1 | 3025.806 | 143.547 |  | 47.902 |  |  | 8.681 | 17.387 | 0.39 |  | 0.31 |  |  | 1.17 |  | 37.17 |  | 37.41 |  |  | 33.93 | 43.99 | 135.778 |  |  |  | 1.73 |  |  |  | 142.9871667 | 0 | 47.7535038 | 0 | 0 | 8.5794323 | 17.387 | 133.4290406 | 0 | 0 | 0 | 2.372787 | 1.460864 | 8.631 | 0.18 | 18.04 | 8.6154642 | 2.035664
29 | 187.451 | 0.7006439 | 186.137636 | 37.81533 | 1.863613 |  | 1.713232 | 0 | 7.606 | 0 | 15.02 | 0.1503805 | 0 | 0 | 116.355 | 116.355 | 1.63 |  | 114.4584135 | 1.145959 | 39.4 | 63.62 | 1.03 | 612 | 1147 | 374/7 | 74.83 | 75 | 5 |  | 0 |  | 65.8 | 658.7905 | 17.21 | 7.56 | 26.43 | 0.2 | 1,27/1,57 | 9.08 | 8.95 | 7.82 | 132.15 | 1.72 |  |  | 0 | 99.88 | 83.63956 | 3.985997 | 3.9952 | 1.061823 | 7.981197 | 0.901 | 2719 | 108.0645 | 3133.871 | 1 | 3133.871 | 146.584 |  | 18.471 |  |  | 7.376 | 15.02 | 0.76 |  | 0.56 |  |  | 1.3 |  | 37.45 |  | 37.4 |  |  | 33.99 | 43.77 | 116.355 |  |  |  | 1.63 |  |  |  | 145.4699616 | 0 | 18.3675624 | 0 | 0 | 7.280112 | 15.02 | 114.4584135 | 0 | 0 | 0 | 2.062527 | 1.279524 | 7.606 | 0.43 | 15.03 | 7.5732942 | 1.521136
30 | 214.931 | 0.7265635 | 213.3693897 | 37.78251 | 2.629321 |  | 2.253868 | 0 | 8.501 | 0 | 30.468 | 0.3754529 | 0 | 0 | 133.932 | 133.932 | 1.67 | 20.93 | 131.6953356 | 1.622863 | 46.3 | 81.15 | 0.59 | 619 | 1154 | 388/7 | 75.31 | 86 | 4 |  | 0 |  | 51.8 | 638.3241 | 16.11 | 5.57 | 21.68 | 0.2 | 1,25/1,51 | 8.76 | 7.88 | 9.4 | 108.4 |  |  |  | 0 | 81.15 | 95.33901 | 3.771915 | 3.246 | 0.7580855 | 7.017915 | 0.896 | 2800.15 | 108.0645 | 3241.935 | 1 | 3241.935 | 9.896 | 56.112 |  | 16.094 | 107.697 | 10.758 | 14.374 | 0.79 | 0.79 |  |  | 0.79 | 1.76 |  | 37.49 | 37.49 |  | 41.62 | 37.49 | 28.11 | 44.26 | 133.932 |  |  |  | 1.67 |  |  |  | 9.8178216 | 55.6687152 | 0 | 16.094 | 106.8461937 | 10.5686592 | 14.374 | 131.6953356 | 0 | 0 | 0 | 2.48128 | 1.542856 | 8.501 | 0.33 | 16.78 | 8.4729467 | 1.887877
31 | 207.497 | 0.6031229 | 206.245538 | 37.76797 | 3.180838 | 1.74 | 1.708614 | 0 | 8.164 | 0 | 95.459 | 1.472224 | 0 | 0 | 129.68 | 129.68 | 1.79 | 1.59 | 127.358728 | 1.9642 | 64.84 | 64.84 | 0.41 | 613 | 1152 | 382/7 | 75.76 | 83 | 4 |  | 0 |  | 78.15 | 1205.275 | 16.71 | 5.77 | 52.09 | 0.4245314 | 1,23/1,49 | 8.61 | 8.09 | 7.96 | 122.7 |  |  |  | 0 | 64.84 | 91.27414 | 4.818883 | 2.5936 | 0.6306302 | 7.412483 | 0.888 | 2864.99 | 108.0645 | 3350 | 1 | 3350 |  |  |  | 95.459 | 91.316 | 20.722 | [5 empty] | 0.49 | 3.88 |  |  |  |  | 41.8 | 35.52 | 29.1 |  | 129.68 |  |  |  | 1.79 |  |  |  | 0 | 0 | 0 | 95.459 | 90.8685516 | 19.9179864 | 0 | 127.358728 | 0 | 0 | 0 | 2.277039 | 1.422491 | 8.164 | 0.06 | 14.06 | 8.1591016 | 1.514216
е | 6530.36 |  | 6486.467 |  |  | 29.09 |  | 0 | 260.226 | 0 | 666.768 |  | 0 | 0 | 4049.767002 | 4049.767 | 0 | 257.06 | 3988.651 |  | 2455.64 | 2471.11 | [6 empty] | 125 | 5.1 |  | 0 | 1970.9 |  | 467.55 | 154.8 | 779.47 | [5 empty] | 3759.6 | 39.66 | 0 | 0 |  | 2864.99 | 2859.161 | 119.0859 | 114.5996 |  | 233.6855 |  |  | 0 |  | 31 |  | 3981.663 | 56.112001 | 1320.898 | 111.553001 | 199.013001 | 305.906 | 555.215 | [14 empty] | 3240.692 | 809.075 | 1e-06 | 1e-06 |  |  |  |  | 3952.105 | 55.6687162 | 1313.795 | 111.553001 | 197.7147463 | 300.4157835 | 555.215 | 3191.488 | 797.1634015 | 9.9999999e-07 | 9.9999999e-07 | 2.227254 | 1.401446 | 260.226 | 0.4037764 | 12.31044 | 256.4943 | 41.59163
ср. | 210.6568 | 0.6721342 | 209.2409 | 37.76862 | 2.264045 | 0.9383871 | 2.031316 | 0 | 8.394387 | 0 | 21.50865 | 0.2327296 | 0 | 0 | 130.6376 | 130.6376 | 1.509116 | 8.292258 |  | 1.392204 | 79.21419 | 79.71323 | 0.6635798 | 561.6129 | 1147.968 |  | 75.91809 | 84.12903 | 4.032258 | 0.1645161 | 1.780111 | #DIV/0! | 63.57742 | 687.9256 | 15.08226 | 4.993548 | 25.14419 | 0.2073279 |  | 8.442258 | 8.344839 | 7.770645 | 121.2774 | 1.279355 | #DIV/0! | #DIV/0! | #DIV/0! | 92.41903 | 92.231 |  |  | 0.8878285 | 7.538244 | [13 empty] | 0.7423424 | 0.79 | 0.5377746 | 8.964349e-15 | 0.6523467 | 1.79474 | 3.96333e-08 | 37.33144 | 37.49 | 37.84679 | 41.77403 | 36.58608 | 31.68405 | 43.71746 |  |  |  |  | 1.51832 | 1.472249 | 1e-06 | 1e-06 | 4007.774 |  | 2478.693 |  |  |  |  | 3988.651
пл. |  |  |  | 38 | 2.22 |  | 1.9314 |  | 4.3226 |  |  | 0.2886 | 20.53235 |  |  |  |  | 12.859735 |  | 1.32 | 3350 | 3350 |  |  | 1190 |  | 76 | [6 empty] | 685 | [8 empty] | 3350 | 23.5 |  |  |  | 108.06 |  |  |  | 0.9 | [36 empty] | 6486.467
± |  |  |  |  | 0.04404533 | 0.9383871 |  | 0 | [8 empty] | 1.509116 |  |  | 0.07220427 |  |  |  |  | -42.03226 | [17 empty] | 409.6
[42 empty] | ССП | 108.0645 |  |  | тн | [6 empty] | Дней | 31
[31 empty] | Удельный расход мелочь ФМн ср. | [5 empty] | 0.2073279 |  | т | [52 empty] | 6486.467
[37 empty] | План: |  |  |  |  | Суток работы | 30
|  | Средний вес выпуска : | [8 empty] | 30.0768 | т | [29 empty] | Среднесуточное пр-во | 111.6667 |  |  |  | 0 |  | Отставание (-) опережение (+)
[49 empty] | -485.01 |  |  |  | Тн
[49 empty] | -14.47791 |  |  |  | %
Мелочь ФМн с н. м.
[49 empty] | план |  |  |  | 779.47
[49 empty] | факт |  |  |  | 779.47
[49 empty] | Отклонение |  |  |  | 0
Диспетчер АО "СЧПЗ" | [10 empty] | Кленина М.В.
,

## июль 20 (+руда,кокс)
Сведения по учету производства ферромарганца в АО "СЧПЗ" — ДП-1
[43 empty] | на | 31 |  |  | августа | июля |  |  |  |  | 2020г
Дата | Расход Mn шихты | [5 empty] | Расх.добавок, флюсов | [8 empty] | Расход кокса |  |  |  |  | Производство FeMn78, т | Производство FeMn с Si<1, т | Сод. Si в сплаве % | Температура колош. газа, °С | Температура гор. дутья °С | Расх. гор. дутья, м3/мин / фурмы,шт | Средн. содерж Mn в сплаве, % | Количество подач, шт | Кол. выпусков, шт | Количество пыли |  | Количество шлака |  |  | Перевал, т | Зеленый шлак, т. | Мелочь Фмн | Удельн.расход мелочи, т | Осн-ть | Сод Al2O3 в шлаке,% | Сод MgO в шлаке,% | Сод. MnO в шлаке, % | Производство фактическое, т | [5 empty] | Теоретический выход FeMn, т | Потери Mn со шлаком расчетно, т |  | Факт. коэф-т извлеч. Mn из расплава | Потери Mn со шлаком расчетно т | Среднее значение коэф-т извлечение Mn из расплава | [5 empty] | Проплавлено руды (влаж.), т | [6 empty] | Влажность руды , % | [6 empty] | Сод. Mn в руде, % | [6 empty] | Сожжено кокса(сух) т |  |  |  | Влажность кокса, %
| Проплавлено шихты (влаж.), т | Влажность шихты , % | Сухой руды, т | Сод. Mn в марг. шихте, % | Удельн расход марг. шихты, т | Отсев руды, т | Удельн расход руды, т | Известняк, т | Шлак тяжелый, т | Fe содер. материалов, т | Агломерат, т | Удельн.расход агломерата, т | Известняк, т | Кварцит,т | Сожжено кокса (сухого, заданный), т | Сожжено кокса (влаж.), т | Влажность кокса, % | Выход кокс. мелочи т | Сухого кокса (заданный), т | Удельн. расход сухого кокса, т | [81 empty] | Тяжелый шлак
[30 empty] | Всего, т | на т FeMn, кг | верх- него | Всего, т | на т FeMn, кг | [8 empty] | Разлито жидкого |  |  | с отвала | % с отвала | Всего годного |  | химические | физические | [48 empty] | ПО ДЦ
[44 empty] | из шлака | c перевала | [5 empty] | 4% |  |  |  | FeMn НИ | План | План по нараст. |  |  | Глория | Маматван | Новорос. | Агломерат 7% 14пр | Кудумани | Каражал | Агломерат 18% 16пр | Глория | Маматван | Новорос. |  | Кудумани | Каражал |  | Глория | Маматван | Новорос. | Агломерат 7% 14пр | Кудумани | Каражал | Агломерат 18% 16пр | Кемерово | Губаха+25 | Н.Тагил | Алтай | Кемерово | Губаха+25 | Н.Тагил | Алтай | Глория | Маматван | Новороссйская | Агломерат 7%, 14пр | Кудумани | Каражал | Агломерат 18%, 16пр | Кемерово | Губаха +25 | Н. Тагил | Алтай | Удельный расход шихты ДП №1 и №3 | Удельный расход кокса ДП №1 и №3 | Кол-во, т | W | Mn |  | ИТОГО
1 | 232.997003 | 0.9626222 | 230.7541 | 38.02847 | 2.321704 |  | 2.100303 | 0 | 8.747 | 0 | 22.005 | 0.2214006 | 0 | 0 | 143.104002 | 143.104 | 1.5 | 8.54 | 140.95744 | 1.418226 | 98.47 | 98.47 | 0.56 | 550 | 1154 | 381/7 | 76.07 | 88 | 4 |  | 0 |  | 61.05 | 614.2469 | 12.54 | 6.32 | 25.6 | 0.2 | 1,20/1,44 | 8.4 | 7.77 | 8.05 | 128 | 3.31 |  |  | 0 | 99.39 | 102.5902 | 3.807026 | 3.9756 | 0.8615844 | 7.782626 | 0.862 | 99.39 | 108.0645 | 108.0645 | 1 | 108.0645 | 149.319 | 1e-06 | 48.4 | 1e-06 | 1e-06 | 13.273 | 22.005 | 0.81 | 1e-06 | 1.37 | 1e-06 | 1e-06 | 2.79 | 1e-06 | 37.04 | 1e-06 | 39.74 | 1e-06 | 1e-06 | 33.77 | 43.54 | 99.138 | 43.966 | 1e-06 | 1e-06 | 1.5 | 1.5 | 1e-06 | 1e-06 | 148.1095161 | 9.9999999e-07 | 47.73692 | 9.9999999e-07 | 9.9999999e-07 | 12.9026833 | 22.005 | 97.65093 | 43.30651 | 9.9999999e-07 | 9.9999999e-07 | 2.333648 | 1.457351 | 8.747 | 0.25 | 16.42 | 8.7251325 | 1.883353 | 136.319 | 149.319 | 89.138 | 99.138
2 | 230.723 | 0.5209736 | 229.5209941 | 38.02243 | 2.337995 |  | 2.116176 | 0 | 8.648 | 0 | 21.776 | 0.2218193 | 0 | 0 | 140.734 | 140.734 | 1.47 | 23.81 | 138.6652102 | 1.412501 | 48.51 | 48.51 | 0.85 | 563 | 1159 | 379/7 | 74.99 | 87 | 4 |  | 0 |  | 59.45 | 605.5822 | 15.18 | 5.16 | 25.42 | 0.2 | 1,19/1,44 | 8.92 | 8.16 | 7.27 | 127.1 | 1.65 |  |  | 0 | 98.17 | 103.1765 | 3.34804 | 3.9268 | 0.8435676 | 7.27484 | 0.853 | 197.56 | 108.0645 | 216.129 | 1 | 216.129 | 147.928 |  | 47.84 |  |  | 13.179 | 21.776 | 0.51 |  | 0.47 |  |  | 1.69 |  | 37.51 |  | 37.98 |  |  | 34.58 | 43.68 | 97.227 | 43.507 |  |  | 1.47 | 1.47 |  |  | 147.1735672 | 0 | 47.615152 | 0 | 0 | 12.9562749 | 21.776 | 95.7977631 | 42.8674471 | 0 | 0 | 2.269679 | 1.405473 | 8.648 | 0.13 | 13.73 | 8.6367576 | 1.581313 | 134.928 | 147.928 | 87.227 | 97.227
3 | 230.706 | 0.4416893 | 229.6869963 | 37.8689 | 2.320305 |  | 2.096697 | 0 | 8.134 | 0 | 22.135 | 0.2236084 | 0 | 0 | 140.684 | 140.684 | 1.49 | 2.47 | 138.5878084 | 1.400018 | 101.36 | 101.36 | 0.64 | 530 | 1151 | 374/7 | 76.05 | 87 | 4 |  | 0 |  | 72.55 | 732.9023 | 13.5 | 8.71 | 26.5 | 0.2 | 1,19/1,47 | 8.18 | 8.47 | 8.05 | 132.5 | 1.7 |  |  | 0 | 98.99 | 101.5039 | 4.524157 | 3.9596 | 0.8655087 | 8.483757 | 0.857 | 296.55 | 108.0645 | 324.1935 | 1 | 324.1935 | 147.778 |  | 47.908 |  |  | 12.885 | 22.135 | 0.51 |  | 0.18 |  |  | 1.39 |  | 37.47 |  | 38.28 |  |  | 31.07 | 43.6 | 97.159 | 43.525 |  |  | 1.49 | 1.49 |  |  | 147.0243322 | 0 | 47.8217656 | 0 | 0 | 12.7058985 | 22.135 | 95.7113309 | 42.8764775 | 0 | 0 | 2.282595 | 1.436954 | 8.134 | 0.11 | 15.51 | 8.1250526 | 1.657062 | 134.778 | 147.778 | 87.159 | 97.159
4 | 240.625 | 0.2803792 | 239.9503375 | 37.97012 | 2.460777 |  | 2.227139 | 0 | 8.982 | 0 | 22.782 | 0.2336376 | 0 | 0 | 147.465 | 147.465 | 1.47 | 18.04 | 145.2972645 | 1.490076 | 96.12 | 96.12 | 0.63 | 552 | 1157 | 383/7 | 76.59 | 91 | 4 |  | 0 |  | 67.25 | 689.6729 | 13.73 | 3.07 | 24.69 | 0.2 | 1,21/1,46 | 8.28 | 7.79 | 7.76 | 123.45 | 1.82 |  |  | 0 | 97.51 | 105.4247 | 4.042577 | 3.9004 | 0.8197056 | 7.942977 | 0.847 | 394.06 | 108.0645 | 432.2581 | 1 | 432.2581 | 153.99 |  | 50.064 |  |  | 13.789 | 22.782 | 0.19 |  | 0.16 |  |  | 2.19 |  | 37.39 |  | 38.27 |  |  | 33.86 | 43.72 | 101.965 | 45.5 |  |  | 1.47 | 1.47 |  |  | 153.697419 | 0 | 49.9838976 | 0 | 0 | 13.4870209 | 22.782 | 100.4661145 | 44.83115 | 0 | 0 | 2.278569 | 1.411229 | 8.982 | 0.08 | 13.44 | 8.9748144 | 1.574899 | 140.99 | 153.99 | 91.965 | 101.965
5 | 213.105 | 0.5803206 | 211.8683078 | 38.09107 | 2.337728 |  | 2.107617 | 0 | 8.021 | 0 | 20.855 | 0.2301114 | 0 | 0 | 133.333 | 133.333 | 1.54 |  | 131.2796718 | 1.448523 | 89.02 | 89.02 | 0.39 | 520 | 1148 | 381/7 | 76.89 | 80 | 4 |  | 0 |  | 71.9 | 793.3355 | 12.46 | 3.44 | 23.35 | 0.2 | 1,15/1,41 | 7.74 | 8.19 | 9.5 | 116.75 | 0.67 |  |  | 0 | 90.63 | 93.08835 | 5.291232 | 3.6252 | 0.8634808 | 8.916432 | 0.85 | 484.69 | 108.0645 | 540.3226 | 1 | 540.3226 | 136.177 |  | 44.018 |  |  | 12.055 | 20.855 | 0.61 |  | 0.35 |  |  | 2.09 |  | 37.52 |  | 38.64 |  |  | 32.99 | 43.61 | 93.332 | 40.001 |  |  | 1.54 | 1.54 |  |  | 135.3463203 | 0 | 43.863937 | 0 | 0 | 11.8030505 | 20.855 | 91.8946872 | 39.3849846 | 0 | 0 | 2.32031 | 1.465452 | 8.021 | 0.44 | 14.05 | 7.9857076 | 1.459217 | 123.177 | 136.177 | 83.332 | 93.332
6 | 230.577 | 0.3410503 | 229.7906165 | 37.74645 | 2.735277 |  | 2.423683 | 0 | 8.968 | 0 | 26.177 | 0.3115939 | 0 | 0 | 145.468 | 145.468 | 1.63 | 11.03 | 143.0968716 | 1.703331 | 80.74 | 58.26 | 0.57 | 545 | 1140 | 393/7 | 75.93 | 87 | 4 |  | 0 |  | 58.8 | 699.9167 | 14.29 | 3.83 | 21.73 | 0.2 | 1,16/1,40 | 8.1 | 7.5 | 9.63 | 108.65 | 0.92 |  |  | 0 | 84.01 | 101.0277 | 4.386397 | 3.3604 | 0.7354208 | 7.746797 | 0.831 | 568.7 | 108.0645 | 648.3871 | 1 | 648.3871 | 143.569 |  | 47.877 |  |  | 12.954 | 26.177 | 0.31 |  | 0.28 |  |  | 1.6 |  | 37.21 |  | 38.2 |  |  | 29.5 | 43.94 | 101.971 | 43.497 |  |  | 1.63 | 1.63 |  |  | 143.1239361 | 0 | 47.7429444 | 0 | 0 | 12.746736 | 26.177 | 100.3088727 | 42.7879989 | 0 | 0 | 2.477699 | 1.586066 | 8.968 | 0.19 | 11.04 | 8.9509608 | 1.301444 | 130.569 | 143.569 | 91.971 | 101.971
7 | 240.462 | 0.4318644 | 239.4235303 | 37.69992 | 2.380666 |  | 2.109263 | 0 | 8.991 | 0 | 27.295 | 0.271403 | 0 | 0 | 151.241 | 151.241 | 1.55 | 15.35 | 148.8967645 | 1.480529 | 78.74 | 77.45 | 0.99 | 549 | 1150 | 392/7 | 75.48 | 91 | 4 |  | 0 |  | 66.8 | 664.214 | 15.73 | 4.28 | 26.01 | 0.2 | 1,16/1,41 | 8.39 | 7.69 | 9.5 | 130.05 | 0.81 |  |  | 0 | 100.57 | 105.9103 | 4.915915 | 4.0228 | 0.8409944 | 8.938715 | 0.833 | 669.27 | 108.0645 | 756.4516 | 1 | 756.4516 | 150.465 |  | 50.076 |  |  | 12.626 | 27.295 | 0.43 |  | 0.28 |  |  | 1.99 |  | 37.42 |  | 37.44 |  |  | 28.62 | 43.92 | 105.732 | 45.509 |  |  | 1.55 | 1.55 |  |  | 149.8180005 | 0 | 49.9357872 | 0 | 0 | 12.3747426 | 27.295 | 104.093154 | 44.8036105 | 0 | 0 | 2.28628 | 1.465253 | 8.991 | 0.15 | 12.72 | 8.9775135 | 1.512904 | 137.465 | 150.465 | 95.732 | 105.732
8 | 223.447 | 0.3423607 | 222.6820053 | 38.27432 | 2.236661 |  | 2.007493 | 0 | 8.433 | 0 | 22.816 | 0.2291683 | 0 | 0 | 138.498 | 138.498 | 1.49 | 9.57 | 136.4343798 | 1.370373 |  | 48.93 | 0.98 | 578 | 1152 | 388/7 | 73.46 | 84 | 4 |  | 0 |  | 72.15 | 724.6886 | 11.29 | 4.35 | 25.68 | 0.2 | 1,17/1,43 | 8.58 | 7.89 | 7.98 | 128.4 | 1.19 |  |  | 0 | 99.56 | 102.7011 | 4.460089 | 3.9824 | 0.8581104 | 8.442489 | 0.836 | 768.83 | 108.0645 | 864.5161 | 1 | 864.5161 | 145.657 |  | 46.225 |  |  | 8.749 | 22.816 | 0.35 |  | 0.13 |  |  | 2.23 |  | 37.79 |  | 37.84 |  |  | 34.17 | 43.82 | 96.496 | 42.002 |  |  | 1.49 | 1.49 |  |  | 145.1472005 | 0 | 46.1649075 | 0 | 0 | 8.5538973 | 22.816 | 95.0582096 | 41.3761702 | 0 | 0 | 2.218165 | 1.410173 | 8.433 | 0.05 | 12.32 | 8.4287835 | 1.413594 | 132.657 | 145.657 | 86.496 | 96.496
9 | 233.28 | 0.353353 | 232.4556982 | 37.82249 | 2.461151 |  | 2.240251 | 0 | 8.838 | 0 | 20.864 | 0.2208999 | 0 | 0 | 144.661 | 144.661 | 1.45 | 9.94 | 142.5634155 | 1.509406 | 23.12 | 94.45 | 0.46 | 562 | 1152 | 378/7 | 74.62 | 88 | 4 |  | 0 |  | 60.6 | 641.6093 | 15.63 | 4.86 | 24.52 | 0.2 | 1,22/1,46 | 8.62 | 7.71 | 7.6 | 122.6 | 1.23 |  |  | 0 | 94.45 | 104.1827 | 3.567718 | 3.778 | 0.8016169 | 7.345718 | 0.832 | 863.28 | 108.0645 | 972.5806 | 1 | 972.5806 | 155.224 |  | 48.425 |  |  | 8.767 | 20.864 | 0.38 |  | 0.18 |  |  | 1.68 |  | 37.51 |  | 37.65 |  |  | 30.63 | 43.57 | 100.637 | 44.024 |  |  | 1.45 | 1.45 |  |  | 154.6341488 | 0 | 48.337835 | 0 | 0 | 8.6197144 | 20.864 | 99.1777635 | 43.385652 | 0 | 0 | 2.327661 | 1.480052 | 8.838 | 0.07 | 11.17 | 8.8318134 | 1.32205 | 142.224 | 155.224 | 90.637 | 100.637
10 | 235.732 | 0.4726468 | 234.6178203 | 37.79904 | 2.468362 |  | 2.280493 | 0 | 8.792 | 0 | 17.857 | 0.1878695 | 0 | 0 | 146.701 | 146.701 | 1.49 | 10.46 | 144.5151551 | 1.520412 | 95.05 | 95.05 | 0.41 | 561 | 1152 | 381/7 | 76.41 | 89 | 4 | 2.45 | 25.77591 |  | 68.95 | 725.4077 | 13.28 | 4.3 | 24.51 | 0.2 | 1,21/1,48 | 7.97 | 8.27 | 7.48 | 122.55 | 1.31 |  |  | 0 | 95.05 | 102.6996 | 3.995215 | 3.802 | 0.818956 | 7.797215 | 0.831 | 958.33 | 108.0645 | 1080.645 | 1 | 1080.645 | 159.912 |  | 48.968 |  |  | 8.995 | 17.857 | 0.59 |  | 0.13 |  |  | 1.19 |  | 37.32 |  | 38.33 |  |  | 31.73 | 43.69 | 102.224 | 44.477 |  |  | 1.49 | 1.49 |  |  | 158.9685192 | 0 | 48.9043416 | 0 | 0 | 8.8879595 | 17.857 | 100.7008624 | 43.8142927 | 0 | 0 | 2.297999 | 1.468736 | 8.792 | 0.1 | 11.98 | 8.783208 | 1.377082 | 146.912 | 159.912 | 92.224 | 102.224
11 | 237.952 | 0.3480728 | 237.1237537 | 37.02597 | 2.515101 |  | 2.324181 | 0 | 8.919 | 0 | 18 | 0.1909207 | 0 | 0 | 149.123 | 149.123 | 1.45 | 8.19 | 146.9607165 | 1.558769 | 94.28 | 94.28 | 0.39 | 559 | 1146 | 372/7 | 76.71 | 90 | 4 |  | 0 |  | 68.2 | 723.3772 | 16.65 | 4.68 | 24.5 | 0.2 | 1,21/1,48 | 7.9 | 8.33 | 8.43 | 122.5 | 0.96 |  |  | 0 | 94.28 | 101.1534 | 4.453652 | 3.7712 | 0.8237398 | 8.224852 | 0.83 | 1052.61 | 108.0645 | 1188.71 | 1 | 1188.71 | 161.501 |  | 49.427 |  |  | 9.024 | 18 | 0.42 |  | 0.15 |  |  | 0.84 |  | 36.68 |  | 37.12 |  |  | 29.43 | 43.68 | 104.102 | 45.021 |  |  | 1.45 | 1.45 |  |  | 160.8226958 | 0 | 49.3528595 | 0 | 0 | 8.9481984 | 18 | 102.592521 | 44.3681955 | 0 | 0 | 2.35988 | 1.509955 | 8.919 | 0.14 | 10.64 | 8.9065134 | 1.235371 | 148.501 | 161.501 | 94.102 | 104.102
12 | 233.045 | 0.232044 | 232.504233 | 37.8916 | 2.432816 |  | 2.248522 | 0 | 8.583 | 0 | 17.613 | 0.1842942 | 0 | 0 | 146.309 | 146.309 | 1.52 | 8.83 | 144.0851032 | 1.507639 | 95.57 | 71.78 | 0.59 | 572 | 1145 | 373/7 | 76.68 | 88 | 4 |  | 0 |  | 70.4 | 736.6328 | 14.9 | 3.69 | 24.48 | 0.2 | 1,22/1,49 | 8.19 | 8.31 | 8.45 | 122.4 | 1.34 |  |  | 0 | 95.57 | 101.8041 | 4.608225 | 3.8228 | 0.831821 | 8.431025 | 0.83 | 1148.18 | 108.0645 | 1296.774 | 1 | 1296.774 | 158.192 |  | 48.386 |  |  | 8.854 | 17.613 | 0.22 |  | 0.23 |  |  | 0.92 |  | 37.43 |  | 38.31 |  |  | 31.92 | 43.89 | 102.31 | 43.999 |  |  | 1.52 | 1.52 |  |  | 157.8439776 | 0 | 48.2747122 | 0 | 0 | 8.7725432 | 17.613 | 100.754888 | 43.3302152 | 0 | 0 | 2.265514 | 1.449483 | 8.583 | 0.17 | 13.45 | 8.5684089 | 1.502936 | 145.192 | 158.192 | 92.31 | 102.31
13 | 215.532 | 0.3952088 | 214.6801986 | 38.00461 | 2.347258 | 14.76 | 2.170087 | 0 | 8.192 | 0 | 16.204 | 0.1771703 | 0 | 0 | 136.361 | 136.361 | 1.39 | 13.24 | 134.4655821 | 1.470212 | 91.46 | 67.79 | 0.87 | 570 | 1150 | 367/7 | 76.86 | 81 | 4 |  | 0 |  | 54.35 | 594.2489 | 17.49 | 5.09 | 23.91 | 0.2 | 1,27/1,52 | 9.02 | 7.69 | 6.93 | 119.55 | 0.91 |  |  | 0 | 91.46 | 93.96846 | 2.917676 | 3.6584 | 0.8615952 | 6.576076 | 0.832 | 1239.64 | 108.0645 | 1404.839 | 1 | 1404.839 | 146.622 |  | 44.571 |  |  | 8.135 | 16.204 | 0.47 |  | 0.25 |  |  | 0.63 |  | 37.65 |  | 38.72 |  |  | 29.59 | 43.47 | 95.866 | 40.495 |  |  | 1.39 | 1.39 |  |  | 145.9328766 | 0 | 44.4595725 | 0 | 0 | 8.0837495 | 16.204 | 94.5334626 | 39.9321195 | 0 | 0 | 2.198742 | 1.410862 | 8.192 | 0.11 | 12.19 | 8.1829888 | 1.297822 | 133.622 | 146.622 | 85.866 | 95.866
14 | 220.808 | 0.3255864 | 220.0890792 | 37.92892 | 2.241918 |  | 2.072803 | 0 | 8.225 | 0 | 16.602 | 0.1691148 | 0 | 0 | 138.895 | 138.895 | 1.41 | 2.32 | 136.9365805 | 1.394892 | 98.17 | 98.17 | 0.42 | 565 | 1164 | 379/7 | 76.67 | 83 | 4 |  | 0 |  | 71.4 | 727.3098 | 16.31 | 5.18 | 25.45 | 0.2 | 1,24/1,52 | 8.09 | 8.59 | 7.42 | 127.25 | 1.55 |  |  | 0 | 98.17 | 96.44445 | 4.103992 | 3.9268 | 0.9016444 | 8.030792 | 0.837 | 1337.81 | 108.0645 | 1512.903 | 1 | 1512.903 | 149.923 |  | 45.699 |  |  | 8.584 | 16.602 | 0.38 |  | 0.18 |  |  | 0.78 |  | 37.71 |  | 37.77 |  |  | 31.05 | 43.9 | 97.397 | 41.498 |  |  | 1.41 | 1.41 |  |  | 149.3532926 | 0 | 45.6167418 | 0 | 0 | 8.5170448 | 16.602 | 96.0237023 | 40.9128782 | 0 | 0 | 2.14473 | 1.36892 | 8.225 | 0.1 | 13 | 8.216775 | 1.393219 | 136.923 | 149.923 | 87.397 | 97.397
15 | 235.013 | 0.4242176 | 234.0160334 | 37.20221 | 2.553924 |  | 2.358802 | 0 | 9.017 | 0 | 17.879 | 0.1951217 | 0 | 0 | 148.8 | 148.8 | 1.39 | 2.15 | 146.73168 | 1.60135 | 91.63 | 72 | 0.73 | 568 | 1150 | 369/7 | 76.27 | 89 | 4 |  | 0 |  | 55.5 | 605.6968 | 15.44 | 4.8 | 23.79 | 0.2 | 1,27/1,53 | 8.35 | 8.06 | 6.74 | 118.95 | 1.27 |  |  | 0 | 91.63 | 101.0426 | 2.897725 | 3.6652 | 0.8027439 | 6.562925 | 0.835 | 1429.44 | 108.0645 | 1620.968 | 1 | 1620.968 | 159.462 |  | 48.964 |  |  | 8.708 | 17.879 | 0.53 |  | 0.15 |  |  | 0.9 |  | 37.1 |  | 36.5 |  |  | 30.4 | 43.35 | 104.299 | 44.501 |  |  | 1.39 | 1.39 |  |  | 158.6168514 | 0 | 48.890554 | 0 | 0 | 8.629628 | 17.879 | 102.8492439 | 43.8824361 | 0 | 0 | 2.411994 | 1.539204 | 9.017 | 0.05 | 11.79 | 9.0124915 | 1.393173 | 146.462 | 159.462 | 94.299 | 104.299
16 | 225.931 | 0.2168991 | 225.4409576 | 37.95512 | 2.377066 |  | 2.193462 | 0 | 8.428 | 0 | 17.413 | 0.183604 | 0 | 0 | 141.417 | 141.417 | 1.39 | 1.65 | 139.4513037 | 1.470385 | 94.84 | 70.99 | 0.63 | 573 | 1157 | 379/7 | 76.456 | 85 | 4 |  | 0 |  | 69.2 | 729.6499 | 16.07 | 5.17 | 24.66 | 0.2 | 1,23/1,51 | 8.13 | 8.35 | 7.42 | 123.3 | 1.37 |  |  | 0 | 94.84 | 98.40997 | 3.977538 | 3.7936 | 0.8474223 | 7.771138 | 0.836 | 1524.28 | 108.0645 | 1729.032 | 1 | 1729.032 | 153.246 |  | 46.786 |  |  | 8.486 | 17.413 | 0.16 |  | 0.4 |  |  | 0.68 |  | 37.43 |  | 38.21 |  |  | 34.06 | 43.79 | 98.919 | 42.498 |  |  | 1.39 | 1.39 |  |  | 153.0008064 | 0 | 46.598856 | 0 | 0 | 8.4282952 | 17.413 | 97.5440259 | 41.9072778 | 0 | 0 | 2.298477 | 1.448055 | 8.428 | 0.04 | 6.42 | 8.4246288 | 0.7074149 | 140.246 | 153.246 | 88.919 | 98.919
17 | 208.047 | 0.3265112 | 207.3677032 | 37.64963 | 2.151117 |  | 1.988866 | 0 | 8.019 | 0 | 15.641 | 0.162251 | 0 | 0 | 130.92 | 130.92 | 1.45 | 16.78 | 129.02166 | 1.338399 | 96.4 | 96.4 | 0.7 | 545 | 1150 | 369/7 | 76.19 | 78 | 4 |  | 0 |  | 61.6 | 639.0041 | 15.31 | 5.74 | 25.23 | 0.2 | 1,25/1,52 | 8.31 | 8.24 | 6.64 | 126.15 | 1.22 |  |  | 0 | 96.4 | 90.38161 | 3.168496 | 3.856 | 0.9407476 | 7.024496 | 0.841 | 1620.68 | 108.0645 | 1837.097 | 1 | 1837.097 | 141.597 |  | 42.984 |  |  | 7.825 | 15.641 | 0.3 |  | 0.37 |  |  | 1.22 |  | 37.49 |  | 37.37 |  |  | 31.02 | 43.18 | 91.912 | 39.008 |  |  | 1.45 | 1.45 |  |  | 141.172209 | 0 | 42.8249592 | 0 | 0 | 7.729535 | 15.641 | 90.579276 | 38.442384 | 0 | 0 | 2.151161 | 1.355969 | 8.019 | 0.03 | 8.78 | 8.0165943 | 0.9238181 | 128.597 | 141.597 | 81.912 | 91.912
18 | 240.7 | 0.370384 | 239.8084858 | 37.708 | 2.490999 |  | 2.300088 | 0 | 8.992 | 0 | 18.379 | 0.190911 | 0 | 0 | 151.132 | 151.132 | 1.49 | 19.72 | 148.8801332 | 1.546485 | 96.27 | 96.27 | 0.55 | 547 | 1150 | 382/7 | 76.22 | 91 | 4 |  | 0 |  | 68.5 | 711.5405 | 15.63 | 4.83 | 24.88 | 0.2 | 1,21/1,49 | 8.31 | 8.83 | 6.96 | 124.4 | 1.58 |  |  | 0 | 96.27 | 104.7367 | 3.693211 | 3.8508 | 0.8114502 | 7.544011 | 0.84 | 1716.95 | 108.0645 | 1945.161 | 1 | 1945.161 | 163.179 |  | 50.041 |  |  | 9.101 | 18.379 | 0.41 |  | 0.27 |  |  | 0.96 |  | 37.16 |  | 38.17 |  |  | 32.61 | 43.84 | 105.625 | 45.507 |  |  | 1.49 | 1.49 |  |  | 162.5099661 | 0 | 49.9058893 | 0 | 0 | 9.0136304 | 18.379 | 104.0511875 | 44.8289457 | 0 | 0 | 2.232596 | 1.406145 | 8.992 | 0.1 | 9.88 | 8.983008 | 1.16442 | 150.179 | 163.179 | 95.625 | 105.625
19 | 166.106 | 0.271812 | 165.654504 | 37.74018 | 2.396621875 |  | 2.216052 | 0 | 6.214 | 0 | 12.481 | 0.18057 | 0 | 0 | 106.514 | 106.514 | 1.36 | 11.97 | 105.0654096 | 1.520044 | 69.12 | 69.12 | 0.47 | 531 | 1082 | 356/7 | 75.37 | 59 | 4 |  | 0 |  | 46.45 | 672.0197 | 17.98 | 3.85 | 17.98 | 0.2 | 1,20/1,47 | 8.09 | 8.19 | 6.62 | 89.9 | 1.05 |  |  | 0 | 69.12 | 73.11791 | 2.382035 | 2.7648 | 0.8332878 | 5.146835 | 0.839 | 1786.07 | 108.0645 | 2053.226 | 1 | 2053.226 | 113.676 |  | 33.583 |  |  | 6.366 | 12.481 | 0.25 |  | 0.32 |  |  | 0.94 |  | 37.3 |  | 37.52 |  |  | 34.94 | 43.77 | 75.974 | 30.54 |  |  | 1.36 | 1.36 |  |  | 113.39181 | 0 | 33.4755344 | 0 | 0 | 6.3061596 | 12.481 | 74.9407536 | 30.124656 | 0 | 0 | 2.237752 | 1.418154 | 6.214 | 0.27 | 8.56 | 6.1972222 | 0.7038374 | 100.676 | 113.676 | 65.974 | 75.974
20 | 233.232 | 1.089317 | 230.6913644 | 37.67135 | 2.773066 |  | 2.55804 | 0 | 8.711 | 0 | 17.888 | 0.2150258 | 0 | 0 | 149.004 | 149.004 | 1.18 |  | 147.2457528 | 1.769993 | 83.19 | 83.19 | 0.47 | 530 | 1138 | 374/7 | 76.36 | 88 | 4 | 2.4 | 28.84962 |  | 64.75 | 778.3387 | 14.59 | 2.73 | 21.16 | 0.2 | 1,21/1,49 | 7.86 | 8.21 | 8.42 | 105.8 | 1.28 |  |  | 0 | 83.19 | 100.1836 | 4.223342 | 3.3276 | 0.7309615 | 7.550942 | 0.834 | 1869.26 | 108.0645 | 2161.29 | 1 | 2161.29 | 158.142 |  | 48.428 |  |  | 8.774 | 17.888 | 1.19 |  | 0.92 |  |  | 2.43 |  | 37.19 |  | 38.26 |  |  | 30.95 | 43.63 | 149.004 |  |  |  | 1.18 |  |  |  | 156.2601102 | 0 | 47.9824624 | 0 | 0 | 8.5607918 | 17.888 | 147.2457528 | 0 | 0 | 0 | 2.310734 | 1.468996 | 8.711 | 0.53 | 7.3 | 8.6648317 | 0.8283561 | 145.142 | 158.142 | 139.004 | 149.004
21 | 210.742 | 1.172691 | 208.2706472 | 37.37498 | 2.158916 |  | 1.992149 | 0 | 7.836 | 0 | 16.088 | 0.1667669 | 0 | 0 | 135.651 | 135.651 | 1.52 | 13.18 | 133.5891048 | 1.384774 | 96.47 | 72.06 | 0.71 | 572 | 1144 | 372/7 | 76.25 | 78 | 4 | 0.25 | 2.591479 |  | 67.4 | 698.6628 | 15.62 | 5.73 | 25.2 | 0.2 | 1,22/1,50 | 8.59 | 8.38 | 6.82 | 126 | 1.4 |  |  | 0 | 96.47 | 89.94916 | 3.560808 | 3.8588 | 0.9449811 | 7.419608 | 0.839 | 1965.73 | 108.0645 | 2269.355 | 1 | 2269.355 | 143.368 |  | 43.479 |  |  | 7.807 | 16.088 | 1.32 |  | 0.94 |  |  | 2.18 |  | 37 |  | 37.3 |  |  | 31.83 | 43.61 | 135.651 |  |  |  | 1.52 |  |  |  | 141.4755424 | 0 | 43.0702974 | 0 | 0 | 7.6368074 | 16.088 | 133.5891048 | 0 | 0 | 0 | 2.170116 | 1.375317 | 7.836 | 0.47 | 8.09 | 7.7991708 | 0.8274792 | 130.368 | 143.368 | 125.651 | 135.651
22 | 218.092 | 0.6320558 | 216.7135368 | 37.18457 | 2.410607 |  | 2.227203 | 0 | 8.212 | 0 | 16.488 | 0.1834038 | 0 | 0 | 140.11 | 140.11 | 1.25 |  | 138.358625 | 1.539028 | 23.08 | 21.79 | 1.24 | 580 | 1155 | 383/7 | 74.72 | 82 | 4 |  | 0 |  | 51.15 | 568.9655 | 14.3 | 5.4 | 23.52 | 0.2 | 1,26/1,52 | 9.71 | 8.37 | 6.04 | 117.6 | 1.22 |  |  | 0 | 89.9 | 95.28994 | 2.393244 | 3.596 | 0.8335809 | 5.989244 | 0.838 | 2055.63 | 108.0645 | 2377.419 | 1 | 2377.419 | 148.305 |  | 45.126 |  |  | 8.173 | 16.488 | 0.61 |  | 0.57 |  |  | 2.65 |  | 37.15 |  | 36.11 |  |  | 30.5 | 43.75 | 140.11 |  |  |  | 1.25 |  |  |  | 147.4003395 | 0 | 44.8687818 | 0 | 0 | 7.9564155 | 16.488 | 138.358625 | 0 | 0 | 0 | 2.264443 | 1.428575 | 8.212 | 0.09 | 10.37 | 8.2046092 | 1.138675 | 135.305 | 148.305 | 130.11 | 140.11
23 | 211.309 | 0.7365157 | 209.7526761 | 37.39733 | 2.272264 |  | 2.094277 | 0 | 8.053 | 0 | 16.43 | 0.1779872 | 0 | 0 | 133.967 | 133.967 | 1.58 |  | 131.8503214 | 1.428343 | 92.31 | 92.31 | 0.78 | 562 | 1147 | 370/7 | 75.89 | 79 | 4 |  | 0 |  | 61.05 | 661.3585 | 16.58 | 4.11 | 23.78 | 0.2 | 1,25/1,55 | 8.39 | 9.28 | 7.87 | 118.9 | 1.3 |  |  | 0 | 92.31 | 91.22496 | 3.7219 | 3.6924 | 0.8930693 | 7.4143 | 0.841 | 2147.94 | 108.0645 | 2485.484 | 1 | 2485.484 | 143.365 |  | 43.49 |  |  | 8.024 | 16.43 | 0.75 |  | 0.68 |  |  | 2.31 |  | 37.21 |  | 37.15 |  |  | 29.63 | 43.48 | 133.967 |  |  |  | 1.58 |  |  |  | 142.2897625 | 0 | 43.194268 | 0 | 0 | 7.8386456 | 16.43 | 131.8503214 | 0 | 0 | 0 | 2.196801 | 1.372874 | 8.053 | 1.44 | 9.46 | 7.9370368 | 0.9893842 | 130.365 | 143.365 | 123.967 | 133.967
24 | 220.408 | 2.226377 | 215.5008877 | 37.88836 | 2.265092 |  | 2.090623 | 0 | 8.193 | 0 | 16.599 | 0.1744692 | 0 | 0 | 140.316 | 140.316 | 1.19 | 19.76 | 138.6462396 | 1.457287 | 95.14 | 95.14 | 0.57 | 557 | 1149 | 379/7 | 75.93 | 83 | 4 |  | 0 |  | 66.25 | 696.3422 | 14.67 | 4.15 | 24.54 | 0.2 | 1,23/1,54 | 7.99 | 9.37 | 7.51 | 122.7 | 1.13 |  |  | 0 | 95.14 | 95.86603 | 3.854164 | 3.8056 | 0.8847521 | 7.659764 | 0.842 | 2243.08 | 108.0645 | 2593.548 | 1 | 2593.548 | 149.934 |  | 45.665 |  |  | 8.21 | 16.599 | 2.72 |  | 1.47 |  |  | 1.92 |  | 37.39 |  | 38.11 |  |  | 34.29 | 43.56 | 140.316 |  |  |  | 1.19 |  |  |  | 145.8557952 | 0 | 44.9937245 | 0 | 0 | 8.052368 | 16.599 | 138.6462396 | 0 | 0 | 0 | 2.123316 | 1.345289 | 8.193 | 1.07 | 18.64 | 8.1053349 | 1.989773 | 136.934 | 149.934 | 130.316 | 140.316
25 | 204.203 | 0.9623644 | 202.237823 | 37.6516 | 2.265209 |  | 2.094745 | 0 | 7.762 | 0 | 15.219 | 0.1704637 | 0 | 0 | 130.575 | 130.575 | 1.61 |  | 128.4727425 | 1.438987 | 89.28 | 89.28 | 0.77 | 563 | 1144 | 378/7 | 75.83 | 77 | 4 |  | 0 |  | 58.4 | 654.1219 | 14.93 | 6.4 | 23.69 | 0.2 | 1,23/1,52 | 8.71 | 9.14 | 7.54 | 118.45 | 0.92 |  |  | 0 | 89.28 | 89.04935 | 3.411054 | 3.5712 | 0.8890977 | 6.982254 | 0.844 | 2332.36 | 108.0645 | 2701.613 | 1 | 2701.613 | 138.937 |  | 42.429 |  |  | 7.618 | 15.219 | 1.02 |  | 1.06 |  |  | 1.29 |  | 37.37 |  | 37.55 |  |  | 31.15 | 43.76 | 130.575 |  |  |  | 1.61 |  |  |  | 137.5198426 | 0 | 41.9792526 | 0 | 0 | 7.5197278 | 15.219 | 128.4727425 | 0 | 0 | 0 | 2.301081 | 1.447244 | 7.762 | 1.25 | 13.71 | 7.664975 | 1.385821 | 125.937 | 138.937 | 120.575 | 130.575
26 | 230.487 | 2.747455 | 224.154474 | 37.65486 | 2.284028 |  | 2.106832 | 0 | 8.602 | 0 | 17.39 | 0.1771958 | 0 | 0 | 146.46 | 146.46 | 1.95 |  | 143.60403 | 1.463257 | 98.14 | 98.14 | 0.51 | 537 | 1144 | 391/7 | 75.85 | 87 | 4 |  | 0 |  | 59.4 | 605.2578 | 15.66 | 4.44 | 25.11 | 0.2 | 1,23/1,52 | 8.72 | 9.06 | 7.01 | 125.55 | 2.14 |  |  | 0 | 98.14 | 98.52028 | 3.225587 | 3.9256 | 0.8819281 | 7.151187 | 0.846 | 2430.5 | 108.0645 | 2809.677 | 1 | 2809.677 | 156.523 |  | 47.869 |  |  | 8.705 | 17.39 | 3.23 |  | 2.24 |  |  | 2.35 |  | 37.24 |  | 37.4 |  |  | 34.02 | 43.91 | 146.46 |  |  |  | 1.95 |  |  |  | 151.4673071 | 0 | 46.7967344 | 0 | 0 | 8.5004325 | 17.39 | 143.60403 | 0 | 0 | 0 | 2.209123 | 1.417913 | 8.602 | 0.87 | 12.22 | 8.5271626 | 1.373789 | 143.523 | 156.523 | 136.46 | 146.46
27 | 230.703 | 1.334284 | 227.6247669 | 37.88302 | 2.398575 |  | 2.213559 | 0 | 8.812 | 0 | 17.558 | 0.1850158 | 0 | 0 | 146.579 | 146.579 | 1.72 | 6.83 | 144.0578412 | 1.517996 | 94.9 | 94.9 | 0.7 | 547 | 1152 | 390/7 | 76.42 | 87 | 4 |  | 0 |  | 59.1 | 622.7608 | 14.51 | 5.5 | 24.81 | 0.2 | 1,26/1,54 | 8.99 | 8.84 | 7.8 | 124.05 | 1.16 |  |  | 0 | 94.9 | 99.65 | 3.570972 | 3.796 | 0.8410255 | 7.366972 | 0.845 | 2525.4 | 108.0645 | 2917.742 | 1 | 2917.742 | 156.645 |  | 47.797 |  |  | 8.703 | 17.558 | 1.53 |  | 1.08 |  |  | 1.9 |  | 37.4 |  | 38.28 |  |  | 32.54 | 43.76 | 146.579 |  |  |  | 1.72 |  |  |  | 154.2483315 | 0 | 47.2807924 | 0 | 0 | 8.537643 | 17.558 | 144.0578412 | 0 | 0 | 0 | 2.224139 | 1.396844 | 8.812 | 3.28 | 10.24 | 8.5229664 | 1.142046 | 143.645 | 156.645 | 136.579 | 146.579
28 | 230.517 | 0.3733335 | 229.6564028 | 37.61226 | 2.450452 | 12.59 | 2.264932 | 0 | 8.631 | 0 | 17.387 | 0.1855207 | 0 | 0 | 145.778 | 145.778 | 1.73 | 0.71 | 143.2560406 | 1.528554 | 93.72 | 70.27 | 0.78 | 578 | 1152 | 388/7 | 76.35 | 87 | 4 |  | 0 |  | 62.55 | 667.4136 | 13.25 | 6.09 | 24.57 | 0.2 | 1,26/1,55 | 8.73 | 9.09 | 8.27 | 122.85 | 1.53 |  |  | 0 | 93.72 | 100.803 | 4.007164 | 3.7488 | 0.828387 | 7.755964 | 0.845 | 2619.12 | 108.0645 | 3025.806 | 1 | 3025.806 | 156.547 |  | 47.902 |  |  | 8.681 | 17.387 | 0.39 |  | 0.31 |  |  | 1.17 |  | 37.17 |  | 37.41 |  |  | 33.93 | 43.99 | 145.778 |  |  |  | 1.73 |  |  |  | 155.9364667 | 0 | 47.7535038 | 0 | 0 | 8.5794323 | 17.387 | 143.2560406 | 0 | 0 | 0 | 2.420273 | 1.496901 | 8.631 | 0.18 | 18.04 | 8.6154642 | 2.035664 | 143.547 | 156.547 | 135.778 | 145.778
29 | 200.451 | 0.7044934 | 199.038836 | 37.79164 | 1.99278 |  | 1.842399 | 0 | 7.606 | 0 | 15.02 | 0.1503805 | 0 | 0 | 126.355 | 126.355 | 1.63 |  | 124.2954135 | 1.244447 | 39.4 | 63.62 | 1.03 | 612 | 1147 | 374/7 | 74.83 | 75 | 5 |  | 0 |  | 65.8 | 658.7905 | 17.21 | 7.56 | 26.43 | 0.2 | 1,27/1,57 | 9.08 | 8.95 | 7.82 | 132.15 | 1.72 |  |  | 0 | 99.88 | 89.27617 | 3.985997 | 3.9952 | 0.9936209 | 7.981197 | 0.849 | 2719 | 108.0645 | 3133.871 | 1 | 3133.871 | 159.584 |  | 18.471 |  |  | 7.376 | 15.02 | 0.76 |  | 0.56 |  |  | 1.3 |  | 37.45 |  | 37.4 |  |  | 33.99 | 43.77 | 126.355 |  |  |  | 1.63 |  |  |  | 158.3711616 | 0 | 18.3675624 | 0 | 0 | 7.280112 | 15.02 | 124.2954135 | 0 | 0 | 0 | 2.109912 | 1.315655 | 7.606 | 0.43 | 15.03 | 7.5732942 | 1.521136 | 146.584 | 159.584 | 116.355 | 126.355
30 | 227.64 | 0.7301052 | 225.9779886 | 37.76618 | 2.784695 |  | 2.409242 | 0 | 8.501 | 0 | 30.468 | 0.3754529 | 0 | 0 | 143.932 | 143.932 | 1.67 | 20.93 | 141.5283356 | 1.744034 | 46.3 | 81.15 | 0.59 | 619 | 1154 | 388/7 | 75.31 | 86 | 4 |  | 0 |  | 51.8 | 638.3241 | 16.11 | 5.57 | 21.68 | 0.2 | 1,25/1,51 | 8.76 | 7.88 | 9.4 | 108.4 |  |  |  | 0 | 81.15 | 100.8185 | 3.771915 | 3.246 | 0.7160972 | 7.017915 | 0.845 | 2800.15 | 108.0645 | 3241.935 | 1 | 3241.935 | 22.605 | 56.112 |  | 16.094 | 107.697 | 10.758 | 14.374 | 0.79 | 0.79 |  |  | 0.79 | 1.76 |  | 37.49 | 37.49 |  | 41.62 | 37.49 | 28.11 | 44.26 | 143.932 |  |  |  | 1.67 |  |  |  | 22.4264205 | 55.6687152 | 0 | 16.094 | 106.8461937 | 10.5686592 | 14.374 | 141.5283356 | 0 | 0 | 0 | 2.530422 | 1.58118 | 8.501 | 0.33 | 16.78 | 8.4729467 | 1.887877 | 9.896 | 22.605 | 133.932 | 143.932
31 | 224.497 | 0.5574515 | 223.245538 | 34.908 | 3.443022 | 1.74 | 1.970798 | 0 | 8.164 | 0 | 95.459 | 1.472224 | 0 | 0 | 128.667 | 128.667 | 1.79 | 1.59 | 126.3638607 | 1.948857 | 64.84 | 64.84 | 0.41 | 613 | 1152 | 382/7 | 75.76 | 83 | 4 |  | 0 |  | 78.15 | 1205.275 | 16.71 | 5.77 | 52.09 | 0.4245314 | 1,23/1,49 | 8.61 | 8.09 | 7.96 | 122.7 |  |  |  | 0 | 64.84 | 91.31539 | 4.818883 | 2.5936 | 0.6303406 | 7.412483 | 0.838 | 2864.99 | 108.0645 | 3350 | 1 | 3350 | 17 |  |  | 95.459 | 91.316 | 20.722 | [5 empty] | 0.49 | 3.88 |  |  |  |  | 41.8 | 35.52 | 29.1 |  | 128.667 |  |  |  | 1.79 |  |  |  | 17 | 0 | 0 | 95.459 | 90.8685516 | 19.9179864 | 0 | 126.3638607 | 0 | 0 | 0 | 2.340545 | 1.418775 | 8.164 | 0.06 | 14.06 | 8.1591016 | 1.514216 |  | 17 | 129.68 | 128.667
е | 6937.069003 |  | 6890.3 |  |  | 29.09 |  | 0 | 260.226 | 0 | 666.768 |  | 0 | 0 | 4348.754002 | 4348.754 | 0 | 257.06 | 4283.16 |  | 2455.64 | 2471.11 | [6 empty] | 125 | 5.1 |  | 0 | 1970.9 |  | 467.55 | 154.8 | 779.47 | [5 empty] | 3759.6 | 39.66 | 0 | 0 |  | 2864.99 | 3025.31 | 119.0859 | 114.5996 |  | 233.6855 |  |  | 0 |  | 31 |  | 4388.372 | 56.112001 | 1320.898 | 111.553001 | 199.013001 | 305.906 | 555.215 | [14 empty] | 3539.679 | 809.075 | 1e-06 | 1e-06 |  |  |  |  | 4355.939 | 55.6687162 | 1313.795 | 111.553001 | 197.7147463 | 300.4157835 | 555.215 | 3485.997 | 797.1634015 | 9.9999999e-07 | 9.9999999e-07 | 2.275171 | 1.436391 | 260.226 | 0.4037764 | 12.31044 | 256.4943 | 41.59163
ср. | 223.7764 | 0.6741851 | 222.2678 | 37.65196 | 2.405 | 0.9383871 | 2.17227 | 0 | 8.394387 | 0 | 21.50865 | 0.2327296 | 0 | 0 | 140.2824 | 140.2824 | 1.50833 | 8.292258 |  | 1.495 | 79.21419 | 79.71323 | 0.6635798 | 561.6129 | 1147.968 |  | 75.91809 | 84.12903 | 4.032258 | 0.1645161 | 1.780111 | #DIV/0! | 63.57742 | 687.9256 | 15.08226 | 4.993548 | 25.14419 | 0.2073279 |  | 8.442258 | 8.344839 | 7.770645 | 121.2774 | 1.279355 | #DIV/0! | #DIV/0! | #DIV/0! | 92.41903 | 97.59066 |  |  | 0.8383834 | 7.538244 | [13 empty] | 0.7390776 | 0.79 | 0.5377746 | 8.964349e-15 | 0.6523467 | 1.79474 | 3.96333e-08 | 37.18755 | 37.49 | 37.84679 | 41.77403 | 36.58608 | 31.68405 | 43.71746 |  |  |  |  | 1.516577 | 1.472249 | 1e-06 | 1e-06 | 4411.607 |  | 2478.693 |  |  |  |  | 4283.16
пл. |  |  |  | 38 | 2.22 |  | 1.9314 |  | 4.3226 |  |  | 0.2886 | 20.53235 |  |  |  |  | 12.859735 |  | 1.32 | 3350 | 3350 |  |  | 1190 |  | 76 | [6 empty] | 685 | [8 empty] | 3350 | 23.5 |  |  |  | 108.06 |  |  |  | 0.9 | [36 empty] | 6890.3
± |  |  |  |  | 0.1849998 | 0.9383871 |  | 0 | [8 empty] | 1.50833 |  |  | 0.1750001 |  |  |  |  | -42.03226 | [17 empty] | 409.6
[42 empty] | ССП | 108.0645 |  |  | тн | [6 empty] | Дней | 31
[31 empty] | Удельный расход мелочь ФМн ср. | [5 empty] | 0.2073279 |  | т | [50 empty] | 5923.117 |  | 666.768
[37 empty] | План: |  |  |  |  | Суток работы | 30
|  | Средний вес выпуска : | [8 empty] | 30.0768 | т | [29 empty] | Среднесуточное пр-во | 111.6667 |  |  |  | 0 |  | Отставание (-) опережение (+)
[49 empty] | -485.01 |  |  |  | Тн
[49 empty] | -14.47791 |  |  |  | %
Мелочь ФМн с н. м.
[49 empty] | план |  |  |  | 779.47
[49 empty] | факт |  |  |  | 779.47
[49 empty] | Отклонение |  |  |  | 0
Диспетчер АО "СЧПЗ" | [10 empty] | Кленина М.В.
,

## август 20 (факт)
Сведения по учету производства ферромарганца в АО "СЧПЗ" — ДП-1
[43 empty] | на | 31 |  |  | августа | августа |  |  |  |  | 2020г
Дата | Расход Mn шихты | [5 empty] | Расх.добавок, флюсов | [8 empty] | Расход кокса |  |  |  |  | Производство FeMn78, т | Производство FeMn с Si<1, т | Сод. Si в сплаве % | Температура колош. газа, °С | Температура гор. дутья °С | Расх. гор. дутья, м3/мин / фурмы,шт | Средн. содерж Mn в сплаве, % | Количество подач, шт | Кол. выпусков, шт | Количество пыли |  | Количество шлака |  |  | Перевал, т | Зеленый шлак, т. | Мелочь Фмн | Удельн.расход мелочи, т | Осн-ть | Сод Al2O3 в шлаке,% | Сод MgO в шлаке,% | Сод. MnO в шлаке, % | Производство фактическое, т | [5 empty] | Теоретический выход FeMn, т | Потери Mn со шлаком расчетно, т |  | Факт. коэф-т извлеч. Mn из расплава | Потери Mn со шлаком расчетно т | Среднее значение коэф-т извлечение Mn из расплава | [5 empty] | Проплавлено руды (влаж.), т | [6 empty] | Влажность руды , % | [6 empty] | Сод. Mn в руде, % | [6 empty] | Сожжено кокса(сух) т |  |  |  | Влажность кокса, %
| Проплавлено шихты (влаж.), т | Влажность шихты , % | Сухой руды, т | Сод. Mn в марг. шихте, % | Удельн расход марг. шихты, т | Отсев руды, т | Удельн расход руды, т | Известняк, т | Шлак тяжелый, т | Fe содер. материалов, т | Агломерат, т | Удельн.расход агломерата, т | Известняк, т | Кварцит,т | Сожжено кокса (сухого, заданный), т | Сожжено кокса (влаж.), т | Влажность кокса, % | Выход кокс. мелочи т | Сухого кокса (заданный), т | Удельн. расход сухого кокса, т | [81 empty] | Тяжелый шлак
[30 empty] | Всего, т | на т FeMn, кг | верх- него | Всего, т | на т FeMn, кг | [8 empty] | Разлито жидкого |  |  | с отвала | % с отвала | Всего годного |  | химические | физические | [48 empty] | ПО ДЦ
[44 empty] | из шлака | c перевала | [5 empty] | 4% |  |  |  | FeMn НИ | План | План по нараст. |  |  | Кудумани | Маматван | Новорос. | Агломерат 7% 14пр | Казахстан(10-100) | Каражал | Агломерат 18% 16пр | Кудумани | Маматван | Новорос. |  | Казахстан(10-100) | Каражал |  | Кудумани | Маматван | Новорос. | Агломерат 7% 14пр | Казахстан(10-100) | Каражал | Агломерат 18% 16пр | Кемерово | Губаха+25 | Н.Тагил | Алтай | Кемерово | Губаха+25 | Н.Тагил | Алтай | Кудумани | Маматван | Новороссйская | Агломерат 7%, 14пр | Казахстан (10-100) | Каражал | Агломерат 18%, 16пр | Кемерово | Губаха +25 | Н. Тагил | Алтай | Удельный расход шихты ДП №1 и №3 | Удельный расход кокса ДП №1 и №3 | Кол-во, т | W | Mn |  | ИТОГО
1 | 222.863 | 0.3249905 | 222.1387 | 38.10051 | 2.219168 |  | 1.075721 | 0 | 9.129 | 0 | 114.459 | 1.143447 | 0 | 0 | 142.305003 | 142.305 | 1.55 | 12.34 | 140.0992725 | 1.399593 | 100.1 | 100.1 | 0.54 | 633 | 1152 | 385/7 | 75.9 | 89 | 4 |  | 0 |  | 72.5 | 724.2757 | 13.86 | 5.42 | 21.97 | 0.1799345 | 1,26/1,48 | 9 | 6.89 | 8.07 | 122.1 | 5.39 |  |  | 0 | 100.1 | 99.41203 | 4.532271 | 4.004 | 0.8976784 | 8.536271 | 0.898 | 100.1 | 107.7419 | 107.7419 | 1 | 107.7419 | 86.101 | 1e-06 | 1e-06 | 105.335 | 1e-06 | 22.303 | 9.124 | 0.52 | 1e-06 | 1e-06 | 1e-06 | 1e-06 | 1.24 | 1e-06 | 35.36 | 1e-06 | 1e-06 | 41.91 | 1e-06 | 28.32 | 43.89 | 142.305 | 1e-06 | 1e-06 | 1e-06 | 1.55 | 1e-06 | 1e-06 | 1e-06 | 85.6532748 | 9.9999999e-07 | 9.9999999e-07 | 105.335 | 9.9999999e-07 | 22.0264428 | 9.124 | 140.0992725 | 9.9999999e-07 | 9.9999999e-07 | 9.9999999e-07 | 2.041836 | 1.284731 | 9.129 | 0.06 | 17.17 | 9.1235226 | 2.063912
2 | 182.325 | 0.5601004 | 181.3037969 | 39.42761 | 1.942402 |  | 0.6923698 | 0 | 7.291 | 0 | 116.678 | 1.250032 | 0 | 0 | 117.528 | 117.528 | 1.59 | 3 | 115.6593048 | 1.239118 | 20.72 | 44.28 | 0.96 | 617 | 1155 | 367/7 | 74.42 | 73 | 4 |  | 0 |  | 57.35 | 614.4204 | 14 | 6.74 | 23.66 | 0.1934587 | 1,32/1,53 | 10.15 | 6.67 | 6.22 | 122.3 | 1.44 |  |  | 0 | 93.34 | 85.33136 | 2.763301 | 3.7336 | 0.97174 | 6.496901 | 0.932 | 193.44 | 107.7419 | 215.4839 | 1 | 215.4839 | 45.496 |  |  | 91.251 |  | 20.151 | 25.427 | 1 |  |  |  |  | 2.81 |  | 35.89 |  |  | 41.63 |  | 32 | 43.74 | 117.528 |  |  |  | 1.59 |  |  |  | 45.04104 | 0 | 0 | 91.251 | 0 | 19.5847569 | 25.427 | 115.6593048 | 0 | 0 | 0 | 2.124007 | 1.339466 | 7.291 | 0.11 | 15.08 | 7.2829799 | 1.475777
3 | 200.002 | 0.422637 | 199.1567176 | 38.98189 | 2.098374 |  | 0.7501287 | 0 | 7.991 | 0 | 127.962 | 1.348246 | 0 | 0 | 128.565 | 128.565 | 1.64 | 4 | 126.456534 | 1.332384 | 24.63 | 49.8 | 0.89 | 656 | 1153 | 388/7 | 74.73 | 80 | 4 | 2 | 21.0726 |  | 71.35 | 751.7648 | 17.22 | 5.57 | 31.23 | 0.2409722 | 1,29,1,51 | 9.31 | 7.08 | 6.33 | 129.6 | 2.11 |  |  | 0 | 94.91 | 92.43869 | 3.498662 | 3.7964 | 0.9135853 | 7.295062 | 0.926 | 288.35 | 107.7419 | 323.2258 | 1 | 323.2258 | 48.026 |  |  | 99.985 |  | 24.014 | 27.977 | 0.52 |  |  |  |  | 2.48 |  | 36.34 |  |  | 41.63 |  | 27.51 | 43.9 | 128.565 |  |  |  | 1.64 |  |  |  | 47.7762648 | 0 | 0 | 99.985 | 0 | 23.4184528 | 27.977 | 126.456534 | 0 | 0 | 0 | 2.108171 | 1.327775 | 7.991 | 0.13 | 16.34 | 7.9806117 | 1.744991
4 | 120.307 | 0.4791146 | 119.7305916 | 39.37583 | 1.769854 |  | 0.6324847 | 0 | 4.824 | 0 | 76.943 | 1.137369 | 0 | 0 | 87.698 | 87.698 | 1.31 | 2.29 | 86.5491562 | 1.279367 |  | 47.01 | 0.53 | 638 | 1099 | 392/7 | 73.39 | 51 | 3 | 2.65 | 39.17221 |  | 45 | 665.1885 | 11.4 | 3.35 | 13.04 | 0.1572031 | 1,26/1,45 | 9.55 | 6.27 | 7.89 | 82.95 | 1.09 |  |  | 0 | 67.65 | 56.93937 | 2.750387 | 2.706 | 1.053101 | 5.456387 | 0.947 | 356 | 107.7419 | 430.9677 | 1 | 430.9677 | 27.205 |  |  | 60.145 |  | 16.159 | 16.798 | 0.42 |  |  |  |  | 2.86 |  | 36.24 |  |  | 41.61 |  | 31.73 | 43.81 | 87.698 |  |  |  | 1.31 |  |  |  | 27.090739 | 0 | 0 | 60.145 | 0 | 15.6968526 | 16.798 | 86.5491562 | 0 | 0 | 0 | 1.97405 | 1.280182 | 4.824 | 1.39 | 13.25 | 4.7569464 | 0.8588301
5 | 212.636 | 0.512906 | 211.5453772 | 39.02803 | 2.375313 |  | 0.8737972 | 0 | 8.888 | 0 | 133.725 | 1.501516 | 0 | 0 | 138.036 | 138.036 | 1.47 | 2 | 136.0068708 | 1.527138 |  |  | 1.57 | 664 | 1154 | 396/7 | 74.13 | 85 | 4 | 3.35 | 37.61509 |  | 64.55 | 724.7923 | 12.6 | 4.46 | 24.03 | 0.2056483 | 1,26/1,45 | 9.81 | 6.28 | 6.61 | 116.85 | 0.7 |  |  | 0 | 89.06 | 98.87676 | 3.305233 | 3.5624 | 0.7996437 | 6.867633 | 0.914 | 445.06 | 107.7419 | 538.7097 | 1 | 538.7097 | 47.961 |  |  | 103.946 |  | 30.95 | 29.779 | 0.48 |  |  |  |  | 2.78 |  | 35.08 |  |  | 41.66 |  | 31.59 | 43.93 | 138.036 |  |  |  | 1.47 |  |  |  | 47.7307872 | 0 | 0 | 103.946 | 0 | 30.08959 | 29.779 | 136.0068708 | 0 | 0 | 0 | 2.212521 | 1.387177 | 8.888 | 0.33 | 13.78 | 8.8586696 | 1.646735
6 | 200.13 | 0.5645812 | 199.0001036 | 38.93572 | 2.051971 |  | 0.8384007 | 0 | 7.962 | 0 | 117.692 | 1.21357 | 0 | 0 | 129.236 | 129.236 | 1.46 | 2 | 127.3491544 | 1.313149 |  | 71.81 | 0.52 | 680 | 1140 | 392/7 | 73.61 | 80 | 4 | 3.05 | 31.44978 |  | 73.05 | 753.2481 | 12.41 | 5.5 | 22.43 | 0.1809601 | 1,21/1,40 | 8.76 | 6.1 | 8.64 | 123.95 | 0.96 |  |  | 0 | 96.98 | 93.08329 | 4.889206 | 3.8792 | 0.9213348 | 8.768406 | 0.915 | 542.04 | 107.7419 | 646.4516 | 1 | 646.4516 | 50.432 |  |  | 90.833 |  | 32.006 | 26.859 | 0.73 |  |  |  |  | 2.38 |  | 36.52 |  |  | 41.75 |  | 30.69 | 43.78 | 129.236 |  |  |  | 1.46 |  |  |  | 50.0638464 | 0 | 0 | 90.833 | 0 | 31.2442572 | 26.859 | 127.3491544 | 0 | 0 | 0 | 2.13517 | 1.334882 | 7.962 | 0.17 | 11.03 | 7.9484646 | 1.191028
7 | 221.209 | 0.6169575 | 219.8442344 | 39.0093 | 2.434868 |  | 1.103059 | 0 | 8.997 | 0 | 120.249 | 1.331809 | 0 | 0 | 140.332 | 140.332 | 1.47 | 11.95 | 138.2691196 | 1.531389 | 23.66 | 47.74 | 1.13 | 688 | 1142 | 398/7 | 74.05 | 87 | 4 | 4.05 | 44.85547 |  | 73.3 | 811.8286 | 12.93 | 5.66 | 29.5 | 0.2375201 | 1,18/1,30 | 9.32 | 6.14 | 8.62 | 124.2 | 1.25 |  |  | 0 | 90.29 | 102.8036 | 4.894582 | 3.6116 | 0.7796172 | 8.506182 | 0.893 | 632.33 | 107.7419 | 754.1935 | 1 | 754.1935 | 62.587 |  |  | 95.674 |  | 38.373 | 24.575 | 0.47 |  |  |  |  | 2.79 |  | 35.96 |  |  | 41.79 |  | 33.86 | 43.99 | 140.332 |  |  |  | 1.47 |  |  |  | 62.2928411 | 0 | 0 | 95.674 | 0 | 37.3023933 | 24.575 | 138.2691196 | 0 | 0 | 0 | 2.269111 | 1.398443 | 8.997 | 0.35 | 14.03 | 8.9655105 | 1.698665
8 | 182.513 | 0.5504774 | 181.5083072 | 38.91371 | 1.987607 |  | 0.9418233 | 0 | 7.41 | 0 | 95.501 | 1.045784 | 0 | 0 | 114.95 | 114.95 | 1.56 | 17.47 | 113.15678 | 1.239124 | 46.84 | 23.41 | 1.55 | 654 | 1146 | 383/7 | 74.4 | 73 | 4 | 3.25 | 35.58914 |  | 69 | 755.5848 | 12.98 | 4.65 | 24.42 | 0.2053827 | 1,24/1,44 | 9.61 | 6.28 | 7.31 | 118.9 | 1.49 |  |  | 0 | 91.32 | 84.12924 | 3.907246 | 3.6528 | 0.9619216 | 7.560046 | 0.901 | 723.65 | 107.7419 | 861.9355 | 1 | 861.9355 | 57.79 |  |  | 80.267 |  | 29.222 | 15.234 | 0.53 |  |  |  |  | 2.39 |  | 36.75 |  |  | 41.74 |  | 32.83 | 43.9 | 114.95 |  |  |  | 1.56 |  |  |  | 57.483713 | 0 | 0 | 80.267 | 0 | 28.5235942 | 15.234 | 113.15678 | 0 | 0 | 0 | 2.15622 | 1.318434 | 7.41 | 0.39 | 12.61 | 7.381101 | 1.251017
9 | 205.219 | 0.8933182 | 203.3857413 | 38.5153 | 2.243638 |  | 1.065425 | 0 | 8.351 | 0 | 106.805 | 1.178213 | 0 | 0 | 128.805 | 128.805 | 1.84 | 2 | 126.434988 | 1.39476 | 90.65 | 40.1 | 0.92 | 603 | 1149 | 393/7 | 76.47 | 82 | 4 | 2 | 22.06288 |  | 81.1 | 894.6498 | 10.47 | 7.52 | 25.18 | 0.205719 | 1,19/1,4 | 8.37 | 6.5 | 8.34 | 122.4 | 0.95 |  |  | 0 | 90.65 | 90.14049 | 5.239517 | 3.626 | 0.8849222 | 8.865517 | 0.899 | 814.3 | 107.7419 | 969.6774 | 1 | 969.6774 | 65.631 |  |  | 90.156 |  | 32.783 | 16.649 | 1.06 |  |  |  |  | 3.47 |  | 35.77 |  |  | 41.68 |  | 32.67 | 43.71 | 128.805 |  |  |  | 1.84 |  |  |  | 64.9353114 | 0 | 0 | 90.156 | 0 | 31.6454299 | 16.649 | 126.434988 | 0 | 0 | 0 | 2.218238 | 1.362108 | 8.351 | 0.34 | 6.54 | 8.3226066 | 0.7117804
10 | 217.632 | 1.800712 | 213.7130753 | 39.41432 | 2.190132 |  | 1.027076 | 0 | 8.676 | 0 | 113.491 | 1.163056 | 0 | 0.243 | 122.22 | 122.22 | 2.02 | 2.261 | 119.751156 | 1.22721 | 97.58 | 97.58 | 0.49 | 570 | 1153 | 388/7 | 76.77 | 87 | 4 | 2.2 | 22.5456 |  | 79.1 | 810.6169 | 10.86 | 6.38 | 25.13 | 0.1986561 | 1,18/1,38 | 8.27 | 6.48 | 9.04 | 126.5 | 2.59 |  |  | 0 | 97.58 | 96.85009 | 5.539228 | 3.9032 | 0.8893387 | 9.442428 | 0.898 | 911.88 | 107.7419 | 1077.419 | 1 | 1077.419 | 70.224 |  |  | 95.56 |  | 33.917 | 17.931 | 2.05 |  |  |  |  | 7.31 |  | 35.94 |  |  | 41.76 |  | 37.49 | 44.16 | 122.22 |  |  |  | 2.02 |  |  |  | 68.784408 | 0 | 0 | 95.56 | 0 | 31.4376673 | 17.931 | 119.751156 | 0 | 0 | 0 | 2.235126 | 1.334306 | 8.676 | 2.14 | 9.61 | 8.4903336 | 1.062812
11 | 227.357 | 0.9423661 | 225.2144648 | 39.38472 | 2.571528 |  | 1.117566 | 0 | 9.017 | 0 | 127.338 | 1.453962 | 0 | 2.787 | 148.834 | 148.834 | 2.48 | 7.278 | 145.1429168 | 1.657261 | 87.58 | 69.58 | 0.51 | 539 | 1158 | 387/7 | 76.12 | 91 | 4 | 1.35 | 15.41448 |  | 63.25 | 722.1968 | 13.75 | 5.13 | 29.67 | 0.245511 | 1,26/1,46 | 9.07 | 6.44 | 7.16 | 120.85 | 1.53 |  |  | 0 | 87.58 | 102.8033 | 3.508148 | 3.5032 | 0.7515878 | 7.011348 | 0.883 | 999.46 | 107.7419 | 1185.161 | 1 | 1185.161 | 81.767 |  |  | 100.023 |  | 18.252 | 27.315 | 1.56 |  |  |  |  | 4.75 |  | 35.74 |  |  | 41.6 |  | 36.95 | 43.81 | 148.834 |  |  |  | 2.48 |  |  |  | 80.4914348 | 0 | 0 | 100.023 | 0 | 17.38503 | 27.315 | 145.1429168 | 0 | 0 | 0 | 2.280779 | 1.432501 | 9.017 | 0.55 | 9.13 | 8.9674065 | 1.07557
12 | 207.643 | 0.9660844 | 205.6369934 | 39.42991 | 2.237373 |  | 0.9737351 | 0 | 8.476 | 0 | 116.141 | 1.263638 | 0 | 3.255 | 138.205 | 138.205 | 3.44 | 21.45 | 133.450748 | 1.451972 | 91.91 | 45.85 | 0.8 | 557 | 1151 | 374/7 | 76.29 | 84 | 4 | 1.15 | 12.51224 |  | 67.25 | 731.694 | 22.09 | 8.44 | 29.46 | 0.2303362 | 1,28/1,49 | 8.3 | 6.93 | 7 | 127.9 | 1.91 |  |  | 0 | 91.91 | 94.00395 | 3.646655 | 3.6764 | 0.8647754 | 7.323055 | 0.881 | 1091.37 | 107.7419 | 1292.903 | 1 | 1292.903 | 74.885 |  |  | 91.271 |  | 16.617 | 24.87 | 1.84 |  |  |  |  | 3.78 |  | 36.21 |  |  | 41.44 |  | 36.06 | 44 | 138.205 |  |  |  | 3.44 |  |  |  | 73.507116 | 0 | 0 | 91.271 | 0 | 15.9888774 | 24.87 | 133.450748 | 0 | 0 | 0 | 2.145601 | 1.419437 | 8.476 | 0.46 | 11.03 | 8.4370104 | 1.219822
13 | 187.237 | 0.5887686 | 186.1346074 | 39.14408 | 2.003817 |  | 0.8759996 | 0 | 7.513 | 0 | 104.763 | 1.127818 | 0 | 2.978 | 122.651 | 122.651 | 3.1 | 2.129 | 118.848819 | 1.279458 | 92.89 | 45.14 | 1.42 | 615 | 1160 | 371.7 | 76.25 | 75 | 4 | 2.9 | 31.21972 |  | 64.25 | 691.6783 | 10.6 | 4.56 | 24.93 | 0.2053542 | 1,34/1,54 | 8.95 | 6.34 | 5.65 | 121.4 | 0.98 |  |  | 0 | 92.89 | 84.08171 | 2.812069 | 3.7156 | 0.9721105 | 6.527669 | 0.888 | 1184.26 | 107.7419 | 1400.645 | 1 | 1400.645 | 67.464 |  |  | 82.334 |  | 15.01 | 22.429 | 1.04 |  |  |  |  | 2.67 |  | 35.53 |  |  | 41.37 |  | 36.46 | 43.64 | 122.651 |  |  |  | 3.1 |  |  |  | 66.7623744 | 0 | 0 | 82.334 | 0 | 14.609233 | 22.429 | 118.848819 | 0 | 0 | 0 | 1.950508 | 1.23366 | 7.513 | 0.58 | 6.76 | 7.4694246 | 0.6622073
14 | 202.508 | 0.56626 | 201.3612781 | 39.71044 | 2.132838 |  | 0.9319381 | 0 | 8.211 | 0 | 113.377 | 1.2009 | 0 | 3.624 | 131.107 | 131.107 | 2.8 | 11.041 | 127.436004 | 1.349815 | 94.41 | 48.71 | 0.99 | 587 | 1157 | 374/7 | 76.13 | 81 | 4 | 5.25 | 55.60852 |  | 72.2 | 764.7495 | 12.46 | 6.26 | 23.96 | 0.1947176 | 1,29/1,49 | 8.9 | 6.82 | 6.39 | 123.05 | 1.58 |  |  | 0 | 94.41 | 92.63749 | 3.5739 | 3.7764 | 0.8988623 | 7.3503 | 0.889 | 1278.67 | 107.7419 | 1508.387 | 1 | 1508.387 | 72.917 |  |  | 89.048 |  | 16.214 | 24.329 | 0.91 |  |  |  |  | 2.98 |  | 36.52 |  |  | 41.67 |  | 37.01 | 43.9 | 131.107 |  |  |  | 2.8 |  |  |  | 72.2534553 | 0 | 0 | 89.048 | 0 | 15.7308228 | 24.329 | 127.436004 | 0 | 0 | 0 | 2.230709 | 1.408026 | 8.211 | 0.44 | 8.79 | 8.1748716 | 0.9438739
15 | 197.504 | 0.6969497 | 196.1274965 | 39.19083 | 2.231765 |  | 0.9734695 | 0 | 8.394 | 0 | 110.579 | 1.258295 | 0 | 3.51 | 128.382 | 128.382 | 3.22 |  | 124.2480996 | 1.413838 | 87.88 | 87.88 | 0.25 | 627 | 1162 | 383/7 | 76.03 | 79 | 4 | 5.65 | 64.29222 |  | 76.2 | 867.0915 | 14.07 | 6.01 | 33.02 | 0.263738 | 1,24/1,45 | 7.81 | 6.74 | 7.45 | 125.2 | 1.71 |  |  | 0 | 87.88 | 90.47156 | 4.397599 | 3.5152 | 0.8692648 | 7.912799 | 0.887 | 1366.55 | 107.7419 | 1616.129 | 1 | 1616.129 | 71.095 |  |  | 86.907 |  | 15.83 | 23.672 | 1.07 |  |  |  |  | 3.89 |  | 35.24 |  |  | 41.58 |  | 37.09 | 43.69 | 128.382 |  |  |  | 3.22 |  |  |  | 70.3342835 | 0 | 0 | 86.907 | 0 | 15.214213 | 23.672 | 124.2480996 | 0 | 0 | 0 | 2.097776 | 1.318935 | 8.394 | 1.41 | 20.34 | 8.2756446 | 2.21395
16 | 194.764 | 0.7090024 | 193.3831186 | 39.35771 | 2.145126 |  | 0.933978 | 0 | 7.88 | 0 | 109.185 | 1.211148 | 0 | 3.517 | 126.471 | 126.471 | 3.7 |  | 121.791573 | 1.350988 | 90.15 | 25.47 | 1.14 | 569 | 1163 | 368/7 | 76.35 | 78 | 4 | 4.15 | 46.03439 |  | 73.8 | 818.6356 | 12.06 | 4.94 | 25.08 | 0.2115563 | 1,26/1,46 | 8.28 | 6.36 | 6.97 | 118.55 | 1.62 |  |  | 0 | 90.15 | 88.94529 | 3.98468 | 3.606 | 0.9043289 | 7.59068 | 0.888 | 1456.7 | 107.7419 | 1723.871 | 1 | 1723.871 | 69.977 |  |  | 85.796 |  | 15.602 | 23.389 | 1.3 |  |  |  |  | 3.02 |  | 35.5 |  |  | 41.62 |  | 37.8 | 43.64 | 126.471 |  |  |  | 3.7 |  |  |  | 69.067299 | 0 | 0 | 85.796 | 0 | 15.1308196 | 23.389 | 121.791573 | 0 | 0 | 0 | 2.175051 | 1.371485 | 7.88 | 0.92 | 18.76 | 7.807504 | 1.918386
17 | 202.362 | 0.6998903 | 200.945688 | 39.67138 | 2.141821 |  | 0.9337848 | 0 | 8.049 | 0 | 113.338 | 1.208037 | 0 | 3.693 | 131.387 | 131.387 | 3.42 | 11.071 | 126.8935646 | 1.352521 | 93.82 | 93.82 | 0.72 | 553 | 1157 | 381/7 | 76.23 | 81 | 4 | 2.4 | 25.5809 |  | 69.45 | 740.2473 | 12.87 | 5.15 | 24.06 | 0.1970516 | 1,27/1,47 | 8.03 | 6.65 | 7.3 | 122.1 | 0.93 |  |  | 0 | 93.82 | 93.17352 | 3.927349 | 3.7528 | 0.8971506 | 7.680149 | 0.889 | 1550.52 | 107.7419 | 1831.613 | 1 | 1831.613 | 72.836 |  |  | 89.037 |  | 16.188 | 24.301 | 1.38 |  |  |  |  | 2.54 |  | 36.23 |  |  | 41.69 |  | 37.99 | 43.71 | 131.387 |  |  |  | 3.42 |  |  |  | 71.8308632 | 0 | 0 | 89.037 | 0 | 15.7768248 | 24.301 | 126.8935646 | 0 | 0 | 0 | 2.206388 | 1.398121 | 8.049 | 1.46 | 18.06 | 7.9314846 | 1.879085
18 | 192.518 | 0.6949884 | 191.1800222 | 39.13452 | 2.026285 |  | 0.8854692 | 0 | 7.856 | 0 | 107.636 | 1.140816 | 0 | 3.411 | 125.216 | 125.216 | 3.68 | 2.29 | 120.6080512 | 1.278305 | 94.35 | 49.09 | 0.82 | 555 | 1153 | 369/7 | 76.45 | 77 | 4 | 4.05 | 42.92528 |  | 68.95 | 730.7896 | 12.44 | 4.96 | 24.22 | 0.1981186 | 1,26/1,47 | 7.99 | 6.9 | 8.01 | 122.25 | 1.28 |  |  | 0 | 94.35 | 86.56904 | 4.278299 | 3.774 | 0.9640885 | 8.052299 | 0.893 | 1644.87 | 107.7419 | 1939.355 | 1 | 1939.355 | 69.306 |  |  | 84.539 |  | 15.576 | 23.097 | 1.09 |  |  |  |  | 3.74 |  | 35.1 |  |  | 41.7 |  | 35.71 | 44.16 | 125.216 |  |  |  | 3.68 |  |  |  | 68.5505646 | 0 | 0 | 84.539 | 0 | 14.9934576 | 23.097 | 120.6080512 | 0 | 0 | 0 | 2.095235 | 1.330246 | 7.856 | 1.7 | 11.22 | 7.722448 | 1.133366
19 | 200.405 | 0.650581 | 199.1012031 | 39.41392 | 2.314861 |  | 1.01478 | 0 | 8.182 | 0 | 111.82 | 1.300081 | 0 | 3.905 | 130.041 | 130.041 | 3.16 | 16.72 | 125.9317044 | 1.464152 | 86.01 | 86.01 | 0.57 | 540 | 1156 | 367/7 | 75.97 | 80 | 4 | 4.4 | 51.15684 |  | 70.3 | 817.3468 | 11.6 | 4.76 | 29.68 | 0.249307 | 1,30/1,51 | 8.13 | 6.78 | 6.9 | 119.05 | 1.4 |  |  | 0 | 86.01 | 91.20745 | 3.757585 | 3.4404 | 0.8326597 | 7.197985 | 0.89 | 1730.88 | 107.7419 | 2047.097 | 1 | 2047.097 | 76.183 |  |  | 87.982 |  | 12.402 | 23.838 | 1.07 |  |  |  |  | 3.94 |  | 35.81 |  |  | 41.56 |  | 37.82 | 43.84 | 130.041 |  |  |  | 3.16 |  |  |  | 75.3678419 | 0 | 0 | 87.982 | 0 | 11.9133612 | 23.838 | 125.9317044 | 0 | 0 | 0 | 2.322654 | 1.476166 | 8.182 | 0.54 | 9.62 | 8.1378172 | 1.030483
20 | 194.859 | 0.748613 | 193.4002601 | 39.82599 | 1.952749 |  | 0.8515576 | 0 | 7.671 | 0 | 109.062 | 1.101191 | 0 | 4.179 | 127.618 | 127.618 | 3.83 | 13.69 | 122.7302306 | 1.239199 | 99.04 | 99.04 | 0.45 | 595 | 1157 | 373/7 | 75.83 | 78 | 4 | 7.55 | 76.23183 |  | 73.75 | 744.6486 | 12.21 | 4.84 | 25.51 | 0.1988309 | 1,30/1,53 | 7.85 | 7.4 | 6.27 | 128.3 | 1.09 |  |  | 0 | 99.04 | 89.59842 | 3.582069 | 3.9616 | 0.9750527 | 7.543669 | 0.894 | 1829.92 | 107.7419 | 2154.839 | 1 | 2154.839 | 83.425 |  |  | 85.706 |  | 2.372 | 23.356 | 1.63 |  |  |  |  | 4.17 |  | 36.94 |  |  | 41.66 |  | 36.62 | 43.73 | 127.618 |  |  |  | 3.83 |  |  |  | 82.0651725 | 0 | 0 | 85.706 | 0 | 2.2730876 | 23.356 | 122.7302306 | 0 | 0 | 0 | 1.981023 | 1.259833 | 7.671 | 1.22 | 9.25 | 7.5774138 | 0.9243186
21 | 212.512 | 0.7134535 | 210.9958258 | 39.14866 | 2.191481 |  | 0.9563235 | 0 | 8.753 | 0 | 118.921 | 1.235158 | 0 | 4.73 | 139.155 | 139.155 | 3.45 | 5.03 | 134.3541525 | 1.395452 | 96.28 | 72.32 | 0.78 | 551 | 1160 | 385/7 | 76.23 | 85 | 4 | 4.35 | 45.18072 |  | 70 | 727.0461 | 10.94 | 5.83 | 23.74 | 0.189996 | 1,29/1,50 | 8.07 | 7.17 | 6.79 | 124.95 | 0.9 |  |  | 0 | 96.28 | 95.5524 | 3.681901 | 3.8512 | 0.8885282 | 7.533101 | 0.894 | 1926.2 | 107.7419 | 2262.581 | 1 | 2262.581 | 93.591 |  |  | 93.51 |  |  | 25.411 | 1.62 | [6 empty] | 35.48 |  |  | 41.6 |  |  | 43.64 | 139.155 |  |  |  | 3.45 |  |  |  | 92.0748258 | 0 | 0 | 93.51 | 0 | 0 | 25.411 | 134.3541525 | 0 | 0 | 0 | 2.204775 | 1.400675 | 8.753 | 1.22 | 8.42 | 8.6462134 | 0.9550192
22 | 205.05 | 1.066439 | 202.8632664 | 39.82152 | 2.067923 |  | 0.8978111 | 0 | 8.102 | 0 | 114.788 | 1.170112 | 0 | 4.513 | 134.896 | 134.896 | 3.35 | 6.22 | 130.376984 | 1.329021 | 98.1 | 48.87 | 0.74 | 600 | 1165 | 385/7 | 76.65 | 82 | 4 | 2.55 | 25.99388 |  | 70.6 | 719.6738 | 10.55 | 6.67 | 24.1 | 0.1887975 | 1,29/1,51 | 7.78 | 7.26 | 6.55 | 127.65 | 1.22 |  |  | 0 | 98.1 | 92.97945 | 3.582204 | 3.924 | 0.9308077 | 7.506204 | 0.895 | 2024.3 | 107.7419 | 2370.323 | 1 | 2370.323 | 84.856 |  |  | 90.197 |  | 5.406 | 24.591 | 2.34 |  |  |  |  | 3.72 |  | 36.97 |  |  | 41.6 |  | 36.81 | 43.8 | 134.896 |  |  |  | 3.35 |  |  |  | 82.8703696 | 0 | 0 | 90.197 | 0 | 5.2048968 | 24.591 | 130.376984 | 0 | 0 | 0 | 2.125087 | 1.364372 | 8.102 | 1.34 | 9.32 | 7.9934332 | 0.9719347
23 | 205.096 | 1.022327 | 202.9992484 | 39.94482 | 2.197437 |  | 0.9552094 | 0 | 8.595 | 0 | 114.757 | 1.242228 | 0 | 5.257 | 135.127 | 135.127 | 3.41 | 19.1 | 130.5191693 | 1.412851 | 92.38 | 92.38 | 0.54 | 608 | 1160 | 384/7 | 76.34 | 82 | 4 | 5.2 | 56.28924 |  | 66.8 | 723.1002 | 11.17 | 6.83 | 31.11 | 0.2416311 | 1,32/1,53 | 8.15 | 7 | 6.34 | 128.75 | 1.57 |  |  | 0 | 92.38 | 93.71964 | 3.280727 | 3.6952 | 0.8697116 | 6.975927 | 0.894 | 2116.68 | 107.7419 | 2478.065 | 1 | 2478.065 | 82.119 |  |  | 90.169 |  | 8.22 | 24.588 | 2.24 |  |  |  |  | 3.13 |  | 37.24 |  |  | 41.39 |  | 40.15 | 43.61 | 135.127 |  |  |  | 3.41 |  |  |  | 80.2795344 | 0 | 0 | 90.169 | 0 | 7.962714 | 24.588 | 130.5191693 | 0 | 0 | 0 | 2.122872 | 1.364449 | 8.595 | 0.27 | 8.82 | 8.5717935 | 0.9903487
24 | 172.334 | 0.7432135 | 171.0531905 | 39.74377 | 1.887171 |  | 0.7776058 | 0 | 6.976 | 0 | 100.571 | 1.109565 | 0 | 5.659 | 124.903 | 124.903 | 2.93 | 12.56 | 121.2433421 | 1.337636 | 90.64 | 68.08 | 0.74 | 637 | 1157 | 374/7 | 75.75 | 72 | 4 | 8.05 | 88.81289 |  | 58.3 | 643.2039 | 13.28 | 4.79 | 23.75 | 0.2017842 | 1,35/1,54 | 8.67 | 6.65 | 5.48 | 117.7 | 1.48 |  |  | 0 | 90.64 | 79.31167 | 2.474876 | 3.6256 | 1.009956 | 6.100476 | 0.899 | 2207.32 | 107.7419 | 2585.806 | 1 | 2585.806 | 60.967 |  |  | 79.883 |  | 10.796 | 20.688 | 1.69 |  |  |  |  | 2.32 |  | 36.58 |  |  | 41.5 |  | 36.67 | 43.89 | 124.903 |  |  |  | 2.93 |  |  |  | 59.9366577 | 0 | 0 | 79.883 | 0 | 10.5455328 | 20.688 | 121.2433421 | 0 | 0 | 0 | 2.011251 | 1.365424 | 6.976 | 0.32 | 10.49 | 6.9536768 | 0.962958
25 | 52.44 | 0.8323984 | 52.0034903 | 39.92061 | 1.19879 |  | 0.4727637 | 0 | 2.204 | 0 | 31.495 | 0.7260258 | 0 | 1.985 | 42.319 | 42.319 | 2.38 | 23 | 41.3118078 | 0.9523238 | 21.25 | 21.25 | 0.93 | 627 | 1169 | 389/7 | 74.86 | 23 | 2 | 1.8 | 41.49378 |  | 26.8 | 617.7962 | 6.11 | 6.91 |  | 0 | 1,23/1,44 | 7.77 | 6.78 | 8.27 | 49.2 | 1.09 |  |  | 0 | 43.38 | 24.53468 | 1.716899 | 1.7352 | 1.564263 | 3.452099 | 0.906 | 2250.7 | 107.7419 | 2693.548 | 1 | 2693.548 |  | 16.809 |  | 25.197 |  | 4.136 | 6.298 |  | 2.09 |  |  |  | 2.06 |  |  | 37.54 |  | 41.37 |  | 35.3 | 43.51 | 42.319 |  |  |  | 2.37 |  |  |  | 0 | 16.4576919 | 0 | 25.197 | 0 | 4.0507984 | 6.298 | 41.3160397 | 0 | 0 | 0 | 1.33254 | 1.000958 | 2.204 | 1.7 | 11.22 | 2.166532 | 0.3247193
26 | 137.532 | 0.5752715 | 136.7408176 | 40.17287 | 3.156529 |  | 1.1885 | 0 | 5.146 | 0 | 85.255 | 1.968029 | 0 | 0 | 93.555 | 93.555 | 3.01 |  | 90.7389945 | 2.094621 | 31.79 | 13.49 | 1.21 | 616 | 978 | 373/8 | 75.27 | 55 | 3 | 3.5 | 80.79409 |  | 39.15 | 903.7396 | 9.82 | 13.49 | 17.78 | 0.2576812 | 1,19/1,39 | 7.77 | 6.66 | 8.89 | 69 | 5.59 |  |  | 0 | 43.32 | 64.30222 | 2.696112 | 1.7328 | 0.59358 | 4.428912 | 0.897 | 2294.02 | 107.7419 | 2801.29 | 1 | 2801.29 |  | 38.565 |  | 60.502 |  | 13.712 | 24.753 |  | 1.44 |  |  |  | 1.72 |  |  | 37.39 |  | 41.53 |  | 35.5 | 43.78 | 93.555 |  |  |  | 3.01 |  |  |  | 0 | 38.009664 | 0 | 60.502 | 0 | 13.4761536 | 24.753 | 90.7389945 | 0 | 0 | 0 | 5.774238 | 3.848084 | 5.146 | 0.25 | 8.65 | 5.133135 | 0.5898979
27 | 224.957 | 1.205446 | 222.2452648 | 39.69714 | 2.151663 |  | 0.8016968 | 0 | 9.132 | 0 | 139.438 | 1.349966 | 0 | 0 | 154.157 | 154.157 | 3.04 | 3.25 | 149.4706272 | 1.447097 | 103.29 | 57.31 | 0.93 | 633 | 1114 | 442/9 | 76.1 | 90 | 4 | 7.4 | 71.64295 |  | 76.9 | 744.5058 | 13.94 | 4.88 | 29.98 | 0.2197947 | 1,30/1,50 | 8.96 | 6.52 | 7.85 | 136.4 | 1.75 |  |  | 0 | 103.29 | 103.6538 | 4.676278 | 4.1316 | 0.8909457 | 8.807878 | 0.897 | 2397.31 | 107.7419 | 2909.032 | 1 | 2909.032 |  | 63.104 |  | 98.958 |  | 22.415 | 40.48 |  | 3.53 |  |  |  | 2.16 |  |  | 36.27 |  | 41.53 |  | 33.79 | 43.83 | 154.157 |  |  |  | 3.04 |  |  |  | 0 | 60.8764288 | 0 | 98.958 | 0 | 21.930836 | 40.48 | 149.4706272 | 0 | 0 | 0 | 2.427096 | 1.606626 | 9.132 | 0.15 | 20.4 | 9.118302 | 2.444328 | 222.2452648
28 | 227.879 | 0.63012 | 226.4430888 | 39.42732 | 1.934089 |  | 0.8541859 | 0 | 9.011 | 0 | 126.435 | 1.079903 | 0 | 0 | 155.736 | 155.736 | 2.89 | 15.8 | 151.2352296 | 1.291726 | 117.08 | 117.08 | 0.5 | 671 | 1147 | 460/9 | 75.19 | 91 | 4 | 6.25 | 53.3823 |  | 64.75 | 553.0407 | 13.99 | 6.33 | 29.51 | 0.1954305 | 1,33/1,52 | 9.62 | 5.99 | 6.16 | 151 | 1.92 |  |  | 0 | 117.08 | 105.7862 | 3.089761 | 4.6832 | 0.9860216 | 7.772961 | 0.901 | 2514.39 | 107.7419 | 3016.774 | 1 | 3016.774 |  | 77.997 |  | 90.295 |  | 23.447 | 36.14 |  | 1.36 |  |  |  | 1.6 |  |  | 36.23 |  | 41.42 |  | 35.85 | 43.67 | 155.736 |  |  |  | 2.89 |  |  |  | 0 | 76.9362408 | 0 | 90.295 | 0 | 23.071848 | 36.14 | 151.2352296 | 0 | 0 | 0 | 2.058475 | 1.348374 | 9.011 | 0.21 | 17.78 | 8.9920769 | 2.126335 | 226.4430888
29 | 243.567 | 1.093659 | 240.9032076 | 37.2381 | 1.857102 | 12.99 | 1.476628 | 0 | 9.767 | 0 | 49.355 | 0.3804733 | 0 | 0 | 165.326 | 165.326 | 2.92 |  | 160.4984808 | 1.237269 | 63.76 | 63.76 | 1.18 | 630 | 1151 | 468/9 | 75.2 | 97 | 4 | 5 | 38.54456 |  | 70.15 | 540.7801 | 15.27 | 5.52 | 24.49 | 0.1550982 | 1,37/1,59 | 9.93 | 6.86 | 5.17 | 157.9 | 1.83 |  |  | 0 | 129.72 | 105.423 | 2.809458 | 5.1888 | 1.087413 | 7.998258 | 0.908 | 2644.11 | 107.7419 | 3124.516 | 1 | 3124.516 |  | 164.552 |  | 39.442 |  | 29.66 | 9.913 |  | 1.17 |  |  |  | 2.49 |  |  | 35.97 |  | 43.52 |  | 33.73 | 43.79 | 165.326 |  |  |  | 2.92 |  |  |  | 0 | 162.6267416 | 0 | 39.442 | 0 | 28.921466 | 9.913 | 160.4984808 | 0 | 0 | 0 | 1.99583 | 1.301482 | 9.767 | 0.59 | 9.92 | 9.7093747 | 1.280811 | 240.9032076
30 | 260.074 | 0.8777021 | 257.791325 | 37.25905 | 2.319936 | 19.85 | 1.851785 | 0 | 10.497 | 0 | 52.021 | 0.4681515 | 0 | 0 | 173.548 | 173.548 | 3.1 | 7.48 | 168.168012 | 1.513391 | 111.12 | 29.24 | 1.25 | 613 | 1168 | 465/9 | 75.74 | 104 | 4 | 4.9 | 44.09647 |  | 71.75 | 645.6983 |  | 5.75 | 37.58 | 0.243315 | 1,28/1,50 | 9.73 | 7.13 | 8.55 | 154.45 |  |  |  | 0 | 111.12 | 112.248 | 4.752174 | 4.4448 | 0.8762286 | 9.196974 | 0.907 | 2755.23 | 107.7419 | 3232.258 | 1 | 3232.258 |  | 169.49 |  | 41.619 |  | 38.563 | 10.402 |  | 0.96 |  |  |  | 1.7 |  |  | 36.06 |  | 42.13 |  | 35.47 | 43.94 | 173.548 |  |  |  | 3.1 |  |  |  | 0 | 167.862896 | 0 | 41.619 | 0 | 37.907429 | 10.402 | 168.168012 | 0 | 0 | 0 | 2.189733 | 1.404267 | 10.497 | 0.51 | 11.15 | 10.4434653 | 1.537426 | 257.791325
31 | 257.301 | 1.071809 | 254.5432254 | 37.43716 | 2.167986 |  | 1.729778 | 0 | 10.077 | 0 | 51.45 | 0.438208 | 0 | 0.696 | 170.097 | 170.097 | 3.09 |  | 164.8410027 | 1.403978 | 117.41 | 117.41 | 0.75 | 617 | 1166 | 481/9 | 76 | 103 | 4 | 4.8 | 40.88238 |  | 80.85 | 688.6126 |  | 6.7 | 36.64 | 0.2279316 | 1,24/1,46 | 9.3 | 7.06 | 7.39 | 160.75 |  |  |  | 0 | 117.41 | 111.0958 | 4.628378 | 4.6964 | 0.9363844 | 9.324778 | 0.908 | 2872.64 | 107.7419 | 3340 | 1 | 3340 |  | 176.556 |  | 41.233 |  | 29.295 | 10.217 |  | 1.26 |  |  |  | 1.82 |  |  | 36.29 |  | 43.24 |  | 34.32 | 42.78 | 170.097 |  |  |  | 3.09 |  |  |  | 0 | 174.3313944 | 0 | 41.233 | 0 | 28.761831 | 10.217 | 164.8410027 | 0 | 0 | 0 | 2.399552 | 1.524335 | 10.077 | 0.17 | 12.34 | 10.0598691 | 1.633405 | 254.5432254
е | 6170.735 |  | 6122.394 |  |  | 32.84 |  | 0 | 249.028 | 0 | 3231.23 |  | 0 | 57.942 | 4048.406003 | 4048.406 | 0 | 237.42 | 3939.57185 |  | 2265.32 | 1873.61 | [6 empty] | 120 | 115.2 |  | 0 | 2081.75 |  | 367.95 | 184 | 788.86 | [5 empty] | 3796.15 | 49.35 | 0 | 0 |  | 2872.64 | 2802.104 | 116.1768 | 114.9056 |  | 231.0824 |  |  | 0 |  | 31 |  | 1622.841 | 707.073001 | 1e-06 | 2546.8 | 1e-06 | 609.591 | 684.43 | [14 empty] | 4048.406 | 1e-06 | 1e-06 | 1e-06 |  |  |  |  | 1602.244 | 697.1010585 | 9.9999999e-07 | 2546.8 | 9.9999999e-07 | 591.8186696 | 684.43 | 3939.576 | 9.9999999e-07 | 9.9999999e-07 | 9.9999999e-07 | 2.159011 | 1.373514 | 249.028 | 0.6538848 | 12.37566 | 246.2447 | 40.30273
ср. | 199.056 | 0.7833954 | 197.4966 | 39.07318 | 2.131278 | 1.059355 | 1.006448 | 0 | 8.033161 | 0 | 104.2332 | 1.124829 | 0 | 1.869097 | 130.5937 | 130.5937 | 2.688321 | 7.65871 |  | 1.371412 | 73.07484 | 60.43903 | 0.8451733 | 611.0645 | 1146.839 |  | 75.61378 | 79.83871 | 3.870968 | 3.716129 | 40.10248 | #DIV/0! | 67.15323 | 724.6818 | 11.86935 | 5.935484 | 25.4471 | 0.2078053 |  | 8.74871 | 6.681613 | 7.213226 | 122.4565 | 1.591935 | #DIV/0! | #DIV/0! | #DIV/0! | 92.66581 | 90.39044 |  |  | 0.9079923 | 7.454269 | [13 empty] | 1.269193 | 1.410313 | 1e-06 | 4.135975e-08 | 1e-06 | 2.915452 | 1.33308e-08 | 36.0414 | 36.2417 | 1e-06 | 41.6812 | 1e-06 | 34.22838 | 43.79736 |  |  |  |  | 2.688217 | 1e-06 | 1e-06 | 1e-06 | 2299.345 |  | 3823.049 |  |  |  |  | 3939.576
пл. |  |  |  | 38.3 | 2.22 |  | 0.7548 |  | 8.61936 |  |  | 1.4652 | [5 empty] | 12.82 |  | 1.32 | 3340 | 3340 |  |  | 1190 |  | 76 | [6 empty] | 680 | [8 empty] | 3340 | 23.4 |  |  |  | 107.74 |  |  |  | 0.9 | [36 empty] | 6122.394
± |  |  |  |  | -0.08872224 | 1.059355 |  | 0 | [8 empty] | 2.688321 |  |  | 0.05141161 |  |  |  |  | -43.16129 | [17 empty] | 456.15
[42 empty] | ССП | 107.7419 |  |  | тн | [6 empty] | Дней | 31
[31 empty] | Удельный расход мелочь ФМн ср. | [5 empty] | 0.2078053 |  | т
[37 empty] | План: |  |  |  |  | Суток работы | 30
|  | Средний вес выпуска : | [8 empty] | 31.63458 | т | [29 empty] | Среднесуточное пр-во | 111.3333 |  |  |  | 0 |  | Отставание (-) опережение (+)
[49 empty] | -467.36 |  |  |  | Тн
[49 empty] | -13.99281 |  |  |  | %
Мелочь ФМн с н. м.
[49 empty] | план |  |  |  | 788.86
[49 empty] | факт |  |  |  | 788.86
[49 empty] | Отклонение |  |  |  | 0
Диспетчер АО "СЧПЗ" | [10 empty] | Тренина С.А.
,

## август 20
Сведения по учету производства ферромарганца в АО "СЧПЗ" — ДП-1
[43 empty] | на | 31 |  |  | августа | августа |  |  |  |  | 2020г
Дата | Расход Mn шихты | [5 empty] | Расх.добавок, флюсов | [8 empty] | Расход кокса |  |  |  |  | Производство FeMn78, т | Производство FeMn с Si<1, т | Сод. Si в сплаве % | Температура колош. газа, °С | Температура гор. дутья °С | Расх. гор. дутья, м3/мин / фурмы,шт | Средн. содерж Mn в сплаве, % | Количество подач, шт | Кол. выпусков, шт | Количество пыли |  | Количество шлака |  |  | Перевал, т | Зеленый шлак, т. | Мелочь Фмн | Удельн.расход мелочи, т | Осн-ть | Сод Al2O3 в шлаке,% | Сод MgO в шлаке,% | Сод. MnO в шлаке, % | Производство фактическое, т | [5 empty] | Теоретический выход FeMn, т | Потери Mn со шлаком расчетно, т |  | Факт. коэф-т извлеч. Mn из расплава | Потери Mn со шлаком расчетно т | Среднее значение коэф-т извлечение Mn из расплава | [5 empty] | Проплавлено руды (влаж.), т | [6 empty] | Влажность руды , % | [6 empty] | Сод. Mn в руде, % | [6 empty] | Сожжено кокса(сух) т |  |  |  | Влажность кокса, %
| Проплавлено шихты (влаж.), т | Влажность шихты , % | Сухой руды, т | Сод. Mn в марг. шихте, % | Удельн расход марг. шихты, т | Отсев руды, т | Удельн расход руды, т | Известняк, т | Шлак тяжелый, т | Fe содер. материалов, т | Агломерат, т | Удельн.расход агломерата, т | Известняк, т | Кварцит,т | Сожжено кокса (сухого, заданный), т | Сожжено кокса (влаж.), т | Влажность кокса, % | Выход кокс. мелочи т | Сухого кокса (заданный), т | Удельн. расход сухого кокса, т | [81 empty] | Тяжелый шлак
[30 empty] | Всего, т | на т FeMn, кг | верх- него | Всего, т | на т FeMn, кг | [8 empty] | Разлито жидкого |  |  | с отвала | % с отвала | Всего годного |  | химические | физические | [48 empty] | ПО ДЦ
[44 empty] | из шлака | c перевала | [5 empty] | 4% |  |  |  | FeMn НИ | План | План по нараст. |  |  | Кудумани | Маматван | Новорос. | Агломерат 7% 14пр | Казахстан(10-100) | Каражал | Агломерат 18% 16пр | Кудумани | Маматван | Новорос. |  | Казахстан(10-100) | Каражал |  | Кудумани | Маматван | Новорос. | Агломерат 7% 14пр | Казахстан(10-100) | Каражал | Агломерат 18% 16пр | Кемерово | Губаха+25 | Н.Тагил | Алтай | Кемерово | Губаха+25 | Н.Тагил | Алтай | Кудумани | Маматван | Новороссйская | Агломерат 7%, 14пр | Казахстан (10-100) | Каражал | Агломерат 18%, 16пр | Кемерово | Губаха +25 | Н. Тагил | Алтай | Удельный расход шихты ДП №1 и №3 | Удельный расход кокса ДП №1 и №3 | Кол-во, т | W | Mn |  | ИТОГО
1 | 222.863 | 0.3249905 | 222.1387 | 38.10051 | 2.274846 |  | 1.102711 | 0 | 9.129 | 0 | 114.459 | 1.172135 | 0 | 0 | 142.305003 | 142.305 | 1.55 | 12.34 | 140.0992725 | 1.434708 | 97.65 | 97.65 | 0.54 | 633 | 1152 | 385/7 | 75.9 | 89 | 4 |  | 0 |  | 72.5 | 742.4475 | 13.86 | 5.42 | 24.42 | 0.2 | 1,26/1,48 | 9 | 6.89 | 8.07 | 122.1 | 5.39 |  |  | 0 | 97.65 | 99.41203 | 4.532271 | 3.906 | 0.8757073 | 8.438271 | 0.876 | 97.65 | 107.7419 | 107.7419 | 1 | 107.7419 | 86.101 | 1e-06 | 1e-06 | 105.335 | 1e-06 | 22.303 | 9.124 | 0.52 | 1e-06 | 1e-06 | 1e-06 | 1e-06 | 1.24 | 1e-06 | 35.36 | 1e-06 | 1e-06 | 41.91 | 1e-06 | 28.32 | 43.89 | 142.305 | 1e-06 | 1e-06 | 1e-06 | 1.55 | 1e-06 | 1e-06 | 1e-06 | 85.6532748 | 9.9999999e-07 | 9.9999999e-07 | 105.335 | 9.9999999e-07 | 22.0264428 | 9.124 | 140.0992725 | 9.9999999e-07 | 9.9999999e-07 | 9.9999999e-07 | 2.058443 | 1.29518 | 9.129 | 0.06 | 17.17 | 9.1235226 | 2.063912
2 | 182.325 | 0.5601004 | 181.3037969 | 39.42761 | 1.959194 |  | 0.6983553 | 0 | 7.291 | 0 | 116.678 | 1.260839 | 0 | 0 | 117.528 | 117.528 | 1.59 | 3 | 115.6593048 | 1.24983 | 20.72 | 44.28 | 0.96 | 617 | 1155 | 367/7 | 74.42 | 73 | 4 |  | 0 |  | 57.35 | 619.732 | 14 | 6.74 | 24.46 | 0.2 | 1,32/1,53 | 10.15 | 6.67 | 6.22 | 122.3 | 1.44 |  |  | 0 | 92.54 | 85.33136 | 2.763301 | 3.7016 | 0.9634114 | 6.464901 | 0.916 | 190.19 | 107.7419 | 215.4839 | 1 | 215.4839 | 45.496 |  |  | 91.251 |  | 20.151 | 25.427 | 1 |  |  |  |  | 2.81 |  | 35.89 |  |  | 41.63 |  | 32 | 43.74 | 117.528 |  |  |  | 1.59 |  |  |  | 45.04104 | 0 | 0 | 91.251 | 0 | 19.5847569 | 25.427 | 115.6593048 | 0 | 0 | 0 | 2.130236 | 1.343394 | 7.291 | 0.11 | 15.08 | 7.2829799 | 1.475777
3 | 200.002 | 0.422637 | 199.1567176 | 38.98189 | 1.987195 |  | 0.7103843 | 0 | 7.991 | 0 | 127.962 | 1.276811 | 0 | 0 | 128.565 | 128.565 | 1.64 | 4 | 126.456534 | 1.261789 | 24.63 | 49.8 | 0.89 | 656 | 1153 | 388/7 | 74.73 | 80 | 4 | 2 | 19.9561 |  | 71.35 | 711.9337 | 17.22 | 5.57 | 25.92 | 0.2 | 1,29,1,51 | 9.31 | 7.08 | 6.33 | 129.6 | 2.11 |  |  | 0 | 100.22 | 92.43869 | 3.498662 | 4.0088 | 0.9646984 | 7.507462 | 0.932 | 290.41 | 107.7419 | 323.2258 | 1 | 323.2258 | 48.026 |  |  | 99.985 |  | 24.014 | 27.977 | 0.52 |  |  |  |  | 2.48 |  | 36.34 |  |  | 41.63 |  | 27.51 | 43.9 | 128.565 |  |  |  | 1.64 |  |  |  | 47.7762648 | 0 | 0 | 99.985 | 0 | 23.4184528 | 27.977 | 126.456534 | 0 | 0 | 0 | 2.069706 | 1.303549 | 7.991 | 0.13 | 16.34 | 7.9806117 | 1.744991
4 | 120.307 | 0.4791146 | 119.7305916 | 39.37583 | 1.867872 |  | 0.6675131 | 0 | 4.824 | 0 | 76.943 | 1.200359 | 0 | 0 | 87.698 | 87.698 | 1.31 | 2.29 | 86.5491562 | 1.350221 |  | 47.01 | 0.53 | 638 | 1099 | 392/7 | 73.39 | 51 | 3 | 2.65 | 41.34165 |  | 45 | 702.0281 | 11.4 | 3.35 | 16.59 | 0.2 | 1,26/1,45 | 9.55 | 6.27 | 7.89 | 82.95 | 1.09 |  |  | 0 | 64.1 | 56.93937 | 2.750387 | 2.564 | 0.997838 | 5.314387 | 0.943 | 354.51 | 107.7419 | 430.9677 | 1 | 430.9677 | 27.205 |  |  | 60.145 |  | 16.159 | 16.798 | 0.42 |  |  |  |  | 2.86 |  | 36.24 |  |  | 41.61 |  | 31.73 | 43.81 | 87.698 |  |  |  | 1.31 |  |  |  | 27.090739 | 0 | 0 | 60.145 | 0 | 15.6968526 | 16.798 | 86.5491562 | 0 | 0 | 0 | 2.002152 | 1.298407 | 4.824 | 1.39 | 13.25 | 4.7569464 | 0.8588301
5 | 212.636 | 0.512906 | 211.5453772 | 39.02803 | 2.35784 |  | 0.8673693 | 0 | 8.888 | 0 | 133.725 | 1.49047 | 0 | 0 | 138.036 | 138.036 | 1.47 | 2 | 136.0068708 | 1.515904 |  |  | 1.57 | 664 | 1154 | 396/7 | 74.13 | 85 | 4 | 3.35 | 37.33839 |  | 64.55 | 719.4605 | 12.6 | 4.46 | 23.37 | 0.2 | 1,26/1,45 | 9.81 | 6.28 | 6.61 | 116.85 | 0.7 |  |  | 0 | 89.72 | 98.87676 | 3.305233 | 3.5888 | 0.8055696 | 6.894033 | 0.91 | 444.23 | 107.7419 | 538.7097 | 1 | 538.7097 | 47.961 |  |  | 103.946 |  | 30.95 | 29.779 | 0.48 |  |  |  |  | 2.78 |  | 35.08 |  |  | 41.66 |  | 31.59 | 43.93 | 138.036 |  |  |  | 1.47 |  |  |  | 47.7307872 | 0 | 0 | 103.946 | 0 | 30.08959 | 29.779 | 136.0068708 | 0 | 0 | 0 | 2.207327 | 1.383921 | 8.888 | 0.33 | 13.78 | 8.8586696 | 1.646735
6 | 200.13 | 0.5645812 | 199.0001036 | 38.93572 | 2.103151 |  | 0.859312 | 0 | 7.962 | 0 | 117.692 | 1.243839 | 0 | 0 | 129.236 | 129.236 | 1.46 | 2 | 127.3491544 | 1.345901 |  | 71.81 | 0.52 | 680 | 1140 | 392/7 | 73.61 | 80 | 4 | 3.05 | 32.2342 |  | 73.05 | 772.0355 | 12.41 | 5.5 | 24.79 | 0.2 | 1,21/1,40 | 8.76 | 6.1 | 8.64 | 123.95 | 0.96 |  |  | 0 | 94.62 | 93.08329 | 4.889206 | 3.7848 | 0.8989142 | 8.674006 | 0.91 | 538.85 | 107.7419 | 646.4516 | 1 | 646.4516 | 50.432 |  |  | 90.833 |  | 32.006 | 26.859 | 0.73 |  |  |  |  | 2.38 |  | 36.52 |  |  | 41.75 |  | 30.69 | 43.78 | 129.236 |  |  |  | 1.46 |  |  |  | 50.0638464 | 0 | 0 | 90.833 | 0 | 31.2442572 | 26.859 | 127.3491544 | 0 | 0 | 0 | 2.153566 | 1.346383 | 7.962 | 0.17 | 11.03 | 7.9484646 | 1.191028
7 | 221.209 | 0.6169575 | 219.8442344 | 39.0093 | 2.315368 |  | 1.048923 | 0 | 8.997 | 0 | 120.249 | 1.266445 | 0 | 0 | 140.332 | 140.332 | 1.47 | 11.95 | 138.2691196 | 1.456231 | 23.66 | 47.74 | 1.13 | 688 | 1142 | 398/7 | 74.05 | 87 | 4 | 4.05 | 42.65403 |  | 73.3 | 771.9853 | 12.93 | 5.66 | 24.84 | 0.2 | 1,18/1,30 | 9.32 | 6.14 | 8.62 | 124.2 | 1.25 |  |  | 0 | 94.95 | 102.8036 | 4.894582 | 3.798 | 0.8198544 | 8.692582 | 0.895 | 633.8 | 107.7419 | 754.1935 | 1 | 754.1935 | 62.587 |  |  | 95.674 |  | 38.373 | 24.575 | 0.47 |  |  |  |  | 2.79 |  | 35.96 |  |  | 41.79 |  | 33.86 | 43.99 | 140.332 |  |  |  | 1.47 |  |  |  | 62.2928411 | 0 | 0 | 95.674 | 0 | 37.3023933 | 24.575 | 138.2691196 | 0 | 0 | 0 | 2.230859 | 1.374869 | 8.997 | 0.35 | 14.03 | 8.9655105 | 1.698665
8 | 182.513 | 0.5504774 | 181.5083072 | 38.91371 | 1.973775 |  | 0.9352687 | 0 | 7.41 | 0 | 95.501 | 1.038506 | 0 | 0 | 114.95 | 114.95 | 1.56 | 17.47 | 113.15678 | 1.2305 | 46.84 | 23.41 | 1.55 | 654 | 1146 | 383/7 | 74.4 | 73 | 4 | 3.25 | 35.34145 |  | 69 | 750.3262 | 12.98 | 4.65 | 23.78 | 0.2 | 1,24/1,44 | 9.61 | 6.28 | 7.31 | 118.9 | 1.49 |  |  | 0 | 91.96 | 84.12924 | 3.907246 | 3.6784 | 0.9686631 | 7.585646 | 0.904 | 725.76 | 107.7419 | 861.9355 | 1 | 861.9355 | 57.79 |  |  | 80.267 |  | 29.222 | 15.234 | 0.53 |  |  |  |  | 2.39 |  | 36.75 |  |  | 41.74 |  | 32.83 | 43.9 | 114.95 |  |  |  | 1.56 |  |  |  | 57.483713 | 0 | 0 | 80.267 | 0 | 28.5235942 | 15.234 | 113.15678 | 0 | 0 | 0 | 2.151166 | 1.315344 | 7.41 | 0.39 | 12.61 | 7.381101 | 1.251017
9 | 205.219 | 0.8933182 | 203.3857413 | 38.5153 | 2.226445 |  | 1.05726 | 0 | 8.351 | 0 | 106.805 | 1.169184 | 0 | 0 | 128.805 | 128.805 | 1.84 | 2 | 126.434988 | 1.384072 | 91.35 | 40.1 | 0.92 | 603 | 1149 | 393/7 | 76.47 | 82 | 4 | 2 | 21.89381 |  | 81.1 | 887.7942 | 10.47 | 7.52 | 24.48 | 0.2 | 1,19/1,4 | 8.37 | 6.5 | 8.34 | 122.4 | 0.95 |  |  | 0 | 91.35 | 90.14049 | 5.239517 | 3.654 | 0.8917556 | 8.893517 | 0.902 | 817.11 | 107.7419 | 969.6774 | 1 | 969.6774 | 65.631 |  |  | 90.156 |  | 32.783 | 16.649 | 1.06 |  |  |  |  | 3.47 |  | 35.77 |  |  | 41.68 |  | 32.67 | 43.71 | 128.805 |  |  |  | 1.84 |  |  |  | 64.9353114 | 0 | 0 | 90.156 | 0 | 31.6454299 | 16.649 | 126.434988 | 0 | 0 | 0 | 2.212473 | 1.358568 | 8.351 | 0.34 | 6.54 | 8.3226066 | 0.7117804
10 | 217.632 | 1.800712 | 213.7130753 | 39.41432 | 2.193954 |  | 1.028868 | 0 | 8.676 | 0 | 113.491 | 1.165086 | 0 | 0.243 | 122.22 | 122.22 | 2.02 | 2.261 | 119.751156 | 1.229352 | 97.41 | 97.41 | 0.49 | 570 | 1153 | 388/7 | 76.77 | 87 | 4 | 2.2 | 22.58495 |  | 79.1 | 812.0316 | 10.86 | 6.38 | 25.3 | 0.2 | 1,18/1,38 | 8.27 | 6.48 | 9.04 | 126.5 | 2.59 |  |  | 0 | 97.41 | 96.85009 | 5.539228 | 3.8964 | 0.8877894 | 9.435628 | 0.901 | 914.52 | 107.7419 | 1077.419 | 1 | 1077.419 | 70.224 |  |  | 95.56 |  | 33.917 | 17.931 | 2.05 |  |  |  |  | 7.31 |  | 35.94 |  |  | 41.76 |  | 37.49 | 44.16 | 122.22 |  |  |  | 2.02 |  |  |  | 68.784408 | 0 | 0 | 95.56 | 0 | 31.4376673 | 17.931 | 119.751156 | 0 | 0 | 0 | 2.236464 | 1.335104 | 8.676 | 2.14 | 9.61 | 8.4903336 | 1.062812
11 | 227.357 | 0.9423661 | 225.2144648 | 39.38472 | 2.41958 |  | 1.051531 | 0 | 9.017 | 0 | 127.338 | 1.368049 | 0 | 2.787 | 148.834 | 148.834 | 2.48 | 7.278 | 145.1429168 | 1.559335 | 93.08 | 69.58 | 0.51 | 539 | 1158 | 387/7 | 76.12 | 91 | 4 | 1.35 | 14.50365 |  | 63.25 | 679.523 | 13.75 | 5.13 | 24.17 | 0.2 | 1,26/1,46 | 9.07 | 6.44 | 7.16 | 120.85 | 1.53 |  |  | 0 | 93.08 | 102.8033 | 3.508148 | 3.7232 | 0.7987873 | 7.231348 | 0.89 | 1007.6 | 107.7419 | 1185.161 | 1 | 1185.161 | 81.767 |  |  | 100.023 |  | 18.252 | 27.315 | 1.56 |  |  |  |  | 4.75 |  | 35.74 |  |  | 41.6 |  | 36.95 | 43.81 | 148.834 |  |  |  | 2.48 |  |  |  | 80.4914348 | 0 | 0 | 100.023 | 0 | 17.38503 | 27.315 | 145.1429168 | 0 | 0 | 0 | 2.235599 | 1.404125 | 9.017 | 0.55 | 9.13 | 8.9674065 | 1.07557
12 | 207.643 | 0.9660844 | 205.6369934 | 39.42991 | 2.146748 |  | 0.9342937 | 0 | 8.476 | 0 | 116.141 | 1.212454 | 0 | 3.255 | 138.205 | 138.205 | 3.44 | 21.45 | 133.450748 | 1.393159 | 95.79 | 45.85 | 0.8 | 557 | 1151 | 374/7 | 76.29 | 84 | 4 | 1.15 | 12.00543 |  | 67.25 | 702.0566 | 22.09 | 8.44 | 25.58 | 0.2 | 1,28/1,49 | 8.3 | 6.93 | 7 | 127.9 | 1.91 |  |  | 0 | 95.79 | 94.00395 | 3.646655 | 3.8316 | 0.9012821 | 7.478255 | 0.891 | 1103.39 | 107.7419 | 1292.903 | 1 | 1292.903 | 74.885 |  |  | 91.271 |  | 16.617 | 24.87 | 1.84 |  |  |  |  | 3.78 |  | 36.21 |  |  | 41.44 |  | 36.06 | 44 | 138.205 |  |  |  | 3.44 |  |  |  | 73.507116 | 0 | 0 | 91.271 | 0 | 15.9888774 | 24.87 | 133.450748 | 0 | 0 | 0 | 2.097136 | 1.387375 | 8.476 | 0.46 | 11.03 | 8.4370104 | 1.219822
13 | 187.237 | 0.5887686 | 186.1346074 | 39.14408 | 1.989893 |  | 0.8699124 | 0 | 7.513 | 0 | 104.763 | 1.119981 | 0 | 2.978 | 122.651 | 122.651 | 3.1 | 2.129 | 118.848819 | 1.270567 | 93.54 | 45.14 | 1.42 | 615 | 1160 | 371.7 | 76.25 | 75 | 4 | 2.9 | 31.00278 |  | 64.25 | 686.8719 | 10.6 | 4.56 | 24.28 | 0.2 | 1,34/1,54 | 8.95 | 6.34 | 5.65 | 121.4 | 0.98 |  |  | 0 | 93.54 | 84.08171 | 2.812069 | 3.7416 | 0.9789128 | 6.553669 | 0.897 | 1196.93 | 107.7419 | 1400.645 | 1 | 1400.645 | 67.464 |  |  | 82.334 |  | 15.01 | 22.429 | 1.04 |  |  |  |  | 2.67 |  | 35.53 |  |  | 41.37 |  | 36.46 | 43.64 | 122.651 |  |  |  | 3.1 |  |  |  | 66.7623744 | 0 | 0 | 82.334 | 0 | 14.609233 | 22.429 | 118.848819 | 0 | 0 | 0 | 1.946234 | 1.230957 | 7.513 | 0.58 | 6.76 | 7.4694246 | 0.6622073
14 | 202.508 | 0.56626 | 201.3612781 | 39.71044 | 2.147625 |  | 0.9383989 | 0 | 8.211 | 0 | 113.377 | 1.209226 | 0 | 3.624 | 131.107 | 131.107 | 2.8 | 11.041 | 127.436004 | 1.359172 | 93.76 | 48.71 | 0.99 | 587 | 1157 | 374/7 | 76.13 | 81 | 4 | 5.25 | 55.99403 |  | 72.2 | 770.0512 | 12.46 | 6.26 | 24.61 | 0.2 | 1,29/1,49 | 8.9 | 6.82 | 6.39 | 123.05 | 1.58 |  |  | 0 | 93.76 | 92.63749 | 3.5739 | 3.7504 | 0.8926737 | 7.3243 | 0.897 | 1290.69 | 107.7419 | 1508.387 | 1 | 1508.387 | 72.917 |  |  | 89.048 |  | 16.214 | 24.329 | 0.91 |  |  |  |  | 2.98 |  | 36.52 |  |  | 41.67 |  | 37.01 | 43.9 | 131.107 |  |  |  | 2.8 |  |  |  | 72.2534553 | 0 | 0 | 89.048 | 0 | 15.7308228 | 24.329 | 127.436004 | 0 | 0 | 0 | 2.236033 | 1.411386 | 8.211 | 0.44 | 8.79 | 8.1748716 | 0.9438739
15 | 197.504 | 0.6969497 | 196.1274965 | 39.19083 | 2.045978 |  | 0.8924316 | 0 | 8.394 | 0 | 110.579 | 1.153547 | 0 | 3.51 | 128.382 | 128.382 | 3.22 |  | 124.2480996 | 1.296141 | 95.86 | 95.86 | 0.25 | 627 | 1162 | 383/7 | 76.03 | 79 | 4 | 5.65 | 58.94012 |  | 76.2 | 794.9092 | 14.07 | 6.01 | 25.04 | 0.2 | 1,24/1,45 | 7.81 | 6.74 | 7.45 | 125.2 | 1.71 |  |  | 0 | 95.86 | 90.47156 | 4.397599 | 3.8344 | 0.948199 | 8.231999 | 0.9 | 1386.55 | 107.7419 | 1616.129 | 1 | 1616.129 | 71.095 |  |  | 86.907 |  | 15.83 | 23.672 | 1.07 |  |  |  |  | 3.89 |  | 35.24 |  |  | 41.58 |  | 37.09 | 43.69 | 128.382 |  |  |  | 3.22 |  |  |  | 70.3342835 | 0 | 0 | 86.907 | 0 | 15.214213 | 23.672 | 124.2480996 | 0 | 0 | 0 | 2.041784 | 1.283731 | 8.394 | 1.41 | 20.34 | 8.2756446 | 2.21395
16 | 194.764 | 0.7090024 | 193.3831186 | 39.35771 | 2.113015 |  | 0.9199969 | 0 | 7.88 | 0 | 109.185 | 1.193018 | 0 | 3.517 | 126.471 | 126.471 | 3.7 |  | 121.791573 | 1.330765 | 91.52 | 25.47 | 1.14 | 569 | 1163 | 368/7 | 76.35 | 78 | 4 | 4.15 | 45.34528 |  | 73.8 | 806.3811 | 12.06 | 4.94 | 23.71 | 0.2 | 1,26/1,46 | 8.28 | 6.36 | 6.97 | 118.55 | 1.62 |  |  | 0 | 91.52 | 88.94529 | 3.98468 | 3.6608 | 0.9180719 | 7.64548 | 0.902 | 1478.07 | 107.7419 | 1723.871 | 1 | 1723.871 | 69.977 |  |  | 85.796 |  | 15.602 | 23.389 | 1.3 |  |  |  |  | 3.02 |  | 35.5 |  |  | 41.62 |  | 37.8 | 43.64 | 126.471 |  |  |  | 3.7 |  |  |  | 69.067299 | 0 | 0 | 85.796 | 0 | 15.1308196 | 23.389 | 121.791573 | 0 | 0 | 0 | 2.164693 | 1.364954 | 7.88 | 0.92 | 18.76 | 7.807504 | 1.918386
17 | 202.362 | 0.6998903 | 200.945688 | 39.67138 | 2.150072 |  | 0.9373816 | 0 | 8.049 | 0 | 113.338 | 1.21269 | 0 | 3.693 | 131.387 | 131.387 | 3.42 | 11.071 | 126.8935646 | 1.357731 | 93.46 | 93.46 | 0.72 | 553 | 1157 | 381/7 | 76.23 | 81 | 4 | 2.4 | 25.67944 |  | 69.45 | 743.0987 | 12.87 | 5.15 | 24.42 | 0.2 | 1,27/1,47 | 8.03 | 6.65 | 7.3 | 122.1 | 0.93 |  |  | 0 | 93.46 | 93.17352 | 3.927349 | 3.7384 | 0.8937081 | 7.665749 | 0.901 | 1571.53 | 107.7419 | 1831.613 | 1 | 1831.613 | 72.836 |  |  | 89.037 |  | 16.188 | 24.301 | 1.38 |  |  |  |  | 2.54 |  | 36.23 |  |  | 41.69 |  | 37.99 | 43.71 | 131.387 |  |  |  | 3.42 |  |  |  | 71.8308632 | 0 | 0 | 89.037 | 0 | 15.7768248 | 24.301 | 126.8935646 | 0 | 0 | 0 | 2.20916 | 1.399877 | 8.049 | 1.46 | 18.06 | 7.9314846 | 1.879085
18 | 192.518 | 0.6949884 | 191.1800222 | 39.13452 | 2.031237 |  | 0.887633 | 0 | 7.856 | 0 | 107.636 | 1.143604 | 0 | 3.411 | 125.216 | 125.216 | 3.68 | 2.29 | 120.6080512 | 1.281429 | 94.12 | 49.09 | 0.82 | 555 | 1153 | 369/7 | 76.45 | 77 | 4 | 4.05 | 43.03017 |  | 68.95 | 732.5754 | 12.44 | 4.96 | 24.45 | 0.2 | 1,26/1,47 | 7.99 | 6.9 | 8.01 | 122.25 | 1.28 |  |  | 0 | 94.12 | 86.56904 | 4.278299 | 3.7648 | 0.9617383 | 8.043099 | 0.904 | 1665.65 | 107.7419 | 1939.355 | 1 | 1939.355 | 69.306 |  |  | 84.539 |  | 15.576 | 23.097 | 1.09 |  |  |  |  | 3.74 |  | 35.1 |  |  | 41.7 |  | 35.71 | 44.16 | 125.216 |  |  |  | 3.68 |  |  |  | 68.5505646 | 0 | 0 | 84.539 | 0 | 14.9934576 | 23.097 | 120.6080512 | 0 | 0 | 0 | 2.096841 | 1.331265 | 7.856 | 1.7 | 11.22 | 7.722448 | 1.133366
19 | 200.405 | 0.650581 | 199.1012031 | 39.41392 | 3.052295 |  | 1.338053 | 0 | 8.182 | 0 | 111.82 | 1.714242 | 0 | 3.905 | 130.041 | 130.041 | 3.16 | 16.72 | 125.9317044 | 1.93058 | 65.24 | 65.24 | 0.57 | 540 | 1156 | 367/7 | 75.97 | 80 | 4 | 4.4 | 67.45363 |  | 70.3 | 1077.725 | 11.6 | 4.76 | 50.46 | 0.4238555 | 1,30/1,51 | 8.13 | 6.78 | 6.9 | 119.05 | 1.4 |  |  | 0 | 65.23 | 91.20745 | 3.757585 | 2.6092 | 0.6314893 | 6.366785 | 0.89 | 1730.88 | 107.7419 | 2047.097 | 1 | 2047.097 | 76.183 |  |  | 87.982 |  | 12.402 | 23.838 | 1.07 |  |  |  |  | 3.94 |  | 35.81 |  |  | 41.56 |  | 37.82 | 43.84 | 130.041 |  |  |  | 3.16 |  |  |  | 75.3678419 | 0 | 0 | 87.982 | 0 | 11.9133612 | 23.838 | 125.9317044 | 0 | 0 | 0 | 2.521225 | 1.602369 | 8.182 | 0.54 | 9.62 | 8.1378172 | 1.030483
20 | 194.859 | 0.748613 | 193.4002601 | 39.82599 | 1.955711 |  | 0.8528492 | 0 | 7.671 | 0 | 109.062 | 1.102862 | 0 | 4.179 | 127.618 | 127.618 | 3.83 | 13.69 | 122.7302306 | 1.241078 | 98.89 | 98.89 | 0.45 | 595 | 1157 | 373/7 | 75.83 | 78 | 4 | 7.55 | 76.34746 |  | 73.75 | 745.7781 | 12.21 | 4.84 | 25.66 | 0.2 | 1,30/1,53 | 7.85 | 7.4 | 6.27 | 128.3 | 1.09 |  |  | 0 | 98.89 | 89.59842 | 3.582069 | 3.9556 | 0.9735759 | 7.537669 | 0.894 | 1829.77 | 107.7419 | 2154.839 | 1 | 2154.839 | 83.425 |  |  | 85.706 |  | 2.372 | 23.356 | 1.63 |  |  |  |  | 4.17 |  | 36.94 |  |  | 41.66 |  | 36.62 | 43.73 | 127.618 |  |  |  | 3.83 |  |  |  | 82.0651725 | 0 | 0 | 85.706 | 0 | 2.2730876 | 23.356 | 122.7302306 | 0 | 0 | 0 | 1.982018 | 1.260465 | 7.671 | 1.22 | 9.25 | 7.5774138 | 0.9243186
21 | 212.512 | 0.7134535 | 210.9958258 | 39.14866 | 2.220308 |  | 0.9689027 | 0 | 8.753 | 0 | 118.921 | 1.251405 | 0 | 4.73 | 139.155 | 139.155 | 3.45 | 5.03 | 134.3541525 | 1.413808 | 95.03 | 72.32 | 0.78 | 551 | 1160 | 385/7 | 76.23 | 85 | 4 | 4.35 | 45.77502 |  | 70 | 736.6095 | 10.94 | 5.83 | 24.99 | 0.2 | 1,29/1,50 | 8.07 | 7.17 | 6.79 | 124.95 | 0.9 |  |  | 0 | 95.03 | 95.5524 | 3.681901 | 3.8012 | 0.8769924 | 7.483101 | 0.893 | 1924.8 | 107.7419 | 2262.581 | 1 | 2262.581 | 93.591 |  |  | 93.51 |  |  | 25.411 | 1.62 | [6 empty] | 35.48 |  |  | 41.6 |  |  | 43.64 | 139.155 |  |  |  | 3.45 |  |  |  | 92.0748258 | 0 | 0 | 93.51 | 0 | 0 | 25.411 | 134.3541525 | 0 | 0 | 0 | 2.214829 | 1.407062 | 8.753 | 1.22 | 8.42 | 8.6462134 | 0.9550192
22 | 205.05 | 1.066439 | 202.8632664 | 39.82152 | 2.098513 |  | 0.911092 | 0 | 8.102 | 0 | 114.788 | 1.187421 | 0 | 4.513 | 134.896 | 134.896 | 3.35 | 6.22 | 130.376984 | 1.348681 | 96.67 | 48.87 | 0.74 | 600 | 1165 | 385/7 | 76.65 | 82 | 4 | 2.55 | 26.3784 |  | 70.6 | 730.3196 | 10.55 | 6.67 | 25.53 | 0.2 | 1,29/1,51 | 7.78 | 7.26 | 6.55 | 127.65 | 1.22 |  |  | 0 | 96.67 | 92.97945 | 3.582204 | 3.8668 | 0.9172393 | 7.449004 | 0.894 | 2021.47 | 107.7419 | 2370.323 | 1 | 2370.323 | 84.856 |  |  | 90.197 |  | 5.406 | 24.591 | 2.34 |  |  |  |  | 3.72 |  | 36.97 |  |  | 41.6 |  | 36.81 | 43.8 | 134.896 |  |  |  | 3.35 |  |  |  | 82.8703696 | 0 | 0 | 90.197 | 0 | 5.2048968 | 24.591 | 130.376984 | 0 | 0 | 0 | 2.136005 | 1.371382 | 8.102 | 1.34 | 9.32 | 7.9934332 | 0.9719347
23 | 205.096 | 1.022327 | 202.9992484 | 39.94482 | 2.076931 |  | 0.9028264 | 0 | 8.595 | 0 | 114.757 | 1.174105 | 0 | 5.257 | 135.127 | 135.127 | 3.41 | 19.1 | 130.5191693 | 1.335371 | 97.74 | 97.74 | 0.54 | 608 | 1160 | 384/7 | 76.34 | 82 | 4 | 5.2 | 53.20237 |  | 66.8 | 683.4459 | 11.17 | 6.83 | 25.75 | 0.2 | 1,32/1,53 | 8.15 | 7 | 6.34 | 128.75 | 1.57 |  |  | 0 | 97.74 | 93.71964 | 3.280727 | 3.9096 | 0.9201733 | 7.190327 | 0.895 | 2119.21 | 107.7419 | 2478.065 | 1 | 2478.065 | 82.119 |  |  | 90.169 |  | 8.22 | 24.588 | 2.24 |  |  |  |  | 3.13 |  | 37.24 |  |  | 41.39 |  | 40.15 | 43.61 | 135.127 |  |  |  | 3.41 |  |  |  | 80.2795344 | 0 | 0 | 90.169 | 0 | 7.962714 | 24.588 | 130.5191693 | 0 | 0 | 0 | 2.083058 | 1.338859 | 8.595 | 0.27 | 8.82 | 8.5717935 | 0.9903487
24 | 172.334 | 0.7432135 | 171.0531905 | 39.74377 | 1.882809 |  | 0.7758084 | 0 | 6.976 | 0 | 100.571 | 1.107001 | 0 | 5.659 | 124.903 | 124.903 | 2.93 | 12.56 | 121.2433421 | 1.334544 | 90.85 | 68.08 | 0.74 | 637 | 1157 | 374/7 | 75.75 | 72 | 4 | 8.05 | 88.60759 |  | 58.3 | 641.7171 | 13.28 | 4.79 | 23.54 | 0.2 | 1,35/1,54 | 8.67 | 6.65 | 5.48 | 117.7 | 1.48 |  |  | 0 | 90.85 | 79.31167 | 2.474876 | 3.634 | 1.012296 | 6.108876 | 0.9 | 2210.06 | 107.7419 | 2585.806 | 1 | 2585.806 | 60.967 |  |  | 79.883 |  | 10.796 | 20.688 | 1.69 |  |  |  |  | 2.32 |  | 36.58 |  |  | 41.5 |  | 36.67 | 43.89 | 124.903 |  |  |  | 2.93 |  |  |  | 59.9366577 | 0 | 0 | 79.883 | 0 | 10.5455328 | 20.688 | 121.2433421 | 0 | 0 | 0 | 2.009754 | 1.364408 | 6.976 | 0.32 | 10.49 | 6.9536768 | 0.962958
25 | 52.44 | 0.8323984 | 52.0034903 | 39.92061 | 1.550492 |  | 0.6114636 | 0 | 2.204 | 0 | 31.495 | 0.939028 | 0 | 1.985 | 42.319 | 42.319 | 2.38 | 23 | 41.3118078 | 1.231718 | 21.25 | 21.25 | 0.93 | 627 | 1169 | 389/7 | 74.86 | 23 | 2 | 1.8 | 53.66726 |  | 26.8 | 799.0459 | 6.11 | 6.91 | 9.84 | 0.2 | 1,23/1,44 | 7.77 | 6.78 | 8.27 | 49.2 | 1.09 |  |  | 0 | 33.54 | 24.53468 | 1.716899 | 1.3416 | 1.209437 | 3.058499 | 0.903 | 2243.6 | 107.7419 | 2693.548 | 1 | 2693.548 |  | 16.809 |  | 25.197 |  | 4.136 | 6.298 |  | 2.09 |  |  |  | 2.06 |  |  | 37.54 |  | 41.37 |  | 35.3 | 43.51 | 42.319 |  |  |  | 2.38 |  |  |  | 0 | 16.4576919 | 0 | 25.197 | 0 | 4.0507984 | 6.298 | 41.3118078 | 0 | 0 | 0 | 1.46846 | 1.103056 | 2.204 | 1.7 | 11.22 | 2.166532 | 0.3247193
26 | 137.532 | 0.5752715 | 136.7408176 | 40.17287 | 2.890926 |  | 1.088495 | 0 | 5.146 | 0 | 85.255 | 1.802431 | 0 | 0 | 93.555 | 93.555 | 3.01 |  | 90.7389945 | 1.918372 | 31.79 | 13.49 | 1.21 | 616 | 978 | 373/8 | 75.27 | 55 | 3 | 3.5 | 73.99577 |  | 39.15 | 827.6956 | 9.82 | 13.49 | 13.8 | 0.2 | 1,19/1,39 | 7.77 | 6.66 | 8.89 | 69 | 5.59 |  |  | 0 | 47.3 | 64.30222 | 2.696112 | 1.892 | 0.6481149 | 4.588112 | 0.896 | 2290.9 | 107.7419 | 2801.29 | 1 | 2801.29 |  | 38.565 |  | 60.502 |  | 13.712 | 24.753 |  | 1.44 |  |  |  | 1.72 |  |  | 37.39 |  | 41.53 |  | 35.5 | 43.78 | 93.555 |  |  |  | 3.01 |  |  |  | 0 | 38.009664 | 0 | 60.502 | 0 | 13.4761536 | 24.753 | 90.7389945 | 0 | 0 | 0 | 5.288372 | 3.524292 | 5.146 | 0.25 | 8.65 | 5.133135 | 0.5898979
27 | 224.957 | 1.205446 | 222.2452648 | 39.69714 | 2.096851 |  | 0.7812743 | 0 | 9.132 | 0 | 139.438 | 1.315577 | 0 | 0 | 154.157 | 154.157 | 3.04 | 3.25 | 149.4706272 | 1.410233 | 105.99 | 57.31 | 0.93 | 633 | 1114 | 442/9 | 76.1 | 90 | 4 | 7.4 | 69.81791 |  | 76.9 | 725.5401 | 13.94 | 4.88 | 27.28 | 0.2 | 1,30/1,50 | 8.96 | 6.52 | 7.85 | 136.4 | 1.75 |  |  | 0 | 105.99 | 103.6538 | 4.676278 | 4.2396 | 0.914235 | 8.915878 | 0.897 | 2396.89 | 107.7419 | 2909.032 | 1 | 2909.032 |  | 63.104 |  | 98.958 |  | 22.415 | 40.48 |  | 3.53 |  |  |  | 2.16 |  |  | 36.27 |  | 41.53 |  | 33.79 | 43.83 | 154.157 |  |  |  | 3.04 |  |  |  | 0 | 60.8764288 | 0 | 98.958 | 0 | 21.930836 | 40.48 | 149.4706272 | 0 | 0 | 0 | 2.396969 | 1.586683 | 9.132 | 0.15 | 20.4 | 9.118302 | 2.444328
28 | 227.879 | 0.63012 | 226.4430888 | 39.42732 | 1.945555 |  | 0.8592498 | 0 | 9.011 | 0 | 126.435 | 1.086305 | 0 | 0 | 155.736 | 155.736 | 2.89 | 15.8 | 151.2352296 | 1.299383 | 116.39 | 116.39 | 0.5 | 671 | 1147 | 460/9 | 75.19 | 91 | 4 | 6.25 | 53.69877 |  | 64.75 | 556.3193 | 13.99 | 6.33 | 30.2 | 0.2 | 1,33/1,52 | 9.62 | 5.99 | 6.16 | 151 | 1.92 |  |  | 0 | 116.39 | 105.7862 | 3.089761 | 4.6556 | 0.9802106 | 7.745361 | 0.9 | 2513.28 | 107.7419 | 3016.774 | 1 | 3016.774 |  | 77.997 |  | 90.295 |  | 23.447 | 36.14 |  | 1.36 |  |  |  | 1.6 |  |  | 36.23 |  | 41.42 |  | 35.85 | 43.67 | 155.736 |  |  |  | 2.89 |  |  |  | 0 | 76.9362408 | 0 | 90.295 | 0 | 23.071848 | 36.14 | 151.2352296 | 0 | 0 | 0 | 2.062961 | 1.351313 | 9.011 | 0.21 | 17.78 | 8.9920769 | 2.126335
29 | 243.567 | 1.093659 | 240.9032076 | 37.2381 | 1.964472 | 12.99 | 1.562001 | 0 | 9.767 | 0 | 49.355 | 0.4024708 | 0 | 0 | 165.326 | 165.326 | 2.92 |  | 160.4984808 | 1.308803 | 63.76 | 63.76 | 1.18 | 630 | 1151 | 468/9 | 75.2 | 97 | 4 | 5 | 40.77306 |  | 70.15 | 572.046 | 15.27 | 5.52 | 31.58 | 0.2 | 1,37/1,59 | 9.93 | 6.86 | 5.17 | 157.9 | 1.83 |  |  | 0 | 122.63 | 105.423 | 2.809458 | 4.9052 | 1.027979 | 7.714658 | 0.905 | 2635.91 | 107.7419 | 3124.516 | 1 | 3124.516 |  | 164.552 |  | 39.442 |  | 29.66 | 9.913 |  | 1.17 |  |  |  | 2.49 |  |  | 35.97 |  | 43.52 |  | 33.73 | 43.79 | 165.326 |  |  |  | 2.92 |  |  |  | 0 | 162.6267416 | 0 | 39.442 | 0 | 28.921466 | 9.913 | 160.4984808 | 0 | 0 | 0 | 2.038607 | 1.329377 | 9.767 | 0.59 | 9.92 | 9.7093747 | 1.280811
30 | 260.074 | 0.8777021 | 257.791325 | 37.25905 | 2.188196 | 19.85 | 1.746629 | 0 | 10.497 | 0 | 52.021 | 0.4415669 | 0 | 0 | 173.548 | 173.548 | 3.1 | 7.48 | 168.168012 | 1.427451 | 117.81 | 29.24 | 1.25 | 613 | 1168 | 465/9 | 75.74 | 104 | 4 | 4.9 | 41.59239 |  | 71.75 | 609.0315 | 16.69 | 5.75 | 30.89 | 0.2 | 1,28/1,50 | 9.73 | 7.13 | 8.55 | 154.45 |  |  |  | 0 | 117.81 | 112.248 | 4.752174 | 4.7124 | 0.9289821 | 9.464574 | 0.906 | 2753.72 | 107.7419 | 3232.258 | 1 | 3232.258 |  | 169.49 |  | 41.619 |  | 38.563 | 10.402 |  | 0.96 |  |  |  | 1.7 |  |  | 36.06 |  | 42.13 |  | 35.47 | 43.94 | 173.548 |  |  |  | 3.1 |  |  |  | 0 | 167.862896 | 0 | 41.619 | 0 | 37.907429 | 10.402 | 168.168012 | 0 | 0 | 0 | 2.144358 | 1.375169 | 10.497 | 0.51 | 11.15 | 10.4434653 | 1.537426
31 | 257.301 | 1.071809 | 254.5432254 | 37.43716 | 2.140458 |  | 1.707814 | 0 | 10.077 | 0 | 51.45 | 0.4326438 | 0 | 0.696 | 170.097 | 170.097 | 3.09 |  | 164.8410027 | 1.38615 | 118.92 | 118.92 | 0.75 | 617 | 1166 | 481/9 | 76 | 103 | 4 | 4.8 | 40.36327 |  | 80.85 | 679.8688 |  | 6.7 | 35.13 | 0.2185381 | 1,24/1,46 | 9.3 | 7.06 | 7.39 | 160.75 |  |  |  | 0 | 118.92 | 111.0958 | 4.628378 | 4.7568 | 0.9484272 | 9.385178 | 0.908 | 2872.64 | 107.7419 | 3340 | 1 | 3340 |  | 176.556 |  | 41.233 |  | 29.295 | 10.217 |  | 1.26 |  |  |  | 1.82 |  |  | 36.29 |  | 43.24 |  | 34.32 | 42.78 | 170.097 |  |  |  | 3.09 |  |  |  | 0 | 174.3313944 | 0 | 41.233 | 0 | 28.761831 | 10.217 | 164.8410027 | 0 | 0 | 0 | 2.387353 | 1.516585 | 10.077 | 0.17 | 12.34 | 10.0598691 | 1.633405
е | 6170.735 |  | 6122.394 |  |  | 32.84 |  | 0 | 249.028 | 0 | 3231.23 |  | 0 | 57.942 | 4048.406003 | 4048.406 | 0 | 237.42 | 3939.57185 |  | 2273.72 | 1863.87 | [6 empty] | 120 | 115.2 |  | 0 | 2081.75 |  | 384.64 | 184 | 788.86 | [5 empty] | 3796.15 | 49.35 | 0 | 0 |  | 2872.64 | 2802.104 | 116.1768 | 114.9056 |  | 231.0824 |  |  | 0 |  | 31 |  | 1622.841 | 707.073001 | 1e-06 | 2546.8 | 1e-06 | 609.591 | 684.43 | [14 empty] | 4048.406 | 1e-06 | 1e-06 | 1e-06 |  |  |  |  | 1602.244 | 697.1010585 | 9.9999999e-07 | 2546.8 | 9.9999999e-07 | 591.8186696 | 684.43 | 3939.57185 | 9.9999999e-07 | 9.9999999e-07 | 9.9999999e-07 | 2.159011 | 1.373514 | 249.028 | 0.6538848 | 12.37566 | 246.2447 | 40.29991
ср. | 199.056 | 0.7833954 | 197.4966 | 39.07318 | 2.131278 | 1.059355 | 1.006448 | 0 | 8.033161 | 0 | 104.2332 | 1.124829 | 0 | 1.869097 | 130.5937 | 130.5937 | 2.688321 | 7.65871 |  | 1.371412 | 73.34581 | 60.12484 | 0.8468242 | 611.0645 | 1146.839 |  | 75.61907 | 79.83871 | 3.870968 | 3.716129 | 40.10248 | #DIV/0! | 67.15323 | 724.6818 | 12.40774 | 5.935484 | 25.4471 | 0.2078053 |  | 8.74871 | 6.681613 | 7.213226 | 122.4565 | 1.591935 | #DIV/0! | #DIV/0! | #DIV/0! | 92.66581 | 90.39044 |  |  | 0.9080558 | 7.454269 | [13 empty] | 1.269193 | 1.410313 | 1e-06 | 4.135975e-08 | 1e-06 | 2.915452 | 1.33308e-08 | 36.0414 | 36.2417 | 1e-06 | 41.6812 | 1e-06 | 34.22838 | 43.79736 |  |  |  |  | 2.688321 | 1e-06 | 1e-06 | 1e-06 | 2299.345 |  | 3823.049 |  |  |  |  | 3939.571853
пл. |  |  |  | 38.3 | 2.22 |  | 0.7548 |  | 8.61936 |  |  | 1.4652 | [5 empty] | 12.82 |  | 1.32 | 3340 | 3340 |  |  | 1190 |  | 76 | [6 empty] | 680 | [8 empty] | 3340 | 23.4 |  |  |  | 107.74 |  |  |  | 0.9 | [36 empty] | 6122.394
± |  |  |  |  | -0.08872224 | 1.059355 |  | 0 | [8 empty] | 2.688321 |  |  | 0.05141161 |  |  |  |  | -43.16129 | [17 empty] | 456.15
[42 empty] | ССП | 107.7419 |  |  | тн | [6 empty] | Дней | 31
[31 empty] | Удельный расход мелочь ФМн ср. | [5 empty] | 0.2078053 |  | т | [52 empty] | 6122.394
[37 empty] | План: |  |  |  |  | Суток работы | 30
|  | Средний вес выпуска : | [8 empty] | 31.63458 | т | [29 empty] | Среднесуточное пр-во | 111.3333 |  |  |  | 0 |  | Отставание (-) опережение (+)
[49 empty] | -467.36 |  |  |  | Тн
[49 empty] | -13.99281 |  |  |  | %
Мелочь ФМн с н. м.
[49 empty] | план |  |  |  | 788.86
[49 empty] | факт |  |  |  | 788.86
[49 empty] | Отклонение |  |  |  | 0
Диспетчер АО "СЧПЗ" | [10 empty] | Барчук Л.Ю.
,

## август 20 (+агл,кокс)
Сведения по учету производства ферромарганца в АО "СЧПЗ" — ДП-1
[43 empty] | на | 31 |  |  | августа | августа |  |  |  |  | 2020г
Дата | Расход Mn шихты | [5 empty] | Расх.добавок, флюсов | [8 empty] | Расход кокса |  |  |  |  | Производство FeMn78, т | Производство FeMn с Si<1, т | Сод. Si в сплаве % | Температура колош. газа, °С | Температура гор. дутья °С | Расх. гор. дутья, м3/мин / фурмы,шт | Средн. содерж Mn в сплаве, % | Количество подач, шт | Кол. выпусков, шт | Количество пыли |  | Количество шлака |  |  | Перевал, т | Зеленый шлак, т. | Мелочь Фмн | Удельн.расход мелочи, т | Осн-ть | Сод Al2O3 в шлаке,% | Сод MgO в шлаке,% | Сод. MnO в шлаке, % | Производство фактическое, т | [5 empty] | Теоретический выход FeMn, т | Потери Mn со шлаком расчетно, т |  | Факт. коэф-т извлеч. Mn из расплава | Потери Mn со шлаком расчетно т | Среднее значение коэф-т извлечение Mn из расплава | [5 empty] | Проплавлено руды (влаж.), т | [6 empty] | Влажность руды , % | [6 empty] | Сод. Mn в руде, % | [6 empty] | Сожжено кокса(сух) т |  |  |  | Влажность кокса, %
| Проплавлено шихты (влаж.), т | Влажность шихты , % | Сухой руды, т | Сод. Mn в марг. шихте, % | Удельн расход марг. шихты, т | Отсев руды, т | Удельн расход руды, т | Известняк, т | Шлак тяжелый, т | Fe содер. материалов, т | Агломерат, т | Удельн.расход агломерата, т | Известняк, т | Кварцит,т | Сожжено кокса (сухого, заданный), т | Сожжено кокса (влаж.), т | Влажность кокса, % | Выход кокс. мелочи т | Сухого кокса (заданный), т | Удельн. расход сухого кокса, т | [81 empty] | Тяжелый шлак
[30 empty] | Всего, т | на т FeMn, кг | верх- него | Всего, т | на т FeMn, кг | [8 empty] | Разлито жидкого |  |  | с отвала | % с отвала | Всего годного |  | химические | физические | [48 empty] | ПО ДЦ
[44 empty] | из шлака | c перевала | [5 empty] | 4% |  |  |  | FeMn НИ | План | План по нараст. |  |  | Кудумани | Маматван | Новорос. | Агломерат 7% 14пр | Казахстан(10-100) | Каражал | Агломерат 18% 16пр | Кудумани | Маматван | Новорос. |  | Казахстан(10-100) | Каражал |  | Кудумани | Маматван | Новорос. | Агломерат 7% 14пр | Казахстан(10-100) | Каражал | Агломерат 18% 16пр | Кемерово | Губаха+25 | Н.Тагил | Алтай | Кемерово | Губаха+25 | Н.Тагил | Алтай | Кудумани | Маматван | Новороссйская | Агломерат 7%, 14пр | Казахстан (10-100) | Каражал | Агломерат 18%, 16пр | Кемерово | Губаха +25 | Н. Тагил | Алтай | Удельный расход шихты ДП №1 и №3 | Удельный расход кокса ДП №1 и №3 | Кол-во, т | W | Mn |  | ИТОГО
1 | 230.153003 | 0.3146966 | 229.4287 | 38.22118 | 2.3495 |  | 1.102711 | 0 | 9.129 | 0 | 121.749 | 1.24679 | 0 | 0 | 154.305003 | 154.305 | 1.55 | 12.34 | 151.9132725 | 1.555691 | 97.65 | 97.65 | 0.54 | 633 | 1152 | 385/7 | 75.9 | 89 | 4 |  | 0 |  | 72.5 | 742.4475 | 13.86 | 5.42 | 24.42 | 0.2 | 1,26/1,48 | 9 | 6.89 | 8.07 | 122.1 | 5.39 |  |  | 0 | 97.65 | 102.9251 | 4.532271 | 3.906 | 0.8452053 | 8.438271 | 0.845 | 97.65 | 107.7419 | 107.7419 | 1 | 107.7419 | 86.101 | 1e-06 | 1e-06 | 112.625 | 1e-06 | 22.303 | 9.124 | 0.52 | 1e-06 | 1e-06 | 1e-06 | 1e-06 | 1.24 | 1e-06 | 35.36 | 1e-06 | 1e-06 | 41.91 | 1e-06 | 28.32 | 43.89 | 154.305 | 1e-06 | 1e-06 | 1e-06 | 1.55 | 1e-06 | 1e-06 | 1e-06 | 85.6532748 | 9.9999999e-07 | 9.9999999e-07 | 112.625 | 9.9999999e-07 | 22.0264428 | 9.124 | 151.9132725 | 9.9999999e-07 | 9.9999999e-07 | 9.9999999e-07 | 2.082644 | 1.3344 | 9.129 | 0.06 | 17.17 | 9.1235226 | 2.063912 | 142.305 | 154.305 | 105.335 | 112.625
2 | 189.615 | 0.5385666 | 188.5937969 | 39.51229 | 2.037971 |  | 0.6983553 | 0 | 7.291 | 0 | 123.968 | 1.339615 | 0 | 0 | 129.528 | 129.528 | 1.59 | 3 | 127.4685048 | 1.377442 | 20.72 | 44.28 | 0.96 | 617 | 1155 | 367/7 | 74.42 | 73 | 4 |  | 0 |  | 57.35 | 619.732 | 14 | 6.74 | 24.46 | 0.2 | 1,32/1,53 | 10.15 | 6.67 | 6.22 | 122.3 | 1.44 |  |  | 0 | 92.54 | 88.89041 | 2.763301 | 3.7016 | 0.9241864 | 6.464901 | 0.881 | 190.19 | 107.7419 | 215.4839 | 1 | 215.4839 | 45.496 |  |  | 98.541 |  | 20.151 | 25.427 | 1 |  |  |  |  | 2.81 |  | 35.89 |  |  | 41.63 |  | 32 | 43.74 | 129.528 |  |  |  | 1.59 |  |  |  | 45.04104 | 0 | 0 | 98.541 | 0 | 19.5847569 | 25.427 | 127.4685048 | 0 | 0 | 0 | 2.156959 | 1.386683 | 7.291 | 0.11 | 15.08 | 7.2829799 | 1.475777 | 117.528 | 129.528 | 91.251 | 98.541
3 | 207.292 | 0.4077738 | 206.4467176 | 39.07502 | 2.059935 |  | 0.7103843 | 0 | 7.991 | 0 | 135.252 | 1.349551 | 0 | 0 | 140.565 | 140.565 | 1.64 | 4 | 138.259734 | 1.379562 | 24.63 | 49.8 | 0.89 | 656 | 1153 | 388/7 | 74.73 | 80 | 4 | 2 | 19.9561 |  | 71.35 | 711.9337 | 17.22 | 5.57 | 25.92 | 0.2 | 1,29,1,51 | 9.31 | 7.08 | 6.33 | 129.6 | 2.11 |  |  | 0 | 100.22 | 95.98307 | 3.498662 | 4.0088 | 0.9284151 | 7.507462 | 0.897 | 290.41 | 107.7419 | 323.2258 | 1 | 323.2258 | 48.026 |  |  | 107.275 |  | 24.014 | 27.977 | 0.52 |  |  |  |  | 2.48 |  | 36.34 |  |  | 41.63 |  | 27.51 | 43.9 | 140.565 |  |  |  | 1.64 |  |  |  | 47.7762648 | 0 | 0 | 107.275 | 0 | 23.4184528 | 27.977 | 138.259734 | 0 | 0 | 0 | 2.094755 | 1.344106 | 7.991 | 0.13 | 16.34 | 7.9806117 | 1.744991 | 128.565 | 140.565 | 99.985 | 107.275
4 | 127.597 | 0.4517413 | 127.0205916 | 39.50348 | 1.9816 |  | 0.6675131 | 0 | 4.824 | 0 | 84.233 | 1.314087 | 0 | 0 | 99.698 | 99.698 | 1.31 | 2.29 | 98.3919562 | 1.534976 |  | 47.01 | 0.53 | 638 | 1099 | 392/7 | 73.39 | 51 | 3 | 2.65 | 41.34165 |  | 45 | 702.0281 | 11.4 | 3.35 | 16.59 | 0.2 | 1,26/1,45 | 9.55 | 6.27 | 7.89 | 82.95 | 1.09 |  |  | 0 | 64.1 | 60.5468 | 2.750387 | 2.564 | 0.9375307 | 5.314387 | 0.904 | 354.51 | 107.7419 | 430.9677 | 1 | 430.9677 | 27.205 |  |  | 67.435 |  | 16.159 | 16.798 | 0.42 |  |  |  |  | 2.86 |  | 36.24 |  |  | 41.61 |  | 31.73 | 43.81 | 99.698 |  |  |  | 1.31 |  |  |  | 27.090739 | 0 | 0 | 67.435 | 0 | 15.6968526 | 16.798 | 98.3919562 | 0 | 0 | 0 | 2.031386 | 1.345898 | 4.824 | 1.39 | 13.25 | 4.7569464 | 0.8588301 | 87.698 | 99.698 | 60.145 | 67.435
5 | 219.926 | 0.4959044 | 218.8353772 | 39.11527 | 2.439092 |  | 0.8673693 | 0 | 8.888 | 0 | 141.015 | 1.571723 | 0 | 0 | 150.036 | 150.036 | 1.47 | 2 | 147.8304708 | 1.647687 |  |  | 1.57 | 664 | 1154 | 396/7 | 74.13 | 85 | 4 | 3.35 | 37.33839 |  | 64.55 | 719.4605 | 12.6 | 4.46 | 23.37 | 0.2 | 1,26/1,45 | 9.81 | 6.28 | 6.61 | 116.85 | 0.7 |  |  | 0 | 89.72 | 102.4522 | 3.305233 | 3.5888 | 0.776997 | 6.894033 | 0.875 | 444.23 | 107.7419 | 538.7097 | 1 | 538.7097 | 47.961 |  |  | 111.236 |  | 30.95 | 29.779 | 0.48 |  |  |  |  | 2.78 |  | 35.08 |  |  | 41.66 |  | 31.59 | 43.93 | 150.036 |  |  |  | 1.47 |  |  |  | 47.7307872 | 0 | 0 | 111.236 | 0 | 30.08959 | 29.779 | 147.8304708 | 0 | 0 | 0 | 2.233257 | 1.425977 | 8.888 | 0.33 | 13.78 | 8.8586696 | 1.646735 | 138.036 | 150.036 | 103.946 | 111.236
6 | 207.42 | 0.5447384 | 206.2901036 | 39.03463 | 2.180196 |  | 0.859312 | 0 | 7.962 | 0 | 124.982 | 1.320884 | 0 | 0 | 141.236 | 141.236 | 1.46 | 2 | 139.1739544 | 1.470872 |  | 71.81 | 0.52 | 680 | 1140 | 392/7 | 73.61 | 80 | 4 | 3.05 | 32.2342 |  | 73.05 | 772.0355 | 12.41 | 5.5 | 24.79 | 0.2 | 1,21/1,40 | 8.76 | 6.1 | 8.64 | 123.95 | 0.96 |  |  | 0 | 94.62 | 96.69158 | 4.889206 | 3.7848 | 0.8649506 | 8.674006 | 0.873 | 538.85 | 107.7419 | 646.4516 | 1 | 646.4516 | 50.432 |  |  | 98.123 |  | 32.006 | 26.859 | 0.73 |  |  |  |  | 2.38 |  | 36.52 |  |  | 41.75 |  | 30.69 | 43.78 | 141.236 |  |  |  | 1.46 |  |  |  | 50.0638464 | 0 | 0 | 98.123 | 0 | 31.2442572 | 26.859 | 139.1739544 | 0 | 0 | 0 | 2.180179 | 1.389552 | 7.962 | 0.17 | 11.03 | 7.9484646 | 1.191028 | 129.236 | 141.236 | 90.833 | 98.123
7 | 228.499 | 0.5972742 | 227.1342344 | 39.09802 | 2.392146 |  | 1.048923 | 0 | 8.997 | 0 | 127.539 | 1.343223 | 0 | 0 | 152.332 | 152.332 | 1.47 | 11.95 | 150.0927196 | 1.580755 | 23.66 | 47.74 | 1.13 | 688 | 1142 | 398/7 | 74.05 | 87 | 4 | 4.05 | 42.65403 |  | 73.3 | 771.9853 | 12.93 | 5.66 | 24.84 | 0.2 | 1,18/1,30 | 9.32 | 6.14 | 8.62 | 124.2 | 1.25 |  |  | 0 | 94.95 | 106.3938 | 4.894582 | 3.798 | 0.7917402 | 8.692582 | 0.86 | 633.8 | 107.7419 | 754.1935 | 1 | 754.1935 | 62.587 |  |  | 102.964 |  | 38.373 | 24.575 | 0.47 |  |  |  |  | 2.79 |  | 35.96 |  |  | 41.79 |  | 33.86 | 43.99 | 152.332 |  |  |  | 1.47 |  |  |  | 62.2928411 | 0 | 0 | 102.964 | 0 | 37.3023933 | 24.575 | 150.0927196 | 0 | 0 | 0 | 2.25723 | 1.417641 | 8.997 | 0.35 | 14.03 | 8.9655105 | 1.698665 | 140.332 | 152.332 | 95.674 | 102.964
8 | 189.803 | 0.5293345 | 188.7983072 | 39.02226 | 2.053048 |  | 0.9352687 | 0 | 7.41 | 0 | 102.791 | 1.117779 | 0 | 0 | 126.95 | 126.95 | 1.56 | 17.47 | 124.96958 | 1.358956 | 46.84 | 23.41 | 1.55 | 654 | 1146 | 383/7 | 74.4 | 73 | 4 | 3.25 | 35.34145 |  | 69 | 750.3262 | 12.98 | 4.65 | 23.78 | 0.2 | 1,24/1,44 | 9.61 | 6.28 | 7.31 | 118.9 | 1.49 |  |  | 0 | 91.96 | 87.6984 | 3.907246 | 3.6784 | 0.9286699 | 7.585646 | 0.868 | 725.76 | 107.7419 | 861.9355 | 1 | 861.9355 | 57.79 |  |  | 87.557 |  | 29.222 | 15.234 | 0.53 |  |  |  |  | 2.39 |  | 36.75 |  |  | 41.74 |  | 32.83 | 43.9 | 126.95 |  |  |  | 1.56 |  |  |  | 57.483713 | 0 | 0 | 87.557 | 0 | 28.5235942 | 15.234 | 124.96958 | 0 | 0 | 0 | 2.177861 | 1.358601 | 7.41 | 0.39 | 12.61 | 7.381101 | 1.251017 | 114.95 | 126.95 | 80.267 | 87.557
9 | 212.509 | 0.8626734 | 210.6757413 | 38.62386 | 2.306248 |  | 1.05726 | 0 | 8.351 | 0 | 114.095 | 1.248987 | 0 | 0 | 140.805 | 140.805 | 1.84 | 2 | 138.214188 | 1.513018 | 91.35 | 40.1 | 0.92 | 603 | 1149 | 393/7 | 76.47 | 82 | 4 | 2 | 21.89381 |  | 81.1 | 887.7942 | 10.47 | 7.52 | 24.48 | 0.2 | 1,19/1,4 | 8.37 | 6.5 | 8.34 | 122.4 | 0.95 |  |  | 0 | 91.35 | 93.60701 | 5.239517 | 3.654 | 0.8584785 | 8.893517 | 0.867 | 817.11 | 107.7419 | 969.6774 | 1 | 969.6774 | 65.631 |  |  | 97.446 |  | 32.783 | 16.649 | 1.06 |  |  |  |  | 3.47 |  | 35.77 |  |  | 41.68 |  | 32.67 | 43.71 | 140.805 |  |  |  | 1.84 |  |  |  | 64.9353114 | 0 | 0 | 97.446 | 0 | 31.6454299 | 16.649 | 138.214188 | 0 | 0 | 0 | 2.239538 | 1.402299 | 8.351 | 0.34 | 6.54 | 8.3226066 | 0.7117804 | 128.805 | 140.805 | 90.156 | 97.446
10 | 224.922 | 1.742348 | 221.0030753 | 39.49035 | 2.268792 |  | 1.028868 | 0 | 8.676 | 0 | 120.781 | 1.239924 | 0 | 0.243 | 134.22 | 134.22 | 2.02 | 2.261 | 131.508756 | 1.350054 | 97.41 | 97.41 | 0.49 | 570 | 1153 | 388/7 | 76.77 | 87 | 4 | 2.2 | 22.58495 |  | 79.1 | 812.0316 | 10.86 | 6.38 | 25.3 | 0.2 | 1,18/1,38 | 8.27 | 6.48 | 9.04 | 126.5 | 2.59 |  |  | 0 | 97.41 | 100.3086 | 5.539228 | 3.8964 | 0.856852 | 9.435628 | 0.866 | 914.52 | 107.7419 | 1077.419 | 1 | 1077.419 | 70.224 |  |  | 102.85 |  | 33.917 | 17.931 | 2.05 |  |  |  |  | 7.31 |  | 35.94 |  |  | 41.76 |  | 37.49 | 44.16 | 134.22 |  |  |  | 2.02 |  |  |  | 68.784408 | 0 | 0 | 102.85 | 0 | 31.4376673 | 17.931 | 131.508756 | 0 | 0 | 0 | 2.262123 | 1.376488 | 8.676 | 2.14 | 9.61 | 8.4903336 | 1.062812 | 122.22 | 134.22 | 95.56 | 102.85
11 | 234.647 | 0.9130887 | 232.5044648 | 39.45354 | 2.497899 |  | 1.051531 | 0 | 9.017 | 0 | 134.628 | 1.446369 | 0 | 2.787 | 160.834 | 160.834 | 2.48 | 7.278 | 156.8453168 | 1.685059 | 93.08 | 69.58 | 0.51 | 539 | 1158 | 387/7 | 76.12 | 91 | 4 | 1.35 | 14.50365 |  | 63.25 | 679.523 | 13.75 | 5.13 | 24.17 | 0.2 | 1,26/1,46 | 9.07 | 6.44 | 7.16 | 120.85 | 1.53 |  |  | 0 | 93.08 | 106.2797 | 3.508148 | 3.7232 | 0.7723922 | 7.231348 | 0.856 | 1007.6 | 107.7419 | 1185.161 | 1 | 1185.161 | 81.767 |  |  | 107.313 |  | 18.252 | 27.315 | 1.56 |  |  |  |  | 4.75 |  | 35.74 |  |  | 41.6 |  | 36.95 | 43.81 | 160.834 |  |  |  | 2.48 |  |  |  | 80.4914348 | 0 | 0 | 107.313 | 0 | 17.38503 | 27.315 | 156.8453168 | 0 | 0 | 0 | 2.261855 | 1.446272 | 9.017 | 0.55 | 9.13 | 8.9674065 | 1.07557 | 148.834 | 160.834 | 100.023 | 107.313
12 | 214.933 | 0.9333172 | 212.9269934 | 39.49809 | 2.222852 |  | 0.9342937 | 0 | 8.476 | 0 | 123.431 | 1.288558 | 0 | 3.255 | 150.205 | 150.205 | 3.44 | 21.45 | 145.037948 | 1.514124 | 95.79 | 45.85 | 0.8 | 557 | 1151 | 374/7 | 76.29 | 84 | 4 | 1.15 | 12.00543 |  | 67.25 | 702.0566 | 22.09 | 8.44 | 25.58 | 0.2 | 1,28/1,49 | 8.3 | 6.93 | 7 | 127.9 | 1.91 |  |  | 0 | 95.79 | 97.45934 | 3.646655 | 3.8316 | 0.8689224 | 7.478255 | 0.857 | 1103.39 | 107.7419 | 1292.903 | 1 | 1292.903 | 74.885 |  |  | 98.561 |  | 16.617 | 24.87 | 1.84 |  |  |  |  | 3.78 |  | 36.21 |  |  | 41.44 |  | 36.06 | 44 | 150.205 |  |  |  | 3.44 |  |  |  | 73.507116 | 0 | 0 | 98.561 | 0 | 15.9888774 | 24.87 | 145.037948 | 0 | 0 | 0 | 2.139576 | 1.454832 | 8.476 | 0.46 | 11.03 | 8.4370104 | 1.219822 | 138.205 | 150.205 | 91.271 | 98.561
13 | 194.527 | 0.5667042 | 193.4246074 | 39.2275 | 2.067828 |  | 0.8699124 | 0 | 7.513 | 0 | 112.053 | 1.197915 | 0 | 2.978 | 134.651 | 134.651 | 3.1 | 2.129 | 130.476819 | 1.394877 | 93.54 | 45.14 | 1.42 | 615 | 1160 | 371.7 | 76.25 | 75 | 4 | 2.9 | 31.00278 |  | 64.25 | 686.8719 | 10.6 | 4.56 | 24.28 | 0.2 | 1,34/1,54 | 8.95 | 6.34 | 5.65 | 121.4 | 0.98 |  |  | 0 | 93.54 | 87.53358 | 2.812069 | 3.7416 | 0.9400153 | 6.553669 | 0.863 | 1196.93 | 107.7419 | 1400.645 | 1 | 1400.645 | 67.464 |  |  | 89.624 |  | 15.01 | 22.429 | 1.04 |  |  |  |  | 2.67 |  | 35.53 |  |  | 41.37 |  | 36.46 | 43.64 | 134.651 |  |  |  | 3.1 |  |  |  | 66.7623744 | 0 | 0 | 89.624 | 0 | 14.609233 | 22.429 | 130.476819 | 0 | 0 | 0 | 1.970811 | 1.270158 | 7.513 | 0.58 | 6.76 | 7.4694246 | 0.6622073 | 122.651 | 134.651 | 82.334 | 89.624
14 | 209.798 | 0.5465838 | 208.6512781 | 39.77853 | 2.225376 |  | 0.9383989 | 0 | 8.211 | 0 | 120.667 | 1.286977 | 0 | 3.624 | 143.107 | 143.107 | 2.8 | 11.041 | 139.100004 | 1.483575 | 93.76 | 48.71 | 0.99 | 587 | 1157 | 374/7 | 76.13 | 81 | 4 | 5.25 | 55.99403 |  | 72.2 | 770.0512 | 12.46 | 6.26 | 24.61 | 0.2 | 1,29/1,49 | 8.9 | 6.82 | 6.39 | 123.05 | 1.58 |  |  | 0 | 93.76 | 96.12004 | 3.5739 | 3.7504 | 0.8600102 | 7.3243 | 0.863 | 1290.69 | 107.7419 | 1508.387 | 1 | 1508.387 | 72.917 |  |  | 96.338 |  | 16.214 | 24.329 | 0.91 |  |  |  |  | 2.98 |  | 36.52 |  |  | 41.67 |  | 37.01 | 43.9 | 143.107 |  |  |  | 2.8 |  |  |  | 72.2534553 | 0 | 0 | 96.338 | 0 | 15.7308228 | 24.329 | 139.100004 | 0 | 0 | 0 | 2.2628 | 1.454213 | 8.211 | 0.44 | 8.79 | 8.1748716 | 0.9438739 | 131.107 | 143.107 | 89.048 | 96.338
15 | 204.794 | 0.6721405 | 203.4174965 | 39.27587 | 2.122027 |  | 0.8924316 | 0 | 8.394 | 0 | 117.869 | 1.229595 | 0 | 3.51 | 140.382 | 140.382 | 3.22 |  | 135.8616996 | 1.417293 | 95.86 | 95.86 | 0.25 | 627 | 1162 | 383/7 | 76.03 | 79 | 4 | 5.65 | 58.94012 |  | 76.2 | 794.9092 | 14.07 | 6.01 | 25.04 | 0.2 | 1,24/1,45 | 7.81 | 6.74 | 7.45 | 125.2 | 1.71 |  |  | 0 | 95.86 | 93.95072 | 4.397599 | 3.8344 | 0.9122382 | 8.231999 | 0.866 | 1386.55 | 107.7419 | 1616.129 | 1 | 1616.129 | 71.095 |  |  | 94.197 |  | 15.83 | 23.672 | 1.07 |  |  |  |  | 3.89 |  | 35.24 |  |  | 41.58 |  | 37.09 | 43.69 | 140.382 |  |  |  | 3.22 |  |  |  | 70.3342835 | 0 | 0 | 94.197 | 0 | 15.214213 | 23.672 | 135.8616996 | 0 | 0 | 0 | 2.066168 | 1.322576 | 8.394 | 1.41 | 20.34 | 8.2756446 | 2.21395 | 128.382 | 140.382 | 86.907 | 94.197
16 | 202.054 | 0.683422 | 200.6731186 | 39.43933 | 2.19267 |  | 0.9199969 | 0 | 7.88 | 0 | 116.475 | 1.272673 | 0 | 3.517 | 138.471 | 138.471 | 3.7 |  | 133.347573 | 1.457032 | 91.52 | 25.47 | 1.14 | 569 | 1163 | 368/7 | 76.35 | 78 | 4 | 4.15 | 45.34528 |  | 73.8 | 806.3811 | 12.06 | 4.94 | 23.71 | 0.2 | 1,26/1,46 | 8.28 | 6.36 | 6.97 | 118.55 | 1.62 |  |  | 0 | 91.52 | 92.41325 | 3.98468 | 3.6608 | 0.8828894 | 7.64548 | 0.867 | 1478.07 | 107.7419 | 1723.871 | 1 | 1723.871 | 69.977 |  |  | 93.086 |  | 15.602 | 23.389 | 1.3 |  |  |  |  | 3.02 |  | 35.5 |  |  | 41.62 |  | 37.8 | 43.64 | 138.471 |  |  |  | 3.7 |  |  |  | 69.067299 | 0 | 0 | 93.086 | 0 | 15.1308196 | 23.389 | 133.347573 | 0 | 0 | 0 | 2.190033 | 1.405122 | 7.88 | 0.92 | 18.76 | 7.807504 | 1.918386 | 126.471 | 138.471 | 85.796 | 93.086
17 | 209.652 | 0.6755538 | 208.235688 | 39.74157 | 2.228073 |  | 0.9373816 | 0 | 8.049 | 0 | 120.628 | 1.290691 | 0 | 3.693 | 143.387 | 143.387 | 3.42 | 11.071 | 138.4831646 | 1.481737 | 93.46 | 93.46 | 0.72 | 553 | 1157 | 381/7 | 76.23 | 81 | 4 | 2.4 | 25.67944 |  | 69.45 | 743.0987 | 12.87 | 5.15 | 24.42 | 0.2 | 1,27/1,47 | 8.03 | 6.65 | 7.3 | 122.1 | 0.93 |  |  | 0 | 93.46 | 96.65293 | 3.927349 | 3.7384 | 0.8608976 | 7.665749 | 0.867 | 1571.53 | 107.7419 | 1831.613 | 1 | 1831.613 | 72.836 |  |  | 96.327 |  | 16.188 | 24.301 | 1.38 |  |  |  |  | 2.54 |  | 36.23 |  |  | 41.69 |  | 37.99 | 43.71 | 143.387 |  |  |  | 3.42 |  |  |  | 71.8308632 | 0 | 0 | 96.327 | 0 | 15.7768248 | 24.301 | 138.4831646 | 0 | 0 | 0 | 2.234598 | 1.44032 | 8.049 | 1.46 | 18.06 | 7.9314846 | 1.879085 | 131.387 | 143.387 | 89.037 | 96.327
18 | 199.808 | 0.6696317 | 198.4700222 | 39.22812 | 2.108691 |  | 0.887633 | 0 | 7.856 | 0 | 114.926 | 1.221058 | 0 | 3.411 | 137.216 | 137.216 | 3.68 | 2.29 | 132.1664512 | 1.404233 | 94.12 | 49.09 | 0.82 | 555 | 1153 | 369/7 | 76.45 | 77 | 4 | 4.05 | 43.03017 |  | 68.95 | 732.5754 | 12.44 | 4.96 | 24.45 | 0.2 | 1,26/1,47 | 7.99 | 6.9 | 8.01 | 122.25 | 1.28 |  |  | 0 | 94.12 | 90.03898 | 4.278299 | 3.7648 | 0.9242022 | 8.043099 | 0.87 | 1665.65 | 107.7419 | 1939.355 | 1 | 1939.355 | 69.306 |  |  | 91.829 |  | 15.576 | 23.097 | 1.09 |  |  |  |  | 3.74 |  | 35.1 |  |  | 41.7 |  | 35.71 | 44.16 | 137.216 |  |  |  | 3.68 |  |  |  | 68.5505646 | 0 | 0 | 91.829 | 0 | 14.9934576 | 23.097 | 132.1664512 | 0 | 0 | 0 | 2.121132 | 1.369779 | 7.856 | 1.7 | 11.22 | 7.722448 | 1.133366 | 125.216 | 137.216 | 84.539 | 91.829
19 | 207.695 | 0.6277459 | 206.3912031 | 39.48925 | 3.164053 |  | 1.338053 | 0 | 8.182 | 0 | 119.11 | 1.826 | 0 | 3.905 | 142.041 | 142.041 | 3.16 | 16.72 | 137.5525044 | 2.108731 | 65.24 | 65.24 | 0.57 | 540 | 1156 | 367/7 | 75.97 | 80 | 4 | 4.4 | 67.45363 |  | 70.3 | 1077.725 | 11.6 | 4.76 | 50.46 | 0.4238555 | 1,30/1,51 | 8.13 | 6.78 | 6.9 | 119.05 | 1.4 |  |  | 0 | 65.23 | 94.68789 | 3.757585 | 2.6092 | 0.6080223 | 6.366785 | 0.856 | 1730.88 | 107.7419 | 2047.097 | 1 | 2047.097 | 76.183 |  |  | 95.272 |  | 12.402 | 23.838 | 1.07 |  |  |  |  | 3.94 |  | 35.81 |  |  | 41.56 |  | 37.82 | 43.84 | 142.041 |  |  |  | 3.16 |  |  |  | 75.3678419 | 0 | 0 | 95.272 | 0 | 11.9133612 | 23.838 | 137.5525044 | 0 | 0 | 0 | 2.551218 | 1.650179 | 8.182 | 0.54 | 9.62 | 8.1378172 | 1.030483 | 130.041 | 142.041 | 87.982 | 95.272
20 | 202.149 | 0.7216162 | 200.6902601 | 39.89213 | 2.029429 |  | 0.8528492 | 0 | 7.671 | 0 | 116.352 | 1.17658 | 0 | 4.179 | 139.618 | 139.618 | 3.83 | 13.69 | 134.2706306 | 1.357778 | 98.89 | 98.89 | 0.45 | 595 | 1157 | 373/7 | 75.83 | 78 | 4 | 7.55 | 76.34746 |  | 73.75 | 745.7781 | 12.21 | 4.84 | 25.66 | 0.2 | 1,30/1,53 | 7.85 | 7.4 | 6.27 | 128.3 | 1.09 |  |  | 0 | 98.89 | 93.0937 | 3.582069 | 3.9556 | 0.9366556 | 7.537669 | 0.86 | 1829.77 | 107.7419 | 2154.839 | 1 | 2154.839 | 83.425 |  |  | 92.996 |  | 2.372 | 23.356 | 1.63 |  |  |  |  | 4.17 |  | 36.94 |  |  | 41.66 |  | 36.62 | 43.73 | 139.618 |  |  |  | 3.83 |  |  |  | 82.0651725 | 0 | 0 | 92.996 | 0 | 2.2730876 | 23.356 | 134.2706306 | 0 | 0 | 0 | 2.006415 | 1.299086 | 7.671 | 1.22 | 9.25 | 7.5774138 | 0.9243186 | 127.618 | 139.618 | 85.706 | 92.996
21 | 219.802 | 0.6897909 | 218.2858258 | 39.22996 | 2.29702 |  | 0.9689027 | 0 | 8.753 | 0 | 126.211 | 1.328117 | 0 | 4.73 | 151.155 | 151.155 | 3.45 | 5.03 | 145.9401525 | 1.535727 | 95.03 | 72.32 | 0.78 | 551 | 1160 | 385/7 | 76.23 | 85 | 4 | 4.35 | 45.77502 |  | 70 | 736.6095 | 10.94 | 5.83 | 24.99 | 0.2 | 1,29/1,50 | 8.07 | 7.17 | 6.79 | 124.95 | 0.9 |  |  | 0 | 95.03 | 99.02403 | 3.681901 | 3.8012 | 0.8459471 | 7.483101 | 0.859 | 1924.8 | 107.7419 | 2262.581 | 1 | 2262.581 | 93.591 |  |  | 100.8 |  |  | 25.411 | 1.62 | [6 empty] | 35.48 |  |  | 41.6 |  |  | 43.64 | 151.155 |  |  |  | 3.45 |  |  |  | 92.0748258 | 0 | 0 | 100.8 | 0 | 0 | 25.411 | 145.9401525 | 0 | 0 | 0 | 2.241421 | 1.449326 | 8.753 | 1.22 | 8.42 | 8.6462134 | 0.9550192 | 139.155 | 151.155 | 93.51 | 100.8
22 | 212.34 | 1.029827 | 210.1532664 | 39.88258 | 2.173924 |  | 0.911092 | 0 | 8.102 | 0 | 122.078 | 1.262832 | 0 | 4.513 | 146.896 | 146.896 | 3.35 | 6.22 | 141.974984 | 1.468656 | 96.67 | 48.87 | 0.74 | 600 | 1165 | 385/7 | 76.65 | 82 | 4 | 2.55 | 26.3784 |  | 70.6 | 730.3196 | 10.55 | 6.67 | 25.53 | 0.2 | 1,29/1,51 | 7.78 | 7.26 | 6.55 | 127.65 | 1.22 |  |  | 0 | 96.67 | 96.43193 | 3.582204 | 3.8668 | 0.8840657 | 7.449004 | 0.861 | 2021.47 | 107.7419 | 2370.323 | 1 | 2370.323 | 84.856 |  |  | 97.487 |  | 5.406 | 24.591 | 2.34 |  |  |  |  | 3.72 |  | 36.97 |  |  | 41.6 |  | 36.81 | 43.8 | 146.896 |  |  |  | 3.35 |  |  |  | 82.8703696 | 0 | 0 | 97.487 | 0 | 5.2048968 | 24.591 | 141.974984 | 0 | 0 | 0 | 2.162196 | 1.413051 | 8.102 | 1.34 | 9.32 | 7.9934332 | 0.9719347 | 134.896 | 146.896 | 90.197 | 97.487
23 | 212.386 | 0.9872363 | 210.2892484 | 39.99442 | 2.151517 |  | 0.9028264 | 0 | 8.595 | 0 | 122.047 | 1.24869 | 0 | 5.257 | 147.127 | 147.127 | 3.41 | 19.1 | 142.1099693 | 1.453959 | 97.74 | 97.74 | 0.54 | 608 | 1160 | 384/7 | 76.34 | 82 | 4 | 5.2 | 53.20237 |  | 66.8 | 683.4459 | 11.17 | 6.83 | 25.75 | 0.2 | 1,32/1,53 | 8.15 | 7 | 6.34 | 128.75 | 1.57 |  |  | 0 | 97.74 | 97.16898 | 3.280727 | 3.9096 | 0.8871724 | 7.190327 | 0.862 | 2119.21 | 107.7419 | 2478.065 | 1 | 2478.065 | 82.119 |  |  | 97.459 |  | 8.22 | 24.588 | 2.24 |  |  |  |  | 3.13 |  | 37.24 |  |  | 41.39 |  | 40.15 | 43.61 | 147.127 |  |  |  | 3.41 |  |  |  | 80.2795344 | 0 | 0 | 97.459 | 0 | 7.962714 | 24.588 | 142.1099693 | 0 | 0 | 0 | 2.108566 | 1.379415 | 8.595 | 0.27 | 8.82 | 8.5717935 | 0.9903487 | 135.127 | 147.127 | 90.169 | 97.459
24 | 179.624 | 0.7130503 | 178.3431905 | 39.81505 | 1.963051 |  | 0.7758084 | 0 | 6.976 | 0 | 107.861 | 1.187243 | 0 | 5.659 | 136.903 | 136.903 | 2.93 | 12.56 | 132.8917421 | 1.46276 | 90.85 | 68.08 | 0.74 | 637 | 1157 | 374/7 | 75.75 | 72 | 4 | 8.05 | 88.60759 |  | 58.3 | 641.7171 | 13.28 | 4.79 | 23.54 | 0.2 | 1,35/1,54 | 8.67 | 6.65 | 5.48 | 117.7 | 1.48 |  |  | 0 | 90.85 | 82.79726 | 2.474876 | 3.634 | 0.9691786 | 6.108876 | 0.866 | 2210.06 | 107.7419 | 2585.806 | 1 | 2585.806 | 60.967 |  |  | 87.173 |  | 10.796 | 20.688 | 1.69 |  |  |  |  | 2.32 |  | 36.58 |  |  | 41.5 |  | 36.67 | 43.89 | 136.903 |  |  |  | 2.93 |  |  |  | 59.9366577 | 0 | 0 | 87.173 | 0 | 10.5455328 | 20.688 | 132.8917421 | 0 | 0 | 0 | 2.035584 | 1.405681 | 6.976 | 0.32 | 10.49 | 6.9536768 | 0.962958 | 124.903 | 136.903 | 79.883 | 87.173
25 | 59.73 | 0.7308048 | 59.2934903 | 40.0975 | 1.767844 |  | 0.6114636 | 0 | 2.204 | 0 | 38.785 | 1.15638 | 0 | 1.985 | 54.319 | 54.319 | 2.38 | 23 | 53.0262078 | 1.580984 | 21.25 | 21.25 | 0.93 | 627 | 1169 | 389/7 | 74.86 | 23 | 2 | 1.8 | 53.66726 |  | 26.8 | 799.0459 | 6.11 | 6.91 | 9.84 | 0.2 | 1,23/1,44 | 7.77 | 6.78 | 8.27 | 49.2 | 1.09 |  |  | 0 | 33.54 | 28.05082 | 1.716899 | 1.3416 | 1.05606 | 3.058499 | 0.868 | 2243.6 | 107.7419 | 2693.548 | 1 | 2693.548 |  | 16.809 |  | 32.487 |  | 4.136 | 6.298 |  | 2.09 |  |  |  | 2.06 |  |  | 37.54 |  | 41.37 |  | 35.3 | 43.51 | 54.319 |  |  |  | 2.38 |  |  |  | 0 | 16.4576919 | 0 | 32.487 | 0 | 4.0507984 | 6.298 | 53.0262078 | 0 | 0 | 0 | 1.544028 | 1.224486 | 2.204 | 1.7 | 11.22 | 2.166532 | 0.3247193 | 42.319 | 54.319 | 25.197 | 32.487
26 | 144.822 | 0.5463137 | 144.0308176 | 40.24119 | 3.045049 |  | 1.088495 | 0 | 5.146 | 0 | 92.545 | 1.956554 | 0 | 0 | 105.555 | 105.555 | 3.01 |  | 102.3777945 | 2.164435 | 31.79 | 13.49 | 1.21 | 616 | 978 | 373/8 | 75.27 | 55 | 3 | 3.5 | 73.99577 |  | 39.15 | 827.6956 | 9.82 | 13.49 | 13.8 | 0.2 | 1,19/1,39 | 7.77 | 6.66 | 8.89 | 69 | 5.59 |  |  | 0 | 47.3 | 67.813 | 2.696112 | 1.892 | 0.6142665 | 4.588112 | 0.861 | 2290.9 | 107.7419 | 2801.29 | 1 | 2801.29 |  | 38.565 |  | 67.792 |  | 13.712 | 24.753 |  | 1.44 |  |  |  | 1.72 |  |  | 37.39 |  | 41.53 |  | 35.5 | 43.78 | 105.555 |  |  |  | 3.01 |  |  |  | 0 | 38.009664 | 0 | 67.792 | 0 | 13.4761536 | 24.753 | 102.3777945 | 0 | 0 | 0 | 5.442495 | 3.770355 | 5.146 | 0.25 | 8.65 | 5.133135 | 0.5898979 | 93.555 | 105.555 | 60.502 | 67.792
27 | 232.247 | 1.167608 | 229.5352648 | 39.75467 | 2.165631 |  | 0.7812743 | 0 | 9.132 | 0 | 146.728 | 1.384357 | 0 | 0 | 166.157 | 166.157 | 3.04 | 3.25 | 161.1058272 | 1.52001 | 105.99 | 57.31 | 0.93 | 633 | 1114 | 442/9 | 76.1 | 90 | 4 | 7.4 | 69.81791 |  | 76.9 | 725.5401 | 13.94 | 4.88 | 27.28 | 0.2 | 1,30/1,50 | 8.96 | 6.52 | 7.85 | 136.4 | 1.75 |  |  | 0 | 105.99 | 107.1252 | 4.676278 | 4.2396 | 0.883918 | 8.915878 | 0.862 | 2396.89 | 107.7419 | 2909.032 | 1 | 2909.032 |  | 63.104 |  | 106.248 |  | 22.415 | 40.48 |  | 3.53 |  |  |  | 2.16 |  |  | 36.27 |  | 41.53 |  | 33.79 | 43.83 | 166.157 |  |  |  | 3.04 |  |  |  | 0 | 60.8764288 | 0 | 106.248 | 0 | 21.930836 | 40.48 | 161.1058272 | 0 | 0 | 0 | 2.430483 | 1.640174 | 9.132 | 0.15 | 20.4 | 9.118302 | 2.444328 | 154.157 | 166.157 | 98.958 | 106.248
28 | 235.169 | 0.6105869 | 233.7330888 | 39.48909 | 2.008189 |  | 0.8592498 | 0 | 9.011 | 0 | 133.725 | 1.148939 | 0 | 0 | 167.736 | 167.736 | 2.89 | 15.8 | 162.8884296 | 1.399505 | 116.39 | 116.39 | 0.5 | 671 | 1147 | 460/9 | 75.19 | 91 | 4 | 6.25 | 53.69877 |  | 64.75 | 556.3193 | 13.99 | 6.33 | 30.2 | 0.2 | 1,33/1,52 | 9.62 | 5.99 | 6.16 | 151 | 1.92 |  |  | 0 | 116.39 | 109.291 | 3.089761 | 4.6556 | 0.9481529 | 7.745361 | 0.865 | 2513.28 | 107.7419 | 3016.774 | 1 | 3016.774 |  | 77.997 |  | 97.585 |  | 23.447 | 36.14 |  | 1.36 |  |  |  | 1.6 |  |  | 36.23 |  | 41.42 |  | 35.85 | 43.67 | 167.736 |  |  |  | 2.89 |  |  |  | 0 | 76.9362408 | 0 | 97.585 | 0 | 23.071848 | 36.14 | 162.8884296 | 0 | 0 | 0 | 2.085986 | 1.388118 | 9.011 | 0.21 | 17.78 | 8.9920769 | 2.126335 | 155.736 | 167.736 | 90.295 | 97.585
29 | 250.857 | 1.061877 | 248.1932076 | 37.42066 | 2.023919 | 12.99 | 1.562001 | 0 | 9.767 | 0 | 56.645 | 0.461918 | 0 | 0 | 177.326 | 177.326 | 2.92 |  | 172.1480808 | 1.403801 | 63.76 | 63.76 | 1.18 | 630 | 1151 | 468/9 | 75.2 | 97 | 4 | 5 | 40.77306 |  | 70.15 | 572.046 | 15.27 | 5.52 | 31.58 | 0.2 | 1,37/1,59 | 9.93 | 6.86 | 5.17 | 157.9 | 1.83 |  |  | 0 | 122.63 | 109.1004 | 2.809458 | 4.9052 | 0.9929177 | 7.714658 | 0.871 | 2635.91 | 107.7419 | 3124.516 | 1 | 3124.516 |  | 164.552 |  | 46.732 |  | 29.66 | 9.913 |  | 1.17 |  |  |  | 2.49 |  |  | 35.97 |  | 43.52 |  | 33.73 | 43.79 | 177.326 |  |  |  | 2.92 |  |  |  | 0 | 162.6267416 | 0 | 46.732 | 0 | 28.921466 | 9.913 | 172.1480808 | 0 | 0 | 0 | 2.060645 | 1.364594 | 9.767 | 0.59 | 9.92 | 9.7093747 | 1.280811 | 165.326 | 177.326 | 39.442 | 46.732
30 | 267.364 | 0.8537705 | 265.081325 | 37.39187 | 2.250075 | 19.85 | 1.746629 | 0 | 10.497 | 0 | 59.311 | 0.5034462 | 0 | 0 | 185.548 | 185.548 | 3.1 | 7.48 | 179.796012 | 1.526152 | 117.81 | 29.24 | 1.25 | 613 | 1168 | 465/9 | 75.74 | 104 | 4 | 4.9 | 41.59239 |  | 71.75 | 609.0315 | 16.69 | 5.75 | 30.89 | 0.2 | 1,28/1,50 | 9.73 | 7.13 | 8.55 | 154.45 |  |  |  | 0 | 117.81 | 115.7845 | 4.752174 | 4.7124 | 0.9002252 | 9.464574 | 0.872 | 2753.72 | 107.7419 | 3232.258 | 1 | 3232.258 |  | 169.49 |  | 48.909 |  | 38.563 | 10.402 |  | 0.96 |  |  |  | 1.7 |  |  | 36.06 |  | 42.13 |  | 35.47 | 43.94 | 185.548 |  |  |  | 3.1 |  |  |  | 0 | 167.862896 | 0 | 48.909 | 0 | 37.907429 | 10.402 | 179.796012 | 0 | 0 | 0 | 2.166938 | 1.411185 | 10.497 | 0.51 | 11.15 | 10.4434653 | 1.537426 | 173.548 | 185.548 | 41.619 | 48.909
31 | 264.741 | 1.041688 | 261.9832254 | 37.60024 | 2.203021 |  | 1.707814 | 0 | 10.077 | 0 | 58.89 | 0.4952069 | 0 | 0.696 | 192.557 | 192.557 | 3.09 |  | 186.6069887 | 1.569181 | 118.92 | 118.92 | 0.75 | 617 | 1166 | 481/9 | 76 | 103 | 4 | 4.8 | 40.36327 |  | 80.85 | 679.8688 |  | 6.7 | 35.13 | 0.2185381 | 1,24/1,46 | 9.3 | 7.06 | 7.39 | 160.75 |  |  |  | 0 | 118.92 | 114.7861 | 4.628378 | 4.7568 | 0.9174964 | 9.385178 | 0.874 | 2872.64 | 107.7419 | 3340 | 1 | 3340 |  | 176.556 |  | 48.673 |  | 29.295 | 10.217 |  | 1.26 |  |  |  | 1.82 |  |  | 36.29 |  | 43.24 |  | 34.32 | 42.78 | 192.557 |  |  |  | 3.09 |  |  |  | 0 | 174.3313944 | 0 | 48.673 | 0 | 28.761831 | 10.217 | 186.6069887 | 0 | 0 | 0 | 2.412403 | 1.589869 | 10.077 | 0.17 | 12.34 | 10.0598691 | 1.633405 | 170.097 | 192.597 | 41.233 | 48.673
е | 6396.875003 |  | 6348.534 |  |  | 32.84 |  | 0 | 249.028 | 0 | 3457.37 |  | 0 | 57.942 | 4430.866003 | 4430.866 | 0 | 237.42 | 4311.831436 |  | 2273.72 | 1863.87 | [6 empty] | 120 | 115.2 |  | 0 | 2081.75 |  | 384.64 | 184 | 788.86 | [5 empty] | 3796.15 | 49.35 | 0 | 0 |  | 2872.64 | 2911.1 | 116.1768 | 114.9056 |  | 231.0824 |  |  | 0 |  | 31 |  | 1622.841 | 707.073001 | 1e-06 | 2772.94 | 1e-06 | 609.591 | 684.43 | [14 empty] | 4430.866 | 1e-06 | 1e-06 | 1e-06 |  |  |  |  | 1602.244 | 697.1010585 | 9.9999999e-07 | 2772.94 | 9.9999999e-07 | 591.8186696 | 684.43 | 4311.831436 | 9.9999999e-07 | 9.9999999e-07 | 9.9999999e-07 | 2.186404 | 1.418608 | 249.028 | 0.6538848 | 12.37566 | 246.2447 | 40.29991
ср. | 206.3508 | 0.7557011 | 204.7914 | 39.16742 | 2.21 | 1.059355 | 1.006448 | 0 | 8.033161 | 0 | 111.5281 | 1.203551 | 0 | 1.869097 | 142.9312 | 142.9312 | 2.686485 | 7.65871 |  | 1.501 | 73.34581 | 60.12484 | 0.8468242 | 611.0645 | 1146.839 |  | 75.61907 | 79.83871 | 3.870968 | 3.716129 | 40.10248 | #DIV/0! | 67.15323 | 724.6818 | 12.40774 | 5.935484 | 25.4471 | 0.2078053 |  | 8.74871 | 6.681613 | 7.213226 | 122.4565 | 1.591935 | #DIV/0! | #DIV/0! | #DIV/0! | 92.66581 | 93.90646 |  |  | 0.873603 | 7.454269 | [13 empty] | 1.269193 | 1.410313 | 1e-06 | 4.061574e-08 | 1e-06 | 2.915452 | 1.33308e-08 | 36.0414 | 36.2417 | 1e-06 | 41.68592 | 1e-06 | 34.22838 | 43.79736 |  |  |  |  | 2.686485 | 1e-06 | 1e-06 | 1e-06 | 2299.345 |  | 4049.189 |  |  |  |  | 4311.831439
пл. |  |  |  | 38.3 | 2.22 |  | 0.7548 |  | 8.61936 |  |  | 1.4652 | [5 empty] | 12.82 |  | 1.32 | 3340 | 3340 |  |  | 1190 |  | 76 | [6 empty] | 680 | [8 empty] | 3340 | 23.4 |  |  |  | 107.74 |  |  |  | 0.9 | [36 empty] | 6348.534
± |  |  |  |  | -0.01000023 | 1.059355 |  | 0 | [8 empty] | 2.686485 |  |  | 0.1809996 |  |  |  |  | -43.16129 | [17 empty] | 456.15
[42 empty] | ССП | 107.7419 |  |  | тн | [6 empty] | Дней | 31
[31 empty] | Удельный расход мелочь ФМн ср. | [5 empty] | 0.2078053 |  | т | [51 empty] | 3457.37
[37 empty] | План: |  |  |  |  | Суток работы | 30
|  | Средний вес выпуска : | [8 empty] | 31.63458 | т | [29 empty] | Среднесуточное пр-во | 111.3333 |  |  |  | 0 |  | Отставание (-) опережение (+)
[49 empty] | -467.36 |  |  |  | Тн
[49 empty] | -13.99281 |  |  |  | %
Мелочь ФМн с н. м.
[49 empty] | план |  |  |  | 788.86
[49 empty] | факт |  |  |  | 788.86
[49 empty] | Отклонение |  |  |  | 0
Диспетчер АО "СЧПЗ" | [10 empty] | Барчук Л.Ю.
,

## сентябрь 20 (факт)
Сведения по учету производства ферромарганца в АО "СЧПЗ" — ДП-1
[43 empty] | на | 29 |  |  | августа | сентября |  |  |  |  | 2020г
Дата | Расход Mn шихты | [5 empty] | Расх.добавок, флюсов | [8 empty] | Расход кокса |  |  |  |  | Производство FeMn78, т | Производство FeMn с Si<1, т | Сод. Si в сплаве % | Температура колош. газа, °С | Температура гор. дутья °С | Расх. гор. дутья, м3/мин / фурмы,шт | Средн. содерж Mn в сплаве, % | Количество подач, шт | Кол. выпусков, шт | Количество пыли |  | Количество шлака |  |  | Перевал, т | Зеленый шлак, т. | Мелочь Фмн | Удельн.расход мелочи, т | Осн-ть | Сод Al2O3 в шлаке,% | Сод MgO в шлаке,% | Сод. MnO в шлаке, % | Производство фактическое, т | [5 empty] | Теоретический выход FeMn, т | Потери Mn со шлаком расчетно, т |  | Факт. коэф-т извлеч. Mn из расплава | Потери Mn со шлаком расчетно т | Среднее значение коэф-т извлечение Mn из расплава | [5 empty] | Проплавлено руды (влаж.), т | [6 empty] | Влажность руды , % | [6 empty] | Сод. Mn в руде, % | [6 empty] | Сожжено кокса(сух) т |  |  |  | Влажность кокса, %
| Проплавлено шихты (влаж.), т | Влажность шихты , % | Сухой руды, т | Сод. Mn в марг. шихте, % | Удельн расход марг. шихты, т | Отсев руды, т | Удельн расход руды, т | Известняк, т | Шлак тяжелый, т | Fe содер. материалов, т | Агломерат, т | Удельн.расход агломерата, т | Известняк, т | Кварцит,т | Сожжено кокса (сухого, заданный), т | Сожжено кокса (влаж.), т | Влажность кокса, % | Выход кокс. мелочи т | Сухого кокса (заданный), т | Удельн. расход сухого кокса, т | [81 empty] | Тяжелый шлак
[30 empty] | Всего, т | на т FeMn, кг | верх- него | Всего, т | на т FeMn, кг | [8 empty] | Разлито жидкого |  |  | с отвала | % с отвала | Всего годного |  | химические | физические | [48 empty] | ПО ДЦ
[44 empty] | из шлака | c перевала | [5 empty] | 4% |  |  |  | FeMn НИ | План | План по нараст. |  |  | Глория | Маматван | Новорос. | Агломерат | Казахстан(10-100) | Каражал | Агломерат 18% 5-6 пр | Глория | Маматван | Новорос. |  | Казахстан(10-100) | Каражал |  | Глория | Маматван | Новорос. | Агломерат | Казахстан(10-100) | Каражал | Агломерат 18% 5-6 пр | Кемерово | Губаха+25 | Н.Тагил | Алтай | Кемерово | Губаха+25 | Н.Тагил | Алтай | Кудумани | Маматван | Новороссйская | Агломерат | Казахстан (10-100) | Каражал | Агломерат 18%, 5-6 пр | Кемерово | Губаха +25 | Н. Тагил | Алтай | Удельный расход шихты ДП №1 и №3 | Удельный расход кокса ДП №1 и №3 | Кол-во, т | W | Mn |  | ИТОГО
1 | 267.847 | 1.173708 | 264.7033 | 37.46464 | 2.036492 | 18.53 | 1.646455 | 0 | 10.623 | 0 | 50.697 | 0.3900369 | 0 | 2.472 | 176.848003 | 176.848 | 3.19 | 28.8 | 171.2065488 | 1.317176 | 126.97 | 97.51 | 0.88 | 558 | 1166 | 468/9 | 76.01 | 107 | 4 | 4.85 | 37.31343 |  | 78.4 | 603.1697 | 15.14 | 6.74 | 29.44 | 0.1814484 | 1,32/1,55 | 9.1 | 7.12 | 6.79 | 162.25 | 3.91 |  |  | 0 | 129.98 | 115.4357 | 4.12373 | 5.1992 | 0.9962456 | 9.32293 | 0.996 | 129.98 | 118.3333 | 118.3333 | 1 | 118.3333 | 1e-06 | 195.763 | 1e-06 | 42.808 | 1e-06 | 21.387 | 7.889 | 1e-06 | 1.43 | 1e-06 | 1e-06 | 1e-06 | 1.61 | 1e-06 | 1e-06 | 36.3 | 1e-06 | 43.19 | 1e-06 | 34.45 | 43.47 | 176.848 | 1e-06 | 1e-06 | 1e-06 | 3.19 | 1e-06 | 1e-06 | 1e-06 | 9.9999999e-07 | 192.9635891 | 9.9999999e-07 | 42.808 | 9.9999999e-07 | 21.0426693 | 7.889 | 171.2065488 | 9.9999999e-07 | 9.9999999e-07 | 9.9999999e-07 | 1.97376 | 1.252875 | 10.623 | 0.12 | 11 | 10.6102524 | 1.535492
2 | 257.54 | 0.463022 | 256.3475331 | 37.73412 | 2.178344 | 15.98 | 1.785202 | 0 | 10.063 | 0 | 46.265 | 0.3931424 | 0 | 3.484 | 168.48 | 168.48 | 2.95 | 9.64 | 163.50984 | 1.389445 | 117.21 | 15.71 | 1.58 | 582 | 1176 | 463/9 | 76.49 | 103 | 4 | 4.3 | 36.53977 |  | 68.5 | 582.087 | 16.4 | 5.53 | 29.96 | 0.1969109 | 1,36/1,59 | 9.45 | 7.05 | 5.52 | 152.15 | 1.02 |  |  | 0 | 117.68 | 111.7268 | 2.929099 | 4.7072 | 0.9305591 | 7.636299 | 0.964 | 247.66 | 118.3333 | 236.6667 | 1 | 236.6667 |  | 190.658 |  | 41.193 |  | 20.617 | 5.072 |  | 0.46 |  |  |  | 1.53 |  |  | 36.76 |  | 43.38 |  | 34.1 | 43.27 | 168.48 |  |  |  | 2.95 |  |  |  | 0 | 189.7809732 | 0 | 41.193 | 0 | 20.3015599 | 5.072 | 163.50984 | 0 | 0 | 0 | 2.190586 | 1.378106 | 10.063 | 0.42 | 10.12 | 10.0207354 | 1.325792
3 | 257.649 | 0.6577537 | 255.9543042 | 37.14218 | 1.909537 |  | 1.563036 | 0 | 10.5 | 0 | 46.445 | 0.346501 | 0 | 4.421 | 166.315 | 166.315 | 2.97 | 9.08 | 161.3754445 | 1.203935 | 135.05 | 69.66 | 1.38 | 567 | 1181 | 449/9 | 76.64 | 103 | 4 | 5.8 | 43.27067 |  | 68 | 507.3113 | 17.6 | 5.65 | 35.86 | 0.2057963 | 1,39/1,61 | 9.59 | 6.94 | 5.26 | 174.25 | 1.3 |  |  | 0 | 134.04 | 109.8225 | 2.770761 | 5.3616 | 1.080588 | 8.132361 | 1.002 | 381.7 | 118.3333 | 355 | 1 | 355 |  | 190.622 |  | 41.238 |  | 20.582 | 5.207 |  | 0.55 |  |  |  | 3.14 |  |  | 36.09 |  | 43.13 |  | 33.37 | 43.15 | 166.315 |  |  |  | 2.97 |  |  |  | 0 | 189.573579 | 0 | 41.238 | 0 | 19.9357252 | 5.207 | 161.3754445 | 0 | 0 | 0 | 2.013971 | 1.257889 | 10.5 | 0.22 | 11.21 | 10.4769 | 1.532438
4 | 260.13 | 0.7966463 | 258.0576839 | 37.73646 | 2.344487 | 28.26 | 1.919103 | 0 | 10.749 | 0 | 46.822 | 0.4253838 | 0 | 5.79 | 166.372 | 166.372 | 2.92 | 2.23 | 161.5139376 | 1.467375 | 94.1 |  | 1.99 | 598 | 1173 | 454/9 | 75.84 | 104 | 4 | 4.65 | 42.24584 |  | 73.9 | 671.3909 | 18.1 | 6.63 | 44.43 | 0.2778612 | 1,38/1,61 | 9.26 | 7.12 | 5.78 | 159.9 | 1.23 |  |  | 0 | 110.07 | 113.626 | 3.308846 | 4.4028 | 0.8572142 | 7.711646 | 0.966 | 491.77 | 118.3333 | 473.3333 | 1 | 473.3333 |  | 192.457 |  | 41.609 |  | 20.851 | 5.213 |  | 0.82 |  |  |  | 2.37 |  |  | 36.89 |  | 43.61 |  | 32.32 | 43.77 | 166.372 |  |  |  | 2.92 |  |  |  | 0 | 190.8788526 | 0 | 41.609 | 0 | 20.3568313 | 5.213 | 161.5139376 | 0 | 0 | 0 | 2.370953 | 1.476185 | 10.749 | 0.2 | 10.81 | 10.727502 | 1.529065
5 | 252.49 | 0.7010619 | 250.7198888 | 37.29992 | 1.909665 | 16.35 | 1.564033 | 0 | 10.679 | 0 | 45.378 | 0.3456318 | 0 | 5.985 | 159.714 | 159.714 | 3.08 | 15.8 | 154.7948088 | 1.17903 | 131.29 | 69.45 | 1.15 | 582 | 1175 | 458/9 | 76.27 | 101 | 4 | 5.15 | 39.22614 |  | 83.05 | 632.5691 | 14.19 | 6.48 | 33.85 | 0.198592 | 1,32/1,54 | 8.41 | 7.02 | 7.18 | 170.45 | 1.17 |  |  | 0 | 131.29 | 108.4208 | 4.619218 | 5.2516 | 1.070752 | 9.870818 | 0.986 | 623.06 | 118.3333 | 591.6667 | 1 | 591.6667 |  | 186.895 |  | 40.395 |  | 20.217 | 4.983 |  | 0.8 |  |  |  | 1.36 |  |  | 36.21 |  | 42.99 |  | 34.53 | 43.29 | 159.714 |  |  |  | 3.08 |  |  |  | 0 | 185.39984 | 0 | 40.395 | 0 | 19.9420488 | 4.983 | 154.7948088 | 0 | 0 | 0 | 2.058168 | 1.269437 | 10.679 | 0.38 | 9.88 | 10.6384198 | 1.378099
6 | 277.669 | 1.216419 | 274.2913808 | 37.63987 | 2.437279 | 13.62 | 1.993499 | 0 | 11.157 | 0 | 49.943 | 0.44378 | 0 | 6.756 | 173.719 | 173.719 | 3.03 |  | 168.4553143 | 1.496848 | 112.54 | 28.27 | 1.85 | 574 | 1171 | 426/9 | 76.3 | 111 | 4 | 5.2 | 46.20579 |  | 73.1 | 649.5468 | 13.89 | 6.91 | 32.63 | 0.2163076 | 1,29/1,49 | 8.66 | 6.6 | 6.02 | 150.85 | 1.23 |  |  | 0 | 112.54 | 118.8016 | 3.408931 | 4.5016 | 0.8317085 | 7.910531 | 0.959 | 735.6 | 118.3333 | 710 | 1 | 710 |  | 205.493 |  | 44.381 |  | 22.233 | 5.562 |  | 1.45 |  |  |  | 1.79 |  |  | 36.63 |  | 43.51 |  | 33.8 | 43.46 | 173.719 |  |  |  | 3.03 |  |  |  | 0 | 202.5133515 | 0 | 44.381 | 0 | 21.8350293 | 5.562 | 168.4553143 | 0 | 0 | 0 | 2.268691 | 1.400089 | 11.157 | 0.17 | 4.62 | 11.1380331 | 0.674413
7 | 257.456 | 1.10779 | 254.603927 | 37.59093 | 2.278131 | 9.25 | 1.86419 | 0 | 10.173 | 0 | 46.262 | 0.4139406 | 0 | 6.107 | 161.137 | 161.137 | 3.01 | 5.58 | 156.2867763 | 1.398414 | 111.76 | 111.76 | 0.61 | 576 | 1170 | 451/9 | 76.28 | 103 | 4 | 4 | 35.79098 |  | 79.8 | 714.0301 | 13.32 | 7.31 | 41.42 | 0.2610778 | 1,29/1,50 | 7.9 | 6.47 | 7.5 | 158.65 | 1.84 |  |  | 0 | 111.76 | 110.7094 | 4.636268 | 4.4704 | 0.8907359 | 9.106668 | 0.949 | 847.36 | 118.3333 | 828.3333 | 1 | 828.3333 |  | 190.602 |  | 41.157 |  | 20.592 | 5.105 |  | 1.29 |  |  |  | 1.91 |  |  | 36.68 |  | 42.77 |  | 34.36 | 42.88 | 161.137 |  |  |  | 3.01 |  |  |  | 0 | 188.1432342 | 0 | 41.157 | 0 | 20.1986928 | 5.105 | 156.2867763 | 0 | 0 | 0 | 2.320154 | 1.440332 | 10.173 | 0.25 | 8.83 | 10.1475675 | 1.174659
8 | 253.464 | 0.9141309 | 251.1470072 | 37.57135 | 2.192658 | 12.34 | 1.787672 | 0 | 10.599 | 0 | 46.387 | 0.4049852 | 0 | 6.793 | 159.901 | 159.901 | 3.11 | 2.61 | 154.9280789 | 1.352611 | 114.54 | 88.76 | 1.11 | 610 | 1174 | 458/9 | 75.91 | 101 | 4 | 4.15 | 36.23188 |  | 81.05 | 707.6131 | 14.52 | 5.65 | 40.81 | 0.2553817 | 1,27/1,49 | 7.66 | 6.77 | 7.59 | 159.8 | 1.2 |  |  | 0 | 114.54 | 110.3404 | 4.765398 | 4.5816 | 0.921449 | 9.346998 | 0.946 | 961.9 | 118.3333 | 946.6667 | 1 | 946.6667 |  | 190.057 |  | 40.382 |  | 17.02 | 6.005 |  | 1.04 |  |  |  | 2 |  |  | 36.76 |  | 42.95 |  | 31.87 | 43.24 | 159.901 |  |  |  | 3.11 |  |  |  | 0 | 188.0804072 | 0 | 40.382 | 0 | 16.6796 | 6.005 | 154.9280789 | 0 | 0 | 0 | 2.093819 | 1.304431 | 10.599 | 0.19 | 13.08 | 10.5788619 | 1.822836
9 | 287.244 | 1.243678 | 283.6716097 | 37.41134 | 2.479647 |  | 2.028449 | 0 | 11.726 | 0 | 51.617 | 0.4511976 | 0 | 9.173 | 182.156 | 182.156 | 2.91 | 18.62 | 176.8552604 | 1.545938 | 114.4 | 52.54 | 1.16 | 572 | 1161 | 465/9 | 76.2 | 115 | 5 | 5.8 | 50.6993 |  | 76.15 | 665.6469 | 12.02 | 5.52 | 41.06 | 0.2574295 | 1,29/1,49 | 7.87 | 6.52 | 6.25 | 159.5 | 1.48 |  |  | 0 | 114.4 | 123.3974 | 3.68684 | 4.576 | 0.8214135 | 8.26284 | 0.931 | 1076.3 | 118.3333 | 1065 | 1 | 1065 |  | 224.066 |  | 45.907 |  | 11.561 | 5.71 |  | 1.47 |  |  |  | 2.41 |  |  | 36.26 |  | 43.19 |  | 33.96 | 43.12 | 182.156 |  |  |  | 2.91 |  |  |  | 0 | 220.7722298 | 0 | 45.907 | 0 | 11.2823799 | 5.71 | 176.8552604 | 0 | 0 | 0 | 2.70939 | 1.705547 | 11.726 | 0.25 | 11.81 | 11.696685 | 1.812833
10 | 254.984 | 1.149336 | 252.0533773 | 37.60014 | 2.201724 | 14.55 | 1.800886 | 0 | 10.343 | 0 | 45.888 | 0.4008386 | 0 | 8.252 | 160.23 | 160.23 | 2.82 | 10.27 | 155.711514 | 1.360163 | 114.48 | 47.89 | 1.43 | 590 | 1173 | 462/9 | 75.86 | 102 | 5 | 6.95 | 60.70929 |  | 77.35 | 675.6639 | 14.82 | 8.63 | 42.39 | 0.2579252 | 1,25/1,46 | 8.2 | 6.95 | 5.62 | 164.35 | 1.15 |  |  | 0 | 114.48 | 109.848 | 3.367449 | 4.5792 | 0.916348 | 7.946649 | 0.929 | 1190.78 | 118.3333 | 1183.333 | 1 | 1183.333 |  | 198.941 |  | 40.752 |  | 10.155 | 5.136 |  | 1.37 |  |  |  | 2.02 |  |  | 36.64 |  | 43.2 |  | 31.07 | 43.27 | 160.23 |  |  |  | 2.82 |  |  |  | 0 | 196.2155083 | 0 | 40.752 | 0 | 9.949869 | 5.136 | 155.711514 | 0 | 0 | 0 | 2.178218 | 1.372571 | 10.343 | 0.24 | 5.76 | 10.3181768 | 0.7834524
11 | 282.637 | 1.250874 | 279.1015659 | 37.62998 | 2.256278 | 22.12 | 1.844354 | 0 | 11.753 | 0 | 50.955 | 0.411924 | 0 | 9.203 | 176.004 | 176.004 | 2.95 | 9.7 | 170.811882 | 1.380856 | 123.7 | 79.61 | 0.67 | 547 | 1167 | 460/9 | 76.41 | 113 | 5 | 4.7 | 37.99515 |  | 80.9 | 654.0016 | 17.3 | 7.6 | 37.3 | 0.2236211 | 1,30/1,53 | 7.76 | 7.36 | 6.28 | 166.8 | 1.8 |  |  | 0 | 123.7 | 120.974 | 3.935614 | 4.948 | 0.8999609 | 8.883614 | 0.927 | 1314.48 | 118.3333 | 1301.667 | 1 | 1301.667 |  | 220.459 |  | 45.218 |  | 11.223 | 5.737 |  | 1.51 |  |  |  | 1.84 |  |  | 36.65 |  | 43.02 |  | 32.26 | 43.31 | 176.004 |  |  |  | 2.95 |  |  |  | 0 | 217.1300691 | 0 | 45.218 | 0 | 11.0164968 | 5.737 | 170.811882 | 0 | 0 | 0 | 2.189764 | 1.370766 | 11.753 | 0.31 | 6.39 | 11.7165657 | 0.9798306
12 | 262.517 | 1.625352 | 258.250175 | 37.76989 | 2.281362 | 16.56 | 1.864339 | 0 | 10.578 | 0 | 47.207 | 0.417023 | 0 | 8.595 | 162.944 | 162.944 | 2.87 |  | 158.2675072 | 1.398123 | 113.2 | 53.36 | 0.87 | 580 | 1169 | 453/9 | 76.11 | 105 | 5 | 4.1 | 36.21908 |  | 85.05 | 751.3251 | 15.56 | 8.11 | 41.02 | 0.2554967 | 1,26/1,48 | 7.75 | 6.86 | 9.04 | 160.55 | 1.78 |  |  | 0 | 113.2 | 113.4624 | 5.955896 | 4.528 | 0.8832869 | 10.4839 | 0.923 | 1427.68 | 118.3333 | 1420 | 1 | 1420 |  | 204.706 |  | 41.997 |  | 10.604 | 5.21 |  | 1.93 |  |  |  | 2.98 |  |  | 36.83 |  | 43.3 |  | 31.3 | 43.29 | 162.944 |  |  |  | 2.87 |  |  |  | 0 | 200.7551742 | 0 | 41.997 | 0 | 10.2880008 | 5.21 | 158.2675072 | 0 | 0 | 0 | 2.190109 | 1.369387 | 10.578 | 0.49 | 11.43 | 10.5261678 | 1.580792
13 | 259.985 | 1.992924 | 254.8036975 | 37.07121 | 2.125844 | 9.06 | 1.735697 | 0 | 10.22 | 0 | 46.763 | 0.3901468 | 0 | 8.47 | 160.252 | 160.252 | 2.75 | 17.69 | 155.84507 | 1.300226 | 119.86 | 74.84 | 1.04 | 578 | 1172 | 454/9 | 76.51 | 104 | 5 | 4.75 | 39.62957 |  | 76.25 | 636.1589 | 14.84 | 7.98 | 33.66 | 0.2106383 | 1,31/1,52 | 7.69 | 6.75 | 6.18 | 159.8 | 1.7 |  |  | 0 | 119.86 | 109.6537 | 3.650335 | 4.7944 | 0.9708452 | 8.444735 | 0.927 | 1547.54 | 118.3333 | 1538.333 | 1 | 1538.333 |  | 202.819 |  | 41.582 |  | 10.403 | 5.181 |  | 2.41 |  |  |  | 2.82 |  |  | 35.96 |  | 43.01 |  | 32.01 | 43.07 | 137.758 | 22.494 |  |  | 2.75 | 2.75 |  |  | 0 | 197.9310621 | 0 | 41.582 | 0 | 10.1096354 | 5.181 | 133.969655 | 21.875415 | 0 | 0 | 2.039039 | 1.270765 | 10.22 | 0.52 | 14.1 | 10.166856 | 1.873646
14 | 277.476 | 1.42535 | 273.5209962 | 37.4425 | 1.99432 | 9.18 | 1.629821 | 0 | 10.838 | 0 | 49.991 | 0.3644987 | 0 | 9.083 | 168.571 | 168.571 | 2.66 | 12.77 | 164.0870114 | 1.196405 | 137.15 | 85.57 | 1.21 | 580 | 1170 | 463/9 | 75.89 | 111 | 5 | 6.2 | 45.20598 |  | 86.75 | 632.5191 | 14.75 | 7.84 | 32 | 0.1824922 | 1,3/1,53 | 7.53 | 7.33 | 6.74 | 175.35 | 1.64 |  |  | 0 | 137.15 | 118.711 | 4.529327 | 5.486 | 1.016307 | 10.01533 | 0.933 | 1684.69 | 118.3333 | 1656.667 | 1 | 1656.667 |  | 216.474 |  | 44.42 |  | 11.011 | 5.571 |  | 1.65 |  |  |  | 3.48 |  |  | 36.44 |  | 43.24 |  | 30.8 | 43.3 | 113.08 | 55.491 |  |  | 2.66 | 2.66 |  |  | 0 | 212.902179 | 0 | 44.42 | 0 | 10.6278172 | 5.571 | 110.072072 | 54.0149394 | 0 | 0 | 2.047399 | 1.249319 | 10.838 | 0.27 | 6.32 | 10.8087374 | 0.9001347
15 | 280.032 | 1.306676 | 276.3728896 | 37.16675 | 2.262755 | 12.9 | 1.850245 | 0 | 11.045 | 0 | 50.384 | 0.4125102 | 0 | 9.804 | 167.748 | 167.748 | 2.63 | 1.56 | 163.3362276 | 1.337287 | 122.14 | 94.63 | 0.76 | 557 | 1173 | 453/9 | 76.41 | 112 | 5 | 3.6 | 29.47437 |  | 81.2 | 664.8109 | 17.71 | 9.35 | 35.2 | 0.2131396 | 1,32/1,54 | 7.6 | 6.86 | 6.23 | 165.15 | 1.54 |  |  | 0 | 122.14 | 118.9586 | 3.918758 | 4.8856 | 0.9085694 | 8.804358 | 0.932 | 1806.83 | 118.3333 | 1775 | 1 | 1775 |  | 218.452 |  | 44.805 |  | 11.196 | 5.579 |  | 1.49 |  |  |  | 3.61 |  |  | 36.11 |  | 43.06 |  | 31.25 | 43.09 | 111.745 | 56.003 |  |  | 2.63 | 2.63 |  |  | 0 | 215.1970652 | 0 | 44.805 | 0 | 10.7918244 | 5.579 | 108.8061065 | 54.5301211 | 0 | 0 | 2.149134 | 1.291948 | 11.045 | 0.71 | 11.15 | 10.9665805 | 1.60028
16 | 267.232 | 1.895913 | 262.1655132 | 37.81944 | 2.187082 | 7.04 | 1.786565 | 0 | 10.55 | 0 | 48.01 | 0.4005172 | 0 | 8.743 | 160.228 | 160.228 | 3.03 | 16.81 | 155.3730916 | 1.29618 | 119.87 | 78.92 | 0.86 | 572 | 1167 | 455/9 | 75.98 | 107 | 5 | 3.9 | 32.53525 |  | 88.5 | 738.2998 | 14.38 | 8.4 | 35.61 | 0.2203589 | 1,21/1,42 | 7.27 | 6.97 | 8.6 | 161.6 | 2.28 |  |  | 0 | 119.87 | 115.7824 | 5.895845 | 4.7948 | 0.9185846 | 10.69065 | 0.931 | 1926.7 | 118.3333 | 1893.333 | 1 | 1893.333 |  | 208.601 |  | 42.726 |  | 10.621 | 5.284 |  | 2.19 |  |  |  | 4.69 |  |  | 36.95 |  | 43.15 |  | 30.77 | 43.21 | 106.735 | 53.493 |  |  | 3.03 | 3.03 |  |  | 0 | 204.0326381 | 0 | 42.726 | 0 | 10.1228751 | 5.284 | 103.5009295 | 51.8721621 | 0 | 0 | 1.912001 | 1.143134 | 10.55 | 3.37 | 13.87 | 10.194465 | 1.86098
17 | 297.614 | 1.76982 | 292.346769 | 37.49333 | 2.291298 | 13.37 | 1.871328 | 0 | 11.911 | 0 | 53.584 | 0.4199702 | 0 | 9.465 | 179.721 | 179.721 | 3.21 | 16.5 | 173.9519559 | 1.363367 | 127.59 | 81.61 | 0.72 | 515 | 1173 | 476/9 | 76.65 | 119 | 5 | 6.2 | 48.59315 |  | 95.85 | 751.2344 | 18.06 | 12.49 | 36.34 | 0.2097547 | 1,24/1,45 | 6.86 | 6.78 | 8.38 | 173.25 | 3.17 |  |  | 0 | 127.59 | 127.1141 | 6.22215 | 5.1036 | 0.8922292 | 11.32575 | 0.928 | 2054.29 | 118.3333 | 2011.667 | 1 | 2011.667 |  | 232.06 |  | 47.608 |  | 11.97 | 5.976 |  | 2 |  |  |  | 5.23 |  |  | 36.38 |  | 42.92 |  | 34.6 | 43.29 | 120.225 | 59.496 |  |  | 3.21 | 3.21 |  |  | 0 | 227.4188 | 0 | 47.608 | 0 | 11.343969 | 5.976 | 116.3657775 | 57.5861784 | 0 | 0 | 2.59779 | 1.575155 | 11.911 | 0.66 | 14.73 | 11.8323874 | 2.273856
18 | 299.945 | 2.46644 | 292.5470364 | 37.86347 | 2.24725 | 17.04 | 1.83317 | 0 | 11.908 | 0 | 53.905 | 0.4140805 | 0 | 9.714 | 182.322 | 182.322 | 2.91 | 3.28 | 177.0164298 | 1.359782 | 133.81 | 132.57 | 0.82 | 560 | 1178 | 486.9 | 76.38 | 120 | 5 | 5.65 | 43.40144 |  | 94.9 | 728.9906 | 15.61 | 8.22 | 38.47 | 0.2208381 | 1,25/1,47 | 6.95 | 7.05 | 8.29 | 174.2 | 2.67 |  |  | 0 | 130.18 | 126.6049 | 6.094318 | 5.2072 | 0.8976517 | 11.30152 | 0.926 | 2184.47 | 118.3333 | 2130 | 1 | 2130 |  | 234.004 |  | 47.923 |  | 12.036 | 5.982 |  | 2.84 |  |  |  | 6.25 |  |  | 37.02 |  | 43.11 |  | 30.73 | 43.18 | 122.32 | 60.002 |  |  | 2.91 | 2.91 |  |  | 0 | 227.3582864 | 0 | 47.923 | 0 | 11.28375 | 5.982 | 118.760488 | 58.2559418 | 0 | 0 | 2.247992 | 1.372516 | 11.908 | 2.45 |  | 11.616254 | 0
19 | 312.398 | 1.828539 | 306.6856799 | 37.24233 | 2.277651 | 19.98 | 1.859723 | 0 | 12.593 | 0 | 56.274 | 0.417928 | 0 | 9.931 | 189.717 | 189.717 | 2.65 | 9.23 | 184.6894995 | 1.371626 | 102.87 | 48.16 | 0.92 | 509 | 1170 | 474/9 | 76.87 | 125 | 5 | 5.25 | 38.98997 |  | 80.35 | 596.7323 | 18.47 | 8.21 | 35.89 | 0.2032276 | 1,30/1,52 | 7.3 | 6.88 | 6.19 | 176.6 | 2.15 |  |  | 0 | 134.65 | 129.7143 | 3.852839 | 5.386 | 0.9062183 | 9.238839 | 0.925 | 2319.12 | 118.3333 | 2248.333 | 1 | 2248.333 |  | 243.785 |  | 49.969 |  | 12.339 | 6.305 |  | 2.04 |  |  |  | 5.99 |  |  | 36.1 |  | 43.07 |  | 33.06 | 43.41 | 127.225 | 62.492 |  |  | 2.65 | 2.65 |  |  | 0 | 238.811786 | 0 | 49.969 | 0 | 11.5998939 | 6.305 | 123.8535375 | 60.835962 | 0 | 0 | 2.913515 | 1.768442 | 12.593 |  |  | 12.593 | 0
20 | 267.745 | 1.289969 | 264.2911723 | 37.34574 | 2.185489 | 18.87 | 1.786456 | 0 | 11.116 | 0 | 48.255 | 0.3990325 | 0 | 8.591 | 160.844 | 160.844 | 2.65 | 14.22 | 156.581634 | 1.294812 | 123.76 | 72.7 | 1.14 | 555 | 1170 | 449/9 | 76.66 | 107 | 5 | 6.15 | 50.85587 |  | 80.9 | 668.9821 | 15.78 | 6.14 | 34.94 | 0.2176269 | 1,28/1,51 | 7.84 | 7.22 | 7.46 | 160.55 | 1.46 |  |  | 0 | 120.93 | 112.4007 | 4.675108 | 4.8372 | 0.9392455 | 9.512308 | 0.926 | 2440.05 | 118.3333 | 2366.667 | 1 | 2366.667 |  | 208.721 |  | 42.801 |  | 10.769 | 5.454 |  | 1.42 |  |  |  | 4.55 |  |  | 36.07 |  | 43.27 |  | 35.48 | 43.36 | 107.342 | 53.502 |  |  | 2.65 | 2.65 |  |  | 0 | 205.7571618 | 0 | 42.801 | 0 | 10.2790105 | 5.454 | 104.497437 | 52.084197 | 0 | 0 | 2.076542 | 1.247395 | 11.116 |  |  | 11.116 | 0
21 | 280.284 | 1.978313 | 274.7391065 | 37.37617 | 2.330272 | 17.69 | 1.901765 | 0 | 10.885 | 0 | 50.521 | 0.4285072 | 0 | 9.349 | 167.46 | 167.46 | 2.28 | 19.65 | 163.641912 | 1.387972 | 122.99 | 74.22 | 1.02 | 505 | 1170 | 457/9 | 76.66 | 112 | 5 | 3.85 | 32.65479 |  | 77.75 | 659.4572 | 16.01 | 8.34 | 37.59 | 0.2313231 | 1,30/1,50 | 7.43 | 6.85 | 6.46 | 162.5 | 1.33 |  |  | 0 | 117.9 | 116.9394 | 3.890785 | 4.716 | 0.8801716 | 8.606785 | 0.924 | 2557.95 | 118.3333 | 2485 | 1 | 2485 |  | 218.525 |  | 44.923 |  | 11.238 | 5.598 |  | 2.27 |  |  |  | 5.2 |  |  | 36.27 |  | 43.17 |  | 32.68 | 43.49 | 111.464 | 55.996 |  |  | 2.28 | 2.28 |  |  | 0 | 213.5644825 | 0 | 44.923 | 0 | 10.653624 | 5.598 | 108.9226208 | 54.7192912 | 0 | 0 | 2.144225 | 1.287405 | 10.885 |  |  | 10.885 | 0
22 | 287.444 | 1.624021 | 282.7758492 | 37.64862 | 2.263656 | 21.61 | 1.84827 | 0 | 11.541 | 0 | 51.89 | 0.4153858 | 0 | 9.252 | 170.147 | 170.147 | 2.85 | 2.9 | 165.2978105 | 1.323229 | 127.34 | 54.49 | 1.33 | 520 | 1176 | 464/9 | 76.54 | 115 | 5 | 2.9 | 23.21486 |  | 91.55 | 732.869 | 16.49 | 8.47 | 35.94 | 0.2144391 | 1,25/1,47 | 7.18 | 7.04 | 7.69 | 167.6 | 1.73 |  |  | 0 | 124.92 | 121.4275 | 5.453672 | 4.9968 | 0.898109 | 10.45047 | 0.922 | 2682.87 | 118.3333 | 2603.333 | 1 | 2603.333 |  | 224.344 |  | 46.036 |  | 11.21 | 5.854 |  | 1.77 |  |  |  | 6.22 |  |  | 36.51 |  | 43.23 |  | 34.6 | 43.23 | 112.639 | 57.508 |  |  | 2.85 | 2.85 |  |  | 0 | 220.3731112 | 0 | 46.036 | 0 | 10.512738 | 5.854 | 109.4287885 | 55.869022 | 0 | 0 | 2.032451 | 1.205745 | 11.541 |  |  | 11.541 | 0
23 | 292.379 | 1.907431 | 286.8020709 | 37.3962 | 2.369286 | 15.16 | 1.93492 | 0 | 12.049 | 0 | 52.58 | 0.434366 | 0 | 6.923 | 172.538 | 172.538 | 2.92 | 11.5 | 167.4998904 | 1.383725 | 124.72 | 101.57 | 0.43 | 545 | 1182 | 461/9 | 76.58 | 117 | 5 |  | 0 |  | 93.85 | 775.2995 | 14.74 | 10.13 | 36.41 | 0.2224191 | 1,23/1,44 | 6.63 | 6.75 | 9.82 | 163.7 | 3.89 |  |  | 0 | 121.05 | 122.2668 | 7.139209 | 4.842 | 0.8643117 | 11.98121 | 0.921 | 2803.92 | 118.3333 | 2721.667 | 1 | 2721.667 | 48.593 | 179.6 |  | 32.411 |  | 11.606 | 20.169 | 2.01 | 2.12 |  |  |  | 6.83 |  | 37.74 | 35.94 |  | 43.19 |  | 31.93 | 43.37 | 114.022 | 58.516 |  |  | 2.92 | 2.92 |  |  | 47.6162807 | 175.79248 | 0 | 32.411 | 0 | 10.8133102 | 20.169 | 110.6925576 | 56.8073328 | 0 | 0 | 2.437324 | 1.439826 | 12.049 |  |  | 12.049 | 0
24 | 177.726 | 1.440749 | 175.1654151 | 37.66394 | 2.093027 | 6.13 | 1.710843 | 0 | 7.214 | 0 | 31.985 | 0.3821843 | 0 | 2.185 | 105.111 | 105.111 | 2.65 | 22.66 | 102.3255585 | 1.222674 | 70.92 | 90.88 | 0.46 | 543 | 1179 | 459/9 | 76.31 | 71 | 4 |  | 0 |  | 64.85 | 774.8835 | 12.63 | 6.02 | 30.92 | 0.2605984 | 1,22/1,46 | 6.54 | 7.33 | 11.75 | 118.65 | 1.98 |  |  | 0 | 83.69 | 75.47566 | 5.90272 | 3.3476 | 0.9680123 | 9.25032 | 0.922 | 2887.61 | 118.3333 | 2840 | 1 | 2840 | 95.905 | 42.657 |  |  |  | 7.179 | 31.985 | 1.5 | 1.91 |  |  |  | 4.28 |  | 36.88 | 36.81 |  |  |  | 27.61 | 43.41 | 69.618 | 35.493 |  |  | 2.65 | 2.65 |  |  | 94.466425 | 41.8422513 | 0 | 0 | 0 | 6.8717388 | 31.985 | 67.773123 | 34.5524355 | 0 | 0 | 2.186108 | 1.289584 | 7.214 |  |  | 7.214 | 0
25 | 175.015 | 1.012508 | 173.2429584 | 37.89392 | 3.15791 |  | 2.583721 | 0 | 6.987 | 0 | 31.5 | 0.5741888 | 0 | 2.159 | 110.969 | 110.969 | 2.64 | 1.27 | 108.0394184 | 1.969366 | 58.61 | 32.58 | 1.06 | 530 | 1080 | 378/9 | 75.91 | 72 | 3 |  | 0 |  | 29.55 | 538.6438 | 9.8 | 4.45 | 19.27 | 0.2483247 | 1,29/1,51 | 8.35 | 6.97 | 7.12 | 77.6 | 0.98 |  |  | 0 | 54.86 | 75.49885 | 1.629828 | 2.1944 | 0.6343511 | 3.824228 | 0.915 | 2942.47 | 118.3333 | 2958.333 | 1 | 2958.333 | 94.518 | 42.009 |  |  |  | 6.988 | 31.5 | 1.17 | 1.14 |  |  |  | 2.68 |  | 37.4 | 36.06 |  |  |  | 31.14 | 43.32 | 75.968 | 35.001 |  |  | 2.64 | 2.64 |  |  | 93.4121394 | 41.5300974 | 0 | 0 | 0 | 6.8007216 | 31.5 | 73.9624448 | 34.0769736 | 0 | 0 | 2.335129 | 1.388194 | 6.987 |  |  | 6.987 | 0
26 | 279.373 | 0.9029363 | 276.8504399 | 38.10673 | 1.9863 |  | 1.627697 | 0 | 11.503 | 0 | 49.982 | 0.3586024 | 0 | 3.452 | 166.872 | 166.872 | 2.64 |  | 162.4665792 | 1.165638 | 129.66 | 129.66 | 0.58 | 540 | 1162 | 453/9 | 75.97 | 111 | 5 |  | 0 |  | 84.05 | 603.0277 | 17.54 | 8.99 | 24.47 | 0.1431413 | 1,23/1,5 | 7.43 | 8.14 | 9.45 | 170.95 | 1.89 |  |  | 0 | 139.38 | 121.2325 | 6.152815 | 5.5752 | 1.003681 | 11.72802 | 0.918 | 3081.85 | 118.3333 | 3076.667 | 1 | 3076.667 | 151.633 | 66.559 |  |  |  | 11.199 | 49.982 | 1 | 0.97 |  |  |  | 3.22 |  | 37.57 | 36.68 |  |  |  | 30.14 | 43.42 | 111.372 | 55.5 |  |  | 2.64 | 2.64 |  |  | 150.11667 | 65.9133777 | 0 | 0 | 0 | 10.8383922 | 49.982 | 108.4317792 | 54.0348 | 0 | 0 | 2.120773 | 1.239811 | 11.503 |  |  | 11.503 | 0
27 | 269.992 | 0.6817855 | 268.1512336 | 38.40018 | 2.112259 | 9.5 | 1.729431 | 0 | 10.503 | 0 | 48.6 | 0.3828279 | 0 | 3.257 | 163.581 | 163.581 | 2.61 | 16.31 | 159.3115359 | 1.254916 | 77.87 | 99.68 | 0.65 | 556 | 1169 | 440/9 | 75.25 | 108 | 5 | 2.1 | 16.54195 |  | 77.8 | 612.8397 | 16.49 | 9.23 | 31.64 | 0.1916995 | 1,24/1,49 | 7.45 | 7.77 | 8.51 | 165.05 | 2.77 |  |  | 0 | 126.95 | 119.4595 | 5.128773 | 5.078 | 0.9277397 | 10.20677 | 0.919 | 3208.8 | 118.3333 | 3195 | 1 | 3195 | 145.791 | 64.831 |  |  |  | 10.77 | 48.6 | 0.78 | 0.66 |  |  |  | 2.56 |  | 38.03 | 36.33 |  |  |  | 32.95 | 43.48 | 109.578 | 54.003 |  |  | 2.61 | 2.61 |  |  | 144.6538302 | 64.4031154 | 0 | 0 | 0 | 10.494288 | 48.6 | 106.7180142 | 52.5935217 | 0 | 0 | 2.119275 | 1.238951 | 10.503 |  |  | 10.503 | 0
28 | 255.27 | 0.8239152 | 253.1667916 | 37.56557 | 1.953598 | 1.53 | 1.599327 | 0 | 10.412 | 0 | 45.91 | 0.3542712 | 0 | 3.131 | 153.909 | 153.909 | 2.89 | 27.89 | 149.4610299 | 1.153338 | 132.26 | 77.68 | 0.73 | 604 | 1179 | 449/9 | 75.77 | 102 | 5 |  | 0 |  | 83.05 | 640.8674 | 15.3 | 8.87 | 37.35 | 0.2153979 | 1,25/1,53 | 7.28 | 8.37 | 7.16 | 173.4 | 2.41 |  |  | 0 | 129.59 | 109.5756 | 4.606351 | 5.1836 | 1.032457 | 9.789951 | 0.922 | 3338.39 | 118.3333 | 3313.333 | 1 | 3313.333 | 137.699 | 61.491 |  |  |  | 10.17 | 45.91 | 0.91 | 0.85 |  |  |  | 3.22 |  | 37.08 | 35.83 |  |  |  | 29.65 | 43.1 | 102.922 |  |  | 50.987 | 2.89 |  |  | 2.89 | 136.4459391 | 60.9683265 | 0 | 0 | 0 | 9.842526 | 45.91 | 99.9475542 | 0 | 0 | 49.5134757 | 2.123721 | 1.239675 | 10.412 |  |  | 10.412 | 0
29 | 300.123 | 0.9171303 | 297.370481 | 38.18949 | 2.436864 |  | 1.994341 | 0 | 12.261 | 0 | 54.001 | 0.4425223 | 0 | 3.762 | 182.134 | 182.134 | 2.81 | 2.76 | 177.0160346 | 1.450594 | 127.19 | 127.19 | 0.56 | 527 | 1176 | 463/9 | 76.12 | 120 | 5 |  | 0 |  | 84.45 | 692.0429 | 17.09 | 10.06 | 39.03 | 0.2304694 | 1,24/1,50 | 7.03 | 7.64 | 9 | 169.35 | 1.77 |  |  | 0 | 122.03 | 130.2438 | 5.887711 | 4.8812 | 0.8179442 | 10.76891 | 0.918 | 3460.42 | 118.3333 | 3431.667 | 1 | 3431.667 | 162.154 | 83.968 |  |  |  |  | 54.001 | 1.19 | 0.98 |  |  |  | 2.06 |  | 37.52 | 36.17 |  |  |  | 28.81 | 43.34 | 122.134 |  |  | 60 | 2.81 |  |  | 2.81 | 160.2243674 | 83.1451136 | 0 | 0 | 0 | 0 | 54.001 | 118.7020346 | 0 | 0 | 58.314 | 2.292631 | 1.351879 | 12.261 |  |  | 12.261 | 0
30 | 274.911 | 0.9881982 | 272.1943344 | 38.18335 | 2.321091 |  | 1.899466 | 0 | 10.983 | 0 | 49.444 | 0.4216253 | 0 | 3.327 | 167.424 | 167.424 | 2.85 | 19.64 | 162.652416 | 1.386991 | 95.58 | 77.35 | 0.65 | 530 | 1169 | 436/9 | 75.97 | 110 | 5 |  | 0 |  | 76.7 | 654.0462 |  | 7.02 | 31.16 | 0.2004503 | 1,2/1,46 | 7.61 | 7.84 | 9.62 | 155.45 |  |  |  | 0 | 117.27 | 119.4332 | 5.71577 | 4.6908 | 0.8571878 | 10.40657 | 0.915 | 3577.69 | 118.3333 | 3550 | 1 | 3550 | 148.445 | 77.022 |  |  |  |  | 49.444 | 1.14 | 1.33 |  |  |  | 1.33 |  | 37.37 | 36.37 |  |  |  | 36.37 | 43.45 | 112.417 |  |  | 55.007 | 2.85 |  |  | 2.85 | 146.752727 | 75.9976074 | 0 | 0 | 0 | 0 | 49.444 | 109.2131155 | 0 | 0 | 53.4393005 | 2.591805 | 1.554115 | 10.983 |  |  | 10.983 | 0
31 | 0 | 0 | 0 | 0 | 0 |  | 0 | 0 | 0 | 0 | 0 | 0 | 0 | 0 | 0 | 0 | 0 |  | 0 | 0 | [10 empty] | 0 |  |  | 0 |  |  | 0 | 0 | [8 empty] | 0 | 0 | 0 | 0 | 0 | 0 | 0 |  | 3577.69 | 0 | 3550 | 0 | 3550 | [29 empty] | 0 | 0 | 0 | 0 | 0 | 0 | 0 | 0 | 0 | 0 | 0 | #DIV/0! | #DIV/0! | 0 |  |  | 0 | 0 | 0
е | 8026.571 |  | 7922.094 |  |  | 346.62 |  | 0 | 323.462 | 0 | 1447.445 |  | 0 | 197.629 | 4943.368003 | 4943.368 | 0 | 328.97 | 4802.310018 |  | 3463.43 | 2248.82 | [6 empty] | 139 | 110.2 |  | 0 | 2373.55 |  | 448.55 | 230.97 | 1056.06 | [5 empty] | 4810.25 | 54.47 | 0 | 0 |  | 3577.69 | 3437.058 | 137.8544 | 143.1076 |  | 280.962 |  |  | 0 |  | 30 |  | 984.738001 | 5216.641 | 1e-06 | 992.241 | 1e-06 | 377.747 | 455.204 | [14 empty] | 4002.384 | 774.990001 | 1e-06 | 165.994001 |  |  |  |  | 973.6883798 | 5135.146 | 9.9999999e-07 | 992.241 | 9.9999999e-07 | 365.8150174 | 455.204 | 3887.335 | 753.7082946 | 9.9999999e-07 | 161.2667772 | 2.212586 | 1.346697 | 323.462 | 0.381452 | 5.842121 | 317.7903 | 24.3543
ср. | 276.7783 | 1.301637 | 273.1757 | 37.61303 | 2.214304 | 11.95241 | 1.809729 | 0 | 11.15386 | 0 | 49.9119 | 0.4045753 | 0 | 6.814793 | 170.461 | 170.461 | 2.853479 | 11.34379 |  | 1.342293 | 119.4286 | 77.54552 | 0.9841809 | 558.7333 | 1169.033 |  | 76.23167 | 107.0333 | 4.633333 | 3.8 | 30.802 | #DIV/0! | 81.84655 | 663.4309 | 15.46724 | 7.964483 | 36.41586 | 0.2195437 |  | 7.786 | 7.110667 | 7.449333 | 165.8707 | 1.878276 | #DIV/0! | #DIV/0! | #DIV/0! | 123.3686 | 118.5192 |  |  | 0.9152922 | 9.688344 | [13 empty] | 1.122087 | 1.562217 | 1e-06 | 4.314274e-08 | 1e-06 | 3.158723 | 1.733069e-08 | 37.45607 | 36.44233 | 1e-06 | 43.15795 | 1e-06 | 32.72165 | 43.34125 |  |  |  |  | 2.874513 | 2.746062 | 1e-06 | 2.847828 | 6108.834 |  | 1813.26 |  |  |  |  | 4802.310021
пл. |  |  |  | 38 | 2.12 | 7.90244 | 1.484 |  | 9.467 |  |  | 0.636 | [5 empty] | 14.081 |  | 1.32 | 3550 | 3550 |  |  | 1190 |  | 76 | [6 empty] | 730 | [8 empty] | 3550 | 42.6 |  |  |  | 118.33 |  |  |  | 0.9 | [36 empty] | 7922.094
± |  |  |  |  | 0.09430424 | 4.049974 |  | 0 | [8 empty] | 2.853479 |  |  | 0.0222935 |  |  |  |  | -20.96667 | [17 empty] | 1260.25
[42 empty] | ССП | 118.3333 |  |  | тн | [6 empty] | Дней | 30
[31 empty] | Удельный расход мелочь ФМн ср. | [5 empty] | 0.2195437 |  | т
[37 empty] | План: |  |  |  |  | Суток работы | 29
|  | Средний вес выпуска : | [8 empty] | 34.60612 | т | [29 empty] | Среднесуточное пр-во | 122.4138 |  |  |  | 0 |  | Отставание (-) опережение (+)
[49 empty] | 27.69 |  |  |  | Тн
[49 empty] | 0.78 |  |  |  | %
Мелочь ФМн с н. м.
[49 empty] | план |  |  |  | 1056.06
[49 empty] | факт |  |  |  | 1056.06
[49 empty] | Отклонение |  |  |  | 0
Диспетчер АО "СЧПЗ" | [10 empty] | Тренина С.А.
,

## сентябрь 20
Сведения по учету производства ферромарганца в АО "СЧПЗ" — ДП-1
[43 empty] | на | 30 |  |  | августа | сентября |  |  |  |  | 2020г
Дата | Расход Mn шихты | [5 empty] | Расх.добавок, флюсов | [8 empty] | Расход кокса |  |  |  |  | Производство FeMn78, т | Производство FeMn с Si<1, т | Сод. Si в сплаве % | Температура колош. газа, °С | Температура гор. дутья °С | Расх. гор. дутья, м3/мин / фурмы,шт | Средн. содерж Mn в сплаве, % | Количество подач, шт | Кол. выпусков, шт | Количество пыли |  | Количество шлака |  |  | Перевал, т | Зеленый шлак, т. | Мелочь Фмн | Удельн.расход мелочи, т | Осн-ть | Сод Al2O3 в шлаке,% | Сод MgO в шлаке,% | Сод. MnO в шлаке, % | Производство фактическое, т | [5 empty] | Теоретический выход FeMn, т | Потери Mn со шлаком расчетно, т |  | Факт. коэф-т извлеч. Mn из расплава | Потери Mn со шлаком расчетно т | Среднее значение коэф-т извлечение Mn из расплава | [5 empty] | Проплавлено руды (влаж.), т | [6 empty] | Влажность руды , % | [6 empty] | Сод. Mn в руде, % | [6 empty] | Сожжено кокса(сух) т |  |  |  | Влажность кокса, %
| Проплавлено шихты (влаж.), т | Влажность шихты , % | Сухой руды, т | Сод. Mn в марг. шихте, % | Удельн расход марг. шихты, т | Отсев руды, т | Удельн расход руды, т | Известняк, т | Шлак тяжелый, т | Fe содер. материалов, т | Агломерат, т | Удельн.расход агломерата, т | Известняк, т | Кварцит,т | Сожжено кокса (сухого, заданный), т | Сожжено кокса (влаж.), т | Влажность кокса, % | Выход кокс. мелочи т | Сухого кокса (заданный), т | Удельн. расход сухого кокса, т | [81 empty] | Тяжелый шлак
[30 empty] | Всего, т | на т FeMn, кг | верх- него | Всего, т | на т FeMn, кг | [8 empty] | Разлито жидкого |  |  | с отвала | % с отвала | Всего годного |  | химические | физические | [48 empty] | ПО ДЦ
[44 empty] | из шлака | c перевала | [5 empty] | 4% |  |  |  | FeMn НИ | План | План по нараст. |  |  | Глория | Маматван | Новорос. | Агломерат | Казахстан(10-100) | Каражал | Агломерат 18% 5-6 пр | Глория | Маматван | Новорос. |  | Казахстан(10-100) | Каражал |  | Глория | Маматван | Новорос. | Агломерат | Казахстан(10-100) | Каражал | Агломерат 18% 5-6 пр | Кемерово | Губаха+25 | Н.Тагил | Челябинск | Кемерово | Губаха+25 | Н.Тагил | Челябинск | Глория | Маматван | Новороссйская | Агломерат | Казахстан (10-100) | Каражал | Агломерат 18%, 5-6 пр | Кемерово | Губаха +25 | Н. Тагил | Челябинск | Удельный расход шихты ДП №1 и №3 | Удельный расход кокса ДП №1 и №3 | Кол-во, т | W | Mn |  | ИТОГО
1 | 267.847 | 1.173708 | 264.7033 | 37.46464 | 2.08477 | 18.53 | 1.685487 | 0 | 10.623 | 0 | 50.697 | 0.3992833 | 0 | 2.472 | 176.848003 | 176.848 | 3.19 | 28.8 | 171.2065488 | 1.348402 | 126.97 | 97.51 | 0.88 | 558 | 1166 | 468/9 | 76.01 | 107 | 4 | 4.85 | 38.198 |  | 78.4 | 617.4687 | 15.14 | 6.74 | 32.45 | 0.2 | 1,32/1,55 | 9.1 | 7.12 | 6.79 | 162.25 | 3.91 |  |  | 0 | 126.97 | 115.4357 | 4.12373 | 5.0788 | 0.9731751 | 9.20253 | 0.973 | 126.97 | 118.3333 | 118.3333 | 1 | 118.3333 | 1e-06 | 195.763 | 1e-06 | 42.808 | 1e-06 | 21.387 | 7.889 | 1e-06 | 1.43 | 1e-06 | 1e-06 | 1e-06 | 1.61 | 1e-06 | 1e-06 | 36.3 | 1e-06 | 43.19 | 1e-06 | 34.45 | 43.47 | 176.848 | 1e-06 | 1e-06 | 1e-06 | 3.19 | 1e-06 | 1e-06 | 1e-06 | 9.9999999e-07 | 192.9635891 | 9.9999999e-07 | 42.808 | 9.9999999e-07 | 21.0426693 | 7.889 | 171.2065488 | 9.9999999e-07 | 9.9999999e-07 | 9.9999999e-07 | 1.99043 | 1.263457 | 10.623 | 0.12 | 11 | 10.6102524 | 1.535492
2 | 257.54 | 0.463022 | 256.3475331 | 37.73412 | 2.187079 | 15.98 | 1.79236 | 0 | 10.063 | 0 | 46.265 | 0.3947189 | 0 | 3.484 | 168.48 | 168.48 | 2.95 | 9.64 | 163.50984 | 1.395016 | 117.21 | 15.71 | 1.58 | 582 | 1176 | 463/9 | 76.49 | 103 | 4 | 4.3 | 36.68629 |  | 68.5 | 584.4211 | 16.4 | 5.53 | 30.43 | 0.2 | 1,36/1,59 | 9.45 | 7.05 | 5.52 | 152.15 | 1.02 |  |  | 0 | 117.21 | 111.7268 | 2.929099 | 4.6884 | 0.9268425 | 7.617499 | 0.95 | 244.18 | 118.3333 | 236.6667 | 1 | 236.6667 |  | 190.658 |  | 41.193 |  | 20.617 | 5.072 |  | 0.46 |  |  |  | 1.53 |  |  | 36.76 |  | 43.38 |  | 34.1 | 43.27 | 168.48 |  |  |  | 2.95 |  |  |  | 0 | 189.7809732 | 0 | 41.193 | 0 | 20.3015599 | 5.072 | 163.50984 | 0 | 0 | 0 | 2.1937 | 1.380065 | 10.063 | 0.42 | 10.12 | 10.0207354 | 1.325792
3 | 257.649 | 0.6577537 | 255.9543042 | 37.16615 | 1.895256 |  | 1.551346 | 0 | 10.5 | 0 | 46.445 | 0.3439097 | 0 | 4.421 | 166.315 | 166.315 | 2.97 | 9.08 | 161.3754445 | 1.194931 | 135.05 | 69.66 | 1.38 | 567 | 1181 | 449/9 | 76.64 | 103 | 4 | 5.8 | 42.94706 |  | 68 | 503.5172 | 17.6 | 5.65 | 34.85 | 0.2 | 1,39/1,61 | 9.59 | 6.94 | 5.26 | 174.25 | 1.3 |  |  | 0 | 135.05 | 109.8924 | 2.770761 | 5.402 | 1.088028 | 8.172761 | 0.996 | 379.23 | 118.3333 | 355 | 1 | 355 |  | 190.622 |  | 41.238 |  | 20.582 | 5.207 |  | 0.55 |  |  |  | 3.14 |  |  | 36.09 |  | 43.13 |  | 33.67 | 43.15 | 166.315 |  |  |  | 2.97 |  |  |  | 0 | 189.573579 | 0 | 41.238 | 0 | 19.9357252 | 5.207 | 161.3754445 | 0 | 0 | 0 | 2.008375 | 1.254394 | 10.5 | 0.22 | 11.21 | 10.4769 | 1.532438
4 | 260.13 | 0.7966463 | 258.0576839 | 37.73646 | 2.106249 | 28.26 | 1.724091 | 0 | 10.749 | 0 | 46.822 | 0.382158 | 0 | 5.79 | 166.372 | 166.372 | 2.92 | 2.23 | 161.5139376 | 1.318266 | 94.1 |  | 1.99 | 598 | 1173 | 454/9 | 75.84 | 104 | 4 | 4.65 | 37.95299 |  | 73.9 | 603.1668 | 18.1 | 6.63 | 31.98 | 0.2 | 1,38/1,61 | 9.26 | 7.12 | 5.78 | 159.9 | 1.23 |  |  | 0 | 122.52 | 113.626 | 3.308846 | 4.9008 | 0.9541736 | 8.209646 | 0.985 | 501.75 | 118.3333 | 473.3333 | 1 | 473.3333 |  | 192.457 |  | 41.609 |  | 20.851 | 5.213 |  | 0.82 |  |  |  | 2.37 |  |  | 36.89 |  | 43.61 |  | 32.32 | 43.77 | 166.372 |  |  |  | 2.92 |  |  |  | 0 | 190.8788526 | 0 | 41.609 | 0 | 20.3568313 | 5.213 | 161.5139376 | 0 | 0 | 0 | 2.277917 | 1.418259 | 10.749 | 0.2 | 10.81 | 10.727502 | 1.529065
5 | 252.49 | 0.7010619 | 250.7198888 | 37.29992 | 1.913162 | 16.35 | 1.566897 | 0 | 10.679 | 0 | 45.378 | 0.3462648 | 0 | 5.985 | 159.714 | 159.714 | 3.08 | 15.8 | 154.7948088 | 1.181189 | 131.05 | 69.45 | 1.15 | 582 | 1175 | 458/9 | 76.27 | 101 | 4 | 5.15 | 39.29798 |  | 83.05 | 633.7276 | 14.19 | 6.48 | 34.09 | 0.2 | 1,32/1,54 | 8.41 | 7.02 | 7.18 | 170.45 | 1.17 |  |  | 0 | 131.05 | 108.4208 | 4.619218 | 5.242 | 1.068794 | 9.861218 | 1.001 | 632.8 | 118.3333 | 591.6667 | 1 | 591.6667 |  | 186.895 |  | 40.395 |  | 20.217 | 4.983 |  | 0.8 |  |  |  | 1.36 |  |  | 36.21 |  | 42.99 |  | 34.53 | 43.29 | 159.714 |  |  |  | 3.08 |  |  |  | 0 | 185.39984 | 0 | 40.395 | 0 | 19.9420488 | 4.983 | 154.7948088 | 0 | 0 | 0 | 2.059584 | 1.27031 | 10.679 | 0.38 | 9.88 | 10.6384198 | 1.378099
6 | 277.669 | 1.216419 | 274.2913808 | 37.63987 | 2.385142 | 13.62 | 1.950855 | 0 | 11.157 | 0 | 49.943 | 0.434287 | 0 | 6.756 | 173.719 | 173.719 | 3.03 |  | 168.4553143 | 1.46482882 | 115 | 28.27 | 1.85 | 574 | 1171 | 426/9 | 76.3 | 111 | 4 | 5.2 | 45.21739 |  | 73.1 | 635.6522 | 13.89 | 6.91 | 30.17 | 0.2 | 1,29/1,49 | 8.66 | 6.6 | 6.02 | 150.85 | 1.23 |  |  | 0 | 115 | 118.8016 | 3.408931 | 4.6 | 0.8498887 | 8.008931 | 0.975 | 747.8 | 118.3333 | 710 | 1 | 710 |  | 205.493 |  | 44.381 |  | 22.233 | 5.562 |  | 1.45 |  |  |  | 1.79 |  |  | 36.63 |  | 43.51 |  | 33.8 | 43.46 | 173.719 |  |  |  | 3.03 |  |  |  | 0 | 202.5133515 | 0 | 44.381 | 0 | 21.8350293 | 5.562 | 168.4553143 | 0 | 0 | 0 | 2.251909 | 1.389733 | 11.157 | 0.17 | 4.62 | 11.1380331 | 0.674413
7 | 257.456 | 1.10779 | 254.603927 | 37.59093 | 2.096368 | 9.25 | 1.715454 | 0 | 10.173 | 0 | 46.262 | 0.380914 | 0 | 6.107 | 161.137 | 161.137 | 3.01 | 5.58 | 156.2867763 | 1.28684 | 121.45 | 121.45 | 0.61 | 576 | 1170 | 451/9 | 76.28 | 103 | 4 | 4 | 32.93536 |  | 79.8 | 657.0605 | 13.32 | 7.31 | 31.73 | 0.2 | 1,29/1,50 | 7.9 | 6.47 | 7.5 | 158.65 | 1.84 |  |  | 0 | 121.45 | 110.7094 | 4.636268 | 4.858 | 0.9679659 | 9.494268 | 0.974 | 869.25 | 118.3333 | 828.3333 | 1 | 828.3333 |  | 190.602 |  | 41.157 |  | 20.592 | 5.105 |  | 1.29 |  |  |  | 1.91 |  |  | 36.68 |  | 42.77 |  | 34.36 | 42.88 | 161.137 |  |  |  | 3.01 |  |  |  | 0 | 188.1432342 | 0 | 41.157 | 0 | 20.1986928 | 5.105 | 156.2867763 | 0 | 0 | 0 | 2.247897 | 1.395476 | 10.173 | 0.25 | 8.83 | 10.1475675 | 1.174659
8 | 253.464 | 0.9141309 | 251.1470072 | 37.57135 | 2.035392 | 12.34 | 1.659454 | 0 | 10.599 | 0 | 46.387 | 0.3759381 | 0 | 6.793 | 159.901 | 159.901 | 3.11 | 2.61 | 154.9280789 | 1.255597 | 123.39 | 88.76 | 1.11 | 610 | 1174 | 458/9 | 75.91 | 101 | 4 | 4.15 | 33.6332 |  | 81.05 | 656.8604 | 14.52 | 5.65 | 31.96 | 0.2 | 1,27/1,49 | 7.66 | 6.77 | 7.59 | 159.8 | 1.2 |  |  | 0 | 123.39 | 110.3404 | 4.765398 | 4.9356 | 0.9926453 | 9.700998 | 0.976 | 992.64 | 118.3333 | 946.6667 | 1 | 946.6667 |  | 190.057 |  | 40.382 |  | 17.02 | 6.005 |  | 1.04 |  |  |  | 2 |  |  | 36.76 |  | 42.95 |  | 31.87 | 43.24 | 159.901 |  |  |  | 3.11 |  |  |  | 0 | 188.0804072 | 0 | 40.382 | 0 | 16.6796 | 6.005 | 154.9280789 | 0 | 0 | 0 | 2.041152 | 1.27162 | 10.599 | 0.19 | 13.08 | 10.5788619 | 1.822836
9 | 287.244 | 1.243678 | 283.6716097 | 37.41134 | 3.390768 |  | 2.773782 | 0 | 11.726 | 0 | 51.617 | 0.6169854 | 0 | 9.173 | 182.156 | 182.156 | 2.91 | 18.62 | 176.8552604 | 2.113976 | 83.66 | 52.54 | 1.16 | 572 | 1161 | 465/9 | 76.2 | 115 | 5 | 5.8 | 69.32823 |  | 76.15 | 910.2319 | 12.02 | 5.52 | 71.8 | 0.4501567 | 1,29/1,49 | 7.87 | 6.52 | 6.25 | 159.5 | 1.48 |  |  | 0 | 83.66 | 123.3974 | 3.68684 | 3.3464 | 0.6006945 | 7.03324 | 0.931 | 1076.3 | 118.3333 | 1065 | 1 | 1065 |  | 224.066 |  | 45.907 |  | 11.561 | 5.71 |  | 1.47 |  |  |  | 2.41 |  |  | 36.26 |  | 43.19 |  | 33.96 | 43.12 | 182.156 |  |  |  | 2.91 |  |  |  | 0 | 220.7722298 | 0 | 45.907 | 0 | 11.2823799 | 5.71 | 176.8552604 | 0 | 0 | 0 | 3.051697 | 1.921028 | 11.726 | 0.25 | 11.81 | 11.696685 | 1.812833
10 | 254.984 | 1.149336 | 252.0533773 | 37.60014 | 2.032689 | 14.55 | 1.662624 | 0 | 10.343 | 0 | 45.888 | 0.3700645 | 0 | 8.252 | 160.23 | 160.23 | 2.82 | 10.27 | 155.711514 | 1.255738 | 124 | 47.89 | 1.43 | 590 | 1173 | 462/9 | 76.5 | 102 | 5 | 6.95 | 56.04839 |  | 77.35 | 623.7903 | 14.82 | 8.63 | 32.87 | 0.2 | 1,25/1,46 | 8.2 | 6.95 | 5.62 | 164.35 | 1.15 |  |  | 0 | 124 | 108.929 | 3.367449 | 4.96 | 1.000924 | 8.327449 | 0.937 | 1200.3 | 118.3333 | 1183.333 | 1 | 1183.333 |  | 198.941 |  | 40.752 |  | 10.155 | 5.136 |  | 1.37 |  |  |  | 2.02 |  |  | 36.64 |  | 43.2 |  | 31.07 | 43.27 | 160.23 |  |  |  | 2.82 |  |  |  | 0 | 196.2155083 | 0 | 40.752 | 0 | 9.949869 | 5.136 | 155.711514 | 0 | 0 | 0 | 2.114506 | 1.332424 | 10.343 | 0.24 | 5.76 | 10.3181768 | 0.776898
11 | 282.637 | 1.250874 | 279.1015659 | 37.62998 | 2.186631 | 22.12 | 1.787422 | 0 | 11.753 | 0 | 50.955 | 0.3992087 | 0 | 9.203 | 176.004 | 176.004 | 2.95 | 9.7 | 170.811882 | 1.338232 | 127.64 | 79.61 | 0.67 | 547 | 1167 | 460/9 | 76.41 | 113 | 5 | 4.7 | 36.82231 |  | 80.9 | 633.8139 | 17.3 | 7.6 | 33.36 | 0.2 | 1,30/1,53 | 7.76 | 7.36 | 6.28 | 166.8 | 1.8 |  |  | 0 | 127.64 | 120.974 | 3.935614 | 5.1056 | 0.9286258 | 9.041214 | 0.936 | 1327.94 | 118.3333 | 1301.667 | 1 | 1301.667 |  | 220.459 |  | 45.218 |  | 11.223 | 5.737 |  | 1.51 |  |  |  | 1.84 |  |  | 36.65 |  | 43.02 |  | 32.26 | 43.31 | 176.004 |  |  |  | 2.95 |  |  |  | 0 | 217.1300691 | 0 | 45.218 | 0 | 11.0164968 | 5.737 | 170.811882 | 0 | 0 | 0 | 2.164191 | 1.354757 | 11.753 | 0.31 | 6.39 | 11.7165657 | 0.9798306
12 | 262.517 | 1.625352 | 258.250175 | 37.76989 | 2.114898 | 16.56 | 1.728304 | 0 | 10.578 | 0 | 47.207 | 0.3865941 | 0 | 8.595 | 162.944 | 162.944 | 2.87 |  | 158.2675072 | 1.296106 | 122.11 | 53.36 | 0.87 | 580 | 1169 | 453/9 | 76.11 | 105 | 5 | 4.1 | 33.57628 |  | 85.05 | 696.5032 | 15.56 | 8.11 | 32.11 | 0.2 | 1,26/1,48 | 7.75 | 6.86 | 9.04 | 160.55 | 1.78 |  |  | 0 | 122.11 | 113.4624 | 5.955896 | 4.8844 | 0.9528107 | 10.8403 | 0.937 | 1450.05 | 118.3333 | 1420 | 1 | 1420 |  | 204.706 |  | 41.997 |  | 10.604 | 5.21 |  | 1.93 |  |  |  | 2.98 |  |  | 36.83 |  | 43.3 |  | 31.3 | 43.29 | 162.944 |  |  |  | 2.87 |  |  |  | 0 | 200.7551742 | 0 | 41.997 | 0 | 10.2880008 | 5.21 | 158.2675072 | 0 | 0 | 0 | 2.124945 | 1.328643 | 10.578 | 0.49 | 11.43 | 10.5261678 | 1.580792
13 | 259.985 | 1.992924 | 254.8036975 | 37.07121 | 2.096115 | 9.06 | 1.711424 | 0 | 10.22 | 0 | 46.763 | 0.3846907 | 0 | 8.47 | 160.252 | 160.252 | 2.75 | 17.69 | 155.84507 | 1.282042 | 121.56 | 74.84 | 1.04 | 578 | 1172 | 454/9 | 76.51 | 104 | 5 | 4.75 | 39.07535 |  | 76.25 | 627.2623 | 14.84 | 7.98 | 31.96 | 0.2 | 1,31/1,52 | 7.69 | 6.75 | 6.18 | 159.8 | 1.7 |  |  | 0 | 121.56 | 109.6537 | 3.650335 | 4.8624 | 0.9846149 | 8.512735 | 0.941 | 1571.61 | 118.3333 | 1538.333 | 1 | 1538.333 |  | 202.819 |  | 41.582 |  | 10.403 | 5.181 |  | 2.41 |  |  |  | 2.82 |  |  | 35.96 |  | 43.01 |  | 32.01 | 43.07 | 137.758 | 22.494 |  |  | 2.75 | 2.75 |  |  | 0 | 197.9310621 | 0 | 41.582 | 0 | 10.1096354 | 5.181 | 133.969655 | 21.875415 | 0 | 0 | 2.029058 | 1.264545 | 10.22 | 0.52 | 14.1 | 10.166856 | 1.873646
14 | 277.476 | 1.42535 | 273.5209962 | 37.4425 | 2.039984 | 9.18 | 1.667139 | 0 | 10.838 | 0 | 49.991 | 0.3728446 | 0 | 9.083 | 168.571 | 168.571 | 2.66 | 12.77 | 164.0870114 | 1.223799 | 134.08 | 85.57 | 1.21 | 580 | 1170 | 463/9 | 75.89 | 111 | 5 | 6.2 | 46.24105 |  | 86.75 | 647.0018 | 14.75 | 7.84 | 35.07 | 0.2 | 1,3/1,53 | 7.53 | 7.33 | 6.74 | 175.35 | 1.64 |  |  | 0 | 134.08 | 118.711 | 4.529327 | 5.3632 | 0.9935575 | 9.892527 | 0.945 | 1705.69 | 118.3333 | 1656.667 | 1 | 1656.667 |  | 216.474 |  | 44.42 |  | 11.011 | 5.571 |  | 1.65 |  |  |  | 3.48 |  |  | 36.44 |  | 43.24 |  | 30.8 | 43.3 | 113.08 | 55.491 |  |  | 2.66 | 2.66 |  |  | 0 | 212.902179 | 0 | 44.42 | 0 | 10.6278172 | 5.571 | 110.072072 | 54.0149394 | 0 | 0 | 2.065272 | 1.260224 | 10.838 | 0.27 | 6.32 | 10.8087374 | 0.9001347
15 | 280.032 | 1.306676 | 276.3728896 | 37.16675 | 2.223255 | 12.9 | 1.817946 | 0 | 11.045 | 0 | 50.384 | 0.4053093 | 0 | 9.804 | 167.748 | 167.748 | 2.63 | 1.56 | 163.3362276 | 1.313943 | 124.31 | 94.63 | 0.76 | 557 | 1173 | 453/9 | 76.41 | 112 | 5 | 3.6 | 28.95986 |  | 81.2 | 653.2057 | 17.71 | 9.35 | 33.03 | 0.2 | 1,32/1,54 | 7.6 | 6.86 | 6.23 | 165.15 | 1.54 |  |  | 0 | 124.31 | 118.9586 | 3.918758 | 4.9724 | 0.9247115 | 8.891158 | 0.944 | 1830 | 118.3333 | 1775 | 1 | 1775 |  | 218.452 |  | 44.805 |  | 11.196 | 5.579 |  | 1.49 |  |  |  | 3.61 |  |  | 36.11 |  | 43.06 |  | 31.25 | 43.09 | 111.745 | 56.003 |  |  | 2.63 | 2.63 |  |  | 0 | 215.1970652 | 0 | 44.805 | 0 | 10.7918244 | 5.579 | 108.8061065 | 54.5301211 | 0 | 0 | 2.135369 | 1.283673 | 11.045 | 0.71 | 11.15 | 10.9665805 | 1.60028
16 | 267.232 | 1.895913 | 262.1655132 | 37.81944 | 2.128658 | 7.04 | 1.73884 | 0 | 10.55 | 0 | 48.01 | 0.3898181 | 0 | 8.743 | 160.228 | 160.228 | 3.03 | 16.81 | 155.3730916 | 1.261555 | 123.16 | 78.92 | 0.86 | 572 | 1167 | 455/9 | 75.98 | 107 | 5 | 3.9 | 31.66613 |  | 88.5 | 718.5775 | 14.38 | 8.4 | 32.32 | 0.2 | 1,21/1,42 | 7.27 | 6.97 | 8.6 | 161.6 | 2.28 |  |  | 0 | 123.16 | 115.7824 | 5.895845 | 4.9264 | 0.9437965 | 10.82225 | 0.944 | 1953.16 | 118.3333 | 1893.333 | 1 | 1893.333 |  | 208.601 |  | 42.726 |  | 10.621 | 5.284 |  | 2.19 |  |  |  | 4.69 |  |  | 36.95 |  | 43.15 |  | 30.77 | 43.21 | 106.735 | 53.493 |  |  | 3.03 | 3.03 |  |  | 0 | 204.0326381 | 0 | 42.726 | 0 | 10.1228751 | 5.284 | 103.5009295 | 51.8721621 | 0 | 0 | 1.893709 | 1.132198 | 10.55 | 3.37 | 13.87 | 10.194465 | 1.86098
17 | 297.614 | 1.76982 | 292.346769 | 37.49333 | 2.261346 | 13.37 | 1.846865 | 0 | 11.911 | 0 | 53.584 | 0.4144802 | 0 | 9.465 | 179.721 | 179.721 | 3.21 | 16.5 | 173.9519559 | 1.345544 | 129.28 | 81.61 | 0.72 | 515 | 1173 | 476/9 | 76.65 | 119 | 5 | 6.2 | 47.95792 |  | 95.85 | 741.414 | 18.06 | 12.49 | 34.65 | 0.2 | 1,24/1,45 | 6.86 | 6.78 | 8.38 | 173.25 | 3.17 |  |  | 0 | 129.28 | 127.1141 | 6.22215 | 5.1712 | 0.9040473 | 11.39335 | 0.941 | 2082.44 | 118.3333 | 2011.667 | 1 | 2011.667 |  | 232.06 |  | 47.608 |  | 11.97 | 5.976 |  | 2 |  |  |  | 5.23 |  |  | 36.38 |  | 42.92 |  | 34.6 | 43.29 | 120.225 | 59.496 |  |  | 3.21 | 3.21 |  |  | 0 | 227.4188 | 0 | 47.608 | 0 | 11.343969 | 5.976 | 116.3657775 | 57.5861784 | 0 | 0 | 2.58002 | 1.564381 | 11.911 | 0.66 | 14.73 | 11.8323874 | 2.273856
18 | 299.945 | 2.46644 | 292.5470364 | 37.86347 | 2.186287 | 17.04 | 1.783439 | 0 | 11.908 | 0 | 53.905 | 0.4028473 | 0 | 9.714 | 182.322 | 182.322 | 2.91 | 3.28 | 177.0164298 | 1.322894 | 133.81 | 132.57 | 0.82 | 560 | 1178 | 486.9 | 76.38 | 120 | 5 | 5.65 | 42.22405 |  | 94.9 | 709.2146 | 15.61 | 8.22 | 34.84 | 0.2 | 1,25/1,47 | 6.95 | 7.05 | 8.29 | 174.2 | 2.67 |  |  | 0 | 133.81 | 128.1881 | 6.094318 | 5.3524 | 0.9226822 | 11.44672 | 0.94 | 2216.25 | 118.3333 | 2130 | 1 | 2130 |  | 234.004 |  | 47.923 |  | 12.036 | 5.982 |  | 2.84 |  |  |  | 6.25 |  |  | 37.02 |  | 43.11 |  | 30.73 | 43.18 | 122.32 | 60.002 |  |  | 2.91 | 2.91 |  |  | 0 | 227.3582864 | 0 | 47.923 | 0 | 11.28375 | 5.982 | 118.760488 | 58.2559418 | 0 | 0 | 2.224418 | 1.358123 | 11.908 | 0.64 | 10.22 | 11.8317888 | 1.583148
19 | 312.398 | 1.828539 | 306.6856799 | 37.24233 | 2.981294 | 19.98 | 2.434254 | 0 | 12.593 | 0 | 56.274 | 0.54704 | 0 | 9.931 | 189.717 | 189.717 | 2.65 | 9.23 | 184.6894995 | 1.795368 | 102.87 | 48.16 | 0.92 | 509 | 1170 | 474/9 | 76.87 | 125 | 5 | 5.25 | 51.03529 |  | 80.35 | 781.0829 | 18.47 | 8.21 | 67.67 | 0.3831823 | 1,30/1,52 | 7.3 | 6.88 | 6.19 | 176.6 | 2.15 |  |  | 0 | 102.87 | 131.5434 | 3.852839 | 4.1148 | 0.6923333 | 7.967639 | 0.925 | 2319.12 | 118.3333 | 2248.333 | 1 | 2248.333 |  | 243.785 |  | 49.969 |  | 12.339 | 6.305 |  | 2.04 |  |  |  | 5.99 |  |  | 36.1 |  | 43.07 |  | 33.06 | 43.41 | 127.225 | 62.492 |  |  | 2.65 | 2.65 |  |  | 0 | 238.811786 | 0 | 49.969 | 0 | 11.5998939 | 6.305 | 123.8535375 | 60.835962 | 0 | 0 | 3.31758 | 2.013701 | 12.593 | 0.4 | 11.21 | 12.542628 | 1.829099
20 | 267.745 | 1.289969 | 264.2911723 | 37.34574 | 2.135514 | 18.87 | 1.745606 | 0 | 11.116 | 0 | 48.255 | 0.3899079 | 0 | 8.591 | 160.844 | 160.844 | 2.65 | 14.22 | 156.581634 | 1.265204 | 123.76 | 72.7 | 1.14 | 555 | 1170 | 449/9 | 76.66 | 107 | 5 | 6.15 | 49.69295 |  | 80.9 | 653.6846 | 15.78 | 6.14 | 32.11 | 0.2 | 1,28/1,51 | 7.84 | 7.22 | 7.46 | 160.55 | 1.46 |  |  | 0 | 123.76 | 114.0648 | 4.675108 | 4.9504 | 0.9612257 | 9.625508 | 0.927 | 2442.88 | 118.3333 | 2366.667 | 1 | 2366.667 |  | 208.721 |  | 42.801 |  | 10.769 | 5.454 |  | 1.42 |  |  |  | 4.55 |  |  | 36.07 |  | 43.27 |  | 35.48 | 43.36 | 107.342 | 53.502 |  |  | 2.65 | 2.65 |  |  | 0 | 205.7571618 | 0 | 42.801 | 0 | 10.2790105 | 5.454 | 104.497437 | 52.084197 | 0 | 0 | 2.059742 | 1.237303 | 11.116 | 1.24 | 11.62 | 10.9781616 | 1.664052
21 | 280.284 | 1.978313 | 274.7391065 | 37.37617 | 2.233833 | 17.69 | 1.82306 | 0 | 10.885 | 0 | 50.521 | 0.4107732 | 0 | 9.349 | 167.46 | 167.46 | 2.28 | 19.65 | 163.641912 | 1.33053 | 122.99 | 74.22 | 1.02 | 505 | 1170 | 457/9 | 76.66 | 112 | 5 | 3.85 | 31.30336 |  | 77.75 | 632.1652 | 16.01 | 8.34 | 32.5 | 0.2 | 1,30/1,50 | 7.43 | 6.85 | 6.46 | 162.5 | 1.33 |  |  | 0 | 122.99 | 118.8388 | 3.890785 | 4.9196 | 0.9181705 | 8.810385 | 0.927 | 2565.87 | 118.3333 | 2485 | 1 | 2485 |  | 218.525 |  | 44.923 |  | 11.238 | 5.598 |  | 2.27 |  |  |  | 5.2 |  |  | 36.27 |  | 43.17 |  | 32.68 | 43.49 | 111.464 | 55.996 |  |  | 2.28 | 2.28 |  |  | 0 | 213.5644825 | 0 | 44.923 | 0 | 10.653624 | 5.598 | 108.9226208 | 54.7192912 | 0 | 0 | 2.112558 | 1.268392 | 10.885 | 1.42 | 13.57 | 10.730433 | 1.899452
22 | 287.444 | 1.624021 | 282.7758492 | 37.64862 | 2.220636 | 21.61 | 1.813145 | 0 | 11.541 | 0 | 51.89 | 0.4074918 | 0 | 9.252 | 170.147 | 170.147 | 2.85 | 2.9 | 165.2978105 | 1.298082 | 127.34 | 54.49 | 1.33 | 520 | 1176 | 464/9 | 76.54 | 115 | 5 | 2.9 | 22.77368 |  | 91.55 | 718.9414 | 16.49 | 8.47 | 33.52 | 0.2 | 1,25/1,47 | 7.18 | 7.04 | 7.69 | 167.6 | 1.73 |  |  | 0 | 127.34 | 123.0736 | 5.453672 | 5.0936 | 0.9155075 | 10.54727 | 0.926 | 2693.21 | 118.3333 | 2603.333 | 1 | 2603.333 |  | 224.344 |  | 46.036 |  | 11.21 | 5.854 |  | 1.77 |  |  |  | 6.22 |  |  | 36.51 |  | 43.23 |  | 34.6 | 43.23 | 112.639 | 57.508 |  |  | 2.85 | 2.85 |  |  | 0 | 220.3731112 | 0 | 46.036 | 0 | 10.512738 | 5.854 | 109.4287885 | 55.869022 | 0 | 0 | 2.019453 | 1.198034 | 11.541 | 3.05 | 11.26 | 11.1889995 | 1.646043
23 | 292.379 | 1.907431 | 286.8020709 | 37.3962 | 2.299568 | 15.16 | 1.877983 | 0 | 12.049 | 0 | 52.58 | 0.4215843 | 0 | 6.923 | 172.538 | 172.538 | 2.92 | 11.5 | 167.4998904 | 1.343007 | 124.72 | 101.57 | 0.43 | 545 | 1182 | 461/9 | 76.58 | 117 | 5 |  | 0 |  | 93.85 | 752.4856 | 14.74 | 10.13 | 32.74 | 0.2 | 1,23/1,44 | 6.63 | 6.75 | 9.82 | 163.7 | 3.89 |  |  | 0 | 124.72 | 124.0273 | 7.139209 | 4.9888 | 0.8905159 | 12.12801 | 0.925 | 2817.93 | 118.3333 | 2721.667 | 1 | 2721.667 | 48.593 | 179.6 |  | 32.411 |  | 11.606 | 20.169 | 2.01 | 2.12 |  |  |  | 6.83 |  | 37.74 | 35.94 |  | 43.19 |  | 31.93 | 43.37 | 114.022 | 58.516 |  |  | 2.92 | 2.92 |  |  | 47.6162807 | 175.79248 | 0 | 32.411 | 0 | 10.8133102 | 20.169 | 110.6925576 | 56.8073328 | 0 | 0 | 2.408117 | 1.422572 | 12.049 | 2.45 | 11.47 | 11.7537995 | 1.760461
24 | 177.726 | 1.440749 | 175.1654151 | 37.66394 | 1.927436 | 6.13 | 1.575489 | 0 | 7.214 | 0 | 31.985 | 0.3519476 | 0 | 2.185 | 105.111 | 105.111 | 2.65 | 22.66 | 102.3255585 | 1.125941 | 70.92 | 90.88 | 0.46 | 543 | 1179 | 459/9 | 76.31 | 71 | 4 |  | 0 |  | 64.85 | 713.5783 | 12.63 | 6.02 | 23.73 | 0.2 | 1,22/1,46 | 6.54 | 7.33 | 11.75 | 118.65 | 1.98 |  |  | 0 | 90.88 | 76.49467 | 5.90272 | 3.6352 | 1.051177 | 9.53792 | 0.928 | 2908.81 | 118.3333 | 2840 | 1 | 2840 | 95.905 | 42.657 |  |  |  | 7.179 | 31.985 | 1.5 | 1.91 |  |  |  | 4.28 |  | 36.88 | 36.81 |  |  |  | 27.61 | 43.41 | 69.618 | 35.493 |  |  | 2.65 | 2.65 |  |  | 94.466425 | 41.8422513 | 0 | 0 | 0 | 6.8717388 | 31.985 | 67.773123 | 34.5524355 | 0 | 0 | 2.134346 | 1.25905 | 7.214 | 0.47 | 10.83 | 7.1800942 | 1.019007
25 | 175.015 | 1.012508 | 173.2429584 | 37.89392 | 2.95586 |  | 2.418409 | 0 | 6.987 | 0 | 31.5 | 0.5374509 | 0 | 2.159 | 110.969 | 110.969 | 2.64 | 1.27 | 108.0394184 | 1.843362 | 58.61 | 32.58 | 1.06 | 530 | 1080 | 378/9 | 75.91 | 72 | 3 |  | 0 |  | 29.55 | 504.1802 | 9.8 | 4.45 | 15.52 | 0.2 | 1,29/1,51 | 8.35 | 6.97 | 7.12 | 77.6 | 0.98 |  |  | 0 | 58.61 | 76.66252 | 1.629828 | 2.3444 | 0.6777127 | 3.974228 | 0.921 | 2967.42 | 118.3333 | 2958.333 | 1 | 2958.333 | 94.518 | 42.009 |  |  |  | 6.988 | 31.5 | 1.17 | 1.14 |  |  |  | 2.68 |  | 37.4 | 36.06 |  |  |  | 31.14 | 43.32 | 75.968 | 35.001 |  |  | 2.64 | 2.64 |  |  | 93.4121394 | 41.5300974 | 0 | 0 | 0 | 6.8007216 | 31.5 | 73.9624448 | 34.0769736 | 0 | 0 | 2.305743 | 1.370724 | 6.987 | 0.53 | 12.71 | 6.9499689 | 1.163669
26 | 279.373 | 0.9029363 | 276.8504399 | 38.10673 | 2.135203 |  | 1.749718 | 0 | 11.503 | 0 | 49.982 | 0.3854851 | 0 | 3.452 | 166.872 | 166.872 | 2.64 |  | 162.4665792 | 1.25302 | 129.66 | 129.66 | 0.58 | 540 | 1162 | 453/9 | 75.97 | 111 | 5 |  | 0 |  | 84.05 | 648.2338 | 17.54 | 8.99 | 34.19 | 0.2 | 1,23/1,5 | 7.43 | 8.14 | 9.45 | 170.95 | 1.89 |  |  | 0 | 129.66 | 122.3209 | 6.152815 | 5.1864 | 0.9336868 | 11.33922 | 0.922 | 3097.08 | 118.3333 | 3076.667 | 1 | 3076.667 | 151.633 | 66.559 |  |  |  | 11.199 | 49.982 | 1 | 0.97 |  |  |  | 3.22 |  | 37.57 | 36.68 |  |  |  | 30.14 | 43.42 | 111.372 | 55.5 |  |  | 2.64 | 2.64 |  |  | 150.11667 | 65.9133777 | 0 | 0 | 0 | 10.8383922 | 49.982 | 108.4317792 | 54.0348 | 0 | 0 | 2.178182 | 1.273372 | 11.503 | 0.16 | 7.2 | 11.4845952 | 1.088444
27 | 269.992 | 0.6817855 | 268.1512336 | 38.40018 | 2.135302 | 9.5 | 1.748298 | 0 | 10.503 | 0 | 48.6 | 0.3870043 | 0 | 3.257 | 163.581 | 163.581 | 2.61 | 16.31 | 159.3115359 | 1.268606 | 77.87 | 99.68 | 0.65 | 556 | 1169 | 440/9 | 75.25 | 108 | 5 | 2.1 | 16.72241 |  | 77.8 | 619.5254 | 16.49 | 9.23 | 33.01 | 0.2 | 1,24/1,49 | 7.45 | 7.77 | 8.51 | 165.05 | 2.77 |  |  | 0 | 125.58 | 120.6759 | 5.128773 | 5.0232 | 0.9177279 | 10.15197 | 0.922 | 3222.66 | 118.3333 | 3195 | 1 | 3195 | 145.791 | 64.831 |  |  |  | 10.77 | 48.6 | 0.78 | 0.66 |  |  |  | 2.56 |  | 38.03 | 36.33 |  |  |  | 32.95 | 43.48 | 109.578 | 54.003 |  |  | 2.61 | 2.61 |  |  | 144.6538302 | 64.4031154 | 0 | 0 | 0 | 10.494288 | 48.6 | 106.7180142 | 52.5935217 | 0 | 0 | 2.127252 | 1.243615 | 10.503 | 0.4 | 8.75 | 10.460988 | 1.216394
28 | 255.27 | 0.8239152 | 253.1667916 | 37.56557 | 1.91416 | 1.53 | 1.567041 | 0 | 10.412 | 0 | 45.91 | 0.3471193 | 0 | 3.131 | 153.909 | 153.909 | 2.89 | 27.89 | 149.4610299 | 1.130055 | 132.26 | 77.68 | 0.73 | 604 | 1179 | 449/9 | 75.77 | 102 | 5 |  | 0 |  | 83.05 | 627.9298 | 15.3 | 8.87 | 34.68 | 0.2 | 1,25/1,53 | 7.28 | 8.37 | 7.16 | 173.4 | 2.41 |  |  | 0 | 132.26 | 112.7105 | 4.606351 | 5.2904 | 1.053729 | 9.896751 | 0.926 | 3354.92 | 118.3333 | 3313.333 | 1 | 3313.333 | 137.699 | 61.491 |  |  |  | 10.17 | 45.91 | 0.91 | 0.85 |  |  |  | 3.22 |  | 37.08 | 35.83 |  |  |  | 29.65 | 43.1 | 102.922 |  |  | 50.987 | 2.89 |  |  | 2.89 | 136.4459391 | 60.9683265 | 0 | 0 | 0 | 9.842526 | 45.91 | 99.9475542 | 0 | 0 | 49.5134757 | 2.107909 | 1.230445 | 10.412 | 0.29 | 22.88 | 10.3818052 | 3.134957
29 | 300.123 | 0.9171303 | 297.370481 | 38.18949 | 2.338002 |  | 1.913433 | 0 | 12.261 | 0 | 54.001 | 0.4245695 | 0 | 3.762 | 182.134 | 182.134 | 2.81 | 2.76 | 177.0160346 | 1.391745 | 127.19 | 127.19 | 0.56 | 527 | 1176 | 463/9 | 76.12 | 120 | 5 |  | 0 |  | 84.45 | 663.9673 | 17.09 | 10.06 | 33.87 | 0.2 | 1,24/1,50 | 7.03 | 7.64 | 9 | 169.35 | 1.77 |  |  | 0 | 127.19 | 132.9121 | 5.887711 | 5.0876 | 0.8525307 | 10.97531 | 0.923 | 3482.11 | 118.3333 | 3431.667 | 1 | 3431.667 | 162.154 | 83.968 |  |  |  |  | 54.001 | 1.19 | 0.98 |  |  |  | 2.06 |  | 37.52 | 36.17 |  |  |  | 28.81 | 43.34 | 122.134 |  |  | 60 | 2.81 |  |  | 2.81 | 160.2243674 | 83.1451136 | 0 | 0 | 0 | 0 | 54.001 | 118.7020346 | 0 | 0 | 58.314 | 2.259201 | 1.332167 | 12.261 | 0.27 | 16.61 | 12.2278953 | 2.668226
30 | 274.911 | 0.9881982 | 272.1943344 | 38.18335 | 2.847817 |  | 2.330512 | 0 | 10.983 | 0 | 49.444 | 0.5173049 | 0 | 3.327 | 167.424 | 167.424 | 2.85 | 19.64 | 162.652416 | 1.701741 | 95.58 | 77.35 | 0.65 | 530 | 1169 | 436/9 | 75.97 | 110 | 5 |  | 0 |  | 76.7 | 802.4691 | 15.85 | 7.02 | 52.85 | 0.3399807 | 1,2/1,46 | 7.61 | 7.84 | 9.62 | 155.45 |  |  |  | 0 | 95.58 | 121.0864 | 5.71577 | 3.8232 | 0.6986443 | 9.53897 | 0.915 | 3577.69 | 118.3333 | 3550 | 1 | 3550 | 148.445 | 77.022 |  |  |  |  | 49.444 | 1.14 | 1.33 |  |  |  | 1.33 |  | 37.37 | 36.37 |  |  |  | 36.37 | 43.45 | 112.417 |  |  | 55.007 | 2.85 |  |  | 2.85 | 146.752727 | 75.9976074 | 0 | 0 | 0 | 0 | 49.444 | 109.2131155 | 0 | 0 | 53.4393005 | 2.790008 | 1.672963 | 10.983 | 0.39 | 11.48 | 10.9401663 | 1.653193
31 | 0 | 0 | 0 | 0 | 0 |  | 0 | 0 | 0 | 0 | 0 | 0 | 0 | 0 | 0 | 0 | 0 |  | 0 | 0 | [10 empty] | 0 |  |  | 0 |  |  | 0 | 0 | [8 empty] | 0 | 0 | 0 | 0 | 0 | 0 | 0 |  | 3577.69 | 0 | 3550 | 0 | 3550 | [29 empty] | 0 | 0 | 0 | 0 | 0 | 0 | 0 | 0 | 0 | 0 | 0 | #DIV/0! | #DIV/0! | 0 |  |  | 0 | 0 | 0
е | 8026.571 |  | 7922.094 |  |  | 346.62 |  | 0 | 323.462 | 0 | 1447.445 |  | 0 | 197.629 | 4943.368003 | 4943.368 | 0 | 328.97 | 4802.310018 |  | 3481.6 | 2258.51 | [6 empty] | 139 | 110.2 |  | 0 | 2373.55 |  | 464.4 | 230.97 | 1056.06 | [5 empty] | 4810.25 | 54.47 | 0 | 0 |  | 3577.69 | 3458.535 | 137.8544 | 143.1076 |  | 280.962 |  |  | 0 |  | 30 |  | 984.738001 | 5216.641 | 1e-06 | 992.241 | 1e-06 | 377.747 | 455.204 | [14 empty] | 4002.384 | 774.990001 | 1e-06 | 165.994001 |  |  |  |  | 973.6883798 | 5135.146 | 9.9999999e-07 | 992.241 | 9.9999999e-07 | 365.8150174 | 455.204 | 3887.335 | 753.7082946 | 9.9999999e-07 | 161.2667772 | 2.212586 | 1.346697 | 323.462 | 0.6942957 | 11.15193 | 317.9966 | 46.50864
ср. | 267.5524 | 1.301637 | 264.0698 | 37.6138 | 2.214304 | 11.554 | 1.809729 | 0 | 10.78207 | 0 | 48.24817 | 0.4045753 | 0 | 6.587633 | 164.7789 | 164.7789 | 2.853479 | 10.96567 |  | 1.342293 | 116.0533 | 75.28367 | 0.9879071 | 558.7333 | 1169.033 |  | 76.2498 | 107.0333 | 4.633333 | 3.673333 | 30.802 | #DIV/0! | 79.11833 | 663.4309 | 15.48 | 7.699 | 35.202 | 0.2195437 |  | 7.786 | 7.110667 | 7.449333 | 160.3417 | 1.815667 | #DIV/0! | #DIV/0! | #DIV/0! | 119.2563 | 115.2845 |  |  | 0.9154911 | 9.365399 | [13 empty] | 1.122087 | 1.562217 | 1e-06 | 4.314274e-08 | 1e-06 | 3.158723 | 1.733069e-08 | 37.45607 | 36.44233 | 1e-06 | 43.15795 | 1e-06 | 32.73799 | 43.34125 |  |  |  |  | 2.874513 | 2.746062 | 1e-06 | 2.847828 | 6108.834 |  | 1813.26 |  |  |  |  | 4802.310021
пл. |  |  |  | 38 | 2.12 | 7.90244 | 1.484 |  | 9.467 |  |  | 0.636 | [5 empty] | 14.081 |  | 1.32 | 3550 | 3550 |  |  | 1190 |  | 76 | [6 empty] | 730 | [8 empty] | 3550 | 42.6 |  |  |  | 118.33 |  |  |  | 0.9 | [36 empty] | 7922.094
± |  |  |  |  | 0.09430424 | 3.65156 |  | 0 | [8 empty] | 2.853479 |  |  | 0.0222935 |  |  |  |  | -20.96667 | [17 empty] | 1260.25
[42 empty] | ССП | 118.3333 |  |  | тн | [6 empty] | Дней | 30
[31 empty] | Удельный расход мелочь ФМн ср. | [5 empty] | 0.2195437 |  | т | [52 empty] | 7922.094
[37 empty] | План: |  |  |  |  | Суток работы | 29
|  | Средний вес выпуска : | [8 empty] | 34.60612 | т | [29 empty] | Среднесуточное пр-во | 122.4138 |  |  |  | 0 |  | Отставание (-) опережение (+)
[49 empty] | 27.69 |  |  |  | Тн
[49 empty] | 0.78 |  |  |  | %
Мелочь ФМн с н. м.
[49 empty] | план |  |  |  | 1056.06
[49 empty] | факт |  |  |  | 1056.06
[49 empty] | Отклонение |  |  |  | 0
Диспетчер АО "СЧПЗ" | [10 empty] | Шалахманова А.В.
,

## сентябрь 20 (-руда,+кокс)
Сведения по учету производства ферромарганца в АО "СЧПЗ" — ДП-1
[43 empty] | на | 30 |  |  | августа | сентября |  |  |  |  | 2020г
Дата | Расход Mn шихты | [5 empty] | Расх.добавок, флюсов | [8 empty] | Расход кокса |  |  |  |  | Производство FeMn78, т | Производство FeMn с Si<1, т | Сод. Si в сплаве % | Температура колош. газа, °С | Температура гор. дутья °С | Расх. гор. дутья, м3/мин / фурмы,шт | Средн. содерж Mn в сплаве, % | Количество подач, шт | Кол. выпусков, шт | Количество пыли |  | Количество шлака |  |  | Перевал, т | Зеленый шлак, т. | Мелочь Фмн | Удельн.расход мелочи, т | Осн-ть | Сод Al2O3 в шлаке,% | Сод MgO в шлаке,% | Сод. MnO в шлаке, % | Производство фактическое, т | [5 empty] | Теоретический выход FeMn, т | Потери Mn со шлаком расчетно, т |  | Факт. коэф-т извлеч. Mn из расплава | Потери Mn со шлаком расчетно т | Среднее значение коэф-т извлечение Mn из расплава | [5 empty] | Проплавлено руды (влаж.), т | [6 empty] | Влажность руды , % | [6 empty] | Сод. Mn в руде, % | [6 empty] | Сожжено кокса(сух) т |  |  |  | Влажность кокса, %
| Проплавлено шихты (влаж.), т | Влажность шихты , % | Сухой руды, т | Сод. Mn в марг. шихте, % | Удельн расход марг. шихты, т | Отсев руды, т | Удельн расход руды, т | Известняк, т | Шлак тяжелый, т | Fe содер. материалов, т | Агломерат, т | Удельн.расход агломерата, т | Известняк, т | Кварцит,т | Сожжено кокса (сухого, заданный), т | Сожжено кокса (влаж.), т | Влажность кокса, % | Выход кокс. мелочи т | Сухого кокса (заданный), т | Удельн. расход сухого кокса, т | [81 empty] | Тяжелый шлак
[30 empty] | Всего, т | на т FeMn, кг | верх- него | Всего, т | на т FeMn, кг | [8 empty] | Разлито жидкого |  |  | с отвала | % с отвала | Всего годного |  | химические | физические | [48 empty] | ПО ДЦ
[44 empty] | из шлака | c перевала | [5 empty] | 4% |  |  |  | FeMn НИ | План | План по нараст. |  |  | Глория | Маматван | Новорос. | Агломерат | Казахстан(10-100) | Каражал | Агломерат 18% 5-6 пр | Глория | Маматван | Новорос. |  | Казахстан(10-100) | Каражал |  | Глория | Маматван | Новорос. | Агломерат | Казахстан(10-100) | Каражал | Агломерат 18% 5-6 пр | Кемерово | Губаха+25 | Н.Тагил | Челябинск | Кемерово | Губаха+25 | Н.Тагил | Челябинск | Глория | Маматван | Новороссйская | Агломерат | Казахстан (10-100) | Каражал | Агломерат 18%, 5-6 пр | Кемерово | Губаха +25 | Н. Тагил | Челябинск | Удельный расход шихты ДП №1 и №3 | Удельный расход кокса ДП №1 и №3 | Кол-во, т | W | Mn |  | ИТОГО
1 | 265.447003 | 1.172069 | 262.3358 | 37.4682 | 2.066124 | 18.53 | 1.666841 | 0 | 10.623 | 0 | 50.697 | 0.3992833 | 0 | 2.472 | 176.848003 | 176.848 | 3.19 | 28.8 | 171.2065488 | 1.348402 | 126.97 | 97.51 | 0.88 | 558 | 1166 | 468/9 | 76.01 | 107 | 4 | 4.85 | 38.198 |  | 78.4 | 617.4687 | 15.14 | 6.74 | 32.45 | 0.2 | 1,32/1,55 | 9.1 | 7.12 | 6.79 | 162.25 | 3.91 |  |  | 0 | 126.97 | 114.4277 | 4.12373 | 5.0788 | 0.9818644 | 9.20253 | 0.982 | 126.97 | 118.3333 | 118.3333 | 1 | 118.3333 | 1e-06 | 192.363 | 1e-06 | 42.808 | 1e-06 | 22.387 | 7.889 | 1e-06 | 1.43 | 1e-06 | 1e-06 | 1e-06 | 1.61 | 1e-06 | 1e-06 | 36.3 | 1e-06 | 43.19 | 1e-06 | 34.45 | 43.47 | 176.848 | 1e-06 | 1e-06 | 1e-06 | 3.19 | 1e-06 | 1e-06 | 1e-06 | 9.9999999e-07 | 189.6122091 | 9.9999999e-07 | 42.808 | 9.9999999e-07 | 22.0265693 | 7.889 | 171.2065488 | 9.9999999e-07 | 9.9999999e-07 | 9.9999999e-07 | 1.983787 | 1.263457 | 10.623 | 0.12 | 11 | 10.6102524 | 1.535492 | 195.763 | 192.363 | 21.387 | 22.387 | 176.848 | 195.348
2 | 255.14 | 0.4672442 | 253.9478731 | 37.73286 | 2.166606 | 15.98 | 1.771887 | 0 | 10.063 | 0 | 46.265 | 0.3947189 | 0 | 3.484 | 168.48 | 168.48 | 2.95 | 9.64 | 163.50984 | 1.395016 | 117.21 | 15.71 | 1.58 | 582 | 1176 | 463/9 | 76.49 | 103 | 4 | 4.3 | 36.68629 |  | 68.5 | 584.4211 | 16.4 | 5.53 | 30.43 | 0.2 | 1,36/1,59 | 9.45 | 7.05 | 5.52 | 152.15 | 1.02 |  |  | 0 | 117.21 | 110.6897 | 2.929099 | 4.6884 | 0.9356319 | 7.617499 | 0.959 | 244.18 | 118.3333 | 236.6667 | 1 | 236.6667 |  | 187.258 |  | 41.193 |  | 21.617 | 5.072 |  | 0.46 |  |  |  | 1.53 |  |  | 36.76 |  | 43.38 |  | 34.1 | 43.27 | 168.48 |  |  |  | 2.95 |  |  |  | 0 | 186.3966132 | 0 | 41.193 | 0 | 21.2862599 | 5.072 | 163.50984 | 0 | 0 | 0 | 2.186443 | 1.380065 | 10.063 | 0.42 | 10.12 | 10.0207354 | 1.325792 | 190.658 | 187.258 | 20.617 | 21.617 | 168.48 | 186.98
3 | 255.249 | 0.6689138 | 253.5416042 | 37.16679 | 1.877391 |  | 1.533481 | 0 | 10.5 | 0 | 46.445 | 0.3439097 | 0 | 4.421 | 166.315 | 166.315 | 2.97 | 9.08 | 161.3754445 | 1.194931 | 135.05 | 69.66 | 1.38 | 567 | 1181 | 449/9 | 76.64 | 103 | 4 | 5.8 | 42.94706 |  | 68 | 503.5172 | 17.6 | 5.65 | 34.85 | 0.2 | 1,39/1,61 | 9.59 | 6.94 | 5.26 | 174.25 | 1.3 |  |  | 0 | 135.05 | 108.8728 | 2.770761 | 5.402 | 1.098363 | 8.172761 | 1.005 | 379.23 | 118.3333 | 355 | 1 | 355 |  | 187.222 |  | 41.238 |  | 21.582 | 5.207 |  | 0.55 |  |  |  | 3.14 |  |  | 36.09 |  | 43.13 |  | 33.67 | 43.15 | 166.315 |  |  |  | 2.97 |  |  |  | 0 | 186.192279 | 0 | 41.238 | 0 | 20.9043252 | 5.207 | 161.3754445 | 0 | 0 | 0 | 2.001738 | 1.254394 | 10.5 | 0.22 | 11.21 | 10.4769 | 1.532438 | 190.622 | 187.222 | 20.582 | 21.582 | 166.315 | 184.815
4 | 257.73 | 0.8024429 | 255.6618639 | 37.72661 | 2.086695 | 28.26 | 1.704537 | 0 | 10.749 | 0 | 46.822 | 0.382158 | 0 | 5.79 | 166.372 | 166.372 | 2.92 | 2.23 | 161.5139376 | 1.318266 | 94.1 |  | 1.99 | 598 | 1173 | 454/9 | 75.84 | 104 | 4 | 4.65 | 37.95299 |  | 73.9 | 603.1668 | 18.1 | 6.63 | 31.98 | 0.2 | 1,38/1,61 | 9.26 | 7.12 | 5.78 | 159.9 | 1.23 |  |  | 0 | 122.52 | 112.5563 | 3.308846 | 4.9008 | 0.9633667 | 8.209646 | 0.994 | 501.75 | 118.3333 | 473.3333 | 1 | 473.3333 |  | 189.057 |  | 41.609 |  | 21.851 | 5.213 |  | 0.82 |  |  |  | 2.37 |  |  | 36.89 |  | 43.61 |  | 32.32 | 43.77 | 166.372 |  |  |  | 2.92 |  |  |  | 0 | 187.5067326 | 0 | 41.609 | 0 | 21.3331313 | 5.213 | 161.5139376 | 0 | 0 | 0 | 2.270365 | 1.418259 | 10.749 | 0.2 | 10.81 | 10.727502 | 1.529065 | 192.457 | 189.057 | 20.851 | 21.851 | 166.372 | 184.872
5 | 250.09 | 0.7023516 | 248.3334888 | 37.30366 | 1.894952 | 16.35 | 1.548687 | 0 | 10.679 | 0 | 45.378 | 0.3462648 | 0 | 5.985 | 159.714 | 159.714 | 3.08 | 15.8 | 154.7948088 | 1.181189 | 131.05 | 69.45 | 1.15 | 582 | 1175 | 458/9 | 76.27 | 101 | 4 | 5.15 | 39.29798 |  | 83.05 | 633.7276 | 14.19 | 6.48 | 34.09 | 0.2 | 1,32/1,54 | 8.41 | 7.02 | 7.18 | 170.45 | 1.17 |  |  | 0 | 131.05 | 107.4126 | 4.619218 | 5.242 | 1.078957 | 9.861218 | 1.011 | 632.8 | 118.3333 | 591.6667 | 1 | 591.6667 |  | 183.495 |  | 40.395 |  | 21.217 | 4.983 |  | 0.8 |  |  |  | 1.36 |  |  | 36.21 |  | 42.99 |  | 34.53 | 43.29 | 159.714 |  |  |  | 3.08 |  |  |  | 0 | 182.02704 | 0 | 40.395 | 0 | 20.9284488 | 4.983 | 154.7948088 | 0 | 0 | 0 | 2.052744 | 1.27031 | 10.679 | 0.38 | 9.88 | 10.6384198 | 1.378099 | 186.895 | 183.495 | 20.217 | 21.217 | 159.714 | 178.214
6 | 275.269 | 1.215618 | 271.9227808 | 37.6384 | 2.36454592 | 13.62 | 1.930259 | 0 | 11.157 | 0 | 49.943 | 0.434287 | 0 | 6.756 | 173.719 | 173.719 | 3.03 |  | 168.4553143 | 1.46482882 | 115 | 28.27 | 1.85 | 574 | 1171 | 426/9 | 76.3 | 111 | 4 | 5.2 | 45.21739 |  | 73.1 | 635.6522 | 13.89 | 6.91 | 30.17 | 0.2 | 1,29/1,49 | 8.66 | 6.6 | 6.02 | 150.85 | 1.23 |  |  | 0 | 115 | 117.777 | 3.408931 | 4.6 | 0.8573254 | 8.008931 | 0.984 | 747.8 | 118.3333 | 710 | 1 | 710 |  | 202.093 |  | 44.381 |  | 23.233 | 5.562 |  | 1.45 |  |  |  | 1.79 |  |  | 36.63 |  | 43.51 |  | 33.8 | 43.46 | 173.719 |  |  |  | 3.03 |  |  |  | 0 | 199.1626515 | 0 | 44.381 | 0 | 22.8171293 | 5.562 | 168.4553143 | 0 | 0 | 0 | 2.244786 | 1.389733 | 11.157 | 0.17 | 4.62 | 11.1380331 | 0.674413 | 205.493 | 202.093 | 22.233 | 23.233 | 173.719 | 192.219
7 | 255.056 | 1.108507 | 252.228687 | 37.5904 | 2.076811 | 9.25 | 1.695897 | 0 | 10.173 | 0 | 46.262 | 0.380914 | 0 | 6.107 | 161.137 | 161.137 | 3.01 | 5.58 | 156.2867763 | 1.28684 | 121.45 | 121.45 | 0.61 | 576 | 1170 | 451/9 | 76.28 | 103 | 4 | 4 | 32.93536 |  | 79.8 | 657.0605 | 13.32 | 7.31 | 31.73 | 0.2 | 1,29/1,50 | 7.9 | 6.47 | 7.5 | 158.65 | 1.84 |  |  | 0 | 121.45 | 109.686 | 4.636268 | 4.858 | 0.9770949 | 9.494268 | 0.983 | 869.25 | 118.3333 | 828.3333 | 1 | 828.3333 |  | 187.202 |  | 41.157 |  | 21.592 | 5.105 |  | 1.29 |  |  |  | 1.91 |  |  | 36.68 |  | 42.77 |  | 34.36 | 42.88 | 161.137 |  |  |  | 3.01 |  |  |  | 0 | 184.7870942 | 0 | 41.157 | 0 | 21.1795928 | 5.105 | 156.2867763 | 0 | 0 | 0 | 2.240263 | 1.395476 | 10.173 | 0.25 | 8.83 | 10.1475675 | 1.174659 | 190.602 | 187.202 | 20.592 | 21.592 | 161.137 | 179.637
8 | 251.064 | 0.9167514 | 248.7623672 | 37.55963 | 2.016066 | 12.34 | 1.640128 | 0 | 10.599 | 0 | 46.387 | 0.3759381 | 0 | 6.793 | 159.901 | 159.901 | 3.11 | 2.61 | 154.9280789 | 1.255597 | 123.39 | 88.76 | 1.11 | 610 | 1174 | 458/9 | 75.91 | 101 | 4 | 4.15 | 33.6332 |  | 81.05 | 656.8604 | 14.52 | 5.65 | 31.96 | 0.2 | 1,27/1,49 | 7.66 | 6.77 | 7.59 | 159.8 | 1.2 |  |  | 0 | 123.39 | 109.2765 | 4.765398 | 4.9356 | 1.002474 | 9.700998 | 0.985 | 992.64 | 118.3333 | 946.6667 | 1 | 946.6667 |  | 186.657 |  | 40.382 |  | 18.02 | 6.005 |  | 1.04 |  |  |  | 2 |  |  | 36.76 |  | 42.95 |  | 31.87 | 43.24 | 159.901 |  |  |  | 3.11 |  |  |  | 0 | 184.7157672 | 0 | 40.382 | 0 | 17.6596 | 6.005 | 154.9280789 | 0 | 0 | 0 | 2.034375 | 1.27162 | 10.599 | 0.19 | 13.08 | 10.5788619 | 1.822836 | 190.057 | 186.657 | 17.02 | 18.02 | 159.901 | 178.401
9 | 284.844 | 1.245071 | 281.2974897 | 37.41297 | 3.362389 |  | 2.745404 | 0 | 11.726 | 0 | 51.617 | 0.6169854 | 0 | 9.173 | 182.156 | 182.156 | 2.91 | 18.62 | 176.8552604 | 2.113976 | 83.66 | 52.54 | 1.16 | 572 | 1161 | 465/9 | 76.2 | 115 | 5 | 5.8 | 69.32823 |  | 76.15 | 910.2319 | 12.02 | 5.52 | 71.8 | 0.4501567 | 1,29/1,49 | 7.87 | 6.52 | 6.25 | 159.5 | 1.48 |  |  | 0 | 83.66 | 122.3851 | 3.68684 | 3.3464 | 0.605738 | 7.03324 | 0.939 | 1076.3 | 118.3333 | 1065 | 1 | 1065 |  | 220.666 |  | 45.907 |  | 12.561 | 5.71 |  | 1.47 |  |  |  | 2.41 |  |  | 36.26 |  | 43.19 |  | 33.96 | 43.12 | 182.156 |  |  |  | 2.91 |  |  |  | 0 | 217.4222098 | 0 | 45.907 | 0 | 12.2582799 | 5.71 | 176.8552604 | 0 | 0 | 0 | 3.04194 | 1.921028 | 11.726 | 0.25 | 11.81 | 11.696685 | 1.812833 | 224.066 | 220.666 | 11.561 | 12.561 | 182.156 | 200.656
10 | 252.584 | 1.149813 | 249.6797573 | 37.58722 | 2.013546 | 14.55 | 1.643482 | 0 | 10.343 | 0 | 45.888 | 0.3700645 | 0 | 8.252 | 160.23 | 160.23 | 2.82 | 10.27 | 155.711514 | 1.255738 | 124 | 47.89 | 1.43 | 590 | 1173 | 462/9 | 76.5 | 102 | 5 | 6.95 | 56.04839 |  | 77.35 | 623.7903 | 14.82 | 8.63 | 32.87 | 0.2 | 1,25/1,46 | 8.2 | 6.95 | 5.62 | 164.35 | 1.15 |  |  | 0 | 124 | 107.8736 | 3.367449 | 4.96 | 1.010787 | 8.327449 | 0.946 | 1200.3 | 118.3333 | 1183.333 | 1 | 1183.333 |  | 195.541 |  | 40.752 |  | 11.155 | 5.136 |  | 1.37 |  |  |  | 2.02 |  |  | 36.64 |  | 43.2 |  | 31.07 | 43.27 | 160.23 |  |  |  | 2.82 |  |  |  | 0 | 192.8620883 | 0 | 40.752 | 0 | 10.929669 | 5.136 | 155.711514 | 0 | 0 | 0 | 2.107213 | 1.332424 | 10.343 | 0.24 | 5.76 | 10.3181768 | 0.776898 | 198.941 | 195.541 | 10.155 | 11.155 | 160.23 | 178.73
11 | 280.237 | 1.249833 | 276.7345059 | 37.62271 | 2.168086 | 22.12 | 1.768877 | 0 | 11.753 | 0 | 50.955 | 0.3992087 | 0 | 9.203 | 176.004 | 176.004 | 2.95 | 9.7 | 170.811882 | 1.338232 | 127.64 | 79.61 | 0.67 | 547 | 1167 | 460/9 | 76.41 | 113 | 5 | 4.7 | 36.82231 |  | 80.9 | 633.8139 | 17.3 | 7.6 | 33.36 | 0.2 | 1,30/1,53 | 7.76 | 7.36 | 6.28 | 166.8 | 1.8 |  |  | 0 | 127.64 | 119.9334 | 3.935614 | 5.1056 | 0.9367499 | 9.041214 | 0.945 | 1327.94 | 118.3333 | 1301.667 | 1 | 1301.667 |  | 217.059 |  | 45.218 |  | 12.223 | 5.737 |  | 1.51 |  |  |  | 1.84 |  |  | 36.65 |  | 43.02 |  | 32.26 | 43.31 | 176.004 |  |  |  | 2.95 |  |  |  | 0 | 213.7814091 | 0 | 45.218 | 0 | 11.9980968 | 5.737 | 170.811882 | 0 | 0 | 0 | 2.157175 | 1.354757 | 11.753 | 0.31 | 6.39 | 11.7165657 | 0.9798306 | 220.459 | 217.059 | 11.223 | 12.223 | 176.004 | 194.504
12 | 260.117 | 1.626578 | 255.885995 | 37.7573 | 2.095537 | 16.56 | 1.708943 | 0 | 10.578 | 0 | 47.207 | 0.3865941 | 0 | 8.595 | 162.944 | 162.944 | 2.87 |  | 158.2675072 | 1.296106 | 122.11 | 53.36 | 0.87 | 580 | 1169 | 453/9 | 76.11 | 105 | 5 | 4.1 | 33.57628 |  | 85.05 | 696.5032 | 15.56 | 8.11 | 32.11 | 0.2 | 1,26/1,48 | 7.75 | 6.86 | 9.04 | 160.55 | 1.78 |  |  | 0 | 122.11 | 112.4013 | 5.955896 | 4.8844 | 0.9619345 | 10.8403 | 0.947 | 1450.05 | 118.3333 | 1420 | 1 | 1420 |  | 201.306 |  | 41.997 |  | 11.604 | 5.21 |  | 1.93 |  |  |  | 2.98 |  |  | 36.83 |  | 43.3 |  | 31.3 | 43.29 | 162.944 |  |  |  | 2.87 |  |  |  | 0 | 197.4207942 | 0 | 41.997 | 0 | 11.2582008 | 5.21 | 158.2675072 | 0 | 0 | 0 | 2.117051 | 1.328643 | 10.578 | 0.49 | 11.43 | 10.5261678 | 1.580792 | 204.706 | 201.306 | 10.604 | 11.604 | 162.944 | 181.444
13 | 257.585 | 1.990629 | 252.4574375 | 37.06623 | 2.076813 | 9.06 | 1.692123 | 0 | 10.22 | 0 | 46.763 | 0.3846907 | 0 | 8.47 | 160.252 | 160.252 | 2.75 | 17.69 | 155.84507 | 1.282042 | 121.56 | 74.84 | 1.04 | 578 | 1172 | 454/9 | 76.51 | 104 | 5 | 4.75 | 39.07535 |  | 76.25 | 627.2623 | 14.84 | 7.98 | 31.96 | 0.2 | 1,31/1,52 | 7.69 | 6.75 | 6.18 | 159.8 | 1.7 |  |  | 0 | 121.56 | 108.6469 | 3.650335 | 4.8624 | 0.9938991 | 8.512735 | 0.95 | 1571.61 | 118.3333 | 1538.333 | 1 | 1538.333 |  | 199.419 |  | 41.582 |  | 11.403 | 5.181 |  | 2.41 |  |  |  | 2.82 |  |  | 35.96 |  | 43.01 |  | 32.01 | 43.07 | 137.758 | 22.494 |  |  | 2.75 | 2.75 |  |  | 0 | 194.6130021 | 0 | 41.582 | 0 | 11.0814354 | 5.181 | 133.969655 | 21.875415 | 0 | 0 | 2.022303 | 1.264545 | 10.22 | 0.52 | 14.1 | 10.166856 | 1.873646 | 202.819 | 199.419 | 10.403 | 11.403 | 137.758 | 156.258
14 | 275.076 | 1.430043 | 271.1422962 | 37.43075 | 2.022243 | 9.18 | 1.649398 | 0 | 10.838 | 0 | 49.991 | 0.3728446 | 0 | 9.083 | 168.571 | 168.571 | 2.66 | 12.77 | 164.0870114 | 1.223799 | 134.08 | 85.57 | 1.21 | 580 | 1170 | 463/9 | 75.89 | 111 | 5 | 6.2 | 46.24105 |  | 86.75 | 647.0018 | 14.75 | 7.84 | 35.07 | 0.2 | 1,3/1,53 | 7.53 | 7.33 | 6.74 | 175.35 | 1.64 |  |  | 0 | 134.08 | 117.6498 | 4.529327 | 5.3632 | 1.002589 | 9.892527 | 0.954 | 1705.69 | 118.3333 | 1656.667 | 1 | 1656.667 |  | 213.074 |  | 44.42 |  | 12.011 | 5.571 |  | 1.65 |  |  |  | 3.48 |  |  | 36.44 |  | 43.24 |  | 30.8 | 43.3 | 113.08 | 55.491 |  |  | 2.66 | 2.66 |  |  | 0 | 209.558279 | 0 | 44.42 | 0 | 11.5930172 | 5.571 | 110.072072 | 54.0149394 | 0 | 0 | 2.058508 | 1.260224 | 10.838 | 0.27 | 6.32 | 10.8087374 | 0.9001347 | 216.474 | 213.074 | 11.011 | 12.011 | 113.08 | 131.58
15 | 277.632 | 1.312727 | 273.9874496 | 37.15838 | 2.204066 | 12.9 | 1.798757 | 0 | 11.045 | 0 | 50.384 | 0.4053093 | 0 | 9.804 | 167.748 | 167.748 | 2.63 | 1.56 | 163.3362276 | 1.313943 | 124.31 | 94.63 | 0.76 | 557 | 1173 | 453/9 | 76.41 | 112 | 5 | 3.6 | 28.95986 |  | 81.2 | 653.2057 | 17.71 | 9.35 | 33.03 | 0.2 | 1,32/1,54 | 7.6 | 6.86 | 6.23 | 165.15 | 1.54 |  |  | 0 | 124.31 | 117.9195 | 3.918758 | 4.9724 | 0.9329725 | 8.891158 | 0.953 | 1830 | 118.3333 | 1775 | 1 | 1775 |  | 215.052 |  | 44.805 |  | 12.196 | 5.579 |  | 1.49 |  |  |  | 3.61 |  |  | 36.11 |  | 43.06 |  | 31.25 | 43.09 | 111.745 | 56.003 |  |  | 2.63 | 2.63 |  |  | 0 | 211.8477252 | 0 | 44.805 | 0 | 11.7557244 | 5.579 | 108.8061065 | 54.5301211 | 0 | 0 | 2.128328 | 1.283673 | 11.045 | 0.71 | 11.15 | 10.9665805 | 1.60028 | 218.452 | 215.052 | 11.196 | 12.196 | 111.745 | 130.245
16 | 264.832 | 1.902688 | 259.7930732 | 37.80398 | 2.109395 | 7.04 | 1.719577 | 0 | 10.55 | 0 | 48.01 | 0.3898181 | 0 | 8.743 | 160.228 | 160.228 | 3.03 | 16.81 | 155.3730916 | 1.261555 | 123.16 | 78.92 | 0.86 | 572 | 1167 | 455/9 | 75.98 | 107 | 5 | 3.9 | 31.66613 |  | 88.5 | 718.5775 | 14.38 | 8.4 | 32.32 | 0.2 | 1,21/1,42 | 7.27 | 6.97 | 8.6 | 161.6 | 2.28 |  |  | 0 | 123.16 | 114.7054 | 5.895845 | 4.9264 | 0.9528047 | 10.82225 | 0.953 | 1953.16 | 118.3333 | 1893.333 | 1 | 1893.333 |  | 205.201 |  | 42.726 |  | 11.621 | 5.284 |  | 2.19 |  |  |  | 4.69 |  |  | 36.95 |  | 43.15 |  | 30.77 | 43.21 | 106.735 | 53.493 |  |  | 3.03 | 3.03 |  |  | 0 | 200.7070981 | 0 | 42.726 | 0 | 11.0759751 | 5.284 | 103.5009295 | 51.8721621 | 0 | 0 | 1.886811 | 1.132198 | 10.55 | 3.37 | 13.87 | 10.194465 | 1.86098 | 208.601 | 205.201 | 10.621 | 11.621 | 106.735 | 125.235
17 | 295.214 | 1.77889 | 289.962469 | 37.49636 | 2.242903 | 13.37 | 1.828423 | 0 | 11.911 | 0 | 53.584 | 0.4144802 | 0 | 9.465 | 179.721 | 179.721 | 3.21 | 16.5 | 173.9519559 | 1.345544 | 129.28 | 81.61 | 0.72 | 515 | 1173 | 476/9 | 76.65 | 119 | 5 | 6.2 | 47.95792 |  | 95.85 | 741.414 | 18.06 | 12.49 | 34.65 | 0.2 | 1,24/1,45 | 6.86 | 6.78 | 8.38 | 173.25 | 3.17 |  |  | 0 | 129.28 | 126.1059 | 6.22215 | 5.1712 | 0.9114076 | 11.39335 | 0.95 | 2082.44 | 118.3333 | 2011.667 | 1 | 2011.667 |  | 228.66 |  | 47.608 |  | 12.97 | 5.976 |  | 2 |  |  |  | 5.23 |  |  | 36.38 |  | 42.92 |  | 34.6 | 43.29 | 120.225 | 59.496 |  |  | 3.21 | 3.21 |  |  | 0 | 224.0868 | 0 | 47.608 | 0 | 12.291669 | 5.976 | 116.3657775 | 57.5861784 | 0 | 0 | 2.570369 | 1.564381 | 11.911 | 0.66 | 14.73 | 11.8323874 | 2.273856 | 232.06 | 228.66 | 11.97 | 12.97 | 120.225 | 138.725
18 | 297.545 | 2.474887 | 290.1810964 | 37.84913 | 2.168605 | 17.04 | 1.765758 | 0 | 11.908 | 0 | 53.905 | 0.4028473 | 0 | 9.714 | 182.322 | 182.322 | 2.91 | 3.28 | 177.0164298 | 1.322894 | 133.81 | 132.57 | 0.82 | 560 | 1178 | 486.9 | 76.38 | 120 | 5 | 5.65 | 42.22405 |  | 94.9 | 709.2146 | 15.61 | 8.22 | 34.84 | 0.2 | 1,25/1,47 | 6.95 | 7.05 | 8.29 | 174.2 | 2.67 |  |  | 0 | 133.81 | 127.1166 | 6.094318 | 5.3524 | 0.9305575 | 11.44672 | 0.949 | 2216.25 | 118.3333 | 2130 | 1 | 2130 |  | 230.604 |  | 47.923 |  | 13.036 | 5.982 |  | 2.84 |  |  |  | 6.25 |  |  | 37.02 |  | 43.11 |  | 30.73 | 43.18 | 122.32 | 60.002 |  |  | 2.91 | 2.91 |  |  | 0 | 224.0548464 | 0 | 47.923 | 0 | 12.22125 | 5.982 | 118.760488 | 58.2559418 | 0 | 0 | 2.217583 | 1.358123 | 11.908 | 0.64 | 10.22 | 11.8317888 | 1.583148 | 234.004 | 230.604 | 12.036 | 13.036 | 122.32 | 140.82
19 | 309.998 | 1.839644 | 304.2951399 | 37.24137 | 2.958055 | 19.98 | 2.411015 | 0 | 12.593 | 0 | 56.274 | 0.54704 | 0 | 9.931 | 189.717 | 189.717 | 2.65 | 9.23 | 184.6894995 | 1.795368 | 102.87 | 48.16 | 0.92 | 509 | 1170 | 474/9 | 76.87 | 125 | 5 | 5.25 | 51.03529 |  | 80.35 | 781.0829 | 18.47 | 8.21 | 67.67 | 0.3831823 | 1,30/1,52 | 7.3 | 6.88 | 6.19 | 176.6 | 2.15 |  |  | 0 | 102.87 | 130.529 | 3.852839 | 4.1148 | 0.6977903 | 7.967639 | 0.934 | 2319.12 | 118.3333 | 2248.333 | 1 | 2248.333 |  | 240.385 |  | 49.969 |  | 13.339 | 6.305 |  | 2.04 |  |  |  | 5.99 |  |  | 36.1 |  | 43.07 |  | 33.06 | 43.41 | 127.225 | 62.492 |  |  | 2.65 | 2.65 |  |  | 0 | 235.481146 | 0 | 49.969 | 0 | 12.5399939 | 6.305 | 123.8535375 | 60.835962 | 0 | 0 | 3.307148 | 2.013701 | 12.593 | 0.4 | 11.21 | 12.542628 | 1.829099 | 243.785 | 240.385 | 12.339 | 13.339 | 127.225 | 145.725
20 | 265.345 | 1.300589 | 261.8939523 | 37.35506 | 2.116144 | 18.87 | 1.726236 | 0 | 11.116 | 0 | 48.255 | 0.3899079 | 0 | 8.591 | 160.844 | 160.844 | 2.65 | 14.22 | 156.581634 | 1.265204 | 123.76 | 72.7 | 1.14 | 555 | 1170 | 449/9 | 76.66 | 107 | 5 | 6.15 | 49.69295 |  | 80.9 | 653.6846 | 15.78 | 6.14 | 32.11 | 0.2 | 1,28/1,51 | 7.84 | 7.22 | 7.46 | 160.55 | 1.46 |  |  | 0 | 123.76 | 113.0731 | 4.675108 | 4.9504 | 0.9697823 | 9.625508 | 0.936 | 2442.88 | 118.3333 | 2366.667 | 1 | 2366.667 |  | 205.321 |  | 42.801 |  | 11.769 | 5.454 |  | 1.42 |  |  |  | 4.55 |  |  | 36.07 |  | 43.27 |  | 35.48 | 43.36 | 107.342 | 53.502 |  |  | 2.65 | 2.65 |  |  | 0 | 202.4054418 | 0 | 42.801 | 0 | 11.2335105 | 5.454 | 104.497437 | 52.084197 | 0 | 0 | 2.052889 | 1.237303 | 11.116 | 1.24 | 11.62 | 10.9781616 | 1.664052 | 208.721 | 205.321 | 10.769 | 11.769 | 107.342 | 125.842
21 | 277.884 | 1.986337 | 272.3642865 | 37.3728 | 2.214524 | 17.69 | 1.803751 | 0 | 10.885 | 0 | 50.521 | 0.4107732 | 0 | 9.349 | 167.46 | 167.46 | 2.28 | 19.65 | 163.641912 | 1.33053 | 122.99 | 74.22 | 1.02 | 505 | 1170 | 457/9 | 76.66 | 112 | 5 | 3.85 | 31.30336 |  | 77.75 | 632.1652 | 16.01 | 8.34 | 32.5 | 0.2 | 1,30/1,50 | 7.43 | 6.85 | 6.46 | 162.5 | 1.33 |  |  | 0 | 122.99 | 117.8176 | 3.890785 | 4.9196 | 0.9262597 | 8.810385 | 0.935 | 2565.87 | 118.3333 | 2485 | 1 | 2485 |  | 215.125 |  | 44.923 |  | 12.238 | 5.598 |  | 2.27 |  |  |  | 5.2 |  |  | 36.27 |  | 43.17 |  | 32.68 | 43.49 | 111.464 | 55.996 |  |  | 2.28 | 2.28 |  |  | 0 | 210.2416625 | 0 | 44.923 | 0 | 11.601624 | 5.598 | 108.9226208 | 54.7192912 | 0 | 0 | 2.105668 | 1.268392 | 10.885 | 1.42 | 13.57 | 10.730433 | 1.899452 | 218.525 | 215.125 | 11.238 | 12.238 | 111.464 | 129.964
22 | 285.044 | 1.638403 | 280.3738292 | 37.65151 | 2.201773 | 21.61 | 1.794282 | 0 | 11.541 | 0 | 51.89 | 0.4074918 | 0 | 9.252 | 170.147 | 170.147 | 2.85 | 2.9 | 165.2978105 | 1.298082 | 127.34 | 54.49 | 1.33 | 520 | 1176 | 464/9 | 76.54 | 115 | 5 | 2.9 | 22.77368 |  | 91.55 | 718.9414 | 16.49 | 8.47 | 33.52 | 0.2 | 1,25/1,47 | 7.18 | 7.04 | 7.69 | 167.6 | 1.73 |  |  | 0 | 127.34 | 122.0513 | 5.453672 | 5.0936 | 0.9232801 | 10.54727 | 0.935 | 2693.21 | 118.3333 | 2603.333 | 1 | 2603.333 |  | 220.944 |  | 46.036 |  | 12.21 | 5.854 |  | 1.77 |  |  |  | 6.22 |  |  | 36.51 |  | 43.23 |  | 34.6 | 43.23 | 112.639 | 57.508 |  |  | 2.85 | 2.85 |  |  | 0 | 217.0332912 | 0 | 46.036 | 0 | 11.450538 | 5.854 | 109.4287885 | 55.869022 | 0 | 0 | 2.013105 | 1.198034 | 11.541 | 3.05 | 11.26 | 11.1889995 | 1.646043 | 224.344 | 220.944 | 11.21 | 12.21 | 112.639 | 131.139
23 | 289.979 | 1.921915 | 284.4058509 | 37.39443 | 2.280355 | 15.16 | 1.85877 | 0 | 12.049 | 0 | 52.58 | 0.4215843 | 0 | 6.923 | 172.538 | 172.538 | 2.92 | 11.5 | 167.4998904 | 1.343007 | 124.72 | 101.57 | 0.43 | 545 | 1182 | 461/9 | 76.58 | 117 | 5 |  | 0 |  | 93.85 | 752.4856 | 14.74 | 10.13 | 32.74 | 0.2 | 1,23/1,44 | 6.63 | 6.75 | 9.82 | 163.7 | 3.89 |  |  | 0 | 124.72 | 123 | 7.139209 | 4.9888 | 0.8980615 | 12.12801 | 0.933 | 2817.93 | 118.3333 | 2721.667 | 1 | 2721.667 | 48.593 | 176.2 |  | 32.411 |  | 12.606 | 20.169 | 2.01 | 2.12 |  |  |  | 6.83 |  | 37.74 | 35.94 |  | 43.19 |  | 31.93 | 43.37 | 114.022 | 58.516 |  |  | 2.92 | 2.92 |  |  | 47.6162807 | 172.46456 | 0 | 32.411 | 0 | 11.7450102 | 20.169 | 110.6925576 | 56.8073328 | 0 | 0 | 2.400292 | 1.422572 | 12.049 | 2.45 | 11.47 | 11.7537995 | 1.760461 | 179.6 | 176.2 | 11.606 | 12.606 | 114.022 | 132.022
24 | 175.326 | 1.447843 | 172.7875551 | 37.62316 | 1.901272 | 6.13 | 1.549324 | 0 | 7.214 | 0 | 31.985 | 0.3519476 | 0 | 2.185 | 105.111 | 105.111 | 2.65 | 22.66 | 102.3255585 | 1.125941 | 70.92 | 90.88 | 0.46 | 543 | 1179 | 459/9 | 76.31 | 71 | 4 |  | 0 |  | 64.85 | 713.5783 | 12.63 | 6.02 | 23.73 | 0.2 | 1,22/1,46 | 6.54 | 7.33 | 11.75 | 118.65 | 1.98 |  |  | 0 | 90.88 | 75.38947 | 5.90272 | 3.6352 | 1.066798 | 9.53792 | 0.937 | 2908.81 | 118.3333 | 2840 | 1 | 2840 | 95.905 | 39.257 |  |  |  | 8.179 | 31.985 | 1.5 | 1.91 |  |  |  | 4.28 |  | 36.88 | 36.81 |  |  |  | 27.61 | 43.41 | 69.618 | 35.493 |  |  | 2.65 | 2.65 |  |  | 94.466425 | 38.5071913 | 0 | 0 | 0 | 7.8289388 | 31.985 | 67.773123 | 34.5524355 | 0 | 0 | 2.126516 | 1.25905 | 7.214 | 0.47 | 10.83 | 7.1800942 | 1.019007 | 42.657 | 39.257 | 7.179 | 8.179 | 69.618 | 87.618
25 | 172.615 | 1.019657 | 170.8549184 | 37.89091 | 2.915115 |  | 2.377665 | 0 | 6.987 | 0 | 31.5 | 0.5374509 | 0 | 2.159 | 110.969 | 110.969 | 2.64 | 1.27 | 108.0394184 | 1.843362 | 58.61 | 32.58 | 1.06 | 530 | 1080 | 378/9 | 75.91 | 72 | 3 |  | 0 |  | 29.55 | 504.1802 | 9.8 | 4.45 | 15.52 | 0.2 | 1,29/1,51 | 8.35 | 6.97 | 7.12 | 77.6 | 0.98 |  |  | 0 | 58.61 | 75.61592 | 1.629828 | 2.3444 | 0.6872396 | 3.974228 | 0.93 | 2967.42 | 118.3333 | 2958.333 | 1 | 2958.333 | 94.518 | 38.609 |  |  |  | 7.988 | 31.5 | 1.17 | 1.14 |  |  |  | 2.68 |  | 37.4 | 36.06 |  |  |  | 31.14 | 43.32 | 75.968 | 35.001 |  |  | 2.64 | 2.64 |  |  | 93.4121394 | 38.1688574 | 0 | 0 | 0 | 7.7739216 | 31.5 | 73.9624448 | 34.0769736 | 0 | 0 | 2.297729 | 1.370724 | 6.987 | 0.53 | 12.71 | 6.9499689 | 1.163669 | 42.009 | 38.609 | 6.988 | 7.988 | 75.968 | 93.968
26 | 276.973 | 0.9104787 | 274.4512199 | 38.09548 | 2.116699 |  | 1.731214 | 0 | 11.503 | 0 | 49.982 | 0.3854851 | 0 | 3.452 | 166.872 | 166.872 | 2.64 |  | 162.4665792 | 1.25302 | 129.66 | 129.66 | 0.58 | 540 | 1162 | 453/9 | 75.97 | 111 | 5 |  | 0 |  | 84.05 | 648.2338 | 17.54 | 8.99 | 34.19 | 0.2 | 1,23/1,5 | 7.43 | 8.14 | 9.45 | 170.95 | 1.89 |  |  | 0 | 129.66 | 121.2348 | 6.152815 | 5.1864 | 0.9421271 | 11.33922 | 0.93 | 3097.08 | 118.3333 | 3076.667 | 1 | 3076.667 | 151.633 | 63.159 |  |  |  | 12.199 | 49.982 | 1 | 0.97 |  |  |  | 3.22 |  | 37.57 | 36.68 |  |  |  | 30.14 | 43.42 | 111.372 | 55.5 |  |  | 2.64 | 2.64 |  |  | 150.11667 | 62.5463577 | 0 | 0 | 0 | 11.8061922 | 49.982 | 108.4317792 | 54.0348 | 0 | 0 | 2.1715 | 1.273372 | 11.503 | 0.16 | 7.2 | 11.4845952 | 1.088444 | 66.559 | 63.159 | 11.199 | 12.199 | 111.372 | 129.372
27 | 268.592 | 0.6960469 | 266.7224736 | 38.3858 | 2.123925 | 9.5 | 1.73692 | 0 | 10.503 | 0 | 48.6 | 0.3870043 | 0 | 3.257 | 163.581 | 163.581 | 2.61 | 16.31 | 159.3115359 | 1.268606 | 77.87 | 99.68 | 0.65 | 556 | 1169 | 440/9 | 75.25 | 108 | 5 | 2.1 | 16.72241 |  | 77.8 | 619.5254 | 16.49 | 9.23 | 33.01 | 0.2 | 1,24/1,49 | 7.45 | 7.77 | 8.51 | 165.05 | 2.77 |  |  | 0 | 125.58 | 119.9949 | 5.128773 | 5.0232 | 0.9229895 | 10.15197 | 0.93 | 3222.66 | 118.3333 | 3195 | 1 | 3195 | 145.791 | 61.431 |  |  |  | 12.77 | 48.6 | 0.78 | 0.66 |  |  |  | 2.56 |  | 38.03 | 36.33 |  |  |  | 32.95 | 43.48 | 109.578 | 54.003 |  |  | 2.61 | 2.61 |  |  | 144.6538302 | 61.0255554 | 0 | 0 | 0 | 12.443088 | 48.6 | 106.7180142 | 52.5935217 | 0 | 0 | 2.123327 | 1.243615 | 10.503 | 0.4 | 8.75 | 10.460988 | 1.216394 | 64.831 | 61.431 | 10.77 | 11.77 | 109.578 | 127.578
28 | 254.79 | 0.8510273 | 252.6216676 | 37.49801 | 1.910038 | 1.53 | 1.562919 | 0 | 10.412 | 0 | 45.91 | 0.3471193 | 0 | 3.131 | 153.909 | 153.909 | 2.89 | 27.89 | 149.4610299 | 1.130055 | 132.26 | 77.68 | 0.73 | 604 | 1179 | 449/9 | 75.77 | 102 | 5 |  | 0 |  | 83.05 | 627.9298 | 15.3 | 8.87 | 34.68 | 0.2 | 1,25/1,53 | 7.28 | 8.37 | 7.16 | 173.4 | 2.41 |  |  | 0 | 132.26 | 112.2779 | 4.606351 | 5.2904 | 1.057906 | 9.896751 | 0.935 | 3354.92 | 118.3333 | 3313.333 | 1 | 3313.333 | 137.699 | 58.091 |  |  |  | 13.09 | 45.91 | 0.91 | 0.85 |  |  |  | 3.22 |  | 37.08 | 35.83 |  |  |  | 29.65 | 43.1 | 102.922 |  |  | 50.987 | 2.89 |  |  | 2.89 | 136.4459391 | 57.5972265 | 0 | 0 | 0 | 12.668502 | 45.91 | 99.9475542 | 0 | 0 | 49.5134757 | 2.106389 | 1.230445 | 10.412 | 0.29 | 22.88 | 10.3818052 | 3.134957 | 61.491 | 58.091 | 10.17 | 11.17 | 102.922 | 120.922
29 | 296.723 | 0.9164099 | 294.003801 | 38.21263 | 2.311532 |  | 1.886963 | 0 | 12.261 | 0 | 54.001 | 0.4245695 | 0 | 3.762 | 182.134 | 182.134 | 2.81 | 2.76 | 177.0160346 | 1.391745 | 127.19 | 127.19 | 0.56 | 527 | 1176 | 463/9 | 76.12 | 120 | 5 |  | 0 |  | 84.45 | 663.9673 | 17.09 | 10.06 | 33.87 | 0.2 | 1,24/1,50 | 7.03 | 7.64 | 9 | 169.35 | 1.77 |  |  | 0 | 127.19 | 131.5155 | 5.887711 | 5.0876 | 0.861771 | 10.97531 | 0.932 | 3482.11 | 118.3333 | 3431.667 | 1 | 3431.667 | 162.154 | 80.568 |  |  |  |  | 54.001 | 1.19 | 0.98 |  |  |  | 2.06 |  | 37.52 | 36.17 |  |  |  | 28.81 | 43.34 | 122.134 |  |  | 60 | 2.81 |  |  | 2.81 | 160.2243674 | 79.7784336 | 0 | 0 | 0 | 0 | 54.001 | 118.7020346 | 0 | 0 | 58.314 | 2.249688 | 1.332167 | 12.261 | 0.27 | 16.61 | 12.2278953 | 2.668226 | 83.968 | 80.568 |  |  | 122.134 | 140.134
30 | 272.017 | 0.9845618 | 269.3388246 | 38.20264 | 2.817941 |  | 2.300636 | 0 | 10.983 | 0 | 49.444 | 0.5173049 | 0 | 3.327 | 167.424 | 167.424 | 2.85 | 19.64 | 162.652416 | 1.701741 | 95.58 | 77.35 | 0.65 | 530 | 1169 | 436/9 | 75.97 | 110 | 5 |  | 0 |  | 76.7 | 802.4691 | 15.85 | 7.02 | 52.85 | 0.3399807 | 1,2/1,46 | 7.61 | 7.84 | 9.62 | 155.45 |  |  |  | 0 | 95.58 | 119.8932 | 5.71577 | 3.8232 | 0.7056947 | 9.53897 | 0.924 | 3577.69 | 118.3333 | 3550 | 1 | 3550 | 148.445 | 74.128 |  |  |  |  | 49.444 | 1.14 | 1.33 |  |  |  | 1.33 |  | 37.37 | 36.37 |  |  |  | 36.37 | 43.45 | 112.417 |  |  | 55.007 | 2.85 |  |  | 2.85 | 146.752727 | 73.1420976 | 0 | 0 | 0 | 0 | 49.444 | 109.2131155 | 0 | 0 | 53.4393005 | 2.77994 | 1.672963 | 10.983 | 0.39 | 11.48 | 10.9401663 | 1.653193 | 77.022 | 73.622 |  |  | 112.417 | 130.417
31 | 0 | 0 | 0 | 0 | 0 |  | 0 | 0 | 0 | 0 | 0 | 0 | 0 | 0 | 0 | 0 | 0 |  | 0 | 0 | [10 empty] | 0 |  |  | 0 |  |  | 0 | 0 | [8 empty] | 0 | 0 | 0 | 0 | 0 | 0 | 0 |  | 3577.69 | 0 | 3550 | 0 | 3550 | [29 empty] | 0 | 0 | 0 | 0 | 0 | 0 | 0 | 0 | 0 | 0 | 0 | #DIV/0! | #DIV/0! | 0 |  |  | 0 | 0 | 0
е | 7955.997003 |  | 7851.97 |  |  | 346.62 |  | 0 | 323.462 | 0 | 1447.445 |  | 0 | 197.629 | 4943.368003 | 4943.368 | 0 | 328.97 | 4802.310018 |  | 3481.6 | 2258.51 | [6 empty] | 139 | 110.2 |  | 0 | 2373.55 |  | 464.4 | 230.97 | 1056.06 | [5 empty] | 4810.25 | 54.47 | 0 | 0 |  | 3577.69 | 3427.829 | 137.8544 | 143.1076 |  | 280.962 |  |  | 0 |  | 30 |  | 984.738001 | 5115.147 | 1e-06 | 992.241 | 1e-06 | 408.667 | 455.204 | [14 empty] | 4002.384 | 774.990001 | 1e-06 | 165.994001 |  |  |  |  | 973.6883798 | 5035.14646 | 9.9999999e-07 | 992.241 | 9.9999999e-07 | 395.6896934 | 455.204 | 3887.335 | 753.7082946 | 9.9999999e-07 | 161.2667772 | 2.205447 | 1.346697 | 323.462 | 0.6942957 | 11.15193 | 317.9966 | 46.50864
ср. | 265.1999001 | 1.307535 | 261.7323 | 37.60812 | 2.194704 | 11.554 | 1.790128 | 0 | 10.78207 | 0 | 48.24817 | 0.4045753 | 0 | 6.587633 | 164.7789 | 164.7789 | 2.853479 | 10.96567 |  | 1.342293 | 116.0533 | 75.28367 | 0.9879071 | 558.7333 | 1169.033 |  | 76.2498 | 107.0333 | 4.633333 | 3.673333 | 30.802 | #DIV/0! | 79.11833 | 663.4309 | 15.48 | 7.699 | 35.202 | 0.2195437 |  | 7.786 | 7.110667 | 7.449333 | 160.3417 | 1.815667 | #DIV/0! | #DIV/0! | #DIV/0! | 119.2563 | 114.261 |  |  | 0.9238069 | 9.365399 | [13 empty] | 1.122087 | 1.563993 | 1e-06 | 4.314274e-08 | 1e-06 | 3.175521 | 1.733069e-08 | 37.45607 | 36.44271 | 1e-06 | 43.15795 | 1e-06 | 32.70058 | 43.34125 |  |  |  |  | 2.874513 | 2.746062 | 1e-06 | 2.847828 | 6008.835 |  | 1843.135 |  |  |  |  | 4802.310021
пл. |  |  |  | 38 | 2.12 | 7.90244 | 1.484 |  | 9.467 |  |  | 0.636 | [5 empty] | 14.081 |  | 1.32 | 3550 | 3550 |  |  | 1190 |  | 76 | [6 empty] | 730 | [8 empty] | 3550 | 42.6 |  |  |  | 118.33 |  |  |  | 0.9 | [36 empty] | 7851.97
± |  |  |  |  | 0.07470372 | 3.65156 |  | 0 | [8 empty] | 2.853479 |  |  | 0.0222935 |  |  |  |  | -20.96667 | [17 empty] | 1260.25
[42 empty] | ССП | 118.3333 |  |  | тн | [6 empty] | Дней | 30
[31 empty] | Удельный расход мелочь ФМн ср. | [5 empty] | 0.2195437 |  | т
[37 empty] | План: |  |  |  |  | Суток работы | 29
|  | Средний вес выпуска : | [8 empty] | 34.60612 | т | [29 empty] | Среднесуточное пр-во | 122.4138 |  |  |  | 0 |  | Отставание (-) опережение (+)
[49 empty] | 27.69 |  |  |  | Тн
[49 empty] | 0.78 |  |  |  | %
Мелочь ФМн с н. м.
[49 empty] | план |  |  |  | 1056.06
[49 empty] | факт |  |  |  | 1056.06
[49 empty] | Отклонение |  |  |  | 0
Диспетчер АО "СЧПЗ" | [10 empty] | Шалахманова А.В.
,

## октябрь 20 (факт)
Сведения по учету производства ферромарганца в АО "СЧПЗ" — ДП-1
[43 empty] | на | 31 |  |  | августа | октября |  |  |  |  | 2020г
Дата | Расход Mn шихты | [5 empty] | Расх.добавок, флюсов | [8 empty] | Расход кокса |  |  |  |  | Производство FeMn78, т | Производство FeMn с Si<1, т | Сод. Si в сплаве % | Температура колош. газа, °С | Температура гор. дутья °С | Расх. гор. дутья, м3/мин / фурмы,шт | Средн. содерж Mn в сплаве, % | Количество подач, шт | Кол. выпусков, шт | Количество пыли |  | Количество шлака |  |  | Перевал, т | Зеленый шлак, т. | Мелочь Фмн | Удельн.расход мелочи, т | Осн-ть | Сод Al2O3 в шлаке,% | Сод MgO в шлаке,% | Сод. MnO в шлаке, % | Производство фактическое, т | [5 empty] | Теоретический выход FeMn, т | Потери Mn со шлаком расчетно, т |  | Факт. коэф-т извлеч. Mn из расплава | Потери Mn со шлаком расчетно т | Среднее значение коэф-т извлечение Mn из расплава | [5 empty] | Проплавлено руды (влаж.), т | [6 empty] | Влажность руды , % | [6 empty] | Сод. Mn в руде, % | [6 empty] | Сожжено кокса(сух) т |  |  |  | Влажность кокса, %
| Проплавлено шихты (влаж.), т | Влажность шихты , % | Сухой руды, т | Сод. Mn в марг. шихте, % | Удельн расход марг. шихты, т | Отсев руды, т | Удельн расход руды, т | Известняк, т | Шлак тяжелый, т | Fe содер. материалов, т | Агломерат, т | Удельн.расход агломерата, т | Известняк, т | Кварцит,т | Сожжено кокса (сухого, заданный), т | Сожжено кокса (влаж.), т | Влажность кокса, % | Выход кокс. мелочи т | Сухого кокса (заданный), т | Удельн. расход сухого кокса, т | [81 empty] | Тяжелый шлак
[30 empty] | Всего, т | на т FeMn, кг | верх- него | Всего, т | на т FeMn, кг | [8 empty] | Разлито жидкого |  |  | с отвала | % с отвала | Всего годного |  | химические | физические | [48 empty] | ПО ДЦ
[44 empty] | из шлака | c перевала | [5 empty] | 4% |  |  |  | FeMn НИ | План | План по нараст. |  |  | Глория | Маматван | Новорос. | Агломерат ,13% 6-7 пр | Казахстан(10-100) | Каражал | Агломерат, 4-5 пр | Глория | Маматван | Новорос. |  | Казахстан(10-100) | Каражал |  | Глория | Маматван | Новорос. | Агломерат ,13% 6-7 пр | Казахстан(10-100) | Каражал | Агломерат, 4-5 пр | Кемерово | Губаха+25 | Новотроицк | Челябинск | Кемерово | Губаха+25 | Новотроицк | Челябинск | Глория | Маматван | Новороссйская | Агломерат,13% 6-7 пр | Казахстан (10-100) | Каражал | Агломерат, 4-5 пр | Кемерово | Губаха +25 | Новотроицк | Челябинск | Удельный расход шихты ДП №1 и №3 | Удельный расход кокса ДП №1 и №3 | Кол-во, т | W | Mn |  | ИТОГО
1 | 132.475 | 0.6982423 | 131.55 | 38.26174 | 2.141811 |  | 1.75254 | 0 | 5.29 | 0 | 23.909 | 0.3892706 | 0 | 1.611 | 80.995002 | 80.995 | 2.44 | 16.76 | 79.018722 | 1.286531 | 61.42 | 61.42 | 0.6 | 530 | 1177 | 410/9 | 76.12 | 53 | 3 |  | 0 |  | 42.9 | 698.4696 | 10.18 | 9.18 | 24.75 | 0.2751529 | 1,18/1,45 | 7.4 | 8.23 | 8.97 | 89.95 | 5.4 |  |  | 0 | 61.42 | 58.40836 | 2.980946 | 2.4568 | 0.9288658 | 5.437746 | 0.929 | 61.42 | 125.8065 | 125.8065 | 1 | 125.8065 | 71.568 | 36.998 | 1e-06 | 1e-06 | 1e-06 | 1e-06 | 23.909 | 0.76 | 1.03 | 1e-06 | 1e-06 | 1e-06 | 1e-06 | 1e-06 | 37.65 | 36.06 | 1e-06 | 1e-06 | 1e-06 | 1e-06 | 43.5 | 54.492 | 1e-06 | 1e-06 | 26.503 | 2.44 | 1e-06 | 1e-06 | 2.44 | 71.0240832 | 36.6169206 | 9.9999999e-07 | 9.9999999e-07 | 9.9999999e-07 | 9.9999999e-07 | 23.909 | 53.1623952 | 9.9999999e-07 | 9.9999999e-07 | 25.8563268 | 2.174022 | 1.345066 | 5.29 | 0.31 | 9.85 | 5.273601 | 0.682409
2 | 230.016 | 0.786414 | 228.207122 | 38.03828 | 3.365887 | 17.36 | 2.755371 | 0 | 9.552 | 0 | 41.393 | 0.6105162 | 0 | 3.761 | 144.113 | 144.113 | 2.82 | 2.22 | 140.0490134 | 2.06562 | 67.8 | 48.09 | 0.54 | 522 | 1105 | 417/9 | 75.6 | 93 | 3 | 4 | 58.99705 |  | 70.4 | 1038.348 | 12.3 | 6.25 | 31.39 | 0.3021174 | 1,20/1,46 | 7.57 | 8.03 | 9.44 | 103.9 | 1.54 |  |  | 0 | 67.8 | 101.9747 | 5.148124 | 2.712 | 0.5904749 | 7.860124 | 0.715 | 129.22 | 125.8065 | 251.6129 | 1 | 251.6129 | 124.163 | 64.46 |  |  |  |  | 41.393 | 1 | 0.88 | [5 empty] | 36.9 | 36.73 |  |  |  |  | 43.49 | 97.272 |  |  | 46.841 | 2.82 |  |  | 2.82 | 122.92137 | 63.892752 | 0 | 0 | 0 | 0 | 41.393 | 94.5289296 | 0 | 0 | 45.5200838 | 2.416417 | 1.46235 | 9.552 | 0.17 | 13.75 | 9.5357616 | 1.734348
3 | 267.551 | 0.9081475 | 265.1212424 | 38.4549 | 2.246219 | 20.58 | 1.837365 | 0 | 10.296 | 0 | 48.257 | 0.4088537 | 0 | 3.241 | 164.192 | 164.192 | 2.58 | 12.57 | 159.9558464 | 1.355213 | 51.2 | 76.96 | 0.75 | 557 | 1178 | 463/9 | 74.53 | 107 | 5 |  | 0 |  | 78.45 | 664.6615 | 19.69 | 8.65 | 37.85 | 0.2335699 | 1,22/1,46 | 7.94 | 7.4 | 7.67 | 162.05 | 2.48 |  |  | 0 | 118.03 | 121.181 | 4.661145 | 4.7212 | 0.8628342 | 9.382345 | 0.778 | 247.25 | 125.8065 | 377.4194 | 1 | 377.4194 | 144.435 | 74.859 |  |  |  |  | 48.257 | 0.91 | 1.49 |  |  |  | 3.1 |  | 37.91 | 36.37 |  |  |  | 29.97 | 43.32 | 110.678 |  |  | 53.514 | 2.58 |  |  | 2.58 | 143.1206415 | 73.7436009 | 0 | 0 | 0 | 0 | 48.257 | 107.8225076 | 0 | 0 | 52.1333388 | 2.183955 | 1.314817 | 10.296 | 0.21 | 12.77 | 10.2743784 | 1.760416
4 | 282.638 | 1.35462 | 278.8093283 | 37.91581 | 2.085803 | 20.63 | 1.705553 | 0 | 11.222 | 0 | 50.828 | 0.3802499 | 0 | 3.37 | 173.917 | 173.917 | 2.55 | 18.63 | 169.4821165 | 1.267914 | 107.92 | 78.98 | 0.76 | 560 | 1174 | 467/9 | 75.57 | 113 | 5 |  | 0 |  | 75.25 | 562.9535 | 18.12 | 10.89 | 31.08 | 0.1798091 | 1,27/1,52 | 8.23 | 7.76 | 8.16 | 172.85 | 2.79 |  |  | 0 | 133.67 | 123.7709 | 4.756648 | 5.3468 | 0.9555551 | 10.10345 | 0.832 | 380.92 | 125.8065 | 503.2258 | 1 | 503.2258 | 152.583 | 79.227 |  |  |  |  | 50.828 | 1.99 | 1 | [5 empty] | 37.04 | 36.02 |  |  |  |  | 43.5 | 117.438 |  |  | 56.479 | 2.55 |  |  | 2.55 | 149.5465983 | 78.43473 | 0 | 0 | 0 | 0 | 50.828 | 114.443331 | 0 | 0 | 55.0387855 | 2.112311 | 1.276992 | 11.222 | 0.12 | 11.12 | 11.2085336 | 1.649317
5 | 282.573 | 1.051013 | 279.6031211 | 37.85231 | 2.120615 | 22.04 | 1.741624 | 0 | 11.162 | 0 | 49.97 | 0.3789913 | 0 | 3.672 | 173.984 | 173.984 | 2.48 | 8.09 | 169.6691968 | 1.286835 | 131.85 | 131.85 | 0.52 | 562 | 1174 | 447/9 | 75.74 | 113 | 5 |  | 0 |  | 78.65 | 596.5112 | 19.6 | 10.49 | 29.2 | 0.1723731 | 1,25/1,52 | 7.71 | 8.19 | 7.77 | 169.4 | 2.14 |  |  | 0 | 131.85 | 123.639 | 4.733955 | 5.274 | 0.9435632 | 10.00795 | 0.858 | 512.77 | 125.8065 | 629.0323 | 1 | 629.0323 | 153.499 | 79.104 |  |  |  |  | 49.97 | 1.27 | 1.29 | [5 empty] | 37.05 | 36.05 |  |  |  |  | 43.17 | 117.454 |  |  | 56.53 | 2.48 |  |  | 2.48 | 151.5495627 | 78.0835584 | 0 | 0 | 0 | 0 | 49.97 | 114.5411408 | 0 | 0 | 55.128056 | 2.201435 | 1.331015 | 11.162 | 0.17 | 11.21 | 11.1430246 | 1.649238
6 | 260.038 | 1.02654 | 257.3686057 | 38.10494 | 2.219269 | 19.58 | 1.905351 | 0 | 10.383 | 0 | 36.405 | 0.3139174 | 0 | 6.256 | 160.051 | 160.051 | 2.72 | 10.72 | 155.6976128 | 1.342568 | 115.97 | 49.22 | 0.98 | 556 | 1171 | 437/9 | 76.27 | 104 | 5 | 3.35 | 28.88678 |  | 64.6 | 557.0406 | 17.65 | 11.36 | 36.14 | 0.2240546 | 1,26/1,52 | 8.41 | 8.24 | 5.82 | 161.3 | 2.17 |  |  | 0 | 115.97 | 113.8461 | 2.912459 | 4.6388 | 0.9019087 | 7.551259 | 0.866 | 628.74 | 125.8065 | 754.8387 | 1 | 754.8387 | 150.789 | 72.844 |  |  |  |  | 36.405 | 1.35 | 0.87 | [5 empty] | 37.94 | 35.95 |  |  |  |  | 43.1 | 103.062 |  |  | 56.989 | 2.72 |  |  | 2.72 | 148.7533485 | 72.2102572 | 0 | 0 | 0 | 0 | 36.405 | 100.2587136 | 0 | 0 | 55.4388992 | 2.198585 | 1.327983 | 10.383 | 0.48 | 11.76 | 10.3331616 | 1.593261
7 | 207.51 | 1.914558 | 203.5371002 | 39.05047 | 2.021222 | 13.75 | 1.732911 | 0 | 8.349 | 0 | 29.033 | 0.2883118 | 0 | 5.097 | 140.038 | 140.038 | 2.67 | 3.02 | 136.2989854 | 1.353515 | 100.7 | 100.7 | 0.61 | 565 | 1156 | 381/9 | 76.52 | 87 | 5 |  | 0 |  | 77.6 | 770.6058 | 16.97 | 6.67 | 34.7 | 0.2509038 | 1,21/1,49 | 6.28 | 8.55 | 8.22 | 138.3 | 3.77 |  |  | 0 | 100.7 | 91.87574 | 4.941262 | 4.028 | 0.9694704 | 8.969262 | 0.879 | 729.44 | 125.8065 | 880.6452 | 1 | 880.6452 | 120.345 | 58.132 |  |  |  |  | 29.033 | 2.34 | 1.99 | [5 empty] | 38.68 | 37.76 |  |  |  |  | 43.17 | 90.226 |  |  | 49.812 | 2.67 |  |  | 2.67 | 117.528927 | 56.9751732 | 0 | 0 | 0 | 0 | 29.033 | 87.8169658 | 0 | 0 | 48.4820196 | 2.111489 | 1.325751 | 8.349 | 0.33 | 11 | 8.3214483 | 1.196235
8 | 43.593 | 0.9509334 | 43.1784596 | 38.8912 | 1.228755 | 3.42 | 1.049017 | 0 | 2.019 | 0 | 6.316 | 0.1797382 | 0 | 1.183 | 30.611 | 30.611 | 2.83 |  | 29.7447087 | 0.846463 | 35.14 |  | 1.49 | 570 | 1029 | 328/8 | 76.32 | 19 | 2 |  | 0 |  | 15.4 | 438.247 | 6.8 | 2.6 |  | 0 | 1,23/1,48 | 6.06 | 7.5 | 9.14 | 37.15 | 0.59 |  |  | 0 | 35.14 | 19.48086 | 1.090363 | 1.4056 | 1.597061 | 2.495963 | 0.898 | 764.58 | 125.8065 | 1006.452 | 1 | 1006.452 | 24.655 | 12.622 |  |  |  |  | 6.316 | 0.98 | 1.37 | [5 empty] | 38.41 | 37.61 |  |  |  |  | 43.33 | 20.411 |  |  | 10.2 | 2.83 |  |  | 2.83 | 24.413381 | 12.4490786 | 0 | 0 | 0 | 0 | 6.316 | 19.8333687 | 0 | 0 | 9.91134 | 2.085887 | 1.28545 | 2.019 | 0.64 | 10.36 | 2.0060784 | 0.2723136
9 | 232.63 | 0.7386826 | 230.9116027 | 39.05272 | 2.548131 | 11.07 | 2.188861 | 0 | 9.174 | 0 | 32.557 | 0.3592695 | 0 | 5.839 | 146.295 | 146.295 | 2.88 | 10.65 | 142.081704 | 1.567885 | 90.62 | 60.86 | 0.82 | 560 | 1093 | 410/9 | 76.45 | 93 | 4 |  | 0 |  | 51.25 | 565.5484 | 13.17 | 6.37 | 18.55 | 0.1630053 | 1,28/1,52 | 8.1 | 7.65 | 7.12 | 113.8 | 1.74 |  |  | 0 | 90.62 | 104.0627 | 2.82669 | 3.6248 | 0.7682533 | 6.45149 | 0.882 | 855.2 | 125.8065 | 1132.258 | 1 | 1132.258 | 134.869 | 65.204 |  |  |  |  | 32.557 | 0.81 | 0.96 | [5 empty] | 38.58 | 37.77 |  |  |  |  | 43.58 | 87.699 |  |  | 58.596 | 2.88 |  |  | 2.88 | 133.7765611 | 64.5780416 | 0 | 0 | 0 | 0 | 32.557 | 85.1732688 | 0 | 0 | 56.9084352 | 2.254888 | 1.395369 | 9.174 | 0.33 | 9.09 | 9.1437258 | 1.08720036
10 | 247.505 | 0.6416165 | 245.9169672 | 38.67567 | 2.088467 | 23.62 | 1.794208 | 0 | 10.016 | 0 | 34.649 | 0.294259 | 0 | 6.022 | 154.343 | 154.343 | 2.8 | 12.66 | 150.021396 | 1.274067 | 117.75 | 63.58 | 1.01 | 588 | 1159 | 440/9 | 76.56 | 99 | 5 | 7.65 | 64.96815 |  | 71.25 | 605.0955 | 16.46 | 6.54 | 34.62 | 0.2221367 | 1,28/1,53 | 8.18 | 7.97 | 6.29 | 155.85 | 3.06 |  |  | 0 | 117.75 | 110.7747 | 3.471681 | 4.71 | 0.9478432 | 8.181681 | 0.89 | 972.95 | 125.8065 | 1258.065 | 1 | 1258.065 | 143.519 | 69.337 |  |  |  |  | 34.649 | 0.72 | 0.8 | [5 empty] | 38.05 | 37.43 |  |  |  |  | 43.76 | 96.17 |  |  | 58.173 | 2.8 |  |  | 2.8 | 142.4856632 | 68.782304 | 0 | 0 | 0 | 0 | 34.649 | 93.47724 | 0 | 0 | 56.544156 | 2.646203 | 1.622539 | 10.016 | 0.38 | 17.82 | 9.9779392 | 2.322451
11 | 255.04 | 0.7339545 | 253.1681224 | 39.11065 | 2.304042 | 16.63 | 1.978969 | 0 | 10.188 | 0 | 35.719 | 0.3250728 | 0 | 6.146 | 159.477 | 159.477 | 3.17 |  | 154.4215791 | 1.405366 | 109.88 | 109.88 | 0.38 | 569 | 1178 | 440/9 | 76.83 | 102 | 5 | 7.6 | 69.16636 |  | 78.85 | 717.601 | 20.71 | 7.81 | 37.28 | 0.243342 | 1,27/1,53 | 6.93 | 7.97 | 7.46 | 153.2 | 1.77 |  |  | 0 | 109.88 | 114.3736 | 4.556642 | 4.3952 | 0.8526003 | 8.951842 | 0.886 | 1082.83 | 125.8065 | 1383.871 | 1 | 1383.871 | 147.906 | 71.415 |  |  |  |  | 35.719 | 0.86 | 0.84 | [5 empty] | 38.57 | 38.09 |  |  |  |  | 43.39 | 82.993 | 76.484 |  |  | 3.17 | 3.17 |  |  | 146.6340084 | 70.815114 | 0 | 0 | 0 | 0 | 35.719 | 80.3621219 | 74.0594572 | 0 | 0 | 2.233652 | 1.3699 | 10.188 | 0.42 | 14.12 | 10.1452104 | 1.864511
12 | 254.668 | 0.884981 | 252.4142366 | 39.31477 | 2.163118 |  | 1.83165 | 0 | 10.261 | 0 | 38.679 | 0.331468 | 0 | 6.118 | 161.018 | 161.018 | 3.57 | 14.78 | 155.2696574 | 1.330617 | 95.37 | 116.69 | 0.45 | 580 | 1175 | 451/9 | 76.14 | 102 | 5 | 3.4 | 29.13703 |  | 83.75 | 717.7136 | 14.73 | 10.72 | 30.4 | 0.1949343 | 1,28/1,55 | 6.7 | 8.36 | 8.21 | 155.95 | 1.86 |  |  | 0 | 116.69 | 115.2 | 5.326382 | 4.6676 | 0.8953171 | 9.993982 | 0.887 | 1199.52 | 125.8065 | 1509.677 | 1 | 1509.677 | 144.549 | 71.44 |  |  |  |  | 38.679 | 1.06 | 1.01 | [5 empty] | 38.89 | 37.8 |  |  |  |  | 43.7 | 84.54 | 76.478 |  |  | 3.57 | 3.57 |  |  | 143.0167806 | 70.718456 | 0 | 0 | 0 | 0 | 38.679 | 81.521922 | 73.7477354 | 0 | 0 | 2.19025 | 1.348037 | 10.261 | 0.12 | 10.54 | 10.2486868 | 1.418718
13 | 290.011 | 0.7784984 | 287.7532691 | 38.49633 | 2.320965 | 22.82 | 1.946897 | 0 | 11.61 | 0 | 46.377 | 0.3740684 | 0 | 7.097 | 181.377 | 181.377 | 3.26 | 2.83 | 175.4641098 | 1.415261 | 123.98 | 95.22 | 0.89 | 537 | 1169 | 449/9 | 76.15 | 116 | 5 |  | 0 |  | 66.85 | 539.1999 | 17.08 | 8.49 | 29.83 | 0.1872567 | 1,30/1,57 | 7.22 | 8.31 | 5.93 | 159.3 | 3 |  |  | 0 | 123.98 | 128.8207 | 3.070863 | 4.9592 | 0.8522794 | 8.030063 | 0.883 | 1323.5 | 125.8065 | 1635.484 | 1 | 1635.484 | 162.445 | 81.189 |  |  |  |  | 46.377 | 1.01 | 0.76 | [5 empty] | 37.7 | 37.22 |  |  |  |  | 43.52 | 94.391 | 86.986 |  |  | 3.26 | 3.26 |  |  | 160.8043055 | 80.5719636 | 0 | 0 | 0 | 0 | 46.377 | 91.3138534 | 84.1502564 | 0 | 0 | 2.215532 | 1.35379 | 11.61 | 0.25 | 12.01 | 11.580975 | 1.826494
14 | 262.489 | 0.6439988 | 260.798574 | 39.20596 | 2.281104 | 17.52 | 1.913763 | 0 | 10.418 | 0 | 41.998 | 0.3673402 | 0 | 7.313 | 163.683 | 163.683 | 3.28 | 1.6 | 158.3141976 | 1.384713 | 114.33 | 114.33 | 0.68 | 538 | 1169 | 444/9 | 76.48 | 105 | 5 | 5.55 | 48.54369 |  | 75.95 | 664.3051 | 16.51 | 11.82 | 37.43 | 0.2334997 | 1,28/1,54 | 7.14 | 8.45 | 6.67 | 160.3 | 3.28 |  |  | 0 | 114.33 | 118.0762 | 3.924262 | 4.5732 | 0.8551666 | 8.497462 | 0.881 | 1437.83 | 125.8065 | 1761.29 | 1 | 1761.29 | 146.989 | 73.502 |  |  |  |  | 41.998 | 0.8 | 0.7 | [5 empty] | 38.94 | 37.21 |  |  |  |  | 43.63 | 84.957 | 78.726 |  |  | 3.28 | 3.28 |  |  | 145.813088 | 72.987486 | 0 | 0 | 0 | 0 | 41.998 | 82.1704104 | 76.1437872 | 0 | 0 | 2.34941 | 1.446645 | 10.418 | 0.61 | 10.06 | 10.3544502 | 1.362
15 | 262.644 | 0.6345488 | 260.9773956 | 39.12903 | 2.467405 | 11.45 | 1.989594 | 0 | 10.599 | 0 | 50.538 | 0.4778103 | 0 | 6.36 | 163.625 | 163.625 | 3.33 | 68.91 | 158.1762875 | 1.495474 | 105.77 | 49.79 | 1.09 | 530 | 1167 | 433/9 | 76.08 | 105 | 5 |  | 0 |  | 59.3 | 560.6505 | 17.5 | 6.51 | 41.17 | 0.2713909 | 1,28/1,49 | 7.22 | 8.66 | 5.72 | 151.7 | 1.75 |  |  | 0 | 105.77 | 118.6908 | 2.627575 | 4.2308 | 0.7880088 | 6.858375 | 0.88 | 1543.6 | 125.8065 | 1887.097 | 1 | 1887.097 | 138.6 | 73.506 |  | 42 |  |  | 8.538 | 0.81 | 0.74 | [5 empty] | 38.39 | 37.6 |  | 43.4 |  |  | 43.28 | 84.864 | 78.761 |  |  | 3.33 | 3.33 |  |  | 137.47734 | 72.9620556 | 0 | 42 | 0 | 0 | 8.538 | 82.0380288 | 76.1382587 | 0 | 0 | 2.212452 | 1.346751 | 10.599 | 0.28 | 10.89 | 10.5693228 | 1.51288
16 | 260.324 | 1.647233 | 256.0358562 | 39.27904 | 2.328657 | 16.79 | 1.804601 | 0 | 10.432 | 0 | 57.62 | 0.5240564 | 0 | 5.21 | 161.55 | 161.55 | 3.31 | 2.48 | 156.202695 | 1.42067 | 109.95 | 86.33 | 0.73 | 520 | 1157 | 442/9 | 76.67 | 104 | 5 |  | 0 |  | 68.95 | 627.1032 | 16.46 | 8.38 | 31.69 | 0.2139048 | 1,26/1,54 | 7.08 | 8.89 | 7.37 | 148.15 | 1.87 |  |  | 0 | 109.95 | 115.9608 | 3.936462 | 4.398 | 0.838222 | 8.334462 | 0.871 | 1653.55 | 125.8065 | 2012.903 | 1 | 2012.903 | 129.926 | 72.778 |  | 52.306 |  |  | 5.314 | 3.11 | 0.34 | [5 empty] | 38.38 | 37.78 |  | 43.16 |  |  | 43.59 | 83.573 | 77.977 |  |  | 3.31 | 3.31 |  |  | 125.8853014 | 72.5305548 | 0 | 52.306 | 0 | 0 | 5.314 | 80.8067337 | 75.3959613 | 0 | 0 | 2.072803 | 1.265911 | 10.432 | 0.1 | 10.66 | 10.421568 | 1.448988
17 | 262.651 | 0.7460155 | 260.6915828 | 39.6451 | 1.960972 |  | 1.526866 | 0 | 10.48 | 0 | 57.71 | 0.4341056 | 0 | 5.68 | 163.86 | 163.86 | 3.62 | 8.71 | 157.928268 | 1.187967 | 132.94 | 132.94 | 0.51 | 524 | 1168 | 449/9 | 76.45 | 105 | 5 |  | 0 |  | 87.45 | 657.8156 | 16.5 | 8.51 | 30.47 | 0.180136 | 1,29/1,57 | 7.1 | 7.15 | 8 | 169.15 | 2.77 |  |  | 0 | 132.94 | 119.6851 | 5.419437 | 5.3176 | 0.9833694 | 10.73704 | 0.879 | 1786.49 | 125.8065 | 2138.71 | 1 | 2138.71 | 131.43 | 73.511 |  | 52.493 |  |  | 5.217 | 1.2 | 0.52 | [5 empty] | 38.99 | 38.09 |  | 43.07 |  |  | 43.6 | 85.218 | 78.642 |  |  | 3.62 | 3.62 |  |  | 129.85284 | 73.1287428 | 0 | 52.493 | 0 | 0 | 5.217 | 82.1331084 | 75.7951596 | 0 | 0 | 2.05293 | 1.24164 | 10.48 | 0.48 | 12.21 | 10.429696 | 1.66575
18 | 277.443 | 0.4861722 | 276.0941493 | 39.42668 | 2.192616 | 17.89 | 1.70861 | 0 | 11.198 | 0 | 60.946 | 0.4840057 | 0 | 6.682 | 174.038 | 174.038 | 3.33 | 14.05 | 168.2425346 | 1.336107 | 125.92 | 74.92 | 0.92 | 535 | 1171 | 454/9 | 76.33 | 111 | 5 |  | 0 |  | 75.9 | 602.7637 | 16.06 | 8.07 | 35.21 | 0.2112811 | 1,33/1,60 | 6.91 | 8.13 | 7.01 | 166.65 | 2.55 |  |  | 0 | 125.92 | 126.1198 | 4.121584 | 5.0368 | 0.8829631 | 9.158384 | 0.879 | 1912.41 | 125.8065 | 2264.516 | 1 | 2264.516 | 138.746 | 77.751 |  | 55.419 |  |  | 5.527 | 0.72 | 0.45 | [5 empty] | 38.92 | 37.49 |  | 43.03 |  |  | 43.26 | 90.776 | 83.262 |  |  | 3.33 | 3.33 |  |  | 137.7470288 | 77.4011205 | 0 | 55.419 | 0 | 0 | 5.527 | 87.7531592 | 80.4893754 | 0 | 0 | 2.090499 | 1.265007 | 11.198 | 0.12 | 11.06 | 11.1845624 | 1.620611
19 | 267.638 | 0.5811751 | 266.0825547 | 39.54725 | 2.166267 | 11.47 | 1.686807 | 0 | 10.523 | 0 | 58.892 | 0.4794594 | 0 | 7.467 | 167.436 | 167.436 | 3.37 | 7.44 | 161.7934068 | 1.317214 | 122.83 | 101.29 | 0.88 | 567 | 1180 | 441/9 | 76.27 | 107 | 5 | 5.4 | 43.9632 |  | 83.65 | 681.0226 | 17.74 | 7.61 | 34.83 | 0.2131579 | 1,30/1,56 | 6.73 | 8.05 | 8.59 | 163.4 | 1.87 |  |  | 0 | 122.83 | 122.1952 | 5.56626 | 4.9132 | 0.8902777 | 10.47946 | 0.88 | 2035.24 | 125.8065 | 2390.323 | 1 | 2390.323 | 133.783 | 74.963 |  | 53.581 |  |  | 5.311 | 0.72 | 0.79 | [5 empty] | 38.73 | 38.09 |  | 43.21 |  |  | 43.75 | 87.214 | 80.222 |  |  | 3.37 | 3.37 |  |  | 132.8197624 | 74.3707923 | 0 | 53.581 | 0 | 0 | 5.311 | 84.2748882 | 77.5185186 | 0 | 0 | 2.13579 | 1.290044 | 10.523 | 0.34 | 12.72 | 10.4872218 | 1.749016
20 | 272.754 | 1.606119 | 268.3732452 | 39.33086 | 2.14253 | 11.55 | 1.662759 | 0 | 10.984 | 0 | 60.096 | 0.4797701 | 0 | 6.988 | 170.256 | 170.256 | 3.47 | 1.08 | 164.3481168 | 1.312056 | 125.26 | 125.26 | 0.75 | 553 | 1177 | 448/9 | 76.55 | 109 | 5 |  | 0 |  | 75.25 | 600.7504 | 16.71 | 6.62 | 27.67 | 0.1757942 | 1,25/1,51 | 7.19 | 8.43 | 6.59 | 157.4 | 2.15 |  |  | 0 | 125.26 | 121.8362 | 3.84146 | 5.0104 | 0.9084164 | 8.85186 | 0.881 | 2160.5 | 125.8065 | 2516.129 | 1 | 2516.129 | 212.658 |  |  | 54.607 |  |  | 5.489 | 2.06 | [6 empty] | 38.23 |  |  | 43.22 |  |  | 43.29 | 83.131 | 87.125 |  |  | 3.47 | 3.47 |  |  | 208.2772452 | 0 | 0 | 54.607 | 0 | 0 | 5.489 | 80.2463543 | 84.1017625 | 0 | 0 | 2.451846 | 1.494507 | 10.984 | 1.52 | 10.33 | 10.8170432 | 1.4597
21 | 262.591 | 0.8928309 | 260.2465065 | 39.66416 | 1.984342 | 15.74 | 1.536596 | 0 | 10.436 | 0 | 58.722 | 0.4477469 | 0 | 5.851 | 163.248 | 163.248 | 3.1 | 10 | 158.187312 | 1.206156 | 110.91 | 102.66 | 0.77 | 535 | 1173 | 447/9 | 75.9 | 105 | 5 |  | 0 |  | 77.35 | 589.7827 | 20.76 | 6.48 | 34.65 | 0.2034048 | 1,26/1,53 | 7.09 | 8.91 | 7.3 | 170.35 | 1.93 |  |  | 0 | 131.15 | 120.2314 | 4.374088 | 5.246 | 0.9643328 | 9.620088 | 0.886 | 2291.65 | 125.8065 | 2641.935 | 1 | 2641.935 | 203.869 |  |  | 52.528 |  |  | 6.194 | 1.15 | [6 empty] | 38.53 |  |  | 43.55 |  |  | 44.04 | 64.075 | 99.173 |  |  | 3.1 | 3.1 |  |  | 201.5245065 | 0 | 0 | 52.528 | 0 | 0 | 6.194 | 62.088675 | 96.098637 | 0 | 0 | 1.985077 | 1.203243 | 10.436 | 0.55 | 10.99 | 10.378602 | 1.502778
22 | 250.044 | 1.117097 | 247.2507648 | 39.63389 | 2.077912 | 11.59 | 1.573433 | 0 | 9.952 | 0 | 60.028 | 0.5044794 | 0 | 4.202 | 154.125 | 154.125 | 3.11 | 3.02 | 149.3317125 | 1.254994 | 99.43 | 99.43 | 0.91 | 540 | 1172 | 424/9 | 75.95 | 100 | 5 | 7.4 | 62.1901 |  | 67.55 | 567.6948 | 19.77 | 6.13 | 35.65 | 0.2242138 | 1,31/1,58 | 6.74 | 8.48 | 6.92 | 159 | 1.77 |  |  | 0 | 118.99 | 115.1124 | 3.621061 | 4.7596 | 0.9222186 | 8.380661 | 0.887 | 2410.64 | 125.8065 | 2767.742 | 1 | 2767.742 | 190.016 |  |  | 50.043 |  |  | 9.985 | 1.47 | [6 empty] | 38.54 |  |  | 43.04 |  |  | 43.38 | 61.072 | 93.053 |  |  | 3.11 | 3.11 |  |  | 187.2227648 | 0 | 0 | 50.043 | 0 | 0 | 9.985 | 59.1726608 | 90.1590517 | 0 | 0 | 2.016089 | 1.20945 | 9.952 | 0.36 | 18.94 | 9.9161728 | 2.472842
23 | 275.038 | 1.215279 | 271.69552 | 39.46069 | 2.190386 | 9.75 | 1.657228 | 0 | 10.836 | 0 | 66.133 | 0.5331587 | 0 | 5.337 | 168.786 | 168.786 | 3.16 | 0.35 | 163.4523624 | 1.317739 | 124.04 | 102.6 | 0.78 | 573 | 1176 | 430/9 | 75.99 | 110 | 5 | 4.25 | 34.26314 |  | 77.35 | 623.5892 | 20.71 | 7.42 | 35.61 | 0.2152963 | 1,25/1,54 | 6.72 | 8.95 | 8.23 | 165.4 | 1.67 |  |  | 0 | 124.04 | 126.0582 | 4.931335 | 4.9616 | 0.8791663 | 9.892935 | 0.887 | 2534.68 | 125.8065 | 2893.548 | 1 | 2893.548 | 208.905 |  |  | 55.126 |  |  | 11.007 | 1.6 | [6 empty] | 38.23 |  |  | 43.3 |  |  | 43.59 | 67.091 | 101.695 |  |  | 3.16 | 3.16 |  |  | 205.56252 | 0 | 0 | 55.126 | 0 | 0 | 11.007 | 64.9709244 | 98.481438 | 0 | 0 | 2.131952 | 1.275193 | 10.836 | 0.52 | 20.36 | 10.7796528 | 2.888192
24 | 272.675 | 2.724503 | 265.2459617 | 39.44213 | 2.411985 | 12.45 | 1.814204 | 0 | 10.855 | 0 | 65.738 | 0.5977812 | 0 | 5.005 | 168.334 | 168.334 | 3.12 | 10.29 | 163.0819792 | 1.482968 | 109.97 | 66.26 | 0.66 | 549 | 1172 | 428/9 | 75.9 | 109 | 5 |  | 0 |  | 73 | 663.8174 | 15.05 | 7.9 | 37.62 | 0.2451613 | 1,21/1,49 | 6.55 | 8.63 | 9.24 | 153.45 | 2.04 |  |  | 0 | 109.97 | 121.7461 | 5.225155 | 4.3988 | 0.7978235 | 9.623955 | 0.883 | 2644.65 | 125.8065 | 3019.355 | 1 | 3019.355 | 206.937 |  |  | 54.895 |  |  | 10.843 | 3.59 | [6 empty] | 38.11 |  |  | 43.53 |  |  | 44.17 | 114.746 | 53.588 |  |  | 3.12 | 3.12 |  |  | 199.5079617 | 0 | 0 | 54.895 | 0 | 0 | 10.843 | 111.1659248 | 51.9160544 | 0 | 0 | 2.211786 | 1.348046 | 10.855 | 0.64 | 9.95 | 10.785528 | 1.413913
25 | 240.217 | 2.232382 | 234.85444 | 39.25543 | 2.081858 | 8.87 | 1.569342 | 0 | 9.807 | 0 | 57.817 | 0.5125166 | 0 | 3.961 | 152.558 | 152.558 | 2.62 |  | 148.5609804 | 1.316913 | 112.81 | 112.81 | 0.34 | 574 | 1174 | 409/9 | 76.24 | 97 | 5 |  | 0 |  | 75.7 | 671.0398 | 17.53 | 7.2 | 28.92 | 0.1968016 | 1,20/1,48 | 6.29 | 8.52 | 9.93 | 146.95 | 1.98 |  |  | 0 | 112.81 | 107.1256 | 5.823036 | 4.5124 | 0.9328933 | 10.33544 | 0.885 | 2757.46 | 125.8065 | 3145.161 | 1 | 3145.161 | 182.4 |  |  | 48.002 |  |  | 9.815 | 2.94 | [6 empty] | 37.91 |  |  | 43.41 |  |  | 43.94 | 76.559 |  | 75.999 |  | 2.62 |  | 2.62 |  | 177.03744 | 0 | 0 | 48.002 | 0 | 0 | 9.815 | 74.5531542 | 0 | 74.0078262 | 0 | 2.175889 | 1.334065 | 9.807 | 0.71 | 12.2 | 9.7373703 | 1.558184
26 | 67.508 | 1.607161 | 66.423038 | 39.80035 | 2.903105 | 4.18 | 2.199958 | 0 | 2.611 | 0 | 16.088 | 0.7031469 | 0 | 1.093 | 45.699 | 45.699 | 2.73 | 15.16 | 44.4514173 | 1.942807 | 20.76 | 22.88 | 0.31 | 598 | 1067 | 341/9 | 75.58 | 28 | 2 |  | 0 |  | 25.9 | 1131.993 | 5.95 | 1.92 | 18.56 | 0.4372203 | 1,19/1,47 | 6.06 | 8.41 | 13.92 | 42.45 | 0.91 |  |  | 0 | 22.88 | 31.24627 | 2.792823 | 0.9152 | 0.6541198 | 3.708023 | 0.882 | 2780.34 | 125.8065 | 3270.968 | 1 | 3270.968 | 51.42 |  |  | 13.489 |  |  | 2.599 | 2.11 | [6 empty] | 38.66 |  |  | 43.29 |  |  | 44.25 | 16.516 |  | 29.183 |  | 2.73 |  | 2.73 |  | 50.335038 | 0 | 0 | 13.489 | 0 | 0 | 2.599 | 16.0651132 | 0 | 28.3863041 | 0 | 2.203109 | 1.350745 | 2.611 | 1.54 | 20.88 | 2.5707906 | 0.7102158
27 | 235.137 | 1.413346 | 231.8137008 | 39.52106 | 1.968025 | 4.8 | 1.488655 | 0 | 9.376 | 0 | 56.465 | 0.4793701 | 0 | 3.854 | 149.275 | 149.275 | 2.66 | 11.76 | 145.304285 | 1.233588 | 117.79 | 117.79 | 0.67 | 580 | 1139 | 422/9 | 76.2 | 94 | 4 | 7.15 | 60.70125 |  | 55.3 | 469.4796 | 13.41 | 5.87 | 12.83 | 0.0947213 | 1,30/1,55 | 8.09 | 7.68 | 7.34 | 135.45 | 1.04 |  |  | 0 | 117.79 | 107.1636 | 3.144311 | 4.7116 | 0.9797059 | 7.855911 | 0.886 | 2898.13 | 125.8065 | 3396.774 | 1 | 3396.774 | 178.672 |  |  | 47.068 |  |  | 9.397 | 1.86 | [6 empty] | 38.28 |  |  | 43.31 |  |  | 44.14 | 57.385 |  | 91.89 |  | 2.66 |  | 2.66 |  | 175.3487008 | 0 | 0 | 47.068 | 0 | 0 | 9.397 | 55.858559 | 0 | 89.445726 | 0 | 2.003584 | 1.234998 | 9.376 | 0.98 | 18.08 | 9.2841152 | 2.202845
28 | 267.35 | 1.163327 | 264.2398466 | 39.31866 | 2.114934 |  | 1.602112 | 0 | 10.598 | 0 | 64.072 | 0.5128222 | 0 | 5.515 | 170.581 | 170.581 | 2.4 | 15.79 | 166.487056 | 1.332536 | 124.94 | 101.17 | 0.61 | 594 | 1168 | 450/9 | 76.09 | 107 | 5 | 9.8 | 78.43765 |  | 78.25 | 626.3006 | 14.48 | 8.36 | 29.99 | 0.186447 | 1,26/1,53 | 7.48 | 8.34 | 6.44 | 160.85 | 2.44 |  |  | 0 | 124.94 | 121.2508 | 3.903683 | 4.9976 | 0.915023 | 8.901283 | 0.887 | 3023.07 | 125.8065 | 3522.581 | 1 | 3522.581 | 203.278 |  |  | 53.494 |  |  | 10.578 | 1.53 | [6 empty] | 38.02 |  |  | 43.32 |  |  | 44.04 | 65.298 |  | 105.283 |  | 2.4 |  | 2.4 |  | 200.1678466 | 0 | 0 | 53.494 | 0 | 0 | 10.578 | 63.730848 | 0 | 102.756208 | 0 | 2.154647 | 1.331861 | 10.598 | 0.88 | 14.84 | 10.5047376 | 2.048762
29 | 269.902 | 0.851202 | 267.6045888 | 39.37437 | 2.114615 | 12.97 | 1.602755 | 0 | 10.869 | 0 | 64.776 | 0.5118609 | 0 | 5.45 | 171.673 | 171.673 | 2.11 | 1.95 | 168.0506997 | 1.327939 | 126.55 | 102.97 | 0.91 | 604 | 1166 | 436/9 | 76.26 | 108 | 5 |  | 0 |  | 68.8 | 543.6586 | 16.74 | 6.75 | 37.29 | 0.2227599 | 1,27/1,56 | 7.61 | 8.79 | 6.24 | 167.4 | 3.19 |  |  | 0 | 126.55 | 123.0074 | 3.325656 | 5.062 | 0.9159079 | 8.387656 | 0.888 | 3149.62 | 125.8065 | 3648.387 | 1 | 3648.387 | 205.126 |  |  | 53.99 |  |  | 10.786 | 1.12 | [6 empty] | 38.05 |  |  | 43.47 |  |  | 44.06 | 65.876 |  | 105.797 |  | 2.11 |  | 2.11 |  | 202.8285888 | 0 | 0 | 53.99 | 0 | 0 | 10.786 | 64.4860164 | 0 | 103.5646833 | 0 | 2.065677 | 1.266422 | 10.869 | 0.77 | 16.87 | 10.7853087 | 2.385892
30 | 247.69 | 0.9497557 | 245.33755 | 39.35964 | 2.035996 |  | 1.54227 | 0 | 9.939 | 0 | 59.494 | 0.4937261 | 0 | 5.875 | 156.035 | 156.035 | 2.19 | 1.66 | 152.6178335 | 1.266538 | 120.5 | 64.91 | 0.82 | 600 | 1169 | 431/9 | 75.95 | 99 | 4 |  | 0 |  | 78.45 | 651.0373 | 15.79 | 7.32 | 35.83 | 0.2211728 | 1,28/1,56 | 7.73 | 8.56 | 7.97 | 162 | 1.65 |  |  | 0 | 120.5 | 113.6374 | 4.843459 | 4.82 | 0.9477628 | 9.663459 | 0.89 | 3270.12 | 125.8065 | 3774.194 | 1 | 3774.194 | 188.196 |  |  | 49.486 |  |  | 10.008 | 1.25 | [6 empty] | 37.98 |  |  | 43.67 |  |  | 43.99 | 60.461 |  | 95.574 |  | 2.19 |  | 2.19 |  | 185.84355 | 0 | 0 | 49.486 | 0 | 0 | 10.008 | 59.1369041 | 0 | 93.4809294 | 0 | 2.107555 | 1.293588 | 9.939 | 1.82 | 20.57 | 9.7581102 | 2.642848
31 | 270.022 | 0.919198 | 267.5399633 | 39.56059 | 2.523724 |  | 1.911565 | 0 | 10.762 | 0 | 64.895 | 0.6121592 | 0 | 6.543 | 171.687 | 171.687 | 2.12 |  | 168.0472356 | 1.585202 | 106.01 | 106.01 | 0.49 | 623 | 1181 | 443/9 | 75.52 | 108 | 4 |  | 0 |  | 70.8 | 667.8615 | 12.61 | 6.89 | 37.1 | 0.2473333 | 1,23/1,48 | 7.22 | 7.84 | 7.81 | 150 |  |  |  | 0 | 106.01 | 125.0171 | 4.2834 | 4.2404 | 0.7564101 | 8.5238 | 0.885 | 3376.13 | 125.8065 | 3900 | 1 | 3900 | 205.127 |  |  | 54.043 |  |  | 10.852 | 1.21 | [6 empty] | 38.3 |  |  | 43.48 |  |  | 43.87 | 65.897 |  | 105.79 |  | 2.12 |  | 2.12 |  | 202.6449633 | 0 | 0 | 54.043 | 0 | 0 | 10.852 | 64.4999836 | 0 | 103.547252 | 0 | 2.745292 | 1.66679 | 10.762 | 1.44 | 18.99 | 10.6070272 | 2.667207
е | 7510.365 |  | 7428.844 |  |  | 358.52 |  | 0 | 300.197 | 0 | 1496.12 |  | 0 | 157.799 | 4706.860002 | 4706.86 | 0 | 287.18 | 4569.753 |  | 3220.31 | 2677.8 | [6 empty] | 141 | 65.55 |  | 0 | 2130.1 |  | 493.74 | 235.78 | 958.31 | [5 empty] | 4503.05 | 67.17 | 0 | 0 |  | 3376.13 | 3381.569 | 126.1822 | 135.0452 |  | 261.2274 |  |  | 0 |  | 31 |  | 4731.403 | 1282.842 | 1e-06 | 842.570001 | 1e-06 | 1e-06 | 653.55 | [14 empty] | 2471.535 | 1152.172001 | 609.516001 | 473.637 |  |  |  |  | 4661.472 | 1271.253 | 9.9999999e-07 | 842.570001 | 9.9999999e-07 | 9.9999999e-07 | 653.55 | 2399.407 | 1114.195 | 595.18893 | 460.9614409 | 2.188828 | 1.335018 | 300.197 | 0.5440412 | 13.35297 | 297.4986 | 52.1923
ср. | 242.2698 | 1.085441 | 239.6401 | 39.06678 | 2.200402 | 11.56516 | 1.757256 | 0 | 9.683774 | 0 | 48.26194 | 0.4431464 | 0 | 5.09029 | 151.8342 | 151.8342 | 2.912918 | 9.263871 |  | 1.353548 | 103.881 | 86.38065 | 0.7290861 | 561.0645 | 1157.548 |  | 76.1126 | 97.16129 | 4.548387 | 2.114516 | 19.41572 | #DIV/0! | 68.7129 | 630.9295 | 15.9271 | 7.605806 | 30.91323 | 0.2128135 |  | 7.215484 | 8.226774 | 7.79 | 145.2597 | 2.166774 | #DIV/0! | #DIV/0! | #DIV/0! | 108.9074 | 109.0829 |  |  | 0.8854149 | 8.42669 | [13 empty] | 1.478024 | 0.9034081 | 1e-06 | 1.186845e-15 | 1e-06 | 1e-06 | 3.658328e-08 | 38.19712 | 37.21232 | 1e-06 | 43.32053 | 1e-06 | 1e-06 | 43.51886 |  |  |  |  | 2.91834 | 3.296083 | 2.350565 | 2.676218 | 5932.724 |  | 1496.12 |  |  |  |  | 4569.753
пл. |  |  |  | 37.4 | 2.15 | 10.346 | 1.8275 |  | 10.064 |  |  | 0.3225 |  | 4.403 |  |  |  | 14.47 |  | 1.28 | 3900 | 3900 |  |  | 1190 |  | 76 | [6 empty] | 730 | [8 empty] | 3900 | 46.8 |  |  |  | 125.81 |  |  |  | 0.9 | [36 empty] | 7428.844
± |  |  |  |  | 0.05040236 | 1.219161 |  | 0 | [8 empty] | 2.912918 |  |  | 0.07354771 |  |  |  |  | -32.45161 | [17 empty] | 603.05
[42 empty] | ССП | 125.8065 |  |  | тн | [6 empty] | Дней | 31
[31 empty] | Удельный расход мелочь ФМн ср. | [5 empty] | 0.2128135 |  | т
[37 empty] | План: |  |  |  |  | Суток работы | 30
|  | Средний вес выпуска : | [8 empty] | 31.93652 | т | [29 empty] | Среднесуточное пр-во | 130 |  |  |  | 0 |  | Отставание (-) опережение (+)
[49 empty] | -523.87 |  |  |  | Тн
[49 empty] | -13.43256 |  |  |  | %
Мелочь ФМн с н. м.
[49 empty] | план |  |  |  | 958.31
[49 empty] | факт |  |  |  | 958.31
[49 empty] | Отклонение |  |  |  | 0
Диспетчер АО "СЧПЗ" | [10 empty] | Шалахманова А.В.
,

## октябрь 20
Сведения по учету производства ферромарганца в АО "СЧПЗ" — ДП-1
[43 empty] | на | 31 |  |  | августа | октября |  |  |  |  | 2020г
Дата | Расход Mn шихты | [5 empty] | Расх.добавок, флюсов | [8 empty] | Расход кокса |  |  |  |  | Производство FeMn78, т | Производство FeMn с Si<1, т | Сод. Si в сплаве % | Температура колош. газа, °С | Температура гор. дутья °С | Расх. гор. дутья, м3/мин / фурмы,шт | Средн. содерж Mn в сплаве, % | Количество подач, шт | Кол. выпусков, шт | Количество пыли |  | Количество шлака |  |  | Перевал, т | Зеленый шлак, т. | Мелочь Фмн | Удельн.расход мелочи, т | Осн-ть | Сод Al2O3 в шлаке,% | Сод MgO в шлаке,% | Сод. MnO в шлаке, % | Производство фактическое, т | [5 empty] | Теоретический выход FeMn, т | Потери Mn со шлаком расчетно, т |  | Факт. коэф-т извлеч. Mn из расплава | Потери Mn со шлаком расчетно т | Среднее значение коэф-т извлечение Mn из расплава | [5 empty] | Проплавлено руды (влаж.), т | [6 empty] | Влажность руды , % | [6 empty] | Сод. Mn в руде, % | [6 empty] | Сожжено кокса(сух) т |  |  |  | Влажность кокса, %
| Проплавлено шихты (влаж.), т | Влажность шихты , % | Сухой руды, т | Сод. Mn в марг. шихте, % | Удельн расход марг. шихты, т | Отсев руды, т | Удельн расход руды, т | Известняк, т | Шлак тяжелый, т | Fe содер. материалов, т | Агломерат, т | Удельн.расход агломерата, т | Известняк, т | Кварцит,т | Сожжено кокса (сухого, заданный), т | Сожжено кокса (влаж.), т | Влажность кокса, % | Выход кокс. мелочи т | Сухого кокса (заданный), т | Удельн. расход сухого кокса, т | [81 empty] | Тяжелый шлак
[30 empty] | Всего, т | на т FeMn, кг | верх- него | Всего, т | на т FeMn, кг | [8 empty] | Разлито жидкого |  |  | с отвала | % с отвала | Всего годного |  | химические | физические | [48 empty] | ПО ДЦ
[44 empty] | из шлака | c перевала | [5 empty] | 4% |  |  |  | FeMn НИ | План | План по нараст. |  |  | Глория | Маматван | Новорос. | Агломерат ,13% 6-7 пр | Казахстан(10-100) | Каражал | Агломерат, 4-5 пр | Глория | Маматван | Новорос. |  | Казахстан(10-100) | Каражал |  | Глория | Маматван | Новорос. | Агломерат ,13% 6-7 пр | Казахстан(10-100) | Каражал | Агломерат, 4-5 пр | Кемерово | Губаха+25 | Новотроицк | Челябинск | Кемерово | Губаха+25 | Новотроицк | Челябинск | Глория | Маматван | Новороссйская | Агломерат,13% 6-7 пр | Казахстан (10-100) | Каражал | Агломерат, 4-5 пр | Кемерово | Губаха +25 | Новотроицк | Челябинск | Удельный расход шихты ДП №1 и №3 | Удельный расход кокса ДП №1 и №3 | Кол-во, т | W | Mn |  | ИТОГО
1 | 132.475 | 0.6982423 | 131.55 | 38.26174 | 1.929452 |  | 1.578777 | 0 | 5.29 | 0 | 23.909 | 0.3506747 | 0 | 1.611 | 80.995002 | 80.995 | 2.44 | 16.76 | 79.018722 | 1.158972 | 68.18 | 68.18 | 0.6 | 530 | 1177 | 410/9 | 76.12 | 53 | 3 |  | 0 |  | 42.9 | 629.2168 | 10.18 | 9.18 | 17.99 | 0.2 | 1,18/1,45 | 7.4 | 8.23 | 8.97 | 89.95 | 5.4 |  |  | 0 | 68.18 | 58.40836 | 2.980946 | 2.7272 | 1.031098 | 5.708146 | 1.031 | 68.18 | 125.8065 | 125.8065 | 1 | 125.8065 | 71.568 | 36.998 | 1e-06 | 1e-06 | 1e-06 | 1e-06 | 23.909 | 0.76 | 1.03 | 1e-06 | 1e-06 | 1e-06 | 1e-06 | 1e-06 | 37.65 | 36.06 | 1e-06 | 1e-06 | 1e-06 | 1e-06 | 43.5 | 54.492 | 1e-06 | 1e-06 | 26.503 | 2.44 | 1e-06 | 1e-06 | 2.44 | 71.0240832 | 36.6169206 | 9.9999999e-07 | 9.9999999e-07 | 9.9999999e-07 | 9.9999999e-07 | 23.909 | 53.1623952 | 9.9999999e-07 | 9.9999999e-07 | 25.8563268 | 2.082434 | 1.288401 | 5.29 | 0.31 | 9.85 | 5.273601 | 0.682409
2 | 230.016 | 0.786414 | 228.207122 | 38.03828 | 2.910434 | 17.36 | 2.382529 | 0 | 9.552 | 0 | 41.393 | 0.5279046 | 0 | 3.761 | 144.113 | 144.113 | 2.82 | 2.22 | 140.0490134 | 1.786112 | 78.41 | 48.09 | 0.54 | 522 | 1105 | 417/9 | 75.6 | 93 | 3 | 4 | 51.0139 |  | 70.4 | 897.8447 | 12.3 | 6.25 | 20.78 | 0.2 | 1,20/1,46 | 7.57 | 8.03 | 9.44 | 103.9 | 1.54 |  |  | 0 | 78.41 | 101.9747 | 5.148124 | 3.1364 | 0.6828782 | 8.284524 | 0.811 | 146.59 | 125.8065 | 251.6129 | 1 | 251.6129 | 124.163 | 64.46 |  |  |  |  | 41.393 | 1 | 0.88 | [5 empty] | 36.9 | 36.73 |  |  |  |  | 43.49 | 97.272 |  |  | 46.841 | 2.82 |  |  | 2.82 | 122.92137 | 63.892752 | 0 | 0 | 0 | 0 | 41.393 | 94.5289296 | 0 | 0 | 45.5200838 | 2.331929 | 1.41122 | 9.552 | 0.17 | 13.75 | 9.5357616 | 1.734348
3 | 267.551 | 0.9081475 | 265.1212424 | 38.4549 | 2.147252 | 20.58 | 1.756412 | 0 | 10.296 | 0 | 48.257 | 0.3908399 | 0 | 3.241 | 164.192 | 164.192 | 2.58 | 12.57 | 159.9558464 | 1.295504 | 51.2 | 76.96 | 0.75 | 557 | 1178 | 463/9 | 74.53 | 107 | 5 |  | 0 |  | 78.45 | 635.377 | 19.69 | 8.65 | 32.41 | 0.2 | 1,22/1,46 | 7.94 | 7.4 | 7.67 | 162.05 | 2.48 |  |  | 0 | 123.47 | 121.181 | 4.661145 | 4.9388 | 0.9026022 | 9.599945 | 0.85 | 270.06 | 125.8065 | 377.4194 | 1 | 377.4194 | 144.435 | 74.859 |  |  |  |  | 48.257 | 0.91 | 1.49 | [5 empty] | 37.91 | 36.37 |  |  |  |  | 43.32 | 110.678 |  |  | 53.514 | 2.58 |  |  | 2.58 | 143.1206415 | 73.7436009 | 0 | 0 | 0 | 0 | 48.257 | 107.8225076 | 0 | 0 | 52.1333388 | 2.150782 | 1.294845 | 10.296 | 0.21 | 12.77 | 10.2743784 | 1.760416
4 | 282.638 | 1.35462 | 278.8093283 | 37.91581 | 2.141722 | 20.63 | 1.751278 | 0 | 11.222 | 0 | 50.828 | 0.390444 | 0 | 3.37 | 173.917 | 173.917 | 2.55 | 18.63 | 169.4821165 | 1.301906 | 107.92 | 78.98 | 0.76 | 560 | 1174 | 467/9 | 75.57 | 113 | 5 |  | 0 |  | 75.25 | 578.0458 | 18.12 | 10.89 | 34.57 | 0.2 | 1,27/1,52 | 8.23 | 7.76 | 8.16 | 172.85 | 2.79 |  |  | 0 | 130.18 | 123.7709 | 4.756648 | 5.2072 | 0.9306064 | 9.963848 | 0.875 | 400.24 | 125.8065 | 503.2258 | 1 | 503.2258 | 152.583 | 79.227 |  |  |  |  | 50.828 | 1.99 | 1 | [5 empty] | 37.04 | 36.02 |  |  |  |  | 43.5 | 117.438 |  |  | 56.479 | 2.55 |  |  | 2.55 | 149.5465983 | 78.43473 | 0 | 0 | 0 | 0 | 50.828 | 114.443331 | 0 | 0 | 55.0387855 | 2.132896 | 1.289437 | 11.222 | 0.12 | 11.12 | 11.2085336 | 1.649317
5 | 282.573 | 1.051013 | 279.6031211 | 37.85231 | 2.198656 | 22.04 | 1.805718 | 0 | 11.162 | 0 | 49.97 | 0.3929386 | 0 | 3.672 | 173.984 | 173.984 | 2.48 | 8.09 | 169.6691968 | 1.334192 | 127.17 | 127.17 | 0.52 | 562 | 1174 | 447/9 | 75.74 | 113 | 5 |  | 0 |  | 78.65 | 618.4635 | 19.6 | 10.49 | 33.88 | 0.2 | 1,25/1,52 | 7.71 | 8.19 | 7.77 | 169.4 | 2.14 |  |  | 0 | 127.17 | 123.639 | 4.733955 | 5.0868 | 0.9100715 | 9.820755 | 0.883 | 527.41 | 125.8065 | 629.0323 | 1 | 629.0323 | 153.499 | 79.104 |  |  |  |  | 49.97 | 1.27 | 1.29 | [5 empty] | 37.05 | 36.05 |  |  |  |  | 43.17 | 117.454 |  |  | 56.53 | 2.48 |  |  | 2.48 | 151.5495627 | 78.0835584 | 0 | 0 | 0 | 0 | 49.97 | 114.5411408 | 0 | 0 | 55.128056 | 2.229981 | 1.348275 | 11.162 | 0.17 | 11.21 | 11.1430246 | 1.649238
6 | 260.038 | 1.02654 | 257.3686057 | 38.10494 | 2.147423 | 19.58 | 1.843668 | 0 | 10.383 | 0 | 36.405 | 0.3037547 | 0 | 6.256 | 160.051 | 160.051 | 2.72 | 10.72 | 155.6976128 | 1.299104 | 119.85 | 49.22 | 0.98 | 556 | 1171 | 437/9 | 76.27 | 104 | 5 | 3.35 | 27.95161 |  | 64.6 | 539.0071 | 17.65 | 11.36 | 32.26 | 0.2 | 1,26/1,52 | 8.41 | 8.24 | 5.82 | 161.3 | 2.17 |  |  | 0 | 119.85 | 113.8461 | 2.912459 | 4.794 | 0.9320838 | 7.706459 | 0.892 | 647.26 | 125.8065 | 754.8387 | 1 | 754.8387 | 150.789 | 72.844 |  |  |  |  | 36.405 | 1.35 | 0.87 | [5 empty] | 37.94 | 35.95 |  |  |  |  | 43.1 | 103.062 |  |  | 56.989 | 2.72 |  |  | 2.72 | 148.7533485 | 72.2102572 | 0 | 0 | 0 | 0 | 36.405 | 100.2587136 | 0 | 0 | 55.4388992 | 2.174069 | 1.313174 | 10.383 | 0.48 | 11.76 | 10.3331616 | 1.593261
7 | 207.51 | 1.914558 | 203.5371002 | 39.05047 | 1.889151 | 13.75 | 1.619678 | 0 | 8.349 | 0 | 29.033 | 0.2694728 | 0 | 5.097 | 140.038 | 140.038 | 2.67 | 3.02 | 136.2989854 | 1.265073 | 107.74 | 107.74 | 0.61 | 565 | 1156 | 381/9 | 76.52 | 87 | 5 |  | 0 |  | 77.6 | 720.2525 | 16.97 | 6.67 | 27.66 | 0.2 | 1,21/1,49 | 6.28 | 8.55 | 8.22 | 138.3 | 3.77 |  |  | 0 | 107.74 | 91.87574 | 4.941262 | 4.3096 | 1.037247 | 9.250862 | 0.91 | 755 | 125.8065 | 880.6452 | 1 | 880.6452 | 120.345 | 58.132 |  |  |  |  | 29.033 | 2.34 | 1.99 | [5 empty] | 38.68 | 37.76 |  |  |  |  | 43.17 | 90.226 |  |  | 49.812 | 2.67 |  |  | 2.67 | 117.528927 | 56.9751732 | 0 | 0 | 0 | 0 | 29.033 | 87.8169658 | 0 | 0 | 48.4820196 | 2.063065 | 1.295346 | 8.349 | 0.33 | 11 | 8.3214483 | 1.196235
8 | 43.593 | 0.9509334 | 43.1784596 | 38.8912 | 1.558227 | 3.42 | 1.330294 | 0 | 2.019 | 0 | 6.316 | 0.2279322 | 0 | 1.183 | 30.611 | 30.611 | 2.83 |  | 29.7447087 | 1.073429 | 27.71 |  | 1.49 | 570 | 1029 | 328/8 | 76.32 | 19 | 2 |  | 0 |  | 15.4 | 555.756 | 6.8 | 2.6 | 7.43 | 0.2 | 1,23/1,48 | 6.06 | 7.5 | 9.14 | 37.15 | 0.59 |  |  | 0 | 27.71 | 19.48086 | 1.090363 | 1.1084 | 1.259379 | 2.198763 | 0.919 | 782.71 | 125.8065 | 1006.452 | 1 | 1006.452 | 24.655 | 12.622 |  |  |  |  | 6.316 | 0.98 | 1.37 | [5 empty] | 38.41 | 37.61 |  |  |  |  | 43.33 | 20.411 |  |  | 10.2 | 2.83 |  |  | 2.83 | 24.413381 | 12.4490786 | 0 | 0 | 0 | 0 | 6.316 | 19.8333687 | 0 | 0 | 9.91134 | 2.147549 | 1.32345 | 2.019 | 0.64 | 10.36 | 2.0060784 | 0.2723136
9 | 232.63 | 0.7386826 | 230.9116027 | 39.05272 | 2.672279 | 11.07 | 2.295505 | 0 | 9.174 | 0 | 32.557 | 0.3767735 | 0 | 5.839 | 146.295 | 146.295 | 2.88 | 10.65 | 142.081704 | 1.644274 | 86.41 | 60.86 | 0.82 | 560 | 1093 | 410/9 | 76.45 | 93 | 4 | 6.6 | 76.38005 |  | 51.25 | 593.1027 | 13.17 | 6.37 | 22.76 | 0.2 | 1,28/1,52 | 8.1 | 7.65 | 7.12 | 113.8 | 1.74 |  |  | 0 | 86.41 | 104.0627 | 2.82669 | 3.4564 | 0.732562 | 6.28309 | 0.896 | 869.12 | 125.8065 | 1132.258 | 1 | 1132.258 | 134.869 | 65.204 |  |  |  |  | 32.557 | 0.81 | 0.96 | [5 empty] | 38.58 | 37.77 |  |  |  |  | 43.58 | 87.699 |  |  | 58.596 | 2.88 |  |  | 2.88 | 133.7765611 | 64.5780416 | 0 | 0 | 0 | 0 | 32.557 | 85.1732688 | 0 | 0 | 56.9084352 | 2.287217 | 1.415376 | 9.174 | 0.33 | 9.09 | 9.1437258 | 1.08720036
10 | 247.505 | 0.6416165 | 245.9169672 | 38.67567 | 2.368458 | 23.62 | 2.034749 | 0 | 10.016 | 0 | 34.649 | 0.3337089 | 0 | 6.022 | 154.343 | 154.343 | 2.8 | 12.66 | 150.021396 | 1.444875 | 103.83 | 63.58 | 1.01 | 588 | 1159 | 440/9 | 76.56 | 99 | 5 | 7.65 | 73.67813 |  | 71.25 | 686.2179 | 16.46 | 6.54 | 48.54 | 0.3114533 | 1,28/1,53 | 8.18 | 7.97 | 6.29 | 155.85 | 3.06 |  |  | 0 | 103.83 | 110.7747 | 3.471681 | 4.1532 | 0.8357924 | 7.624881 | 0.889 | 972.95 | 125.8065 | 1258.065 | 1 | 1258.065 | 143.519 | 69.337 |  |  |  |  | 34.649 | 0.72 | 0.8 | [5 empty] | 38.05 | 37.43 |  |  |  |  | 43.76 | 96.17 |  |  | 58.173 | 2.8 |  |  | 2.8 | 142.4856632 | 68.782304 | 0 | 0 | 0 | 0 | 34.649 | 93.47724 | 0 | 0 | 56.544156 | 2.788275 | 1.709652 | 10.016 | 0.38 | 17.82 | 9.9779392 | 2.322451
11 | 255.04 | 0.7339545 | 253.1681224 | 39.11065 | 2.172744 | 16.63 | 1.866196 | 0 | 10.188 | 0 | 35.719 | 0.3065482 | 0 | 6.146 | 159.477 | 159.477 | 3.17 |  | 154.4215791 | 1.32528 | 116.52 | 116.52 | 0.38 | 569 | 1178 | 440/9 | 76.83 | 102 | 5 | 7.6 | 65.22485 |  | 78.85 | 676.7079 | 20.71 | 7.81 | 30.64 | 0.2 | 1,27/1,53 | 6.93 | 7.97 | 7.46 | 153.2 | 1.77 |  |  | 0 | 116.52 | 114.3736 | 4.556642 | 4.6608 | 0.9041225 | 9.217442 | 0.891 | 1089.47 | 125.8065 | 1383.871 | 1 | 1383.871 | 147.906 | 71.415 |  |  |  |  | 35.719 | 0.86 | 0.84 | [5 empty] | 38.57 | 38.09 |  |  |  |  | 43.39 | 82.993 | 76.484 |  |  | 3.17 | 3.17 |  |  | 146.6340084 | 70.815114 | 0 | 0 | 0 | 0 | 35.719 | 80.3621219 | 74.0594572 | 0 | 0 | 2.1888 | 1.342392 | 10.188 | 0.42 | 14.12 | 10.1452104 | 1.864511
12 | 254.668 | 0.884981 | 252.4142366 | 39.31477 | 2.177862 |  | 1.844135 | 0 | 10.261 | 0 | 38.679 | 0.3337274 | 0 | 6.118 | 161.018 | 161.018 | 3.57 | 14.78 | 155.2696574 | 1.339686 | 95.37 | 115.9 | 0.45 | 580 | 1175 | 451/9 | 76.14 | 102 | 5 | 3.4 | 29.33563 |  | 83.75 | 722.6057 | 14.73 | 10.72 | 31.19 | 0.2 | 1,28/1,55 | 6.7 | 8.36 | 8.21 | 155.95 | 1.86 |  |  | 0 | 115.9 | 115.2 | 5.326382 | 4.636 | 0.8892557 | 9.962382 | 0.891 | 1205.37 | 125.8065 | 1509.677 | 1 | 1509.677 | 144.549 | 71.44 |  |  |  |  | 38.679 | 1.06 | 1.01 | [5 empty] | 38.89 | 37.8 |  |  |  |  | 43.7 | 84.54 | 76.478 |  |  | 3.57 | 3.57 |  |  | 143.0167806 | 70.718456 | 0 | 0 | 0 | 0 | 38.679 | 81.521922 | 73.7477354 | 0 | 0 | 2.195343 | 1.351171 | 10.261 | 0.12 | 10.54 | 10.2486868 | 1.418718
13 | 290.011 | 0.7784984 | 287.7532691 | 38.49633 | 2.3596 | 22.82 | 1.979305 | 0 | 11.61 | 0 | 46.377 | 0.3802952 | 0 | 7.097 | 181.377 | 181.377 | 3.26 | 2.83 | 175.4641098 | 1.43882 | 121.95 | 95.22 | 0.89 | 537 | 1169 | 449/9 | 76.15 | 116 | 5 |  | 0 |  | 66.85 | 548.1755 | 17.08 | 8.49 | 31.86 | 0.2 | 1,30/1,57 | 7.22 | 8.31 | 5.93 | 159.3 | 3 |  |  | 0 | 121.95 | 128.8207 | 3.070863 | 4.878 | 0.8383245 | 7.948863 | 0.886 | 1327.32 | 125.8065 | 1635.484 | 1 | 1635.484 | 162.445 | 81.189 |  |  |  |  | 46.377 | 1.01 | 0.76 | [5 empty] | 37.7 | 37.22 |  |  |  |  | 43.52 | 94.391 | 86.986 |  |  | 3.26 | 3.26 |  |  | 160.8043055 | 80.5719636 | 0 | 0 | 0 | 0 | 46.377 | 91.3138534 | 84.1502564 | 0 | 0 | 2.229076 | 1.362066 | 11.61 | 0.25 | 12.01 | 11.580975 | 1.826494
14 | 262.489 | 0.6439988 | 260.798574 | 39.20596 | 2.178768 | 17.52 | 1.827908 | 0 | 10.418 | 0 | 41.998 | 0.3508605 | 0 | 7.313 | 163.683 | 163.683 | 3.28 | 1.6 | 158.3141976 | 1.322591 | 119.7 | 119.7 | 0.68 | 538 | 1169 | 444/9 | 76.48 | 105 | 5 | 5.55 | 46.36591 |  | 75.95 | 634.5029 | 16.51 | 11.82 | 32.06 | 0.2 | 1,28/1,54 | 7.14 | 8.45 | 6.67 | 160.3 | 3.28 |  |  | 0 | 119.7 | 118.0762 | 3.924262 | 4.788 | 0.8953332 | 8.712262 | 0.887 | 1447.02 | 125.8065 | 1761.29 | 1 | 1761.29 | 146.989 | 73.502 |  |  |  |  | 41.998 | 0.8 | 0.7 | [5 empty] | 38.94 | 37.21 |  |  |  |  | 43.63 | 84.957 | 78.726 |  |  | 3.28 | 3.28 |  |  | 145.813088 | 72.987486 | 0 | 0 | 0 | 0 | 41.998 | 82.1704104 | 76.1437872 | 0 | 0 | 2.295583 | 1.413501 | 10.418 | 0.61 | 10.06 | 10.3544502 | 1.362
15 | 262.644 | 0.6345488 | 260.9773956 | 39.12903 | 2.238228 | 11.45 | 1.804798 | 0 | 10.599 | 0 | 50.538 | 0.4334305 | 0 | 6.36 | 163.625 | 163.625 | 3.33 | 68.91 | 158.1762875 | 1.356572 | 116.6 | 49.79 | 1.09 | 530 | 1167 | 433/9 | 76.08 | 105 | 5 |  | 0 |  | 59.3 | 508.5763 | 17.5 | 6.51 | 30.34 | 0.2 | 1,28/1,49 | 7.22 | 8.66 | 5.72 | 151.7 | 1.75 |  |  | 0 | 116.6 | 118.6908 | 2.627575 | 4.664 | 0.8686946 | 7.291575 | 0.885 | 1563.62 | 125.8065 | 1887.097 | 1 | 1887.097 | 138.6 | 73.506 |  | 42 |  |  | 8.538 | 0.81 | 0.74 | [5 empty] | 38.39 | 37.6 |  | 43.4 |  |  | 43.28 | 84.864 | 78.761 |  |  | 3.33 | 3.33 |  |  | 137.47734 | 72.9620556 | 0 | 42 | 0 | 0 | 8.538 | 82.0380288 | 76.1382587 | 0 | 0 | 2.141508 | 1.303566 | 10.599 | 0.28 | 10.89 | 10.5693228 | 1.51288
16 | 260.324 | 1.647233 | 256.0358562 | 39.27904 | 2.28583 | 16.79 | 1.771412 | 0 | 10.432 | 0 | 57.62 | 0.5144184 | 0 | 5.21 | 161.55 | 161.55 | 3.31 | 2.48 | 156.202695 | 1.394542 | 112.01 | 86.33 | 0.73 | 520 | 1157 | 442/9 | 76.67 | 104 | 5 |  | 0 |  | 68.95 | 615.57 | 16.46 | 8.38 | 29.63 | 0.2 | 1,26/1,54 | 7.08 | 8.89 | 7.37 | 148.15 | 1.87 |  |  | 0 | 112.01 | 115.9608 | 3.936462 | 4.4804 | 0.8539267 | 8.416862 | 0.883 | 1675.63 | 125.8065 | 2012.903 | 1 | 2012.903 | 129.926 | 72.778 |  | 52.306 |  |  | 5.314 | 3.11 | 0.34 | [5 empty] | 38.38 | 37.78 |  | 43.16 |  |  | 43.59 | 83.573 | 77.977 |  |  | 3.31 | 3.31 |  |  | 125.8853014 | 72.5305548 | 0 | 52.306 | 0 | 0 | 5.314 | 80.8067337 | 75.3959613 | 0 | 0 | 2.060631 | 1.258477 | 10.432 | 0.1 | 10.66 | 10.421568 | 1.448988
17 | 262.651 | 0.7460155 | 260.6915828 | 39.6451 | 2.01182 |  | 1.566458 | 0 | 10.48 | 0 | 57.71 | 0.4453619 | 0 | 5.68 | 163.86 | 163.86 | 3.62 | 9.95 | 157.928268 | 1.21877 | 129.58 | 129.58 | 0.51 | 524 | 1168 | 449/9 | 76.45 | 105 | 5 |  | 0 |  | 87.45 | 674.8727 | 16.5 | 8.51 | 33.83 | 0.2 | 1,29/1,57 | 7.1 | 7.15 | 8 | 169.15 | 2.77 |  |  | 0 | 129.58 | 119.6851 | 5.419437 | 5.1832 | 0.9585151 | 10.60264 | 0.888 | 1805.21 | 125.8065 | 2138.71 | 1 | 2138.71 | 131.43 | 73.511 |  | 52.493 |  |  | 5.217 | 1.2 | 0.52 | [5 empty] | 38.99 | 38.09 |  | 43.07 |  |  | 43.6 | 85.218 | 78.642 |  |  | 3.62 | 3.62 |  |  | 129.85284 | 73.1287428 | 0 | 52.493 | 0 | 0 | 5.217 | 82.1331084 | 75.7951596 | 0 | 0 | 2.072318 | 1.253366 | 10.48 | 0.48 | 12.21 | 10.429696 | 1.66575
18 | 277.443 | 0.4861722 | 276.0941493 | 39.42668 | 2.160361 | 17.89 | 1.683475 | 0 | 11.198 | 0 | 60.946 | 0.4768858 | 0 | 6.682 | 174.038 | 174.038 | 3.33 | 14.05 | 168.2425346 | 1.316452 | 127.8 | 74.92 | 0.92 | 535 | 1171 | 454/9 | 76.33 | 111 | 5 |  | 0 |  | 75.9 | 593.8967 | 16.06 | 8.07 | 33.33 | 0.2 | 1,33/1,60 | 6.91 | 8.13 | 7.01 | 166.65 | 2.55 |  |  | 0 | 127.8 | 126.1198 | 4.121584 | 5.112 | 0.8961458 | 9.233584 | 0.889 | 1933.01 | 125.8065 | 2264.516 | 1 | 2264.516 | 138.746 | 77.751 |  | 55.419 |  |  | 5.527 | 0.72 | 0.45 | [5 empty] | 38.92 | 37.49 |  | 43.03 |  |  | 43.26 | 90.776 | 83.262 |  |  | 3.33 | 3.33 |  |  | 137.7470288 | 77.4011205 | 0 | 55.419 | 0 | 0 | 5.527 | 87.7531592 | 80.4893754 | 0 | 0 | 2.079908 | 1.258598 | 11.198 | 0.12 | 11.06 | 11.1845624 | 1.620611
19 | 267.638 | 0.5811751 | 266.0825547 | 39.54725 | 2.129001 | 11.47 | 1.65779 | 0 | 10.523 | 0 | 58.892 | 0.4712114 | 0 | 7.467 | 167.436 | 167.436 | 3.37 | 7.44 | 161.7934068 | 1.294554 | 124.98 | 101.29 | 0.88 | 567 | 1180 | 441/9 | 76.27 | 107 | 5 | 5.4 | 43.20691 |  | 83.65 | 669.3071 | 17.74 | 7.61 | 32.68 | 0.2 | 1,30/1,56 | 6.73 | 8.05 | 8.59 | 163.4 | 1.87 |  |  | 0 | 124.98 | 122.1952 | 5.56626 | 4.9992 | 0.905861 | 10.56546 | 0.89 | 2057.99 | 125.8065 | 2390.323 | 1 | 2390.323 | 133.783 | 74.963 |  | 53.581 |  |  | 5.311 | 0.72 | 0.79 | [5 empty] | 38.73 | 38.09 |  | 43.21 |  |  | 43.75 | 87.214 | 80.222 |  |  | 3.37 | 3.37 |  |  | 132.8197624 | 74.3707923 | 0 | 53.581 | 0 | 0 | 5.311 | 84.2748882 | 77.5185186 | 0 | 0 | 2.122679 | 1.282125 | 10.523 | 0.34 | 12.72 | 10.4872218 | 1.749016
20 | 272.754 | 1.606119 | 268.3732452 | 39.33086 | 2.61802 | 11.55 | 2.031775 | 0 | 10.984 | 0 | 60.096 | 0.5862452 | 0 | 6.988 | 170.256 | 170.256 | 3.47 | 1.08 | 164.3481168 | 1.60324 | 102.51 | 102.51 | 0.75 | 553 | 1177 | 448/9 | 76.55 | 109 | 5 |  | 0 |  | 75.25 | 734.0747 | 16.71 | 6.62 | 50.42 | 0.3203304 | 1,25/1,51 | 7.19 | 8.43 | 6.59 | 157.4 | 2.15 |  |  | 0 | 102.51 | 121.8362 | 3.84146 | 4.1004 | 0.7434278 | 7.94186 | 0.881 | 2160.5 | 125.8065 | 2516.129 | 1 | 2516.129 | 212.658 |  |  | 54.607 |  |  | 5.489 | 2.06 | [6 empty] | 38.23 |  |  | 43.22 |  |  | 43.29 | 83.131 | 87.125 |  |  | 3.47 | 3.47 |  |  | 208.2772452 | 0 | 0 | 54.607 | 0 | 0 | 5.489 | 80.2463543 | 84.1017625 | 0 | 0 | 2.64312 | 1.611097 | 10.984 | 1.52 | 10.33 | 10.8170432 | 1.4597
21 | 262.591 | 0.8928309 | 260.2465065 | 39.66416 | 1.975605 | 15.74 | 1.52983 | 0 | 10.436 | 0 | 58.722 | 0.4457754 | 0 | 5.851 | 163.248 | 163.248 | 3.1 | 10 | 158.187312 | 1.200845 | 110.91 | 102.66 | 0.77 | 535 | 1173 | 447/9 | 75.9 | 105 | 5 |  | 0 |  | 77.35 | 587.1859 | 20.76 | 6.48 | 34.07 | 0.2 | 1,26/1,53 | 7.09 | 8.91 | 7.3 | 170.35 | 1.93 |  |  | 0 | 131.73 | 120.2314 | 4.374088 | 5.2692 | 0.9685975 | 9.643288 | 0.886 | 2292.23 | 125.8065 | 2641.935 | 1 | 2641.935 | 203.869 |  |  | 52.528 |  |  | 6.194 | 1.15 | [6 empty] | 38.53 |  |  | 43.55 |  |  | 44.04 | 64.075 | 99.173 |  |  | 3.1 | 3.1 |  |  | 201.5245065 | 0 | 0 | 52.528 | 0 | 0 | 6.194 | 62.088675 | 96.098637 | 0 | 0 | 1.981926 | 1.201333 | 10.436 | 0.55 | 10.99 | 10.378602 | 1.502778
22 | 250.044 | 1.117097 | 247.2507648 | 39.63389 | 2.012787 | 11.59 | 1.524119 | 0 | 9.952 | 0 | 60.028 | 0.4886682 | 0 | 4.202 | 154.125 | 154.125 | 3.11 | 3.02 | 149.3317125 | 1.21566 | 99.43 | 99.43 | 0.91 | 540 | 1172 | 424/9 | 75.95 | 100 | 5 | 7.4 | 60.24096 |  | 67.55 | 549.9023 | 19.77 | 6.13 | 31.8 | 0.2 | 1,31/1,58 | 6.74 | 8.48 | 6.92 | 159 | 1.77 |  |  | 0 | 122.84 | 115.1124 | 3.621061 | 4.9136 | 0.9520576 | 8.534661 | 0.889 | 2415.07 | 125.8065 | 2767.742 | 1 | 2767.742 | 190.016 |  |  | 50.043 |  |  | 9.985 | 1.47 | [6 empty] | 38.54 |  |  | 43.04 |  |  | 43.38 | 61.072 | 93.053 |  |  | 3.11 | 3.11 |  |  | 187.2227648 | 0 | 0 | 50.043 | 0 | 0 | 9.985 | 59.1726608 | 90.1590517 | 0 | 0 | 1.994898 | 1.196738 | 9.952 | 0.36 | 18.94 | 9.9161728 | 2.472842
23 | 275.038 | 1.215279 | 271.69552 | 39.46069 | 2.146603 | 9.75 | 1.624101 | 0 | 10.836 | 0 | 66.133 | 0.5225014 | 0 | 5.337 | 168.786 | 168.786 | 3.16 | 0.35 | 163.4523624 | 1.291399 | 126.57 | 102.6 | 0.78 | 573 | 1176 | 430/9 | 75.99 | 110 | 5 | 4.25 | 33.57826 |  | 77.35 | 611.1243 | 20.71 | 7.42 | 33.08 | 0.2 | 1,25/1,54 | 6.72 | 8.95 | 8.23 | 165.4 | 1.67 |  |  | 0 | 126.57 | 126.0582 | 4.931335 | 5.0628 | 0.8970984 | 9.994135 | 0.889 | 2541.64 | 125.8065 | 2893.548 | 1 | 2893.548 | 208.905 |  |  | 55.126 |  |  | 11.007 | 1.6 | [6 empty] | 38.23 |  |  | 43.3 |  |  | 43.59 | 67.091 | 101.695 |  |  | 3.16 | 3.16 |  |  | 205.56252 | 0 | 0 | 55.126 | 0 | 0 | 11.007 | 64.9709244 | 98.481438 | 0 | 0 | 2.117175 | 1.266355 | 10.836 | 0.52 | 20.36 | 10.7796528 | 2.888192
24 | 272.675 | 2.724503 | 265.2459617 | 39.44213 | 2.268999 | 12.45 | 1.706655 | 0 | 10.855 | 0 | 65.738 | 0.5623439 | 0 | 5.005 | 168.334 | 168.334 | 3.12 | 10.29 | 163.0819792 | 1.395055 | 116.9 | 66.26 | 0.66 | 549 | 1172 | 428/9 | 75.9 | 109 | 5 |  | 0 |  | 73 | 624.4654 | 15.05 | 7.9 | 30.69 | 0.2 | 1,21/1,49 | 6.55 | 8.63 | 9.24 | 153.45 | 2.04 |  |  | 0 | 116.9 | 121.7461 | 5.225155 | 4.676 | 0.8481001 | 9.901155 | 0.888 | 2658.54 | 125.8065 | 3019.355 | 1 | 3019.355 | 206.937 |  |  | 54.895 |  |  | 10.843 | 3.59 | [6 empty] | 38.11 |  |  | 43.53 |  |  | 44.17 | 114.746 | 53.588 |  |  | 3.12 | 3.12 |  |  | 199.5079617 | 0 | 0 | 54.895 | 0 | 0 | 10.843 | 111.1659248 | 51.9160544 | 0 | 0 | 2.168294 | 1.321539 | 10.855 | 0.64 | 9.95 | 10.785528 | 1.413913
25 | 240.217 | 2.232382 | 234.85444 | 39.25543 | 2.090568 | 8.87 | 1.575907 | 0 | 9.807 | 0 | 57.817 | 0.5146609 | 0 | 3.961 | 152.558 | 152.558 | 2.62 |  | 148.5609804 | 1.322423 | 112.34 | 112.34 | 0.34 | 574 | 1174 | 409/9 | 76.24 | 97 | 5 |  | 0 |  | 75.7 | 673.8472 | 17.53 | 7.2 | 29.39 | 0.2 | 1,20/1,48 | 6.29 | 8.52 | 9.93 | 146.95 | 1.98 |  |  | 0 | 112.34 | 107.1256 | 5.823036 | 4.4936 | 0.9290066 | 10.31664 | 0.889 | 2770.88 | 125.8065 | 3145.161 | 1 | 3145.161 | 182.4 |  |  | 48.002 |  |  | 9.815 | 2.94 | [6 empty] | 37.91 |  |  | 43.41 |  |  | 43.94 | 76.559 |  | 75.999 |  | 2.62 |  | 2.62 |  | 177.03744 | 0 | 0 | 48.002 | 0 | 0 | 9.815 | 74.5531542 | 0 | 74.0078262 | 0 | 2.178937 | 1.335934 | 9.807 | 0.71 | 12.2 | 9.7373703 | 1.558184
26 | 67.508 | 1.607161 | 66.423038 | 39.80035 | 2.015874 | 4.18 | 1.527619 | 0 | 2.611 | 0 | 16.088 | 0.4882549 | 0 | 1.093 | 45.699 | 45.699 | 2.73 | 15.16 | 44.4514173 | 1.349057 | 20.76 | 32.95 | 0.31 | 598 | 1067 | 341/9 | 75.58 | 28 | 2 |  | 0 |  | 25.9 | 786.0395 | 5.95 | 1.92 | 8.49 | 0.2 | 1,19/1,47 | 6.06 | 8.41 | 13.92 | 42.45 | 0.91 |  |  | 0 | 32.95 | 31.24627 | 2.792823 | 1.318 | 0.9420126 | 4.110823 | 0.89 | 2803.83 | 125.8065 | 3270.968 | 1 | 3270.968 | 51.42 |  |  | 13.489 |  |  | 2.599 | 2.11 | [6 empty] | 38.66 |  |  | 43.29 |  |  | 44.25 | 16.516 |  | 29.183 |  | 2.73 |  | 2.73 |  | 50.335038 | 0 | 0 | 13.489 | 0 | 0 | 2.599 | 16.0651132 | 0 | 28.3863041 | 0 | 2.119064 | 1.299216 | 2.611 | 1.54 | 20.88 | 2.5707906 | 0.7102158
27 | 235.137 | 1.413346 | 231.8137008 | 39.52106 | 2.239097 | 4.8 | 1.693699 | 0 | 9.376 | 0 | 56.465 | 0.5453975 | 0 | 3.854 | 149.275 | 149.275 | 2.66 | 11.76 | 145.304285 | 1.403499 | 103.53 | 103.53 | 0.67 | 580 | 1139 | 422/9 | 76.2 | 94 | 4 | 7.15 | 69.06211 |  | 55.3 | 534.1447 | 13.41 | 5.87 | 27.09 | 0.2 | 1,30/1,55 | 8.09 | 7.68 | 7.34 | 135.45 | 1.04 |  |  | 0 | 103.53 | 107.1636 | 3.144311 | 4.1412 | 0.8610999 | 7.285511 | 0.889 | 2907.36 | 125.8065 | 3396.774 | 1 | 3396.774 | 178.672 |  |  | 47.068 |  |  | 9.397 | 1.86 | [6 empty] | 38.28 |  |  | 43.31 |  |  | 44.14 | 57.385 |  | 91.89 |  | 2.66 |  | 2.66 |  | 175.3487008 | 0 | 0 | 47.068 | 0 | 0 | 9.397 | 55.858559 | 0 | 89.445726 | 0 | 2.085679 | 1.2856 | 9.376 | 0.98 | 18.08 | 9.2841152 | 2.202845
28 | 267.35 | 1.163327 | 264.2398466 | 39.31866 | 2.152491 |  | 1.630562 | 0 | 10.598 | 0 | 64.072 | 0.521929 | 0 | 5.515 | 170.581 | 170.581 | 2.4 | 15.79 | 166.487056 | 1.3562 | 122.76 | 101.17 | 0.61 | 594 | 1168 | 450/9 | 76.09 | 107 | 5 | 9.8 | 79.83056 |  | 78.25 | 637.4226 | 14.48 | 8.36 | 32.17 | 0.2 | 1,26/1,53 | 7.48 | 8.34 | 6.44 | 160.85 | 2.44 |  |  | 0 | 122.76 | 121.2508 | 3.903683 | 4.9104 | 0.8990574 | 8.814083 | 0.889 | 3030.12 | 125.8065 | 3522.581 | 1 | 3522.581 | 203.278 |  |  | 53.494 |  |  | 10.578 | 1.53 | [6 empty] | 38.02 |  |  | 43.32 |  |  | 44.04 | 65.298 |  | 105.283 |  | 2.4 |  | 2.4 |  | 200.1678466 | 0 | 0 | 53.494 | 0 | 0 | 10.578 | 63.730848 | 0 | 102.756208 | 0 | 2.168003 | 1.340117 | 10.598 | 0.88 | 14.84 | 10.5047376 | 2.048762
29 | 269.902 | 0.851202 | 267.6045888 | 39.37437 | 2.052812 | 12.97 | 1.555911 | 0 | 10.869 | 0 | 64.776 | 0.4969009 | 0 | 5.45 | 171.673 | 171.673 | 2.11 | 1.95 | 168.0506997 | 1.289128 | 130.36 | 102.97 | 0.91 | 604 | 1166 | 436/9 | 76.26 | 108 | 5 |  | 0 |  | 68.8 | 527.7693 | 16.74 | 6.75 | 33.48 | 0.2 | 1,27/1,56 | 7.61 | 8.79 | 6.24 | 167.4 | 3.19 |  |  | 0 | 130.36 | 123.0074 | 3.325656 | 5.2144 | 0.9434828 | 8.540056 | 0.891 | 3160.48 | 125.8065 | 3648.387 | 1 | 3648.387 | 205.126 |  |  | 53.99 |  |  | 10.786 | 1.12 | [6 empty] | 38.05 |  |  | 43.47 |  |  | 44.06 | 65.876 |  | 105.797 |  | 2.11 |  | 2.11 |  | 202.8285888 | 0 | 0 | 53.99 | 0 | 0 | 10.786 | 64.4860164 | 0 | 103.5646833 | 0 | 2.044458 | 1.253413 | 10.869 | 0.77 | 16.87 | 10.7853087 | 2.385892
30 | 247.69 | 0.9497557 | 245.33755 | 39.35964 | 1.979646 |  | 1.499585 | 0 | 9.939 | 0 | 59.494 | 0.4800613 | 0 | 5.875 | 156.035 | 156.035 | 2.19 | 1.66 | 152.6178335 | 1.231484 | 123.93 | 64.91 | 0.82 | 600 | 1169 | 431/9 | 75.95 | 99 | 4 |  | 0 |  | 78.45 | 633.0186 | 15.79 | 7.32 | 32.4 | 0.2 | 1,28/1,56 | 7.73 | 8.56 | 7.97 | 162 | 1.65 |  |  | 0 | 123.93 | 113.6374 | 4.843459 | 4.9572 | 0.9747406 | 9.800659 | 0.894 | 3284.41 | 125.8065 | 3774.194 | 1 | 3774.194 | 188.196 |  |  | 49.486 |  |  | 10.008 | 1.25 | [6 empty] | 37.98 |  |  | 43.67 |  |  | 43.99 | 60.461 |  | 95.574 |  | 2.19 |  | 2.19 |  | 185.84355 | 0 | 0 | 49.486 | 0 | 0 | 10.008 | 59.1369041 | 0 | 93.4809294 | 0 | 2.082419 | 1.27816 | 9.939 | 1.82 | 20.57 | 9.7581102 | 2.642848
31 | 270.022 | 0.919198 | 267.5399633 | 39.56059 | 2.916921 |  | 2.209387 | 0 | 10.762 | 0 | 64.895 | 0.7075338 | 0 | 6.543 | 171.687 | 171.687 | 2.12 |  | 168.0472356 | 1.832177 | 91.72 | 91.72 | 0.49 | 623 | 1181 | 443/9 | 75.52 | 108 | 4 |  | 0 |  | 70.8 | 771.9145 | 12.61 | 6.89 | 51.39 | 0.3426 | 1,23/1,48 | 7.22 | 7.84 | 7.81 | 150 |  |  |  | 0 | 91.72 | 125.0171 | 4.2834 | 3.6688 | 0.6544471 | 7.9522 | 0.885 | 3376.13 | 125.8065 | 3900 | 1 | 3900 | 205.127 |  |  | 54.043 |  |  | 10.852 | 1.21 | [6 empty] | 38.3 |  |  | 43.48 |  |  | 43.87 | 65.897 |  | 105.79 |  | 2.12 |  | 2.12 |  | 202.6449633 | 0 | 0 | 54.043 | 0 | 0 | 10.852 | 64.4999836 | 0 | 103.547252 | 0 | 2.895749 | 1.758139 | 10.762 | 1.44 | 18.99 | 10.6070272 | 2.667207
е | 7510.365 |  | 7428.844 |  |  | 358.52 |  | 0 | 300.197 | 0 | 1496.12 |  | 0 | 157.799 | 4706.860002 | 4706.86 | 0 | 288.42 | 4569.753 |  | 3204.65 | 2653.08 | [6 empty] | 141 | 72.15 |  | 0 | 2130.1 |  | 493.74 | 235.78 | 958.31 | [5 empty] | 4503.05 | 67.17 | 0 | 0 |  | 3376.13 | 3381.569 | 126.1822 | 135.0452 |  | 261.2274 |  |  | 0 |  | 31 |  | 4731.403 | 1282.842 | 1e-06 | 842.570001 | 1e-06 | 1e-06 | 653.55 | [14 empty] | 2471.535 | 1152.172001 | 609.516001 | 473.637 |  |  |  |  | 4661.472 | 1271.253 | 9.9999999e-07 | 842.570001 | 9.9999999e-07 | 9.9999999e-07 | 653.55 | 2399.407 | 1114.195 | 595.18893 | 460.9614409 | 2.188828 | 1.335018 | 300.197 | 0.5440412 | 13.35297 | 297.4986 | 52.19629
ср. | 242.2698 | 1.085441 | 239.6401 | 39.06678 | 2.200402 | 11.56516 | 1.757256 | 0 | 9.683774 | 0 | 48.26194 | 0.4431464 | 0 | 5.09029 | 151.8342 | 151.8342 | 2.912918 | 9.303871 |  | 1.353548 | 103.3758 | 85.58323 | 0.7268094 | 561.0645 | 1157.548 |  | 76.10678 | 97.16129 | 4.548387 | 2.327419 | 21.37062 | #DIV/0! | 68.7129 | 630.9295 | 15.9271 | 7.605806 | 30.91323 | 0.2128135 |  | 7.215484 | 8.226774 | 7.79 | 145.2597 | 2.166774 | #DIV/0! | #DIV/0! | #DIV/0! | 108.9074 | 109.0829 |  |  | 0.8853471 | 8.42669 | [13 empty] | 1.478024 | 0.9034081 | 1e-06 | 1.186845e-15 | 1e-06 | 1e-06 | 3.658328e-08 | 38.19712 | 37.21232 | 1e-06 | 43.32053 | 1e-06 | 1e-06 | 43.51886 |  |  |  |  | 2.91834 | 3.296083 | 2.350565 | 2.676218 | 5932.724 |  | 1496.12 |  |  |  |  | 4569.753
пл. |  |  |  | 37.4 | 2.15 | 10.346 | 1.8275 |  | 10.064 |  |  | 0.3225 |  | 4.403 |  |  |  | 14.468 |  | 1.28 | 3900 | 3900 |  |  | 1190 |  | 76 | [6 empty] | 730 | [8 empty] | 3900 | 46.8 |  |  |  | 125.806 |  |  |  | 0.9 | [36 empty] | 7428.844
± |  |  |  |  | 0.05040236 | 1.219161 |  | 0 | [8 empty] | 2.912918 |  |  | 0.07354771 |  |  |  |  | -32.45161 | [17 empty] | 603.05
[42 empty] | ССП | 125.8065 |  |  | тн | [6 empty] | Дней | 31
[31 empty] | Удельный расход мелочь ФМн ср. | [5 empty] | 0.2128135 |  | т | [52 empty] | 7428.844
[37 empty] | План: |  |  |  |  | Суток работы | 30
|  | Средний вес выпуска : | [8 empty] | 31.93652 | т | [29 empty] | Среднесуточное пр-во | 130 |  |  |  | 0 |  | Отставание (-) опережение (+)
[49 empty] | -523.87 |  |  |  | Тн
[49 empty] | -13.43256 |  |  |  | %
Мелочь ФМн с н. м.
[49 empty] | план |  |  |  | 958.31
[49 empty] | факт |  |  |  | 958.31
[49 empty] | Отклонение |  |  |  | 0
Диспетчер АО "СЧПЗ" | [10 empty] | Кленина М.В.
,

## октябрь 20 (+руда,кокс)
Сведения по учету производства ферромарганца в АО "СЧПЗ" — ДП-1
[43 empty] | на | 31 |  |  | августа | октября |  |  |  |  | 2020г
Дата | Расход Mn шихты | [5 empty] | Расх.добавок, флюсов | [8 empty] | Расход кокса |  |  |  |  | Производство FeMn78, т | Производство FeMn с Si<1, т | Сод. Si в сплаве % | Температура колош. газа, °С | Температура гор. дутья °С | Расх. гор. дутья, м3/мин / фурмы,шт | Средн. содерж Mn в сплаве, % | Количество подач, шт | Кол. выпусков, шт | Количество пыли |  | Количество шлака |  |  | Перевал, т | Зеленый шлак, т. | Мелочь Фмн | Удельн.расход мелочи, т | Осн-ть | Сод Al2O3 в шлаке,% | Сод MgO в шлаке,% | Сод. MnO в шлаке, % | Производство фактическое, т | [5 empty] | Теоретический выход FeMn, т | Потери Mn со шлаком расчетно, т |  | Факт. коэф-т извлеч. Mn из расплава | Потери Mn со шлаком расчетно т | Среднее значение коэф-т извлечение Mn из расплава | [5 empty] | Проплавлено руды (влаж.), т | [6 empty] | Влажность руды , % | [6 empty] | Сод. Mn в руде, % | [6 empty] | Сожжено кокса(сух) т |  |  |  | Влажность кокса, %
| Проплавлено шихты (влаж.), т | Влажность шихты , % | Сухой руды, т | Сод. Mn в марг. шихте, % | Удельн расход марг. шихты, т | Отсев руды, т | Удельн расход руды, т | Известняк, т | Шлак тяжелый, т | Fe содер. материалов, т | Агломерат, т | Удельн.расход агломерата, т | Известняк, т | Кварцит,т | Сожжено кокса (сухого, заданный), т | Сожжено кокса (влаж.), т | Влажность кокса, % | Выход кокс. мелочи т | Сухого кокса (заданный), т | Удельн. расход сухого кокса, т | [81 empty] | Тяжелый шлак
[30 empty] | Всего, т | на т FeMn, кг | верх- него | Всего, т | на т FeMn, кг | [8 empty] | Разлито жидкого |  |  | с отвала | % с отвала | Всего годного |  | химические | физические | [48 empty] | ПО ДЦ
[44 empty] | из шлака | c перевала | [5 empty] | 4% |  |  |  | FeMn НИ | План | План по нараст. |  |  | Глория | Маматван | Новорос. | Агломерат ,13% 6-7 пр | Казахстан(10-100) | Каражал | Агломерат, 4-5 пр | Глория | Маматван | Новорос. |  | Казахстан(10-100) | Каражал |  | Глория | Маматван | Новорос. | Агломерат ,13% 6-7 пр | Казахстан(10-100) | Каражал | Агломерат, 4-5 пр | Кемерово | Губаха+25 | Новотроицк | Челябинск | Кемерово | Губаха+25 | Новотроицк | Челябинск | Глория | Маматван | Новороссйская | Агломерат,13% 6-7 пр | Казахстан (10-100) | Каражал | Агломерат, 4-5 пр | Кемерово | Губаха +25 | Новотроицк | Челябинск | Удельный расход шихты ДП №1 и №3 | Удельный расход кокса ДП №1 и №3 | Кол-во, т | W | Mn |  | ИТОГО
1 | 140.475004 | 0.7017593 | 139.4892 | 38.2269 | 2.045896 |  | 1.695222 | 0 | 5.29 | 0 | 23.909 | 0.3506747 | 0 | 1.611 | 94.995002 | 94.995002 | 2.44 | 16.76 | 92.677124 | 1.359301 | 68.18 | 68.18 | 0.6 | 530 | 1177 | 410/9 | 76.12 | 53 | 3 |  | 0 |  | 42.9 | 629.2168 | 10.18 | 9.18 | 17.99 | 0.2 | 1,18/1,45 | 7.4 | 8.23 | 8.97 | 89.95 | 5.4 |  |  | 0 | 68.18 | 61.83646 | 2.980946 | 2.7272 | 0.9732985 | 5.708146 | 0.973 | 68.18 | 125.8065 | 125.8065 | 1 | 125.8065 | 79.568 | 36.998 | 1e-06 | 1e-06 | 1e-06 | 1e-06 | 23.909 | 0.76 | 1.03 | 1e-06 | 1e-06 | 1e-06 | 1e-06 | 1e-06 | 37.65 | 36.06 | 1e-06 | 1e-06 | 1e-06 | 1e-06 | 43.5 | 68.492 | 1e-06 | 1e-06 | 26.503 | 2.44 | 1e-06 | 1e-06 | 2.44 | 78.9632832 | 36.6169206 | 9.9999999e-07 | 9.9999999e-07 | 9.9999999e-07 | 9.9999999e-07 | 23.909 | 66.8207952 | 9.9999999e-07 | 9.9999999e-07 | 25.8563268 | 2.131911 | 1.37352 | 5.29 | 0.31 | 9.85 | 5.273601 | 0.682409 | 71.568 | 79.568 | 54.492 | 68.492
2 | 238.016 | 0.7935929 | 236.127122 | 38.00002 | 3.011441 | 17.36 | 2.483537 | 0 | 9.552 | 0 | 41.393 | 0.5279046 | 0 | 3.761 | 158.113 | 158.113 | 2.82 | 2.22 | 153.6542134 | 1.959625 | 78.41 | 48.09 | 0.54 | 522 | 1105 | 417/9 | 75.6 | 93 | 3 | 4 | 51.0139 |  | 70.4 | 897.8447 | 12.3 | 6.25 | 20.78 | 0.2 | 1,20/1,46 | 7.57 | 8.03 | 9.44 | 103.9 | 1.54 |  |  | 0 | 78.41 | 105.3492 | 5.148124 | 3.1364 | 0.660638 | 8.284524 | 0.777 | 146.59 | 125.8065 | 251.6129 | 1 | 251.6129 | 132.163 | 64.46 |  |  |  |  | 41.393 | 1 | 0.88 | [5 empty] | 36.9 | 36.73 |  |  |  |  | 43.49 | 111.272 |  |  | 46.841 | 2.82 |  |  | 2.82 | 130.84137 | 63.892752 | 0 | 0 | 0 | 0 | 41.393 | 108.1341296 | 0 | 0 | 45.5200838 | 2.358028 | 1.456055 | 9.552 | 0.17 | 13.75 | 9.5357616 | 1.734348 | 124.163 | 132.163 | 97.272 | 111.272
3 | 275.551 | 0.9082012 | 273.0484424 | 38.43908 | 2.211456 | 20.58 | 1.820616 | 0 | 10.296 | 0 | 48.257 | 0.3908399 | 0 | 3.241 | 178.192 | 178.192 | 2.58 | 12.57 | 173.5946464 | 1.405966 | 51.2 | 76.96 | 0.75 | 557 | 1178 | 463/9 | 74.53 | 107 | 5 |  | 0 |  | 78.45 | 635.377 | 19.69 | 8.65 | 32.41 | 0.2 | 1,22/1,46 | 7.94 | 7.4 | 7.67 | 162.05 | 2.48 |  |  | 0 | 123.47 | 124.7011 | 4.661145 | 4.9388 | 0.8767584 | 9.599945 | 0.819 | 270.06 | 125.8065 | 377.4194 | 1 | 377.4194 | 152.435 | 74.859 |  |  |  |  | 48.257 | 0.91 | 1.49 | [5 empty] | 37.91 | 36.37 |  |  |  |  | 43.32 | 124.678 |  |  | 53.514 | 2.58 |  |  | 2.58 | 151.0478415 | 73.7436009 | 0 | 0 | 0 | 0 | 48.257 | 121.4613076 | 0 | 0 | 52.1333388 | 2.172916 | 1.332927 | 10.296 | 0.21 | 12.77 | 10.2743784 | 1.760416 | 144.435 | 152.435 | 110.678 | 124.678
4 | 290.638 | 1.37211 | 286.6501283 | 37.8917 | 2.201952 | 20.63 | 1.811508 | 0 | 11.222 | 0 | 50.828 | 0.390444 | 0 | 3.37 | 187.917 | 187.917 | 2.55 | 18.63 | 183.1251165 | 1.406707 | 107.92 | 78.98 | 0.76 | 560 | 1174 | 467/9 | 75.57 | 113 | 5 |  | 0 |  | 75.25 | 578.0458 | 18.12 | 10.89 | 34.57 | 0.2 | 1,27/1,52 | 8.23 | 7.76 | 8.16 | 172.85 | 2.79 |  |  | 0 | 130.18 | 127.1254 | 4.756648 | 5.2072 | 0.9057272 | 9.963848 | 0.846 | 400.24 | 125.8065 | 503.2258 | 1 | 503.2258 | 160.583 | 79.227 |  |  |  |  | 50.828 | 1.99 | 1 | [5 empty] | 37.04 | 36.02 |  |  |  |  | 43.5 | 131.438 |  |  | 56.479 | 2.55 |  |  | 2.55 | 157.3873983 | 78.43473 | 0 | 0 | 0 | 0 | 50.828 | 128.086331 | 0 | 0 | 55.0387855 | 2.15479 | 1.327532 | 11.222 | 0.12 | 11.12 | 11.2085336 | 1.649317 | 152.583 | 160.583 | 117.438 | 131.438
5 | 290.573 | 1.057042 | 287.5015211 | 37.83023 | 2.260765 | 22.04 | 1.867827 | 0 | 11.162 | 0 | 49.97 | 0.3929386 | 0 | 3.672 | 187.984 | 187.984 | 2.48 | 8.09 | 183.3219968 | 1.441551 | 127.17 | 127.17 | 0.52 | 562 | 1174 | 447/9 | 75.74 | 113 | 5 |  | 0 |  | 78.65 | 618.4635 | 19.6 | 10.49 | 33.88 | 0.2 | 1,25/1,52 | 7.71 | 8.19 | 7.77 | 169.4 | 2.14 |  |  | 0 | 127.17 | 127.0118 | 4.733955 | 5.0868 | 0.8855863 | 9.820755 | 0.855 | 527.41 | 125.8065 | 629.0323 | 1 | 629.0323 | 161.499 | 79.104 |  |  |  |  | 49.97 | 1.27 | 1.29 | [5 empty] | 37.05 | 36.05 |  |  |  |  | 43.17 | 131.454 |  |  | 56.53 | 2.48 |  |  | 2.48 | 159.4479627 | 78.0835584 | 0 | 0 | 0 | 0 | 49.97 | 128.1939408 | 0 | 0 | 55.128056 | 2.251866 | 1.386103 | 11.162 | 0.17 | 11.21 | 11.1430246 | 1.649238 | 153.499 | 161.499 | 117.454 | 131.454
6 | 268.038 | 1.036194 | 265.2606057 | 38.10002 | 2.213272 | 19.58 | 1.909517 | 0 | 10.383 | 0 | 36.405 | 0.3037547 | 0 | 6.256 | 174.051 | 174.051 | 2.72 | 10.72 | 169.3168128 | 1.412739 | 119.85 | 49.22 | 0.98 | 556 | 1171 | 437/9 | 76.27 | 104 | 5 | 3.35 | 27.95161 |  | 64.6 | 539.0071 | 17.65 | 11.36 | 32.26 | 0.2 | 1,26/1,52 | 8.41 | 8.24 | 5.82 | 161.3 | 2.17 |  |  | 0 | 119.85 | 117.2733 | 2.912459 | 4.794 | 0.9044694 | 7.706459 | 0.864 | 647.26 | 125.8065 | 754.8387 | 1 | 754.8387 | 158.789 | 72.844 |  |  |  |  | 36.405 | 1.35 | 0.87 | [5 empty] | 37.94 | 35.95 |  |  |  |  | 43.1 | 117.062 |  |  | 56.989 | 2.72 |  |  | 2.72 | 156.6453485 | 72.2102572 | 0 | 0 | 0 | 0 | 36.405 | 113.8779136 | 0 | 0 | 55.4388992 | 2.19675 | 1.352315 | 10.383 | 0.48 | 11.76 | 10.3331616 | 1.593261 | 150.789 | 158.789 | 103.062 | 117.062
7 | 215.51 | 1.930351 | 211.3499002 | 39.03672 | 1.961666 | 13.75 | 1.692193 | 0 | 8.349 | 0 | 29.033 | 0.2694728 | 0 | 5.097 | 154.038 | 154.038 | 2.67 | 3.02 | 149.9251854 | 1.391546 | 107.74 | 107.74 | 0.61 | 565 | 1156 | 381/9 | 76.52 | 87 | 5 |  | 0 |  | 77.6 | 720.2525 | 16.97 | 6.67 | 27.66 | 0.2 | 1,21/1,49 | 6.28 | 8.55 | 8.22 | 138.3 | 3.77 |  |  | 0 | 107.74 | 95.32333 | 4.941262 | 4.3096 | 0.9992555 | 9.250862 | 0.881 | 755 | 125.8065 | 880.6452 | 1 | 880.6452 | 128.345 | 58.132 |  |  |  |  | 29.033 | 2.34 | 1.99 | [5 empty] | 38.68 | 37.76 |  |  |  |  | 43.17 | 104.226 |  |  | 49.812 | 2.67 |  |  | 2.67 | 125.341727 | 56.9751732 | 0 | 0 | 0 | 0 | 29.033 | 101.4431658 | 0 | 0 | 48.4820196 | 2.088516 | 1.339735 | 8.349 | 0.33 | 11 | 8.3214483 | 1.196235 | 120.345 | 128.345 | 90.226 | 104.226
8 | 51.593 | 0.9554405 | 51.1000596 | 38.81659 | 1.844102 | 3.42 | 1.61617 | 0 | 2.019 | 0 | 6.316 | 0.2279322 | 0 | 1.183 | 44.611 | 44.611 | 2.83 |  | 43.3485087 | 1.564363 | 27.71 |  | 1.49 | 570 | 1029 | 328/8 | 76.32 | 19 | 2 |  | 0 |  | 15.4 | 555.756 | 6.8 | 2.6 | 7.43 | 0.2 | 1,23/1,48 | 6.06 | 7.5 | 9.14 | 37.15 | 0.59 |  |  | 0 | 27.71 | 22.96128 | 1.090363 | 1.1084 | 1.066194 | 2.198763 | 0.887 | 782.71 | 125.8065 | 1006.452 | 1 | 1006.452 | 32.655 | 12.622 |  |  |  |  | 6.316 | 0.98 | 1.37 | [5 empty] | 38.41 | 37.61 |  |  |  |  | 43.33 | 34.411 |  |  | 10.2 | 2.83 |  |  | 2.83 | 32.334981 | 12.4490786 | 0 | 0 | 0 | 0 | 6.316 | 33.4371687 | 0 | 0 | 9.91134 | 2.179067 | 1.377576 | 2.019 | 0.64 | 10.36 | 2.0060784 | 0.2723136 | 24.655 | 32.655 | 20.411 | 34.411
9 | 240.63 | 0.7410536 | 238.8468027 | 39.03701 | 2.764111 | 11.07 | 2.387337 | 0 | 9.174 | 0 | 32.557 | 0.3767735 | 0 | 5.839 | 160.295 | 160.295 | 2.88 | 10.65 | 155.678504 | 1.801626 | 86.41 | 60.86 | 0.82 | 560 | 1093 | 410/9 | 76.45 | 93 | 4 | 6.6 | 76.38005 |  | 51.25 | 593.1027 | 13.17 | 6.37 | 22.76 | 0.2 | 1,28/1,52 | 8.1 | 7.65 | 7.12 | 113.8 | 1.74 |  |  | 0 | 86.41 | 107.5585 | 2.82669 | 3.4564 | 0.7085093 | 6.28309 | 0.865 | 869.12 | 125.8065 | 1132.258 | 1 | 1132.258 | 142.869 | 65.204 |  |  |  |  | 32.557 | 0.81 | 0.96 | [5 empty] | 38.58 | 37.77 |  |  |  |  | 43.58 | 101.699 |  |  | 58.596 | 2.88 |  |  | 2.88 | 141.7117611 | 64.5780416 | 0 | 0 | 0 | 0 | 32.557 | 98.7700688 | 0 | 0 | 56.9084352 | 2.314242 | 1.461681 | 9.174 | 0.33 | 9.09 | 9.1437258 | 1.08720036 | 134.869 | 142.869 | 87.699 | 101.699
10 | 255.505 | 0.6440707 | 253.8593672 | 38.65608 | 2.444952 | 23.62 | 2.111243 | 0 | 10.016 | 0 | 34.649 | 0.3337089 | 0 | 6.022 | 168.343 | 168.343 | 2.8 | 12.66 | 163.629396 | 1.575936 | 103.83 | 63.58 | 1.01 | 588 | 1159 | 440/9 | 76.56 | 99 | 5 | 7.65 | 73.67813 |  | 71.25 | 686.2179 | 16.46 | 6.54 | 48.54 | 0.3114533 | 1,28/1,53 | 8.18 | 7.97 | 6.29 | 155.85 | 3.06 |  |  | 0 | 103.83 | 114.2207 | 3.471681 | 4.1532 | 0.8100536 | 7.624881 | 0.858 | 972.95 | 125.8065 | 1258.065 | 1 | 1258.065 | 151.519 | 69.337 |  |  |  |  | 34.649 | 0.72 | 0.8 | [5 empty] | 38.05 | 37.43 |  |  |  |  | 43.76 | 110.17 |  |  | 58.173 | 2.8 |  |  | 2.8 | 150.4280632 | 68.782304 | 0 | 0 | 0 | 0 | 34.649 | 107.08524 | 0 | 0 | 56.544156 | 2.818909 | 1.762138 | 10.016 | 0.38 | 17.82 | 9.9779392 | 2.322451 | 143.519 | 151.519 | 96.17 | 110.17
11 | 263.04 | 0.737788 | 261.0993224 | 39.0942 | 2.240811 | 16.63 | 1.934263 | 0 | 10.188 | 0 | 35.719 | 0.3065482 | 0 | 6.146 | 173.477 | 173.477 | 3.17 |  | 167.9777791 | 1.441622 | 116.52 | 116.52 | 0.38 | 569 | 1178 | 440/9 | 76.83 | 102 | 5 | 7.6 | 65.22485 |  | 78.85 | 676.7079 | 20.71 | 7.81 | 30.64 | 0.2 | 1,27/1,53 | 6.93 | 7.97 | 7.46 | 153.2 | 1.77 |  |  | 0 | 116.52 | 117.8494 | 4.556642 | 4.6608 | 0.8770275 | 9.217442 | 0.86 | 1089.47 | 125.8065 | 1383.871 | 1 | 1383.871 | 155.906 | 71.415 |  |  |  |  | 35.719 | 0.86 | 0.84 | [5 empty] | 38.57 | 38.09 |  |  |  |  | 43.39 | 96.993 | 76.484 |  |  | 3.17 | 3.17 |  |  | 154.5652084 | 70.815114 | 0 | 0 | 0 | 0 | 35.719 | 93.9183219 | 74.0594572 | 0 | 0 | 2.212785 | 1.383387 | 10.188 | 0.42 | 14.12 | 10.1452104 | 1.864511 | 147.906 | 155.906 | 82.993 | 96.993
12 | 262.668 | 0.8903115 | 260.3294366 | 39.30184 | 2.246156 |  | 1.912428 | 0 | 10.261 | 0 | 38.679 | 0.3337274 | 0 | 6.118 | 175.018 | 175.018 | 3.57 | 14.78 | 168.7698574 | 1.456168 | 95.37 | 115.9 | 0.45 | 580 | 1175 | 451/9 | 76.14 | 102 | 5 | 3.4 | 29.33563 |  | 83.75 | 722.6057 | 14.73 | 10.72 | 31.19 | 0.2 | 1,28/1,55 | 6.7 | 8.36 | 8.21 | 155.95 | 1.86 |  |  | 0 | 115.9 | 118.7294 | 5.326382 | 4.636 | 0.8625021 | 9.962382 | 0.861 | 1205.37 | 125.8065 | 1509.677 | 1 | 1509.677 | 152.549 | 71.44 |  |  |  |  | 38.679 | 1.06 | 1.01 | [5 empty] | 38.89 | 37.8 |  |  |  |  | 43.7 | 98.54 | 76.478 |  |  | 3.57 | 3.57 |  |  | 150.9319806 | 70.718456 | 0 | 0 | 0 | 0 | 38.679 | 95.022122 | 73.7477354 | 0 | 0 | 2.218641 | 1.390908 | 10.261 | 0.12 | 10.54 | 10.2486868 | 1.418718 | 144.549 | 152.549 | 84.54 | 98.54
13 | 298.011 | 0.7847129 | 295.6724691 | 38.47495 | 2.424538 | 22.82 | 2.044243 | 0 | 11.61 | 0 | 46.377 | 0.3802952 | 0 | 7.097 | 195.377 | 195.377 | 3.26 | 2.83 | 189.0077098 | 1.549879 | 121.95 | 95.22 | 0.89 | 537 | 1169 | 449/9 | 76.15 | 116 | 5 |  | 0 |  | 66.85 | 548.1755 | 17.08 | 8.49 | 31.86 | 0.2 | 1,30/1,57 | 7.22 | 8.31 | 5.93 | 159.3 | 3 |  |  | 0 | 121.95 | 132.2432 | 3.070863 | 4.878 | 0.8163244 | 7.948863 | 0.856 | 1327.32 | 125.8065 | 1635.484 | 1 | 1635.484 | 170.445 | 81.189 |  |  |  |  | 46.377 | 1.01 | 0.76 | [5 empty] | 37.7 | 37.22 |  |  |  |  | 43.52 | 108.391 | 86.986 |  |  | 3.26 | 3.26 |  |  | 168.7235055 | 80.5719636 | 0 | 0 | 0 | 0 | 46.377 | 104.8574534 | 84.1502564 | 0 | 0 | 2.252923 | 1.40285 | 11.61 | 0.25 | 12.01 | 11.580975 | 1.826494 | 162.445 | 170.445 | 94.391 | 108.391
14 | 270.489 | 0.6486127 | 268.734574 | 39.1981 | 2.245067 | 17.52 | 1.894207 | 0 | 10.418 | 0 | 41.998 | 0.3508605 | 0 | 7.313 | 177.683 | 177.683 | 3.28 | 1.6 | 171.8549976 | 1.435714 | 119.7 | 119.7 | 0.68 | 538 | 1169 | 444/9 | 76.48 | 105 | 5 | 5.55 | 46.36591 |  | 75.95 | 634.5029 | 16.51 | 11.82 | 32.06 | 0.2 | 1,28/1,54 | 7.14 | 8.45 | 6.67 | 160.3 | 3.28 |  |  | 0 | 119.7 | 121.6036 | 3.924262 | 4.788 | 0.8690675 | 8.712262 | 0.857 | 1447.02 | 125.8065 | 1761.29 | 1 | 1761.29 | 154.989 | 73.502 |  |  |  |  | 41.998 | 0.8 | 0.7 | [5 empty] | 38.94 | 37.21 |  |  |  |  | 43.63 | 98.957 | 78.726 |  |  | 3.28 | 3.28 |  |  | 153.749088 | 72.987486 | 0 | 0 | 0 | 0 | 41.998 | 95.7112104 | 76.1437872 | 0 | 0 | 2.329441 | 1.471273 | 10.418 | 0.61 | 10.06 | 10.3544502 | 1.362 | 146.989 | 154.989 | 84.957 | 98.957
15 | 270.644 | 0.639735 | 268.9125956 | 39.10718 | 2.306283 | 11.45 | 1.872852 | 0 | 10.599 | 0 | 50.538 | 0.4334305 | 0 | 6.36 | 177.625 | 177.625 | 3.33 | 68.91 | 171.7100875 | 1.472642 | 116.6 | 49.79 | 1.09 | 530 | 1167 | 433/9 | 76.08 | 105 | 5 |  | 0 |  | 59.3 | 508.5763 | 17.5 | 6.51 | 30.34 | 0.2 | 1,28/1,49 | 7.22 | 8.66 | 5.72 | 151.7 | 1.75 |  |  | 0 | 116.6 | 122.1862 | 2.627575 | 4.664 | 0.8435317 | 7.291575 | 0.856 | 1563.62 | 125.8065 | 1887.097 | 1 | 1887.097 | 146.6 | 73.506 |  | 42 |  |  | 8.538 | 0.81 | 0.74 | [5 empty] | 38.39 | 37.6 |  | 43.4 |  |  | 43.28 | 98.864 | 78.761 |  |  | 3.33 | 3.33 |  |  | 145.41254 | 72.9620556 | 0 | 42 | 0 | 0 | 8.538 | 95.5718288 | 76.1382587 | 0 | 0 | 2.165003 | 1.343637 | 10.599 | 0.28 | 10.89 | 10.5693228 | 1.51288 | 138.6 | 146.6 | 84.864 | 98.864
16 | 268.324 | 1.690845 | 263.7870562 | 39.25224 | 2.355031 | 16.79 | 1.840613 | 0 | 10.432 | 0 | 57.62 | 0.5144184 | 0 | 5.21 | 175.55 | 175.55 | 3.31 | 2.48 | 169.739295 | 1.515394 | 112.01 | 86.33 | 0.73 | 520 | 1157 | 442/9 | 76.67 | 104 | 5 |  | 0 |  | 68.95 | 615.57 | 16.46 | 8.38 | 29.63 | 0.2 | 1,26/1,54 | 7.08 | 8.89 | 7.37 | 148.15 | 1.87 |  |  | 0 | 112.01 | 119.347 | 3.936462 | 4.4804 | 0.8294007 | 8.416862 | 0.854 | 1675.63 | 125.8065 | 2012.903 | 1 | 2012.903 | 137.926 | 72.778 |  | 52.306 |  |  | 5.314 | 3.11 | 0.34 | [5 empty] | 38.38 | 37.78 |  | 43.16 |  |  | 43.59 | 97.573 | 77.977 |  |  | 3.31 | 3.31 |  |  | 133.6365014 | 72.5305548 | 0 | 52.306 | 0 | 0 | 5.314 | 94.3433337 | 75.3959613 | 0 | 0 | 2.082726 | 1.297064 | 10.432 | 0.1 | 10.66 | 10.421568 | 1.448988 | 129.926 | 137.926 | 83.573 | 97.573
17 | 270.651 | 0.7594345 | 268.5955828 | 39.62573 | 2.072817 |  | 1.627455 | 0 | 10.48 | 0 | 57.71 | 0.4453619 | 0 | 5.68 | 177.86 | 177.86 | 3.62 | 9.95 | 171.421468 | 1.322901 | 129.58 | 129.58 | 0.51 | 524 | 1168 | 449/9 | 76.45 | 105 | 5 |  | 0 |  | 87.45 | 674.8727 | 16.5 | 8.51 | 33.83 | 0.2 | 1,29/1,57 | 7.1 | 7.15 | 8 | 169.15 | 2.77 |  |  | 0 | 129.58 | 123.204 | 5.419437 | 5.1832 | 0.9307634 | 10.60264 | 0.86 | 1805.21 | 125.8065 | 2138.71 | 1 | 2138.71 | 139.43 | 73.511 |  | 52.493 |  |  | 5.217 | 1.2 | 0.52 | [5 empty] | 38.99 | 38.09 |  | 43.07 |  |  | 43.6 | 99.218 | 78.642 |  |  | 3.62 | 3.62 |  |  | 137.75684 | 73.1287428 | 0 | 52.493 | 0 | 0 | 5.217 | 95.6263084 | 75.7951596 | 0 | 0 | 2.094534 | 1.291291 | 10.48 | 0.48 | 12.21 | 10.429696 | 1.66575 | 131.43 | 139.43 | 85.218 | 99.218
18 | 285.443 | 0.4927256 | 284.0365493 | 39.41248 | 2.222508 | 17.89 | 1.745622 | 0 | 11.198 | 0 | 60.946 | 0.4768858 | 0 | 6.682 | 188.038 | 188.038 | 3.33 | 14.05 | 181.7763346 | 1.42235 | 127.8 | 74.92 | 0.92 | 535 | 1171 | 454/9 | 76.33 | 111 | 5 |  | 0 |  | 75.9 | 593.8967 | 16.06 | 8.07 | 33.33 | 0.2 | 1,33/1,60 | 6.91 | 8.13 | 7.01 | 166.65 | 2.55 |  |  | 0 | 127.8 | 129.6551 | 4.121584 | 5.112 | 0.8714011 | 9.233584 | 0.86 | 1933.01 | 125.8065 | 2264.516 | 1 | 2264.516 | 146.746 | 77.751 |  | 55.419 |  |  | 5.527 | 0.72 | 0.45 | [5 empty] | 38.92 | 37.49 |  | 43.03 |  |  | 43.26 | 104.776 | 83.262 |  |  | 3.33 | 3.33 |  |  | 145.6894288 | 77.4011205 | 0 | 55.419 | 0 | 0 | 5.527 | 101.2869592 | 80.4893754 | 0 | 0 | 2.101311 | 1.29507 | 11.198 | 0.12 | 11.06 | 11.1845624 | 1.620611 | 138.746 | 146.746 | 90.776 | 104.776
19 | 275.638 | 0.5852043 | 274.0249547 | 39.52353 | 2.19255 | 11.47 | 1.721339 | 0 | 10.523 | 0 | 58.892 | 0.4712114 | 0 | 7.467 | 181.436 | 181.436 | 3.37 | 7.44 | 175.3216068 | 1.402797 | 124.98 | 101.29 | 0.88 | 567 | 1180 | 441/9 | 76.27 | 107 | 5 | 5.4 | 43.20691 |  | 83.65 | 669.3071 | 17.74 | 7.61 | 32.68 | 0.2 | 1,30/1,56 | 6.73 | 8.05 | 8.59 | 163.4 | 1.87 |  |  | 0 | 124.98 | 125.7161 | 5.56626 | 4.9992 | 0.8801332 | 10.56546 | 0.862 | 2057.99 | 125.8065 | 2390.323 | 1 | 2390.323 | 141.783 | 74.963 |  | 53.581 |  |  | 5.311 | 0.72 | 0.79 | [5 empty] | 38.73 | 38.09 |  | 43.21 |  |  | 43.75 | 101.214 | 80.222 |  |  | 3.37 | 3.37 |  |  | 140.7621624 | 74.3707923 | 0 | 53.581 | 0 | 0 | 5.311 | 97.8030882 | 77.5185186 | 0 | 0 | 2.145355 | 1.320749 | 10.523 | 0.34 | 12.72 | 10.4872218 | 1.749016 | 133.783 | 141.783 | 87.214 | 101.214
20 | 280.754 | 1.619053 | 276.2084452 | 39.29949 | 2.694454 | 11.55 | 2.108208 | 0 | 10.984 | 0 | 60.096 | 0.5862452 | 0 | 6.988 | 184.256 | 184.256 | 3.47 | 1.08 | 177.8623168 | 1.735073 | 102.51 | 102.51 | 0.75 | 553 | 1177 | 448/9 | 76.55 | 109 | 5 |  | 0 |  | 75.25 | 734.0747 | 16.71 | 6.62 | 50.42 | 0.3203304 | 1,25/1,51 | 7.19 | 8.43 | 6.59 | 157.4 | 2.15 |  |  | 0 | 102.51 | 125.2518 | 3.84146 | 4.1004 | 0.7229156 | 7.94186 | 0.854 | 2160.5 | 125.8065 | 2516.129 | 1 | 2516.129 | 220.658 |  |  | 54.607 |  |  | 5.489 | 2.06 | [6 empty] | 38.23 |  |  | 43.22 |  |  | 43.29 | 97.131 | 87.125 |  |  | 3.47 | 3.47 |  |  | 216.1124452 | 0 | 0 | 54.607 | 0 | 0 | 5.489 | 93.7605543 | 84.1017625 | 0 | 0 | 2.669988 | 1.657439 | 10.984 | 1.52 | 10.33 | 10.8170432 | 1.4597 | 212.658 | 220.658 | 83.131 | 97.131
21 | 270.591 | 0.900434 | 268.1545065 | 39.63063 | 2.035637 | 15.74 | 1.589862 | 0 | 10.436 | 0 | 58.722 | 0.4457754 | 0 | 5.851 | 177.248 | 177.248 | 3.1 | 10 | 171.753312 | 1.303828 | 110.91 | 102.66 | 0.77 | 535 | 1173 | 447/9 | 75.9 | 105 | 5 |  | 0 |  | 77.35 | 587.1859 | 20.76 | 6.48 | 34.07 | 0.2 | 1,26/1,53 | 7.09 | 8.91 | 7.3 | 170.35 | 1.93 |  |  | 0 | 131.73 | 123.7358 | 4.374088 | 5.2692 | 0.9408284 | 9.643288 | 0.858 | 2292.23 | 125.8065 | 2641.935 | 1 | 2641.935 | 211.869 |  |  | 52.528 |  |  | 6.194 | 1.15 | [6 empty] | 38.53 |  |  | 43.55 |  |  | 44.04 | 78.075 | 99.173 |  |  | 3.1 | 3.1 |  |  | 209.4325065 | 0 | 0 | 52.528 | 0 | 0 | 6.194 | 75.654675 | 96.098637 | 0 | 0 | 2.003566 | 1.238456 | 10.436 | 0.55 | 10.99 | 10.378602 | 1.502778 | 203.869 | 211.869 | 64.075 | 78.075
22 | 258.044 | 1.128038 | 255.1331648 | 39.59998 | 2.076955 | 11.59 | 1.588287 | 0 | 9.952 | 0 | 60.028 | 0.4886682 | 0 | 4.202 | 168.125 | 168.125 | 3.11 | 3.02 | 162.8963125 | 1.326085 | 99.43 | 99.43 | 0.91 | 540 | 1172 | 424/9 | 75.95 | 100 | 5 | 7.4 | 60.24096 |  | 67.55 | 549.9023 | 19.77 | 6.13 | 31.8 | 0.2 | 1,31/1,58 | 6.74 | 8.48 | 6.92 | 159 | 1.77 |  |  | 0 | 122.84 | 118.6039 | 3.621061 | 4.9136 | 0.9234337 | 8.534661 | 0.861 | 2415.07 | 125.8065 | 2767.742 | 1 | 2767.742 | 198.016 |  |  | 50.043 |  |  | 9.985 | 1.47 | [6 empty] | 38.54 |  |  | 43.04 |  |  | 43.38 | 75.072 | 93.053 |  |  | 3.11 | 3.11 |  |  | 195.1051648 | 0 | 0 | 50.043 | 0 | 0 | 9.985 | 72.7372608 | 90.1590517 | 0 | 0 | 2.016418 | 1.233771 | 9.952 | 0.36 | 18.94 | 9.9161728 | 2.472842 | 190.016 | 198.016 | 61.072 | 75.072
23 | 283.038 | 1.226153 | 279.56752 | 39.4259 | 2.208798 | 9.75 | 1.686296 | 0 | 10.836 | 0 | 66.133 | 0.5225014 | 0 | 5.337 | 182.786 | 182.786 | 3.16 | 0.35 | 177.0099624 | 1.398514 | 126.57 | 102.6 | 0.78 | 573 | 1176 | 430/9 | 75.99 | 110 | 5 | 4.25 | 33.57826 |  | 77.35 | 611.1243 | 20.71 | 7.42 | 33.08 | 0.2 | 1,25/1,54 | 6.72 | 8.95 | 8.23 | 165.4 | 1.67 |  |  | 0 | 126.57 | 129.5152 | 4.931335 | 5.0628 | 0.8726073 | 9.994135 | 0.862 | 2541.64 | 125.8065 | 2893.548 | 1 | 2893.548 | 216.905 |  |  | 55.126 |  |  | 11.007 | 1.6 | [6 empty] | 38.23 |  |  | 43.3 |  |  | 43.59 | 81.091 | 101.695 |  |  | 3.16 | 3.16 |  |  | 213.43452 | 0 | 0 | 55.126 | 0 | 0 | 11.007 | 78.5285244 | 98.481438 | 0 | 0 | 2.138741 | 1.303496 | 10.836 | 0.52 | 20.36 | 10.7796528 | 2.888192 | 208.905 | 216.905 | 67.091 | 81.091
24 | 280.675 | 2.749172 | 272.9587617 | 39.40416 | 2.334977 | 12.45 | 1.772633 | 0 | 10.855 | 0 | 65.738 | 0.5623439 | 0 | 5.005 | 182.334 | 182.334 | 3.12 | 10.29 | 176.6451792 | 1.511079 | 116.9 | 66.26 | 0.66 | 549 | 1172 | 428/9 | 75.9 | 109 | 5 |  | 0 |  | 73 | 624.4654 | 15.05 | 7.9 | 30.69 | 0.2 | 1,21/1,49 | 6.55 | 8.63 | 9.24 | 153.45 | 2.04 |  |  | 0 | 116.9 | 125.1259 | 5.225155 | 4.676 | 0.8249301 | 9.901155 | 0.86 | 2658.54 | 125.8065 | 3019.355 | 1 | 3019.355 | 214.937 |  |  | 54.895 |  |  | 10.843 | 3.59 | [6 empty] | 38.11 |  |  | 43.53 |  |  | 44.17 | 128.746 | 53.588 |  |  | 3.12 | 3.12 |  |  | 207.2207617 | 0 | 0 | 54.895 | 0 | 0 | 10.843 | 124.7291248 | 51.9160544 | 0 | 0 | 2.190179 | 1.360024 | 10.855 | 0.64 | 9.95 | 10.785528 | 1.413913 | 206.937 | 214.937 | 114.746 | 128.746
25 | 248.217 | 2.255188 | 242.61924 | 39.21207 | 2.159687 | 8.87 | 1.645026 | 0 | 9.807 | 0 | 57.817 | 0.5146609 | 0 | 3.961 | 166.558 | 166.558 | 2.62 |  | 162.1941804 | 1.443779 | 112.34 | 112.34 | 0.34 | 574 | 1174 | 409/9 | 76.24 | 97 | 5 |  | 0 |  | 75.7 | 673.8472 | 17.53 | 7.2 | 29.39 | 0.2 | 1,20/1,48 | 6.29 | 8.52 | 9.93 | 146.95 | 1.98 |  |  | 0 | 112.34 | 110.4954 | 5.823036 | 4.4936 | 0.9002691 | 10.31664 | 0.862 | 2770.88 | 125.8065 | 3145.161 | 1 | 3145.161 | 190.4 |  |  | 48.002 |  |  | 9.815 | 2.94 | [6 empty] | 37.91 |  |  | 43.41 |  |  | 43.94 | 90.559 |  | 75.999 |  | 2.62 |  | 2.62 |  | 184.80224 | 0 | 0 | 48.002 | 0 | 0 | 9.815 | 88.1863542 | 0 | 74.0078262 | 0 | 2.202082 | 1.376571 | 9.807 | 0.71 | 12.2 | 9.7373703 | 1.558184 | 182.4 | 190.4 | 76.559 | 90.559
26 | 75.508 | 1.660436 | 74.254238 | 39.67953 | 2.253543 | 4.18 | 1.765288 | 0 | 2.611 | 0 | 16.088 | 0.4882549 | 0 | 1.093 | 59.699 | 59.699 | 2.73 | 15.16 | 58.0692173 | 1.762343 | 20.76 | 32.95 | 0.31 | 598 | 1067 | 341/9 | 75.58 | 28 | 2 |  | 0 |  | 25.9 | 786.0395 | 5.95 | 1.92 | 8.49 | 0.2 | 1,19/1,47 | 6.06 | 8.41 | 13.92 | 42.45 | 0.91 |  |  | 0 | 32.95 | 34.74281 | 2.792823 | 1.318 | 0.8452293 | 4.110823 | 0.862 | 2803.83 | 125.8065 | 3270.968 | 1 | 3270.968 | 59.42 |  |  | 13.489 |  |  | 2.599 | 2.11 | [6 empty] | 38.66 |  |  | 43.29 |  |  | 44.25 | 30.516 |  | 29.183 |  | 2.73 |  | 2.73 |  | 58.166238 | 0 | 0 | 13.489 | 0 | 0 | 2.599 | 29.6829132 | 0 | 28.3863041 | 0 | 2.148731 | 1.350805 | 2.611 | 1.54 | 20.88 | 2.5707906 | 0.7102158 | 51.42 | 59.42 | 16.516 | 30.516
27 | 243.137 | 1.428042 | 239.6649008 | 39.48022 | 2.314932 | 4.8 | 1.769534 | 0 | 9.376 | 0 | 56.465 | 0.5453975 | 0 | 3.854 | 163.275 | 163.275 | 2.66 | 11.76 | 158.931885 | 1.535129 | 103.53 | 103.53 | 0.67 | 580 | 1139 | 422/9 | 76.2 | 94 | 4 | 7.15 | 69.06211 |  | 55.3 | 534.1447 | 13.41 | 5.87 | 27.09 | 0.2 | 1,30/1,55 | 8.09 | 7.68 | 7.34 | 135.45 | 1.04 |  |  | 0 | 103.53 | 110.6063 | 3.144311 | 4.1412 | 0.8337525 | 7.285511 | 0.861 | 2907.36 | 125.8065 | 3396.774 | 1 | 3396.774 | 186.672 |  |  | 47.068 |  |  | 9.397 | 1.86 | [6 empty] | 38.28 |  |  | 43.31 |  |  | 44.14 | 71.385 |  | 91.89 |  | 2.66 |  | 2.66 |  | 183.1999008 | 0 | 0 | 47.068 | 0 | 0 | 9.397 | 69.486159 | 0 | 89.445726 | 0 | 2.108238 | 1.324757 | 9.376 | 0.98 | 18.08 | 9.2841152 | 2.202845 | 178.672 | 186.672 | 57.385 | 71.385
28 | 275.35 | 1.17398 | 272.1174466 | 39.28093 | 2.216662 |  | 1.694733 | 0 | 10.598 | 0 | 64.072 | 0.521929 | 0 | 5.515 | 184.581 | 184.581 | 2.4 | 15.79 | 180.151056 | 1.467506 | 122.76 | 101.17 | 0.61 | 594 | 1168 | 450/9 | 76.09 | 107 | 5 | 9.8 | 79.83056 |  | 78.25 | 637.4226 | 14.48 | 8.36 | 32.17 | 0.2 | 1,26/1,53 | 7.48 | 8.34 | 6.44 | 160.85 | 2.44 |  |  | 0 | 122.76 | 124.6867 | 3.903683 | 4.9104 | 0.8738689 | 8.814083 | 0.861 | 3030.12 | 125.8065 | 3522.581 | 1 | 3522.581 | 211.278 |  |  | 53.494 |  |  | 10.578 | 1.53 | [6 empty] | 38.02 |  |  | 43.32 |  |  | 44.04 | 79.298 |  | 105.283 |  | 2.4 |  | 2.4 |  | 208.0454466 | 0 | 0 | 53.494 | 0 | 0 | 10.578 | 77.394848 | 0 | 102.756208 | 0 | 2.190402 | 1.378969 | 10.598 | 0.88 | 14.84 | 10.5047376 | 2.048762 | 203.278 | 211.278 | 65.298 | 79.298
29 | 277.902 | 0.8589399 | 275.5149888 | 39.33624 | 2.113493 | 12.97 | 1.616592 | 0 | 10.869 | 0 | 64.776 | 0.4969009 | 0 | 5.45 | 185.673 | 185.673 | 2.11 | 1.95 | 181.7552997 | 1.394257 | 130.36 | 102.97 | 0.91 | 604 | 1166 | 436/9 | 76.26 | 108 | 5 |  | 0 |  | 68.8 | 527.7693 | 16.74 | 6.75 | 33.48 | 0.2 | 1,27/1,56 | 7.61 | 8.79 | 6.24 | 167.4 | 3.19 |  |  | 0 | 130.36 | 126.4527 | 3.325656 | 5.2144 | 0.9172824 | 8.540056 | 0.863 | 3160.48 | 125.8065 | 3648.387 | 1 | 3648.387 | 213.126 |  |  | 53.99 |  |  | 10.786 | 1.12 | [6 empty] | 38.05 |  |  | 43.47 |  |  | 44.06 | 79.876 |  | 105.797 |  | 2.11 |  | 2.11 |  | 210.7389888 | 0 | 0 | 53.99 | 0 | 0 | 10.786 | 78.1906164 | 0 | 103.5646833 | 0 | 2.065786 | 1.290362 | 10.869 | 0.77 | 16.87 | 10.7853087 | 2.385892 | 205.126 | 213.126 | 65.876 | 79.876
30 | 255.69 | 0.9591498 | 253.23755 | 39.31648 | 2.043392 |  | 1.563331 | 0 | 9.939 | 0 | 59.494 | 0.4800613 | 0 | 5.875 | 170.035 | 170.035 | 2.19 | 1.66 | 166.3112335 | 1.341977 | 123.93 | 64.91 | 0.82 | 600 | 1169 | 431/9 | 75.95 | 99 | 4 |  | 0 |  | 78.45 | 633.0186 | 15.79 | 7.32 | 32.4 | 0.2 | 1,28/1,56 | 7.73 | 8.56 | 7.97 | 162 | 1.65 |  |  | 0 | 123.93 | 117.0858 | 4.843459 | 4.9572 | 0.9453694 | 9.800659 | 0.866 | 3284.41 | 125.8065 | 3774.194 | 1 | 3774.194 | 196.196 |  |  | 49.486 |  |  | 10.008 | 1.25 | [6 empty] | 37.98 |  |  | 43.67 |  |  | 43.99 | 74.461 |  | 95.574 |  | 2.19 |  | 2.19 |  | 193.74355 | 0 | 0 | 49.486 | 0 | 0 | 10.008 | 72.8303041 | 0 | 93.4809294 | 0 | 2.109888 | 1.325774 | 9.939 | 1.82 | 20.57 | 9.7581102 | 2.642848 | 188.196 | 196.196 | 60.461 | 74.461
31 | 275.256 | 0.9247276 | 272.7106319 | 39.53662 | 2.973295 |  | 2.265761 | 0 | 10.762 | 0 | 64.895 | 0.7075338 | 0 | 6.543 | 191.297 | 191.297 | 2.12 |  | 187.2415036 | 2.041447 | 91.72 | 91.72 | 0.49 | 623 | 1181 | 443/9 | 75.52 | 108 | 4 |  | 0 |  | 70.8 | 771.9145 | 12.61 | 6.89 | 51.39 | 0.3426 | 1,23/1,48 | 7.22 | 7.84 | 7.81 | 150 |  |  |  | 0 | 91.72 | 127.3062 | 4.2834 | 3.6688 | 0.6424279 | 7.9522 | 0.858 | 3376.13 | 125.8065 | 3900 | 1 | 3900 | 210.361 |  |  | 54.043 |  |  | 10.852 | 1.21 | [6 empty] | 38.3 |  |  | 43.48 |  |  | 43.87 | 85.507 |  | 105.79 |  | 2.12 |  | 2.12 |  | 207.8156319 | 0 | 0 | 54.043 | 0 | 0 | 10.852 | 83.6942516 | 0 | 103.547252 | 0 | 2.91558 | 1.831754 | 10.762 | 1.44 | 18.99 | 10.6070272 | 2.667207 | 205.127 | 213.127 | 65.897 | 85.507
е | 7755.599004 |  | 7670.567 |  |  | 358.52 |  | 0 | 300.197 | 0 | 1496.12 |  | 0 | 157.799 | 5146.470002 | 5146.470002 | 0 | 288.42 | 4996.672 |  | 3204.65 | 2653.08 | [6 empty] | 141 | 72.15 |  | 0 | 2130.1 |  | 493.74 | 235.78 | 958.31 | [5 empty] | 4503.05 | 67.17 | 0 | 0 |  | 3376.13 | 3487.504 | 126.1822 | 135.0452 |  | 261.2274 |  |  | 0 |  | 31 |  | 4976.637 | 1282.842 | 1e-06 | 842.570001 | 1e-06 | 1e-06 | 653.55 | [14 empty] | 2911.145 | 1152.172001 | 609.516001 | 473.637 |  |  |  |  | 4903.194 | 1271.253 | 9.9999999e-07 | 842.570001 | 9.9999999e-07 | 9.9999999e-07 | 653.55 | 2826.326 | 1114.195 | 595.18893 | 460.9614409 | 2.213093 | 1.377873 | 300.197 | 0.5440412 | 13.35297 | 297.4986 | 52.19629
ср. | 250.1806 | 1.096394 | 247.4376 | 39.03971 | 2.272 | 11.56516 | 1.828853 | 0 | 9.683774 | 0 | 48.26194 | 0.4431464 | 0 | 5.09029 | 166.0152 | 166.0152 | 2.910692 | 9.303871 |  | 1.48 | 103.3758 | 85.58323 | 0.7268094 | 561.0645 | 1157.548 |  | 76.10678 | 97.16129 | 4.548387 | 2.327419 | 21.37062 | #DIV/0! | 68.7129 | 630.9295 | 15.9271 | 7.605806 | 30.91323 | 0.2128135 |  | 7.215484 | 8.226774 | 7.79 | 145.2597 | 2.166774 | #DIV/0! | #DIV/0! | #DIV/0! | 108.9074 | 112.5001 |  |  | 0.8580418 | 8.42669 | [13 empty] | 1.475748 | 0.9034081 | 1e-06 | 1.186845e-15 | 1e-06 | 1e-06 | 3.658328e-08 | 38.19778 | 37.21232 | 1e-06 | 43.32053 | 1e-06 | 1e-06 | 43.51886 |  |  |  |  | 2.913586 | 3.296083 | 2.350565 | 2.676218 | 6174.447088 |  | 1496.12 |  |  |  |  | 4996.672
пл. |  |  |  | 37.4 | 2.15 | 10.346 | 1.8275 |  | 10.064 |  |  | 0.3225 |  | 4.403 |  |  |  | 14.468 |  | 1.28 | 3900 | 3900 |  |  | 1190 |  | 76 | [6 empty] | 730 | [8 empty] | 3900 | 46.8 |  |  |  | 125.806 |  |  |  | 0.9 | [36 empty] | 7670.567
± |  |  |  |  | 0.1219999 | 1.219161 |  | 0 | [8 empty] | 2.910692 |  |  | 0.1999999 |  |  |  |  | -32.45161 | [17 empty] | 603.05
[42 empty] | ССП | 125.8065 |  |  | тн | [6 empty] | Дней | 31
[31 empty] | Удельный расход мелочь ФМн ср. | [5 empty] | 0.2128135 |  | т
[37 empty] | План: |  |  |  |  | Суток работы | 30
|  | Средний вес выпуска : | [8 empty] | 31.93652 | т | [29 empty] | Среднесуточное пр-во | 130 |  |  |  | 0 |  | Отставание (-) опережение (+)
[49 empty] | -523.87 |  |  |  | Тн
[49 empty] | -13.43256 |  |  |  | %
Мелочь ФМн с н. м.
[49 empty] | план |  |  |  | 958.31
[49 empty] | факт |  |  |  | 958.31
[49 empty] | Отклонение |  |  |  | 0
Диспетчер АО "СЧПЗ" | [10 empty] | Кленина М.В.
,

## ноябрь 20 (факт)
Сведения по учету производства ферромарганца в АО "СЧПЗ" — ДП-1
[43 empty] | на | 30 |  |  | августа | ноября |  |  |  |  | 2020г
Дата | Расход Mn шихты | [5 empty] | Расх.добавок, флюсов | [8 empty] | Расход кокса |  |  |  |  | Производство FeMn78, т | Производство FeMn с Si<1, т | Сод. Si в сплаве % | Температура колош. газа, °С | Температура гор. дутья °С | Расх. гор. дутья, м3/мин / фурмы,шт | Средн. содерж Mn в сплаве, % | Количество подач, шт | Кол. выпусков, шт | Количество пыли |  | Количество шлака |  |  | Перевал, т | Зеленый шлак, т. | Мелочь Фмн | Удельн.расход мелочи, т | Осн-ть | Сод Al2O3 в шлаке,% | Сод MgO в шлаке,% | Сод. MnO в шлаке, % | Производство фактическое, т | [5 empty] | Теоретический выход FeMn, т | Потери Mn со шлаком расчетно, т |  | Факт. коэф-т извлеч. Mn из расплава | Потери Mn со шлаком расчетно т | Среднее значение коэф-т извлечение Mn из расплава | [5 empty] | Проплавлено руды (влаж.), т | [6 empty] | Влажность руды , % | [6 empty] | Сод. Mn в руде, % | [6 empty] | Сожжено кокса(сух) т |  |  |  | Влажность кокса, %
| Проплавлено шихты (влаж.), т | Влажность шихты , % | Сухой руды, т | Сод. Mn в марг. шихте, % | Удельн расход марг. шихты, т | Отсев руды, т | Удельн расход руды, т | Известняк, т | Шлак тяжелый, т | Fe содер. материалов, т | Агломерат, т | Удельн.расход агломерата, т | Известняк, т | Кварцит,т | Сожжено кокса (сухого, заданный), т | Сожжено кокса (влаж.), т | Влажность кокса, % | Выход кокс. мелочи т | Сухого кокса (заданный), т | Удельн. расход сухого кокса, т | [81 empty] | Тяжелый шлак
[30 empty] | Всего, т | на т FeMn, кг | верх- него | Всего, т | на т FeMn, кг | [8 empty] | Разлито жидкого |  |  | с отвала | % с отвала | Всего годного |  | химические | физические | [48 empty] | ПО ДЦ
[44 empty] | из шлака | c перевала | [5 empty] | 4% |  |  |  | FeMn НИ | План | План по нараст. |  |  | Глория | Маматван | Новорос. | Агломерат , 6-7/ 16 пр | Казахстан(10-100) | Каражал | Агломерат, 4-5 пр | Глория | Маматван | Новорос. |  | Казахстан(10-100) | Каражал |  | Глория | Маматван | Новорос. | Агломерат , 6-7/ 16 пр | Казахстан(10-100) | Каражал | Агломерат, 4-5 пр | Кемерово | Губаха+25 | Новотроицк | Челябинск | Кемерово | Губаха+25 | Новотроицк | Челябинск | Глория | Маматван | Новороссйская | Агломерат, 6-7/ 16 пр | Казахстан (10-100) | Каражал | Агломерат, 4-5 пр | Кемерово | Губаха +25 | Новотроицк | Челябинск | Удельный расход шихты ДП №1 и №3 | Удельный расход кокса ДП №1 и №3 | Кол-во, т | W | Mn |  | ИТОГО
1 | 257.523 | 2.873527 | 250.123 | 39.5848 | 1.973668 | 16.62 | 1.486365 | 0 | 10.202 | 0 | 61.756 | 0.4873037 | 0 | 6.126 | 163.237001 | 163.237 | 2.33 |  | 159.4335779 | 1.258057 | 126.73 | 99.34 | 0.65 | 615 | 1169 | 448/9 | 75.7 | 103 | 4 |  | 0 |  | 76.5 | 603.6455 | 14.8 | 4.96 | 31.37 | 0.1969859 | 1,27/1,52 | 7.12 | 7.66 | 8.39 | 159.25 | 3.81 |  |  | 0 | 126.73 | 116.251 | 4.971961 | 5.0692 | 0.9689318 | 10.04116 | 0.969 | 126.73 | 125.6667 | 125.6667 | 1 | 125.6667 | 195.767 | 1e-06 | 1e-06 | 51.569 | 1e-06 | 1e-06 | 10.187 | 3.78 | 1e-06 | 1e-06 | 1e-06 | 1e-06 | 1e-06 | 1e-06 | 38.28 | 1e-06 | 1e-06 | 43.66 | 1e-06 | 1e-06 | 44.03 | 62.869 | 1e-06 | 54.367 | 46.001 | 2.33 | 1e-06 | 2.33 | 2.33 | 188.3670074 | 9.9999999e-07 | 9.9999999e-07 | 51.569 | 9.9999999e-07 | 9.9999999e-07 | 10.187 | 61.4041523 | 9.9999999e-07 | 53.1002489 | 44.9291767 | 2.017008 | 1.241581 | 10.202 | 0.67 | 15.45 | 10.1336466 | 2.068228
2 | 277.286 | 1.588729 | 272.8806771 | 39.65159 | 2.120285 |  | 1.603541 | 0 | 11.031 | 0 | 66.505 | 0.5167444 | 0 | 6.564 | 179.068 | 179.068 | 2.45 | 61.84 | 174.680834 | 1.357271 | 128.7 | 128.7 | 0.18 | 582 | 1178 | 440/9 | 75.4 | 111 | 4 | 2.9 | 22.53302 |  | 82.25 | 639.0831 | 14.78 | 8.64 | 31.94 | 0.1908575 | 1,20/1,46 | 7.04 | 7.83 | 8.68 | 167.35 | 1.93 |  |  | 0 | 128.7 | 127.2283 | 5.530444 | 5.148 | 0.8968432 | 10.67844 | 0.931 | 255.43 | 125.6667 | 251.3333 | 1 | 251.3333 | 210.781 |  |  | 55.5 |  |  | 11.005 | 2.09 | [6 empty] | 38.5 |  |  | 43.27 |  |  | 43.46 | 70.374 |  |  | 108.694 | 2.45 |  |  | 2.45 | 206.3756771 | 0 | 0 | 55.5 | 0 | 0 | 11.005 | 68.649837 | 0 | 0 | 106.030997 | 2.207261 | 1.356509 | 11.031 | 0.54 | 13.4 | 10.9714326 | 1.94983
3 | 259.888 | 1.002931 | 257.2815016 | 39.47069 | 2.134762 |  | 1.61679 | 0 | 10.334 | 0 | 62.426 | 0.5179721 | 0 | 5.2 | 168.082 | 168.082 | 3.08 | 35.27 | 162.9050744 | 1.351685 | 94.02 | 120.52 | 0.18 | 584 | 1176 | 444/9 | 75.2 | 104 | 4 |  | 0 |  | 77.95 | 646.7806 | 16.09 | 7.94 | 38.08 | 0.2315597 | 1,22/1,46 | 7.84 | 7.54 | 9.21 | 164.45 | 2.09 |  |  | 0 | 120.52 | 120.4511 | 5.561348 | 4.8208 | 0.89247 | 10.38215 | 0.919 | 375.95 | 125.6667 | 377 | 1 | 377 | 197.462 |  |  | 52.044 |  |  | 10.382 | 1.32 | [6 empty] | 38.15 |  |  | 43.6 |  |  | 43.89 | 63.491 |  |  | 104.591 | 3.08 |  |  | 3.08 | 194.8555016 | 0 | 0 | 52.044 | 0 | 0 | 10.382 | 61.5354772 | 0 | 0 | 101.3695972 | 2.195373 | 1.354455 | 10.334 | 0.1 | 18.65 | 10.323666 | 2.560324
4 | 255.02 | 1.140087 | 252.11255 | 39.23565 | 2.296525 | 18.97 | 1.739138 | 0 | 10.141 | 0 | 61.19 | 0.5573875 | 0 | 5.089 | 167.278 | 167.278 | 3.6 |  | 161.255992 | 1.468901 | 91.68 | 109.78 | 0.6 | 570 | 1176 | 426/9 | 76.08 | 102 | 4 |  | 0 |  | 74.8 | 681.3627 | 13.24 | 6.21 | 38.58 | 0.2530666 | 1,27/1,55 | 8.22 | 8.84 | 7.79 | 152.45 | 2.12 |  |  | 0 | 109.78 | 115.7521 | 4.513811 | 4.3912 | 0.8443421 | 8.905011 | 0.901 | 485.73 | 125.6667 | 502.6667 | 1 | 502.6667 | 193.83 |  |  | 51 |  |  | 10.19 | 1.5 | [6 empty] | 37.81 |  |  | 43.7 |  |  | 44.01 | 62.26 |  |  | 105.018 | 3.6 |  |  | 3.6 | 190.92255 | 0 | 0 | 51 | 0 | 0 | 10.19 | 60.01864 | 0 | 0 | 101.237352 | 2.162886 | 1.348611 | 10.141 | 0.41 | 16.92 | 10.0994219 | 2.246086
5 | 279.961 | 0.5547417 | 278.4079396 | 40.55835 | 2.419466 |  | 1.835361 | 0 | 11.196 | 0 | 67.213 | 0.5841053 | 0 | 5.612 | 184.247 | 184.247 | 3.04 | 28.45 | 178.6458912 | 1.552498 | 88.18 | 86.66 | 0.73 | 564 | 1171 | 445/9 | 75.91 | 112 | 4 |  | 0 |  | 72.9 | 633.5274 | 13.13 | 5.54 | 36.52 | 0.2351578 | 1,29/1,55 | 8.2 | 8 | 7.75 | 155.3 | 1.83 |  |  | 0 | 115.07 | 132.085 | 4.376567 | 4.6028 | 0.7735693 | 8.979367 | 0.873 | 600.8 | 125.6667 | 628.3333 | 1 | 628.3333 | 212.748 |  |  | 56.011 |  |  | 11.202 | 0.73 | [6 empty] | 39.51 |  |  | 43.85 |  |  | 44.01 | 68.358 |  |  | 115.889 | 3.04 |  |  | 3.04 | 211.1949396 | 0 | 0 | 56.011 | 0 | 0 | 11.202 | 66.2799168 | 0 | 0 | 112.3659744 | 2.156945 | 1.349936 | 11.196 | 0.12 | 15.1 | 11.1825648 | 2.224433
6 | 259.999 | 0.6156616 | 258.3982861 | 38.66028 | 2.120278 | 14.83 | 1.608421 | 0 | 10.516 | 0 | 62.38 | 0.5118569 | 0 | 5.189 | 171.149 | 171.149 | 3.48 | 2.69 | 165.1930148 | 1.355485 | 121.87 | 71.94 | 0.85 | 584 | 1172 | 449/9 | 75.85 | 104 | 5 |  | 0 |  | 69.3 | 568.6387 | 16.27 | 7.58 | 31.13 | 0.1959094 | 1,26/1,54 | 7.97 | 8.93 | 6.85 | 158.9 | 1.68 |  |  | 0 | 121.87 | 117.2433 | 3.677292 | 4.8748 | 0.9253324 | 8.552092 | 0.881 | 722.67 | 125.6667 | 754 | 1 | 754 | 197.619 |  |  | 51.977 |  |  | 10.403 | 0.81 | [6 empty] | 37.03 |  |  | 43.85 |  |  | 43.7 | 63.44 |  |  | 107.709 | 3.48 |  |  | 3.48 | 196.0182861 | 0 | 0 | 51.977 | 0 | 0 | 10.403 | 61.232288 | 0 | 0 | 103.9607268 | 2.200364 | 1.369775 | 10.516 | 0.17 | 16.37 | 10.4981228 | 2.265712
7 | 258.016 | 0.9336933 | 255.606922 | 38.83264 | 2.060349 |  | 1.559334 | 0 | 10.221 | 0 | 62.156 | 0.5010156 | 0 | 6.149 | 169.174 | 169.174 | 3.41 |  | 163.4051666 | 1.317146 | 124.06 | 50.68 | 1.01 | 595 | 1164 | 445/9 | 76.15 | 103 | 5 | 2.8 | 22.56972 |  | 78.05 | 629.1311 | 15.12 | 8.39 | 36.83 | 0.220605 | 1,29/1,58 | 8.18 | 9.5 | 6.76 | 166.95 | 2.33 |  |  | 0 | 124.06 | 115.8274 | 4.087182 | 4.9624 | 0.9517703 | 9.049582 | 0.891 | 846.73 | 125.6667 | 879.6667 | 1 | 879.6667 | 195.86 |  |  | 51.95 |  |  | 10.206 | 1.23 | [6 empty] | 37.41 |  |  | 43.24 |  |  | 43.7 | 62.87 |  |  | 106.304 | 3.41 |  |  | 3.41 | 193.450922 | 0 | 0 | 51.95 | 0 | 0 | 10.206 | 60.726133 | 0 | 0 | 102.6790336 | 2.16348 | 1.358127 | 10.221 | 0.13 | 15.18 | 10.2077127 | 2.03484
8 | 262.417 | 0.4327288 | 261.281446 | 39.34084 | 2.260025 | 14.08 | 1.713385 | 0 | 10.583 | 0 | 63.197 | 0.5466396 | 0 | 7.423 | 173.741 | 173.741 | 3.5 |  | 167.660065 | 1.450221 | 95.37 | 115.61 | 0.6 | 560 | 1167 | 440/9 | 76.01 | 105 | 5 |  | 0 |  | 79.4 | 686.7918 | 15.84 | 7.07 | 34.22 | 0.2204897 | 1,24/1,52 | 7.28 | 8.82 | 9.17 | 155.2 | 1.7 |  |  | 0 | 115.61 | 120.3675 | 5.640196 | 4.6244 | 0.8548973 | 10.2646 | 0.887 | 962.34 | 125.6667 | 1005.333 | 1 | 1005.333 | 199.22 |  |  | 52.629 |  |  | 10.568 | 0.57 | [6 empty] | 38.03 |  |  | 43.55 |  |  | 43.09 | 64.063 |  |  | 109.678 | 3.5 |  |  | 3.5 | 198.084446 | 0 | 0 | 52.629 | 0 | 0 | 10.568 | 61.820795 | 0 | 0 | 105.83927 | 2.167072 | 1.349675 | 10.583 | 0.2 | 16.62 | 10.561834 | 2.309402
9 | 268.256 | 0.5085043 | 266.8919068 | 38.952 | 2.261988 |  | 1.713975 | 0 | 10.625 | 0 | 64.66 | 0.5480125 | 0 | 7.433 | 176.962 | 176.962 | 3.52 | 29.93 | 170.7329376 | 1.447012 | 92.84 | 69.21 | 0.92 | 552 | 1171 | 458/9 | 75.51 | 107 | 5 |  | 0 |  | 66 | 559.3694 | 15.14 | 8.07 | 38.78 | 0.2379141 | 1,22/1,5 | 7.86 | 9.19 | 7.37 | 163 | 1.84 |  |  | 0 | 117.99 | 122.354 | 3.768042 | 4.7196 | 0.8570072 | 8.487642 | 0.883 | 1080.33 | 125.6667 | 1131 | 1 | 1131 | 203.596 |  |  | 54.052 |  |  | 10.608 | 0.67 | [6 empty] | 37.63 |  |  | 43.09 |  |  | 43.24 | 65.331 |  |  | 111.631 | 3.52 |  |  | 3.52 | 202.2319068 | 0 | 0 | 54.052 | 0 | 0 | 10.608 | 63.0313488 | 0 | 0 | 107.7015888 | 2.094861 | 1.309678 | 10.625 | 0.22 | 15.4 | 10.601625 | 2.162164
10 | 278.067 | 0.5766873 | 276.4634228 | 39.86048 | 2.144125 |  | 1.62396 | 0 | 11.215 | 0 | 67.07 | 0.5201644 | 0 | 7.836 | 181.774 | 181.774 | 3.46 | 29.98 | 175.4846196 | 1.360979 | 68.92 | 23.56 | 1.28 | 571 | 1175 | 467/9 | 75.35 | 111 | 5 |  | 0 |  | 87.1 | 675.508 | 16.48 | 9.3 | 36.37 | 0.2105964 | 1,28/1,53 | 8.15 | 8.37 | 7.42 | 172.7 | 1.91 |  |  | 0 | 128.94 | 130.3592 | 5.00641 | 5.1576 | 0.8816389 | 10.16401 | 0.883 | 1209.27 | 125.6667 | 1256.667 | 1 | 1256.667 | 210.997 |  |  | 55.579 |  |  | 11.491 | 0.76 | [6 empty] | 38.64 |  |  | 43.7 |  |  | 43.7 | 67.448 |  |  | 114.326 | 3.46 |  |  | 3.46 | 209.3934228 | 0 | 0 | 55.579 | 0 | 0 | 11.491 | 65.1142992 | 0 | 0 | 110.3703204 | 2.164691 | 1.345536 | 11.215 | 0.31 | 18.08 | 11.1802335 | 2.682663
11 | 282.46 | 0.9198502 | 279.8617912 | 38.49966 | 2.166448 | 39.97 | 1.642126 | 0 | 10.381 | 0 | 67.732 | 0.5243227 | 0 | 7.834 | 183.716 | 183.716 | 3.27 | 4.2 | 177.7084868 | 1.375666 | 129.18 | 51.34 | 1.09 | 582 | 1182 | 465/9 | 76.08 | 113 | 5 |  | 0 |  | 92.4 | 715.281 | 14.84 | 13.71 | 34.38 | 0.1990159 | 1,26/1,53 | 8.22 | 8.93 | 6.59 | 172.75 | 4.52 |  |  | 0 | 129.18 | 125.4638 | 4.716955 | 5.1672 | 0.912148 | 9.884155 | 0.886 | 1338.45 | 125.6667 | 1382.333 | 1 | 1382.333 | 214.728 |  |  | 56.548 |  |  | 11.184 | 1.21 | [6 empty] | 37.11 |  |  | 42.93 |  |  | 42.78 | 69.109 |  |  | 114.607 | 3.27 |  |  | 3.27 | 212.1297912 | 0 | 0 | 56.548 | 0 | 0 | 11.184 | 66.8491357 | 0 | 0 | 110.8593511 | 1.919286 | 1.238318 | 10.381 | 0.17 | 13.42 | 10.3633523 | 1.828026
12 | 272.646 | 1.262252 | 269.2045212 | 38.8121 | 2.215493 |  | 1.677858 | 0 | 10.873 | 0 | 65.328 | 0.5376348 | 0 | 7.552 | 174.736 | 174.736 | 3.06 | 10.01 | 169.3890784 | 1.394034 | 80.45 | 29.04 | 1.12 | 578 | 1182 | 444/9 | 75.2 | 109 | 5 |  | 0 |  | 74.75 | 615.1757 | 15.33 | 5.89 | 37.31 | 0.2310217 | 1,24/1,49 | 8.03 | 8.65 | 7.45 | 161.5 | 3.21 |  |  | 0 | 121.51 | 123.5693 | 4.313917 | 4.8604 | 0.8745414 | 9.174317 | 0.885 | 1459.96 | 125.6667 | 1508 | 1 | 1508 | 207.318 |  |  | 54.538 |  |  | 10.79 | 1.66 | [6 empty] | 37.26 |  |  | 43.85 |  |  | 43.17 | 66.488 |  |  | 108.248 | 3.06 |  |  | 3.06 | 203.8765212 | 0 | 0 | 54.538 | 0 | 0 | 10.79 | 64.4534672 | 0 | 0 | 104.9356112 | 2.396988 | 1.523207 | 10.873 | 0.23 | 15.76 | 10.8479921 | 2.273462
13 | 252.517 | 0.9195141 | 250.1950705 | 39.18306 | 2.093683 |  | 1.586386 | 0 | 10.139 | 0 | 60.622 | 0.5072971 | 0 | 7.142 | 160.482 | 160.482 | 3.11 | 9.65 | 155.4910098 | 1.30118 | 119.5 | 44.73 | 1.11 | 582 | 1165 | 442/9 | 75.92 | 101 | 5 | 3.85 | 32.21757 |  | 82.85 | 693.3054 | 18.63 | 10 | 37.06 | 0.2248104 | 1,23/1,51 | 7.64 | 9.05 | 8.3 | 164.85 | 1.71 |  |  | 0 | 119.5 | 114.6236 | 5.326905 | 4.78 | 0.9254373 | 10.1069 | 0.888 | 1579.46 | 125.6667 | 1633.667 | 1 | 1633.667 | 191.895 |  |  | 50.412 |  |  | 10.21 | 1.21 | [6 empty] | 37.87 |  |  | 43.39 |  |  | 43.09 | 61.659 |  |  | 98.823 | 3.11 |  |  | 3.11 | 189.5730705 | 0 | 0 | 50.412 | 0 | 0 | 10.21 | 59.7414051 | 0 | 0 | 95.7496047 | 2.205288 | 1.368083 | 10.139 | 0.16 | 14.21 | 10.1227776 | 1.894687
14 | 260.5 | 1.314587 | 257.0754996 | 39.19548 | 2.095155 | 17.1 | 1.585359 | 0 | 10.484 | 0 | 62.552 | 0.5097963 | 0 | 7.13 | 164.259 | 164.259 | 2.91 |  | 159.4790631 | 1.299748 | 50.33 | 23.52 | 1.12 | 565 | 1175 | 428/9 | 75.21 | 104 | 5 |  | 0 |  | 80.65 | 657.2942 | 14.74 | 7.06 | 29.64 | 0.1886696 | 1,15/1,40 | 7.08 | 8.59 | 9.03 | 157.1 | 2.3 |  |  | 0 | 122.7 | 119.1375 | 5.641524 | 4.908 | 0.9158482 | 10.54952 | 0.89 | 1702.16 | 125.6667 | 1759.333 | 1 | 1759.333 | 197.948 |  |  | 54.859 |  |  | 7.693 | 1.73 | [6 empty] | 37.87 |  |  | 43.39 |  |  | 43.39 | 63.426 |  |  | 100.833 | 2.91 |  |  | 2.91 | 194.5234996 | 0 | 0 | 54.859 | 0 | 0 | 7.693 | 61.5803034 | 0 | 0 | 97.8987597 | 2.018753 | 1.239478 | 10.484 | 0.35 | 15.68 | 10.447306 | 2.178085
15 | 232.477 | 1.528841 | 228.9227974 | 38.9954 | 2.72852 | 17.01 | 2.065218 | 0 | 9.235 | 0 | 55.651 | 0.6633015 | 0 | 5.312 | 148.079 | 148.079 | 3.18 |  | 143.3700878 | 1.708821 | 83.9 | 83.9 | 0.63 | 551 | 1163 | 384/9 | 75.68 | 93 | 5 |  | 0 |  | 66.75 | 795.59 | 15.43 | 6.24 | 33.42 | 0.2750617 | 1,19/1,44 | 6.63 | 7.83 | 12.79 | 121.5 | 2.06 |  |  | 0 | 83.9 | 104.4212 | 6.613421 | 3.356 | 0.7112802 | 9.969421 | 0.879 | 1786.06 | 125.6667 | 1885 | 1 | 1885 | 176.826 |  |  | 51.066 |  |  | 4.585 | 2.01 | [6 empty] | 37.57 |  |  | 43.55 |  |  | 43.24 | 56.77 |  |  | 91.309 | 3.18 |  |  | 3.18 | 173.2717974 | 0 | 0 | 51.066 | 0 | 0 | 4.585 | 54.964714 | 0 | 0 | 88.4053738 | 2.147383 | 1.313339 | 9.235 | 0.13 | 11.86 | 9.2229945 | 1.445358
16 | 242.347 | 0.9495991 | 240.045675 | 38.97799 | 2.100321 |  | 1.590731 | 0 | 9.734 | 0 | 58.241 | 0.5095896 | 0 | 5.883 | 154.595 | 154.595 | 2.94 | 1.86 | 150.049907 | 1.312887 | 75.38 | 65.58 | 1.09 | 590 | 1159 | 400/9 | 75.02 | 97 | 5 |  | 0 |  | 71.55 | 626.039 | 15.76 | 7.75 | 27.23 | 0.1846728 | 1,25/1,51 | 7.47 | 8.34 | 8.15 | 147.45 | 1.82 |  |  | 0 | 114.29 | 110.6456 | 4.517224 | 4.5716 | 0.9163723 | 9.088824 | 0.882 | 1900.35 | 125.6667 | 2010.667 | 1 | 2010.667 | 184.106 |  |  | 53.32 |  |  | 4.921 | 1.25 | [6 empty] | 37.65 |  |  | 43.17 |  |  | 43.24 | 59.209 |  |  | 95.386 | 2.94 |  |  | 2.94 | 181.804675 | 0 | 0 | 53.32 | 0 | 0 | 4.921 | 57.4682554 | 0 | 0 | 92.5816516 | 2.180096 | 1.325875 | 9.734 | 0.2 | 13.63 | 9.714532 | 1.764984
17 | 90.256 | 0.8579542 | 89.4816449 | 39.19266 | 2.891168 |  | 2.1891 | 0 | 3.447 | 0 | 21.729 | 0.7020679 | 0 | 2.041 | 64.081 | 64.081 | 2.84 |  | 62.2610996 | 2.011667 | 30.95 | 15.23 | 0.99 | 545 | 1076 | 365/8 | 75.71 | 38 | 2 | 4.15 | 134.0872 |  | 23.05 | 744.7496 | 7.14 | 2.77 | 9.95 | 0.2330211 | 1,19/1,44 | 6.29 | 8.37 | 11.12 | 42.7 | 0.97 |  |  | 0 | 30.95 | 41.12343 | 1.985546 | 1.238 | 0.6681519 | 3.223546 | 0.877 | 1931.3 | 125.6667 | 2136.333 | 1 | 2136.333 | 68.527 |  |  | 19.842 |  |  | 1.887 | 1.13 | [6 empty] | 37.87 |  |  | 43.39 |  |  | 43.09 | 28.096 |  |  | 35.985 | 2.84 |  |  | 2.84 | 67.7526449 | 0 | 0 | 19.842 | 0 | 0 | 1.887 | 27.2980736 | 0 | 0 | 34.963026 | 2.240589 | 1.364429 | 3.447 | 0.17 | 15.06 | 3.4411401 | 0.684501
18 | 265.108 | 1.284683 | 261.7022032 | 38.77234 | 1.912608 | 22.14 | 1.4567 | 0 | 10.557 | 0 | 62.382 | 0.4559088 | 0 | 6.675 | 170.877 | 170.877 | 2.68 | 45.34 | 166.2974964 | 1.215358 | 136.83 | 136.83 | 0.65 | 567 | 1140 | 461/9 | 75.62 | 106 | 5 | 18 | 131.5501 |  | 91.3 | 667.2513 | 17.99 | 7.03 | 30.95 | 0.1789017 | 1,26/1,52 | 7.53 | 8.24 | 8.91 | 173 | 1.81 |  |  | 0 | 136.83 | 119.2318 | 6.301629 | 5.4732 | 1.019738 | 11.77483 | 0.885 | 2068.13 | 125.6667 | 2262 | 1 | 2262 | 202.726 |  |  | 57.004 |  |  | 5.378 | 1.68 | [6 empty] | 37.26 |  |  | 43.7 |  |  | 43.55 | 64.704 |  |  | 106.173 | 2.68 |  |  | 2.68 | 199.3202032 | 0 | 0 | 57.004 | 0 | 0 | 5.378 | 62.9699328 | 0 | 0 | 103.3275636 | 1.959017 | 1.196561 | 10.557 | 0.33 | 15.03 | 10.5221619 | 2.091353
19 | 292.672 | 1.560033 | 288.10622 | 38.58339 | 2.17718 | 12.96 | 1.690646 | 0 | 11.75 | 0 | 64.383 | 0.4865337 | 0 | 8.426 | 188.831 | 188.831 | 2.54 | 25.24 | 184.0346926 | 1.390725 | 132.33 | 80.43 | 0.77 | 577 | 1166 | 469/9 | 76.02 | 117 | 5 | 8 | 60.45492 |  | 89.85 | 678.9844 | 16.54 | 8.31 | 36.55 | 0.2087379 | 1,27/1,53 | 7.42 | 8.53 | 8.31 | 175.1 | 2.09 |  |  | 0 | 132.33 | 130.556 | 5.783936 | 5.2932 | 0.9049679 | 11.07714 | 0.886 | 2200.46 | 125.6667 | 2387.667 | 1 | 2387.667 | 228.289 |  |  | 58.467 |  |  | 5.916 | 2 | [6 empty] | 37.11 |  |  | 43.85 |  |  | 43.39 | 71.417 |  |  | 117.414 | 2.54 |  |  | 2.54 | 223.72322 | 0 | 0 | 58.467 | 0 | 0 | 5.916 | 69.6030082 | 0 | 0 | 114.4316844 | 2.191597 | 1.340122 | 11.75 | 0.13 | 18.79 | 11.734725 | 2.900493
20 | 290.153 | 0.8032355 | 287.8223881 | 39.74428 | 2.252836 | 18.23 | 1.752836 | 0 | 11.617 | 0 | 63.88 | 0.5 | 0 | 8.245 | 185.657 | 185.657 | 2.12 | 2.62 | 181.7210716 | 1.422363 | 127.76 | 127.76 | 0.66 | 529 | 1159 | 454/9 | 75.77 | 116 | 5 |  | 0 |  | 79.2 | 619.9123 | 19.85 | 7.92 | 34.63 | 0.2052148 | 1,26/1,52 | 7.36 | 8.54 | 8.36 | 168.75 | 1.56 |  |  | 0 | 127.76 | 134.3864 | 5.129037 | 5.1104 | 0.8462389 | 10.23944 | 0.884 | 2328.22 | 125.6667 | 2513.333 | 1 | 2513.333 | 226.273 |  |  | 58.082 |  |  | 5.798 | 1.03 | [6 empty] | 38.79 |  |  | 43.09 |  |  | 43.47 | 70.806 |  |  | 114.851 | 2.12 |  |  | 2.12 | 223.9423881 | 0 | 0 | 58.082 | 0 | 0 | 5.798 | 69.3049128 | 0 | 0 | 112.4161588 | 2.387194 | 1.447146 | 11.617 | 0.19 | 16.9 | 11.5949277 | 2.586172
21 | 285.31 | 2.595465 | 277.9048792 | 39.26901 | 2.22966 |  | 1.724734 | 0 | 11.522 | 0 | 62.934 | 0.5049262 | 0 | 7.483 | 184.291 | 184.291 | 1.73 |  | 181.1027657 | 1.453007 | 124.64 | 124.64 | 0.47 | 530 | 1156 | 461/9 | 76.3 | 114 | 5 |  | 0 |  | 94.4 | 757.3813 | 17.9 | 9.23 | 35.98 | 0.2141029 | 1,23/1,47 | 6.46 | 8.15 | 11.09 | 168.05 | 1.8 |  |  | 0 | 124.64 | 127.252001 | 8.109758 | 4.9856 | 0.8714366 | 13.09536 | 0.883 | 2452.86 | 125.6667 | 2639 | 1 | 2639 | 222.376 |  |  | 57.266 |  |  | 5.668 | 3.33 | [6 empty] | 38.18 |  |  | 43.09 |  |  | 43.39 | 69.579 |  |  | 114.712 | 1.73 |  |  | 1.73 | 214.9708792 | 0 | 0 | 57.266 | 0 | 0 | 5.668 | 68.3752833 | 0 | 0 | 112.7274824 | 2.085756 | 1.286377 | 11.522 | 0.15 | 15.84 | 11.504717 | 2.388397
22 | 284.903 | 1.974152 | 279.2785823 | 38.58479 | 2.090565 | 22.11 | 1.622012 | 0 | 11.241 | 0 | 62.594 | 0.468553 | 0 | 8.442 | 184.061 | 184.061 | 2.06 |  | 180.2693434 | 1.349422 | 133.59 | 105.8 | 0.79 | 570 | 1158 | 463/9 | 75.83 | 114 | 5 |  | 0 |  | 82.85 | 620.1812 | 15.62 | 10.77 | 34.01 | 0.193734 | 1,31/1,58 | 7.19 | 8.48 | 8.31 | 175.55 | 2.82 |  |  | 0 | 133.59 | 126.5497 | 5.333323 | 5.3436 | 0.9400723 | 10.67692 | 0.886 | 2586.45 | 125.6667 | 2764.667 | 1 | 2764.667 | 222.309 |  |  | 56.887 |  |  | 5.707 | 2.53 | [6 empty] | 37.11 |  |  | 43.85 |  |  | 43.55 | 69.473 |  |  | 114.588 | 2.06 |  |  | 2.06 | 216.6845823 | 0 | 0 | 56.887 | 0 | 0 | 5.707 | 68.0418562 | 0 | 0 | 112.2274872 | 2.130813 | 1.297071 | 11.241 | 0.21 | 16.84 | 11.2173939 | 2.491111
23 | 292.873 | 0.8655311 | 290.338093 | 39.02781 | 2.111089 | 38.67 | 1.642079 | 0 | 11.933 | 0 | 64.503 | 0.4690104 | 0 | 9.296 | 187.67 | 187.67 | 2.21 | 34.76 | 183.522493 | 1.334418 | 137.53 | 82.34 | 0.82 | 558 | 1170 | 460/9 | 75.99 | 117 | 5 |  | 0 |  | 93.2 | 677.6703 | 21.32 | 8.44 | 36.22 | 0.2025727 | 1,23/1,50 | 6.88 | 9.6 | 8.93 | 178.8 | 3.39 |  |  | 0 | 137.53 | 132.0155 | 6.447208 | 5.5012 | 0.9223074 | 11.94841 | 0.888 | 2723.98 | 125.6667 | 2890.333 | 1 | 2890.333 | 228.37 |  |  | 58.62 |  |  | 5.883 | 1.11 | [6 empty] | 37.72 |  |  | 43.7 |  |  | 43.24 | 71.405 |  |  | 116.265 | 2.21 |  |  | 2.21 | 225.835093 | 0 | 0 | 58.62 | 0 | 0 | 5.883 | 69.8269495 | 0 | 0 | 113.6955435 | 2.007649 | 1.201236 | 11.933 | 0.56 | 11.77 | 11.8661752 | 1.837938
24 | 280.364 | 1.779141 | 275.37593 | 38.93277 | 2.10323 | 28.02 | 1.632834 | 0 | 11.246 | 0 | 61.589 | 0.4703964 | 0 | 8.869 | 179.516 | 179.516 | 2.25 | 2.33 | 175.47689 | 1.340234 | 104.8 | 102.8 | 0.8 | 555 | 1169 | 463/9 | 75.87 | 112 | 5 |  | 0 |  | 97.45 | 744.2908 | 17.63 | 7.87 | 32.56 | 0.1922645 | 1,25/1,52 | 7.17 | 8.8 | 8.78 | 169.35 | 2.01 |  |  | 0 | 130.93 | 125.5959 | 6.627973 | 5.2372 | 0.926548 | 11.86517 | 0.89 | 2854.91 | 125.6667 | 3016 | 1 | 3016 | 218.775 |  |  | 55.952 |  |  | 5.637 | 2.28 | [6 empty] | 37.67 |  |  | 43.39 |  |  | 43.7 | 68.365 |  |  | 111.151 | 2.25 |  |  | 2.25 | 213.78693 | 0 | 0 | 55.952 | 0 | 0 | 5.637 | 66.8267875 | 0 | 0 | 108.6501025 | 2.117928 | 1.28179 | 11.246 | 0.18 | 15.09 | 11.2257572 | 2.232723
25 | 283.028 | 1.084991 | 279.9571703 | 40.01443 | 2.069006 | 19.43 | 1.610023 | 0 | 11.159 | 0 | 62.105 | 0.4589831 | 0 | 7.847 | 181.555 | 181.555 | 2.8 | 3.07 | 176.47146 | 1.304201 | 135.31 | 106.31 | 0.71 | 550 | 1160 | 456/9 | 76.25 | 113 | 5 |  | 0 |  | 96.1 | 710.221 | 14.68 | 8.42 | 34.69 | 0.1969903 | 1,25/1,52 | 7.22 | 8.76 | 8.76 | 176.1 | 2.32 |  |  | 0 | 135.31 | 130.247 | 6.521265 | 5.4124 | 0.921004 | 11.93366 | 0.891 | 2990.22 | 125.6667 | 3141.667 | 1 | 3141.667 | 220.923 |  |  | 56.492 |  |  | 5.613 | 1.39 | [6 empty] | 38.94 |  |  | 43.85 |  |  | 43.7 | 68.973 |  |  | 112.582 | 2.8 |  |  | 2.8 | 217.8521703 | 0 | 0 | 56.492 | 0 | 0 | 5.613 | 67.041756 | 0 | 0 | 109.429704 | 2.126239 | 1.284188 | 11.159 | 0.04 | 13.6 | 11.1545364 | 1.98953
26 | 295.083 | 1.560239 | 290.479 | 40.4347 | 2.21132 | 9.87 | 1.717387 | 0 | 11.0801 | 0 | 64.883 | 0.4939327 | 0 | 8.275 | 187.005 | 187.005 | 2.83 | 6.03 | 181.7127585 | 1.383319 | 131.36 | 55.05 | 1.16 | 546 | 1174 | 459/9 | 75.56 | 118 | 5 | 5.55 | 42.2503 |  | 77.2 | 587.6979 | 24.66 | 8.91 | 34.86 | 0.2015029 | 1,23/1,50 | 7.42 | 8.52 | 11.01 | 173 | 2.13 |  |  | 0 | 131.36 | 137.7098 | 6.58429 | 5.2544 | 0.8450571 | 11.83869 | 0.889 | 3121.58 | 125.6667 | 3267.333 | 1 | 3267.333 | 230.2 |  |  | 58.998 |  |  | 5.885 | 2 | [6 empty] | 39.51 |  |  | 43.73 |  |  | 43.57 | 71.962 |  |  | 115.043 | 2.83 |  |  | 2.83 | 225.596 | 0 | 0 | 58.998 | 0 | 0 | 5.885 | 69.9254754 | 0 | 0 | 111.7872831 | 2.159248 | 1.309229 | 11.0801 | 0.21 | 13.71 | 11.05683179 | 2.006209
27 | 275.263 | 1.565565 | 270.9535782 | 39.86137 | 2.021438 | 21.42 | 1.491559 | 0 | 10.952 | 0 | 71.025 | 0.5298791 | 0 | 6.665 | 172.913 | 172.913 | 2.91 | 26.77 | 167.8812317 | 1.252471 | 110.11 | 110.7 | 0.74 | 547 | 1167 | 450/9 | 75.49 | 110 | 5 | 2.3 | 17.15906 |  | 92.45 | 689.7195 | 18.98 | 9.02 | 37.38 | 0.2108291 | 1,26/1,55 | 6.97 | 9.11 | 9.87 | 177.3 | 3.14 |  |  | 0 | 134.04 | 128.0198 | 7.068519 | 5.3616 | 0.9368644 | 12.43012 | 0.891 | 3255.62 | 125.6667 | 3393 | 1 | 3393 | 204.238 |  |  | 54.991 |  |  | 16.034 | 2.11 | [6 empty] | 38.42 |  |  | 44.04 |  |  | 43.89 | 67.156 |  |  | 105.757 | 2.91 |  |  | 2.91 | 199.9285782 | 0 | 0 | 54.991 | 0 | 0 | 16.034 | 65.2017604 | 0 | 0 | 102.6794713 | 2.039062 | 1.227168 | 10.952 | 1.08 | 21.72 | 10.8337184 | 3.11708 | 270.9535782
28 | 305.429 | 0.777246 | 303.0550652 | 40.35692 | 2.185756 | 20.15 | 1.525381 | 0 | 12.155 | 0 | 91.561 | 0.660375 | 0 | 6.119 | 190.932 | 190.932 | 3.14 | 5.66 | 184.9367352 | 1.333839 |  | 109.89 | 0.63 | 521 | 1169 | 449/9 | 74.6 | 122 | 5 |  | 0 |  | 86.4 | 623.1518 | 21.6 | 9.46 | 36.06 | 0.1987324 | 1,23/1,49 | 7.52 | 8.42 | 7.89 | 181.45 | 2.72 |  |  | 0 | 138.65 | 146.3061 | 5.280744 | 5.546 | 0.8457054 | 10.82674 | 0.889 | 3394.27 | 125.6667 | 3518.667 | 1 | 3518.667 | 213.868 |  |  | 61.071 |  |  | 30.49 | 1.11 | [6 empty] | 38.89 |  |  | 43.81 |  |  | 43.73 | 74.481 |  |  | 116.451 | 3.14 |  |  | 3.14 | 211.4940652 | 0 | 0 | 61.071 | 0 | 0 | 30.49 | 72.1422966 | 0 | 0 | 112.7944386 | 2.113614 | 1.259917 | 12.155 | 0.84 | 19.69 | 12.052898 | 3.181254 | 303.0550652
29 | 298.847 | 1.173477 | 295.3401002 | 40.72908 | 2.232014 | 13.4 | 1.560513 | 0 | 12.084 | 0 | 88.853 | 0.6715009 | 0 | 6.147 | 188.389 | 188.389 | 3.03 |  | 182.6808133 | 1.380599 | 76.72 | 132.32 | 0.57 | 520 | 1170 | 450/9 | 74.68 | 119 | 5 |  | 0 |  | 80.5 | 608.3736 | 19.25 | 7.09 | 36.6 | 0.2105263 | 1,24/1,49 | 7.16 | 7.84 | 9.59 | 173.85 | 2.16 |  |  | 0 | 132.32 | 143.274 | 5.980243 | 5.2928 | 0.8214909 | 11.27304 | 0.886 | 3526.59 | 125.6667 | 3644.333 | 1 | 3644.333 | 209.994 |  |  | 59.781 |  |  | 29.072 | 1.67 | [6 empty] | 39.36 |  |  | 44.04 |  |  | 43.81 | 73.426 |  |  | 114.963 | 3.03 |  |  | 3.03 | 206.4871002 | 0 | 0 | 59.781 | 0 | 0 | 29.072 | 71.2011922 | 0 | 0 | 111.4796211 | 2.188974 | 1.318683 | 12.084 | 0.11 | 16.44 | 12.0707076 | 2.657237 | 295.3401002
30 | 295.268 | 0.9102237 | 292.5804008 | 40.1973 | 2.201839 | 30.51 | 1.624145 | 0 | 11.685 | 0 | 76.764 | 0.5776942 | 0 | 6.396 | 184.968 | 184.968 | 3.15 | 18.63 | 179.141508 | 1.348145 | 79.68 | 129.21 | 0.5 | 535 | 1168 | 448/9 | 74.75 | 118 | 5 |  | 0 |  | 95.3 | 717.1884 | 17.15 | 10.35 | 38.02 | 0.2097655 | 1,19/1,45 | 7.21 | 8.32 | 9.81 | 181.25 |  |  |  | 0 | 132.88 | 140.2025 | 7.242129 | 5.3152 | 0.8445566 | 12.55733 | 0.885 | 3659.47 | 125.6667 | 3770 | 1 | 3770 | 218.504 |  |  | 59.066 |  |  | 17.698 | 1.23 | [6 empty] | 39.04 |  |  | 43.42 |  |  | 43.73 | 71.927 |  |  | 113.041 | 3.15 |  |  | 3.15 | 215.8164008 | 0 | 0 | 59.066 | 0 | 0 | 17.698 | 69.6612995 | 0 | 0 | 109.4802085 | 2.308522 | 1.38768 | 11.685 | 0.14 | 18.24 | 11.668641 | 2.847305 | 292.5804008
31 | 0 | 0 | 0 | 0 | 0 |  | 0 | 0 | 0 | 0 | 0 | 0 | 0 | 0 | 0 | 0 | 0 |  | 0 | 0 | [10 empty] | 0 |  |  | 0 |  |  | 0 | 0 | [8 empty] | 0 | 0 | 0 | 0 | 0 | 0 | 0 |  | 3659.47 | 0 | 3770 | 0 | 3770 | [29 empty] | 0 | 0 | 0 | 0 | 0 | 0 | 0 | 0 | 0 | 0 | 0 | #DIV/0! | #DIV/0! | 0 |  |  | 0 | 0 | 0
е | 8033.937 |  | 7937.128 |  |  | 395.49 |  | 0 | 319.3381 | 0 | 1927.864 |  | 0 | 204.4 | 5171.325001 | 5171.325 | 0 | 384.33 | 5022.395165 |  | 3032.72 | 2593.42 | [6 empty] | 142 | 47.55 |  | 0 | 2412.45 |  | 495.93 | 239.94 | 1021.32 | [5 empty] | 4854.95 | 65.78 | 0 | 0 |  | 3659.47 | 3678.25 | 162.6588 | 146.3788 |  | 309.0376 |  |  | 0 |  | 30 |  | 6106.073 | 1e-06 | 1e-06 | 1625.573 | 1e-06 | 1e-06 | 302.291 | [14 empty] | 1968.935 | 1e-06 | 54.367 | 3148.023 |  |  |  |  | 6009.264 | 9.9999999e-07 | 9.9999999e-07 | 1625.573 | 9.9999999e-07 | 9.9999999e-07 | 302.291 | 1912.291 | 9.9999999e-07 | 53.1002489 | 3057.004164 | 2.146653 | 1.317258 | 319.3381 | 0.2863906 | 15.88304 | 317.7953 | 66.75225
ср. | 267.7979 | 1.204997 | 264.5709 | 39.40622 | 2.168928 | 13.183 | 1.642113 | 0 | 10.6446 | 0 | 64.26213 | 0.5268151 | 0 | 6.813333 | 172.3775 | 172.3775 | 2.879916 | 12.811 |  | 1.372438 | 101.0907 | 86.44733 | 0.7754219 | 562.5 | 1164.9 |  | 75.61628 | 107.1 | 4.733333 | 1.585 | 12.99368 | #DIV/0! | 80.415 | 659.2348 | 16.531 | 7.998 | 34.044 | 0.2103667 |  | 7.424333 | 8.525 | 8.748 | 161.8317 | 2.192667 | #DIV/0! | #DIV/0! | #DIV/0! | 121.9823 | 122.6083 |  |  | 0.8847188 | 10.30125 | [13 empty] | 1.58545 | 1e-06 | 1e-06 | 3.172358e-08 | 1e-06 | 1e-06 | 3.369932e-08 | 38.09235 | 1e-06 | 1e-06 | 43.56422 | 1e-06 | 1e-06 | 43.58582 |  |  |  |  | 2.876898 | 1e-06 | 2.33 | 2.891301 | 6009.264 |  | 1927.864 |  |  |  |  | 5022.395166
пл. |  |  |  | 39.3 | 2.16 | 13.27 | 1.7604 |  | 10.05336 |  |  | 0.3996 |  | 5.02668 |  |  |  | 11.435697 |  | 1.3 | 3770 | 3770 |  |  | 1190 |  | 76 | [6 empty] | 644 | [8 empty] | 3770 | 45.2 |  |  |  | 125.67 |  |  |  | 0.9 | [36 empty] | 7937.128
± |  |  |  |  | 0.008928361 | -0.087 |  | 0 | [8 empty] | 2.879916 |  |  | 0.07243786 |  |  |  |  | -25.1 | [17 empty] | 1084.95
[42 empty] | ССП | 125.6667 |  |  | тн | [6 empty] | Дней | 30
[31 empty] | Удельный расход мелочь ФМн ср. | [5 empty] | 0.2103667 |  | т
[37 empty] | План: |  |  |  |  | Суток работы | 29
|  | Средний вес выпуска : | [8 empty] | 34.18979 | т | [29 empty] | Среднесуточное пр-во | 130 |  |  |  | 0 |  | Отставание (-) опережение (+)
[49 empty] | -110.53 |  |  |  | Тн
[49 empty] | -2.93183 |  |  |  | %
Мелочь ФМн с н. м.
[49 empty] | план |  |  |  | 1021.32
[49 empty] | факт |  |  |  | 1021.32
[49 empty] | Отклонение |  |  |  | 0
Диспетчер АО "СЧПЗ" | [10 empty] | Барчук Л.Ю.
,

## ноябрь 20
Сведения по учету производства ферромарганца в АО "СЧПЗ" — ДП-1
[43 empty] | на | 30 |  |  | августа | ноября |  |  |  |  | 2020г
Дата | Расход Mn шихты | [5 empty] | Расх.добавок, флюсов | [8 empty] | Расход кокса |  |  |  |  | Производство FeMn78, т | Производство FeMn с Si<1, т | Сод. Si в сплаве % | Температура колош. газа, °С | Температура гор. дутья °С | Расх. гор. дутья, м3/мин / фурмы,шт | Средн. содерж Mn в сплаве, % | Количество подач, шт | Кол. выпусков, шт | Количество пыли |  | Количество шлака |  |  | Перевал, т | Зеленый шлак, т. | Мелочь Фмн | Удельн.расход мелочи, т | Осн-ть | Сод Al2O3 в шлаке,% | Сод MgO в шлаке,% | Сод. MnO в шлаке, % | Производство фактическое, т | [5 empty] | Теоретический выход FeMn, т | Потери Mn со шлаком расчетно, т |  | Факт. коэф-т извлеч. Mn из расплава | Потери Mn со шлаком расчетно т | Среднее значение коэф-т извлечение Mn из расплава | [5 empty] | Проплавлено руды (влаж.), т | [6 empty] | Влажность руды , % | [6 empty] | Сод. Mn в руде, % | [6 empty] | Сожжено кокса(сух) т |  |  |  | Влажность кокса, %
| Проплавлено шихты (влаж.), т | Влажность шихты , % | Сухой руды, т | Сод. Mn в марг. шихте, % | Удельн расход марг. шихты, т | Отсев руды, т | Удельн расход руды, т | Известняк, т | Шлак тяжелый, т | Fe содер. материалов, т | Агломерат, т | Удельн.расход агломерата, т | Известняк, т | Кварцит,т | Сожжено кокса (сухого, заданный), т | Сожжено кокса (влаж.), т | Влажность кокса, % | Выход кокс. мелочи т | Сухого кокса (заданный), т | Удельн. расход сухого кокса, т | [81 empty] | Тяжелый шлак
[30 empty] | Всего, т | на т FeMn, кг | верх- него | Всего, т | на т FeMn, кг | [8 empty] | Разлито жидкого |  |  | с отвала | % с отвала | Всего годного |  | химические | физические | [48 empty] | ПО ДЦ
[44 empty] | из шлака | c перевала | [5 empty] | 4% |  |  |  | FeMn НИ | План | План по нараст. |  |  | Глория | Маматван | Новорос. | Агломерат , 6-7/ 16 пр | Казахстан(10-100) | Каражал | Агломерат, 4-5 пр | Глория | Маматван | Новорос. |  | Казахстан(10-100) | Каражал |  | Глория | Маматван | Новорос. | Агломерат , 6-7/ 16 пр | Казахстан(10-100) | Каражал | Агломерат, 4-5 пр | Кемерово | Губаха+25 | Новотроицк | Челябинск | Кемерово | Губаха+25 | Новотроицк | Челябинск | Глория | Маматван | Новороссйская | Агломерат, 6-7 / 16 пр | Казахстан (10-100) | Каражал | Агломерат, 4-5 пр | Кемерово | Губаха +25 | Новотроицк | Челябинск | Удельный расход шихты ДП №1 и №3 | Удельный расход кокса ДП №1 и №3 | Кол-во, т | W | Mn |  | ИТОГО
1 | 257.523 | 2.873527 | 250.123 | 39.5848 | 1.981172 | 16.62 | 1.492016 | 0 | 10.202 | 0 | 61.756 | 0.4891564 | 0 | 6.126 | 163.237001 | 163.237 | 2.33 |  | 159.4335779 | 1.26284 | 126.25 | 99.34 | 0.65 | 615 | 1169 | 448/9 | 75.7 | 103 | 4 |  | 0 |  | 76.5 | 605.9406 | 14.8 | 4.96 | 31.85 | 0.2 | 1,27/1,52 | 7.12 | 7.66 | 8.39 | 159.25 | 3.81 |  |  | 0 | 126.25 | 116.251 | 4.971961 | 5.05 | 0.9652619 | 10.02196 | 0.965 | 126.25 | 125.6667 | 125.6667 | 1 | 125.6667 | 195.767 | 1e-06 | 1e-06 | 51.569 | 1e-06 | 1e-06 | 10.187 | 3.78 | 1e-06 | 1e-06 | 1e-06 | 1e-06 | 1e-06 | 1e-06 | 38.28 | 1e-06 | 1e-06 | 43.66 | 1e-06 | 1e-06 | 44.03 | 62.869 | 1e-06 | 54.367 | 46.001 | 2.33 | 1e-06 | 2.33 | 2.33 | 188.3670074 | 9.9999999e-07 | 9.9999999e-07 | 51.569 | 9.9999999e-07 | 9.9999999e-07 | 10.187 | 61.4041523 | 9.9999999e-07 | 53.1002489 | 44.9291767 | 2.019693 | 1.243234 | 10.202 | 0.67 | 15.45 | 10.1336466 | 2.068228
2 | 277.286 | 1.588729 | 272.8806771 | 39.65159 | 2.145794 |  | 1.622833 | 0 | 11.031 | 0 | 66.505 | 0.5229614 | 0 | 6.564 | 179.068 | 179.068 | 2.45 | 61.84 | 174.680834 | 1.373601 | 127.17 | 127.17 | 0.18 | 582 | 1178 | 440/9 | 75.4 | 111 | 4 | 2.9 | 22.80412 |  | 82.25 | 646.772 | 14.78 | 8.64 | 33.47 | 0.2 | 1,20/1,46 | 7.04 | 7.83 | 8.68 | 167.35 | 1.93 |  |  | 0 | 127.17 | 127.2283 | 5.530444 | 5.0868 | 0.8861814 | 10.61724 | 0.924 | 253.42 | 125.6667 | 251.3333 | 1 | 251.3333 | 210.781 |  |  | 55.5 |  |  | 11.005 | 2.09 | [6 empty] | 38.5 |  |  | 43.27 |  |  | 43.46 | 70.374 |  |  | 108.694 | 2.45 |  |  | 2.45 | 206.3756771 | 0 | 0 | 55.5 | 0 | 0 | 11.005 | 68.649837 | 0 | 0 | 106.030997 | 2.216803 | 1.362374 | 11.031 | 0.54 | 13.4 | 10.9714326 | 1.94983
3 | 259.888 | 1.002931 | 257.2815016 | 39.47069 | 2.046627 |  | 1.55004 | 0 | 10.334 | 0 | 62.426 | 0.4965874 | 0 | 5.2 | 168.082 | 168.082 | 3.08 | 35.27 | 162.9050744 | 1.29588 | 94.02 | 125.71 | 0.18 | 584 | 1176 | 444/9 | 75.2 | 104 | 4 |  | 0 |  | 77.95 | 620.078 | 16.09 | 7.94 | 32.89 | 0.2 | 1,22/1,46 | 7.84 | 7.54 | 9.21 | 164.45 | 2.09 |  |  | 0 | 125.71 | 120.4511 | 5.561348 | 5.0284 | 0.9309028 | 10.58975 | 0.926 | 379.13 | 125.6667 | 377 | 1 | 377 | 197.462 |  |  | 52.044 |  |  | 10.382 | 1.32 | [6 empty] | 38.15 |  |  | 43.6 |  |  | 43.89 | 63.491 |  |  | 104.591 | 3.08 |  |  | 3.08 | 194.8555016 | 0 | 0 | 52.044 | 0 | 0 | 10.382 | 61.5354772 | 0 | 0 | 101.3695972 | 2.163283 | 1.334656 | 10.334 | 0.1 | 18.65 | 10.323666 | 2.560324
4 | 255.02 | 1.140087 | 252.11255 | 39.23565 | 2.138903 | 18.97 | 1.619772 | 0 | 10.141 | 0 | 61.19 | 0.5191312 | 0 | 5.089 | 167.278 | 167.278 | 3.6 |  | 161.255992 | 1.368083 | 91.68 | 117.87 | 0.6 | 570 | 1176 | 426/9 | 76.08 | 102 | 4 |  | 0 |  | 74.8 | 634.5974 | 13.24 | 6.21 | 30.49 | 0.2 | 1,27/1,55 | 8.22 | 8.84 | 7.79 | 152.45 | 2.12 |  |  | 0 | 117.87 | 115.7521 | 4.513811 | 4.7148 | 0.9065641 | 9.228611 | 0.921 | 497 | 125.6667 | 502.6667 | 1 | 502.6667 | 193.83 |  |  | 51 |  |  | 10.19 | 1.5 | [6 empty] | 37.81 |  |  | 43.7 |  |  | 44.01 | 62.26 |  |  | 105.018 | 3.6 |  |  | 3.6 | 190.92255 | 0 | 0 | 51 | 0 | 0 | 10.19 | 60.01864 | 0 | 0 | 101.237352 | 2.114354 | 1.31835 | 10.141 | 0.41 | 16.92 | 10.0994219 | 2.246086
5 | 279.961 | 0.5547417 | 278.4079396 | 40.55835 | 2.309864 |  | 1.752219 | 0 | 11.196 | 0 | 67.213 | 0.5576454 | 0 | 5.612 | 184.247 | 184.247 | 3.04 | 28.45 | 178.6458912 | 1.48217 | 88.18 | 86.66 | 0.73 | 564 | 1171 | 445/9 | 75.91 | 112 | 4 |  | 0 |  | 72.9 | 604.8287 | 13.13 | 5.54 | 31.06 | 0.2 | 1,29/1,55 | 8.2 | 8 | 7.75 | 155.3 | 1.83 |  |  | 0 | 120.53 | 132.085 | 4.376567 | 4.8212 | 0.8102747 | 9.197767 | 0.897 | 617.53 | 125.6667 | 628.3333 | 1 | 628.3333 | 212.748 |  |  | 56.011 |  |  | 11.202 | 0.73 | [6 empty] | 39.51 |  |  | 43.85 |  |  | 44.01 | 68.358 |  |  | 115.889 | 3.04 |  |  | 3.04 | 211.1949396 | 0 | 0 | 56.011 | 0 | 0 | 11.202 | 66.2799168 | 0 | 0 | 112.3659744 | 2.124967 | 1.329923 | 11.196 | 0.12 | 15.1 | 11.1825648 | 2.224433
6 | 259.999 | 0.6156616 | 258.3982861 | 38.66028 | 2.131647 | 14.83 | 1.617046 | 0 | 10.516 | 0 | 62.38 | 0.5146016 | 0 | 5.189 | 171.149 | 171.149 | 3.48 | 2.69 | 165.1930148 | 1.362754 | 121.22 | 71.94 | 0.85 | 584 | 1172 | 449/9 | 75.85 | 104 | 5 |  | 0 |  | 69.3 | 571.6878 | 16.27 | 7.58 | 31.78 | 0.2 | 1,26/1,54 | 7.97 | 8.93 | 6.85 | 158.9 | 1.68 |  |  | 0 | 121.22 | 117.2433 | 3.677292 | 4.8488 | 0.9203971 | 8.526092 | 0.901 | 738.75 | 125.6667 | 754 | 1 | 754 | 197.619 |  |  | 51.977 |  |  | 10.403 | 0.81 | [6 empty] | 37.03 |  |  | 43.85 |  |  | 43.7 | 63.44 |  |  | 107.709 | 3.48 |  |  | 3.48 | 196.0182861 | 0 | 0 | 51.977 | 0 | 0 | 10.403 | 61.232288 | 0 | 0 | 103.9607268 | 2.204684 | 1.372464 | 10.516 | 0.17 | 16.37 | 10.4981228 | 2.265712
7 | 258.016 | 0.9336933 | 255.606922 | 38.83264 | 2.00476 |  | 1.517262 | 0 | 10.221 | 0 | 62.156 | 0.487498 | 0 | 6.149 | 169.174 | 169.174 | 3.41 |  | 163.4051666 | 1.281609 | 127.5 | 50.68 | 1.01 | 595 | 1164 | 445/9 | 76.15 | 103 | 5 | 2.8 | 21.96078 |  | 78.05 | 612.1569 | 15.12 | 8.39 | 33.39 | 0.2 | 1,29/1,58 | 8.18 | 9.5 | 6.76 | 166.95 | 2.33 |  |  | 0 | 127.5 | 115.8274 | 4.087182 | 5.1 | 0.9781615 | 9.187182 | 0.912 | 866.25 | 125.6667 | 879.6667 | 1 | 879.6667 | 195.86 |  |  | 51.95 |  |  | 10.206 | 1.23 | [6 empty] | 37.41 |  |  | 43.24 |  |  | 43.7 | 62.87 |  |  | 106.304 | 3.41 |  |  | 3.41 | 193.450922 | 0 | 0 | 51.95 | 0 | 0 | 10.206 | 60.726133 | 0 | 0 | 102.6790336 | 2.142276 | 1.344817 | 10.221 | 0.13 | 15.18 | 10.2077127 | 2.03484
8 | 262.417 | 0.4327288 | 261.281446 | 39.34084 | 2.199524 | 14.08 | 1.667518 | 0 | 10.583 | 0 | 63.197 | 0.5320061 | 0 | 7.423 | 173.741 | 173.741 | 3.5 |  | 167.660065 | 1.411399 | 95.37 | 118.79 | 0.6 | 560 | 1167 | 440/9 | 76.01 | 105 | 5 |  | 0 |  | 79.4 | 668.4064 | 15.84 | 7.07 | 31.04 | 0.2 | 1,24/1,52 | 7.28 | 8.82 | 9.17 | 155.2 | 1.7 |  |  | 0 | 118.79 | 120.3675 | 5.640196 | 4.7516 | 0.8784124 | 10.3918 | 0.908 | 985.04 | 125.6667 | 1005.333 | 1 | 1005.333 | 199.22 |  |  | 52.629 |  |  | 10.568 | 0.57 | [6 empty] | 38.03 |  |  | 43.55 |  |  | 43.09 | 64.063 |  |  | 109.678 | 3.5 |  |  | 3.5 | 198.084446 | 0 | 0 | 52.629 | 0 | 0 | 10.568 | 61.820795 | 0 | 0 | 105.83927 | 2.147757 | 1.337644 | 10.583 | 0.2 | 16.62 | 10.561834 | 2.309402
9 | 268.256 | 0.5085043 | 266.8919068 | 38.952 | 2.149407 |  | 1.62867 | 0 | 10.625 | 0 | 64.66 | 0.5207377 | 0 | 7.433 | 176.962 | 176.962 | 3.52 | 29.93 | 170.7329376 | 1.374993 | 92.84 | 69.21 | 0.92 | 552 | 1171 | 458/9 | 75.51 | 107 | 5 |  | 0 |  | 66 | 531.5294 | 15.14 | 8.07 | 32.6 | 0.2 | 1,22/1,5 | 7.86 | 9.19 | 7.37 | 163 | 1.84 |  |  | 0 | 124.17 | 122.354 | 3.768042 | 4.9668 | 0.901895 | 8.734842 | 0.907 | 1109.21 | 125.6667 | 1131 | 1 | 1131 | 203.596 |  |  | 54.052 |  |  | 10.608 | 0.67 | [6 empty] | 37.63 |  |  | 43.09 |  |  | 43.24 | 65.331 |  |  | 111.631 | 3.52 |  |  | 3.52 | 202.2319068 | 0 | 0 | 54.052 | 0 | 0 | 10.608 | 63.0313488 | 0 | 0 | 107.7015888 | 2.059187 | 1.287375 | 10.625 | 0.22 | 15.4 | 10.601625 | 2.162164
10 | 278.067 | 0.5766873 | 276.4634228 | 39.86048 | 2.762976 |  | 2.092679 | 0 | 11.215 | 0 | 67.07 | 0.6702978 | 0 | 7.836 | 181.774 | 181.774 | 3.46 | 29.98 | 175.4846196 | 1.753794 | 68.92 | 23.56 | 1.28 | 571 | 1175 | 467/9 | 75.35 | 111 | 5 |  | 0 |  | 87.1 | 870.4777 | 16.48 | 9.3 | 65.25 | 0.3778228 | 1,28/1,53 | 8.15 | 8.37 | 7.42 | 172.7 | 1.91 |  |  | 0 | 100.06 | 130.3592 | 5.00641 | 4.0024 | 0.6841693 | 9.00881 | 0.883 | 1209.27 | 125.6667 | 1256.667 | 1 | 1256.667 | 210.997 |  |  | 55.579 |  |  | 11.491 | 0.76 | [6 empty] | 38.64 |  |  | 43.7 |  |  | 43.7 | 67.448 |  |  | 114.326 | 3.46 |  |  | 3.46 | 209.3934228 | 0 | 0 | 55.579 | 0 | 0 | 11.491 | 65.1142992 | 0 | 0 | 110.3703204 | 2.347824 | 1.459368 | 11.215 | 0.31 | 18.08 | 11.1802335 | 2.682663
11 | 282.46 | 0.9198502 | 279.8617912 | 38.49966 | 2.169303 | 39.97 | 1.64429 | 0 | 10.381 | 0 | 67.732 | 0.5250136 | 0 | 7.834 | 183.716 | 183.716 | 3.27 | 4.2 | 177.7084868 | 1.377478 | 129.01 | 51.34 | 1.09 | 582 | 1182 | 465/9 | 76.08 | 113 | 5 |  | 0 |  | 92.4 | 716.2235 | 14.84 | 13.71 | 34.55 | 0.2 | 1,26/1,53 | 8.22 | 8.93 | 6.59 | 172.75 | 4.52 |  |  | 0 | 129.01 | 125.4638 | 4.716955 | 5.1604 | 0.9109476 | 9.877355 | 0.886 | 1338.28 | 125.6667 | 1382.333 | 1 | 1382.333 | 214.728 |  |  | 56.548 |  |  | 11.184 | 1.21 | [6 empty] | 37.11 |  |  | 42.93 |  |  | 42.78 | 69.109 |  |  | 114.607 | 3.27 |  |  | 3.27 | 212.1297912 | 0 | 0 | 56.548 | 0 | 0 | 11.184 | 66.8491357 | 0 | 0 | 110.8593511 | 1.920779 | 1.239281 | 10.381 | 0.17 | 13.42 | 10.3633523 | 1.828026
12 | 272.646 | 1.262252 | 269.2045212 | 38.8121 | 2.127763 |  | 1.611417 | 0 | 10.873 | 0 | 65.328 | 0.5163452 | 0 | 7.552 | 174.736 | 174.736 | 3.06 | 10.01 | 169.3890784 | 1.338832 | 80.45 | 29.04 | 1.12 | 578 | 1182 | 444/9 | 75.2 | 109 | 5 |  | 0 |  | 74.75 | 590.8157 | 15.33 | 5.89 | 32.3 | 0.2 | 1,24/1,49 | 8.03 | 8.65 | 7.45 | 161.5 | 3.21 |  |  | 0 | 126.52 | 123.5693 | 4.313917 | 5.0608 | 0.9105997 | 9.374717 | 0.888 | 1464.8 | 125.6667 | 1508 | 1 | 1508 | 207.318 |  |  | 54.538 |  |  | 10.79 | 1.66 | [6 empty] | 37.26 |  |  | 43.85 |  |  | 43.17 | 66.488 |  |  | 108.248 | 3.06 |  |  | 3.06 | 203.8765212 | 0 | 0 | 54.538 | 0 | 0 | 10.79 | 64.4534672 | 0 | 0 | 104.9356112 | 2.35532 | 1.496728 | 10.873 | 0.23 | 15.76 | 10.8479921 | 2.273462
13 | 252.517 | 0.9195141 | 250.1950705 | 39.18306 | 2.024396 |  | 1.533887 | 0 | 10.139 | 0 | 60.622 | 0.4905089 | 0 | 7.142 | 160.482 | 160.482 | 3.11 | 9.65 | 155.4910098 | 1.25812 | 123.59 | 44.73 | 1.11 | 582 | 1165 | 442/9 | 75.92 | 101 | 5 | 3.85 | 31.15139 |  | 82.85 | 670.3617 | 18.63 | 10 | 32.97 | 0.2 | 1,23/1,51 | 7.64 | 9.05 | 8.3 | 164.85 | 1.71 |  |  | 0 | 123.59 | 114.6236 | 5.326905 | 4.9436 | 0.9571112 | 10.2705 | 0.893 | 1588.39 | 125.6667 | 1633.667 | 1 | 1633.667 | 191.895 |  |  | 50.412 |  |  | 10.21 | 1.21 | [6 empty] | 37.87 |  |  | 43.39 |  |  | 43.09 | 61.659 |  |  | 98.823 | 3.11 |  |  | 3.11 | 189.5730705 | 0 | 0 | 50.412 | 0 | 0 | 10.21 | 59.7414051 | 0 | 0 | 95.7496047 | 2.178549 | 1.351495 | 10.139 | 0.16 | 14.21 | 10.1227776 | 1.894687
14 | 260.5 | 1.314587 | 257.0754996 | 39.19548 | 2.125997 | 17.1 | 1.608696 | 0 | 10.484 | 0 | 62.552 | 0.5173007 | 0 | 7.13 | 164.259 | 164.259 | 2.91 |  | 159.4790631 | 1.318881 | 50.33 | 23.52 | 1.12 | 565 | 1175 | 428/9 | 75.21 | 104 | 5 |  | 0 |  | 80.65 | 666.9699 | 14.74 | 7.06 | 31.42 | 0.2 | 1,15/1,40 | 7.08 | 8.59 | 9.03 | 157.1 | 2.3 |  |  | 0 | 120.92 | 119.1375 | 5.641524 | 4.8368 | 0.9025621 | 10.47832 | 0.894 | 1709.31 | 125.6667 | 1759.333 | 1 | 1759.333 | 197.948 |  |  | 54.859 |  |  | 7.693 | 1.73 | [6 empty] | 37.87 |  |  | 43.39 |  |  | 43.39 | 63.426 |  |  | 100.833 | 2.91 |  |  | 2.91 | 194.5234996 | 0 | 0 | 54.859 | 0 | 0 | 7.693 | 61.5803034 | 0 | 0 | 97.8987597 | 2.02845 | 1.245432 | 10.484 | 0.35 | 15.68 | 10.447306 | 2.178085
15 | 232.477 | 1.528841 | 228.9227974 | 38.9954 | 2.461006 | 17.01 | 1.862737 | 0 | 9.235 | 0 | 55.651 | 0.5982692 | 0 | 5.312 | 148.079 | 148.079 | 3.18 |  | 143.3700878 | 1.541282 | 93.02 | 93.02 | 0.63 | 551 | 1163 | 384/9 | 75.68 | 93 | 5 |  | 0 |  | 66.75 | 717.5876 | 15.43 | 6.24 | 24.3 | 0.2 | 1,19/1,44 | 6.63 | 7.83 | 12.79 | 121.5 | 2.06 |  |  | 0 | 93.02 | 104.4212 | 6.613421 | 3.7208 | 0.7885969 | 10.33422 | 0.888 | 1802.33 | 125.6667 | 1885 | 1 | 1885 | 176.826 |  |  | 51.066 |  |  | 4.585 | 2.01 | [6 empty] | 37.57 |  |  | 43.55 |  |  | 43.24 | 56.77 |  |  | 91.309 | 3.18 |  |  | 3.18 | 173.2717974 | 0 | 0 | 51.066 | 0 | 0 | 4.585 | 54.964714 | 0 | 0 | 88.4053738 | 2.088361 | 1.277241 | 9.235 | 0.13 | 11.86 | 9.2229945 | 1.445358
16 | 242.347 | 0.9495991 | 240.045675 | 38.97799 | 2.142691 |  | 1.622821 | 0 | 9.734 | 0 | 58.241 | 0.5198697 | 0 | 5.883 | 154.595 | 154.595 | 2.94 | 1.86 | 150.049907 | 1.339373 | 75.38 | 65.58 | 1.09 | 590 | 1159 | 400/9 | 75.02 | 97 | 5 |  | 0 |  | 71.55 | 638.6682 | 15.76 | 7.75 | 29.49 | 0.2 | 1,25/1,51 | 7.47 | 8.34 | 8.15 | 147.45 | 1.82 |  |  | 0 | 112.03 | 110.6456 | 4.517224 | 4.4812 | 0.8982517 | 8.998424 | 0.888 | 1914.36 | 125.6667 | 2010.667 | 1 | 2010.667 | 184.106 |  |  | 53.32 |  |  | 4.921 | 1.25 | [6 empty] | 37.65 |  |  | 43.17 |  |  | 43.24 | 59.209 |  |  | 95.386 | 2.94 |  |  | 2.94 | 181.804675 | 0 | 0 | 53.32 | 0 | 0 | 4.921 | 57.4682554 | 0 | 0 | 92.5816516 | 2.194151 | 1.334423 | 9.734 | 0.2 | 13.63 | 9.714532 | 1.764984
17 | 90.256 | 0.8579542 | 89.4816449 | 39.19266 | 2.765193 |  | 2.093716 | 0 | 3.447 | 0 | 21.729 | 0.6714771 | 0 | 2.041 | 64.081 | 64.081 | 2.84 |  | 62.2610996 | 1.924014 | 32.36 | 15.23 | 0.99 | 545 | 1076 | 365/8 | 75.71 | 38 | 2 | 4.15 | 128.2447 |  | 23.05 | 712.2991 | 7.14 | 2.77 | 8.54 | 0.2 | 1,19/1,44 | 6.29 | 8.37 | 11.12 | 42.7 | 0.97 |  |  | 0 | 32.36 | 41.12343 | 1.985546 | 1.2944 | 0.6985911 | 3.279946 | 0.884 | 1946.72 | 125.6667 | 2136.333 | 1 | 2136.333 | 68.527 |  |  | 19.842 |  |  | 1.887 | 1.13 | [6 empty] | 37.87 |  |  | 43.39 |  |  | 43.09 | 28.096 |  |  | 35.985 | 2.84 |  |  | 2.84 | 67.7526449 | 0 | 0 | 19.842 | 0 | 0 | 1.887 | 27.2980736 | 0 | 0 | 34.963026 | 2.228268 | 1.356927 | 3.447 | 0.17 | 15.06 | 3.4411401 | 0.684501
18 | 265.108 | 1.284683 | 261.7022032 | 38.77234 | 1.965026 | 22.14 | 1.496623 | 0 | 10.557 | 0 | 62.382 | 0.4684037 | 0 | 6.675 | 170.877 | 170.877 | 2.68 | 45.34 | 166.2974964 | 1.248667 | 133.18 | 133.18 | 0.65 | 567 | 1140 | 461/9 | 75.62 | 106 | 5 | 18 | 135.1554 |  | 91.3 | 685.5384 | 17.99 | 7.03 | 34.6 | 0.2 | 1,26/1,52 | 7.53 | 8.24 | 8.91 | 173 | 1.81 |  |  | 0 | 133.18 | 119.2318 | 6.301629 | 5.3272 | 0.9925361 | 11.62883 | 0.89 | 2079.9 | 125.6667 | 2262 | 1 | 2262 | 202.726 |  |  | 57.004 |  |  | 5.378 | 1.68 | [6 empty] | 37.26 |  |  | 43.7 |  |  | 43.55 | 64.704 |  |  | 106.173 | 2.68 |  |  | 2.68 | 199.3202032 | 0 | 0 | 57.004 | 0 | 0 | 5.378 | 62.9699328 | 0 | 0 | 103.3275636 | 1.979058 | 1.208802 | 10.557 | 0.33 | 15.03 | 10.5221619 | 2.091353
19 | 292.672 | 1.560033 | 288.10622 | 38.58339 | 2.152295 | 12.96 | 1.671322 | 0 | 11.75 | 0 | 64.383 | 0.4809727 | 0 | 8.426 | 188.831 | 188.831 | 2.54 | 25.24 | 184.0346926 | 1.37483 | 133.86 | 80.43 | 0.77 | 577 | 1166 | 469/9 | 76.02 | 117 | 5 | 8 | 59.76393 |  | 89.85 | 671.2237 | 16.54 | 8.31 | 35.02 | 0.2 | 1,27/1,53 | 7.42 | 8.53 | 8.31 | 175.1 | 2.09 |  |  | 0 | 133.86 | 130.556 | 5.783936 | 5.3544 | 0.9154311 | 11.13834 | 0.892 | 2213.76 | 125.6667 | 2387.667 | 1 | 2387.667 | 228.289 |  |  | 58.467 |  |  | 5.916 | 2 | [6 empty] | 37.11 |  |  | 43.85 |  |  | 43.39 | 71.417 |  |  | 117.414 | 2.54 |  |  | 2.54 | 223.72322 | 0 | 0 | 58.467 | 0 | 0 | 5.916 | 69.6030082 | 0 | 0 | 114.4316844 | 2.18227 | 1.334418 | 11.75 | 0.13 | 18.79 | 11.734725 | 2.900493
20 | 290.153 | 0.8032355 | 287.8223881 | 39.74428 | 2.514611 | 18.23 | 1.956512 | 0 | 11.617 | 0 | 63.88 | 0.5580989 | 0 | 8.245 | 185.657 | 185.657 | 2.12 | 2.62 | 181.7210716 | 1.587638 | 114.46 | 114.46 | 0.66 | 529 | 1159 | 454/9 | 75.77 | 116 | 5 |  | 0 |  | 79.2 | 691.9448 | 19.85 | 7.92 | 47.93 | 0.2840296 | 1,26/1,52 | 7.36 | 8.54 | 8.36 | 168.75 | 1.56 |  |  | 0 | 114.46 | 134.3864 | 5.129037 | 4.5784 | 0.7581442 | 9.707437 | 0.884 | 2328.22 | 125.6667 | 2513.333 | 1 | 2513.333 | 226.273 |  |  | 58.082 |  |  | 5.798 | 1.03 | [6 empty] | 38.79 |  |  | 43.09 |  |  | 43.47 | 70.806 |  |  | 114.851 | 2.12 |  |  | 2.12 | 223.9423881 | 0 | 0 | 58.082 | 0 | 0 | 5.798 | 69.3049128 | 0 | 0 | 112.4161588 | 2.488677 | 1.508665 | 11.617 | 0.19 | 16.9 | 11.5949277 | 2.586172
21 | 285.31 | 2.595465 | 277.9048792 | 39.26901 | 2.188055 |  | 1.692551 | 0 | 11.522 | 0 | 62.934 | 0.4955043 | 0 | 7.483 | 184.291 | 184.291 | 1.73 |  | 181.1027657 | 1.425894 | 127.01 | 127.01 | 0.47 | 530 | 1156 | 461/9 | 76.3 | 114 | 5 |  | 0 |  | 94.4 | 743.2486 | 17.9 | 9.23 | 33.61 | 0.2 | 1,23/1,47 | 6.46 | 8.15 | 11.09 | 168.05 | 1.8 |  |  | 0 | 127.01 | 127.252001 | 8.109758 | 5.0804 | 0.8880068 | 13.19016 | 0.884 | 2455.23 | 125.6667 | 2639 | 1 | 2639 | 222.376 |  |  | 57.266 |  |  | 5.668 | 3.33 | [6 empty] | 38.18 |  |  | 43.09 |  |  | 43.39 | 69.579 |  |  | 114.712 | 1.73 |  |  | 1.73 | 214.9708792 | 0 | 0 | 57.266 | 0 | 0 | 5.668 | 68.3752833 | 0 | 0 | 112.7274824 | 2.071636 | 1.277668 | 11.522 | 0.15 | 15.84 | 11.504717 | 2.388397
22 | 284.903 | 1.974152 | 279.2785823 | 38.58479 | 2.107922 | 22.11 | 1.635479 | 0 | 11.241 | 0 | 62.594 | 0.4724432 | 0 | 8.442 | 184.061 | 184.061 | 2.06 |  | 180.2693434 | 1.360626 | 132.49 | 105.8 | 0.79 | 570 | 1158 | 463/9 | 75.83 | 114 | 5 |  | 0 |  | 82.85 | 625.3302 | 15.62 | 10.77 | 35.11 | 0.2 | 1,31/1,58 | 7.19 | 8.48 | 8.31 | 175.55 | 2.82 |  |  | 0 | 132.49 | 126.5497 | 5.333323 | 5.2996 | 0.9323316 | 10.63292 | 0.887 | 2587.72 | 125.6667 | 2764.667 | 1 | 2764.667 | 222.309 |  |  | 56.887 |  |  | 5.707 | 2.53 | [6 empty] | 37.11 |  |  | 43.85 |  |  | 43.55 | 69.473 |  |  | 114.588 | 2.06 |  |  | 2.06 | 216.6845823 | 0 | 0 | 56.887 | 0 | 0 | 5.707 | 68.0418562 | 0 | 0 | 112.2274872 | 2.137289 | 1.301013 | 11.241 | 0.21 | 16.84 | 11.2173939 | 2.491111
23 | 292.873 | 0.8655311 | 290.338093 | 39.02781 | 2.104052 | 38.67 | 1.636605 | 0 | 11.933 | 0 | 64.503 | 0.4674469 | 0 | 9.296 | 187.67 | 187.67 | 2.21 | 34.76 | 183.522493 | 1.32997 | 137.99 | 82.34 | 0.82 | 558 | 1170 | 460/9 | 75.99 | 117 | 5 |  | 0 |  | 93.2 | 675.4113 | 21.32 | 8.44 | 35.76 | 0.2 | 1,23/1,50 | 6.88 | 9.6 | 8.93 | 178.8 | 3.39 |  |  | 0 | 137.99 | 132.0155 | 6.447208 | 5.5196 | 0.9253923 | 11.96681 | 0.889 | 2725.71 | 125.6667 | 2890.333 | 1 | 2890.333 | 228.37 |  |  | 58.62 |  |  | 5.883 | 1.11 | [6 empty] | 37.72 |  |  | 43.7 |  |  | 43.24 | 71.405 |  |  | 116.265 | 2.21 |  |  | 2.21 | 225.835093 | 0 | 0 | 58.62 | 0 | 0 | 5.883 | 69.8269495 | 0 | 0 | 113.6955435 | 2.005277 | 1.199817 | 11.933 | 0.56 | 11.77 | 11.8661752 | 1.837938
24 | 280.364 | 1.779141 | 275.37593 | 38.93277 | 2.124486 | 28.02 | 1.649336 | 0 | 11.246 | 0 | 61.589 | 0.4751504 | 0 | 8.869 | 179.516 | 179.516 | 2.25 | 2.33 | 175.47689 | 1.353779 | 104.8 | 102.8 | 0.8 | 555 | 1169 | 463/9 | 75.87 | 112 | 5 |  | 0 |  | 97.45 | 751.813 | 17.63 | 7.87 | 33.87 | 0.2 | 1,25/1,52 | 7.17 | 8.8 | 8.78 | 169.35 | 2.01 |  |  | 0 | 129.62 | 125.5959 | 6.627973 | 5.1848 | 0.9172776 | 11.81277 | 0.89 | 2855.33 | 125.6667 | 3016 | 1 | 3016 | 218.775 |  |  | 55.952 |  |  | 5.637 | 2.28 | [6 empty] | 37.67 |  |  | 43.39 |  |  | 43.7 | 68.365 |  |  | 111.151 | 2.25 |  |  | 2.25 | 213.78693 | 0 | 0 | 55.952 | 0 | 0 | 5.637 | 66.8267875 | 0 | 0 | 108.6501025 | 2.125319 | 1.286263 | 11.246 | 0.18 | 15.09 | 11.2257572 | 2.232723
25 | 283.028 | 1.084991 | 279.9571703 | 40.01443 | 2.077142 | 19.43 | 1.616354 | 0 | 11.159 | 0 | 62.105 | 0.460788 | 0 | 7.847 | 181.555 | 181.555 | 2.8 | 3.07 | 176.47146 | 1.30933 | 134.78 | 106.31 | 0.71 | 550 | 1160 | 456/9 | 76.25 | 113 | 5 |  | 0 |  | 96.1 | 713.0138 | 14.68 | 8.42 | 35.22 | 0.2 | 1,25/1,52 | 7.22 | 8.76 | 8.76 | 176.1 | 2.32 |  |  | 0 | 134.78 | 130.247 | 6.521265 | 5.3912 | 0.9173965 | 11.91246 | 0.891 | 2990.11 | 125.6667 | 3141.667 | 1 | 3141.667 | 220.923 |  |  | 56.492 |  |  | 5.613 | 1.39 | [6 empty] | 38.94 |  |  | 43.85 |  |  | 43.7 | 68.973 |  |  | 112.582 | 2.8 |  |  | 2.8 | 217.8521703 | 0 | 0 | 56.492 | 0 | 0 | 5.613 | 67.041756 | 0 | 0 | 109.429704 | 2.129273 | 1.286021 | 11.159 | 0.04 | 13.6 | 11.1545364 | 1.98953
26 | 295.083 | 1.560239 | 290.479 | 40.4347 | 2.206952 | 9.87 | 1.713995 | 0 | 11.0801 | 0 | 64.883 | 0.492957 | 0 | 8.275 | 187.005 | 187.005 | 2.83 | 6.03 | 181.7127585 | 1.380586 | 131.62 | 55.05 | 1.16 | 546 | 1174 | 459/9 | 75.56 | 118 | 5 | 5.55 | 42.16684 |  | 77.2 | 586.537 | 24.66 | 8.91 | 34.6 | 0.2 | 1,23/1,50 | 7.42 | 8.52 | 11.01 | 173 | 2.13 |  |  | 0 | 131.62 | 137.7098 | 6.58429 | 5.2648 | 0.8467297 | 11.84909 | 0.889 | 3121.73 | 125.6667 | 3267.333 | 1 | 3267.333 | 230.2 |  |  | 58.998 |  |  | 5.885 | 2 | [6 empty] | 39.51 |  |  | 43.73 |  |  | 43.57 | 71.962 |  |  | 115.043 | 2.83 |  |  | 2.83 | 225.596 | 0 | 0 | 58.998 | 0 | 0 | 5.885 | 69.9254754 | 0 | 0 | 111.7872831 | 2.157709 | 1.308296 | 11.0801 | 0.21 | 13.71 | 11.05683179 | 2.006209
27 | 275.263 | 1.565565 | 270.9535782 | 39.86137 | 1.992892 | 21.42 | 1.470496 | 0 | 10.952 | 0 | 71.025 | 0.5223963 | 0 | 6.665 | 172.913 | 172.913 | 2.91 | 26.77 | 167.8812317 | 1.234784 | 110.11 | 110.7 | 0.74 | 547 | 1167 | 450/9 | 75.49 | 110 | 5 | 2.3 | 16.91674 |  | 92.45 | 679.9794 | 18.98 | 9.02 | 35.46 | 0.2 | 1,26/1,55 | 6.97 | 9.11 | 9.87 | 177.3 | 3.14 |  |  | 0 | 135.96 | 128.0198 | 7.068519 | 5.4384 | 0.9502842 | 12.50692 | 0.892 | 3257.69 | 125.6667 | 3393 | 1 | 3393 | 204.238 |  |  | 54.991 |  |  | 16.034 | 2.11 | [6 empty] | 38.42 |  |  | 44.04 |  |  | 43.89 | 67.156 |  |  | 105.757 | 2.91 |  |  | 2.91 | 199.9285782 | 0 | 0 | 54.991 | 0 | 0 | 16.034 | 65.2017604 | 0 | 0 | 102.6794713 | 2.028871 | 1.221035 | 10.952 | 1.08 | 21.72 | 10.8337184 | 3.11708
28 | 305.429 | 0.777246 | 303.0550652 | 40.35692 | 2.189388 | 20.15 | 1.527916 | 0 | 12.155 | 0 | 91.561 | 0.6614723 | 0 | 6.119 | 190.932 | 190.932 | 3.14 | 5.66 | 184.9367352 | 1.336055 |  | 109.89 | 0.63 | 521 | 1169 | 449/9 | 74.6 | 122 | 5 |  | 0 |  | 86.4 | 624.1873 | 21.6 | 9.46 | 36.29 | 0.2 | 1,23/1,49 | 7.52 | 8.42 | 7.89 | 181.45 | 2.72 |  |  | 0 | 138.42 | 146.3061 | 5.280744 | 5.5368 | 0.8443025 | 10.81754 | 0.89 | 3396.11 | 125.6667 | 3518.667 | 1 | 3518.667 | 213.868 |  |  | 61.071 |  |  | 30.49 | 1.11 | [6 empty] | 38.89 |  |  | 43.81 |  |  | 43.73 | 74.481 |  |  | 116.451 | 3.14 |  |  | 3.14 | 211.4940652 | 0 | 0 | 61.071 | 0 | 0 | 30.49 | 72.1422966 | 0 | 0 | 112.7944386 | 2.114889 | 1.260677 | 12.155 | 0.84 | 19.69 | 12.052898 | 3.181254
29 | 298.847 | 1.173477 | 295.3401002 | 40.72908 | 2.201566 | 13.4 | 1.539225 | 0 | 12.084 | 0 | 88.853 | 0.6623407 | 0 | 6.147 | 188.389 | 188.389 | 3.03 |  | 182.6808133 | 1.361765 | 76.72 | 134.15 | 0.57 | 520 | 1170 | 450/9 | 74.68 | 119 | 5 |  | 0 |  | 80.5 | 600.0745 | 19.25 | 7.09 | 34.77 | 0.2 | 1,24/1,49 | 7.16 | 7.84 | 9.59 | 173.85 | 2.16 |  |  | 0 | 134.15 | 143.274 | 5.980243 | 5.366 | 0.8328523 | 11.34624 | 0.887 | 3530.26 | 125.6667 | 3644.333 | 1 | 3644.333 | 209.994 |  |  | 59.781 |  |  | 29.072 | 1.67 | [6 empty] | 39.36 |  |  | 44.04 |  |  | 43.81 | 73.426 |  |  | 114.963 | 3.03 |  |  | 3.03 | 206.4871002 | 0 | 0 | 59.781 | 0 | 0 | 29.072 | 71.2011922 | 0 | 0 | 111.4796211 | 2.17874 | 1.312518 | 12.084 | 0.11 | 16.44 | 12.0707076 | 2.657237
30 | 295.268 | 0.9102237 | 292.5804008 | 40.1973 | 2.264379 | 30.51 | 1.670276 | 0 | 11.685 | 0 | 76.764 | 0.5941026 | 0 | 6.396 | 184.968 | 184.968 | 3.15 | 18.63 | 179.141508 | 1.386437 | 79.68 | 129.21 | 0.5 | 535 | 1168 | 448/9 | 74.75 | 118 | 5 |  | 0 |  | 95.3 | 737.559 | 17.15 | 10.35 | 41.69 | 0.2300138 | 1,19/1,45 | 7.21 | 8.32 | 9.81 | 181.25 |  |  |  | 0 | 129.21 | 140.2025 | 7.242129 | 5.1684 | 0.8212308 | 12.41053 | 0.885 | 3659.47 | 125.6667 | 3770 | 1 | 3770 | 218.504 |  |  | 59.066 |  |  | 17.698 | 1.23 | [6 empty] | 39.04 |  |  | 43.42 |  |  | 43.73 | 71.927 |  |  | 113.041 | 3.15 |  |  | 3.15 | 215.8164008 | 0 | 0 | 59.066 | 0 | 0 | 17.698 | 69.6612995 | 0 | 0 | 109.4802085 | 2.33339 | 1.402629 | 11.685 | 0.14 | 18.24 | 11.668641 | 2.847305
31 | 0 | 0 | 0 | 0 | 0 |  | 0 | 0 | 0 | 0 | 0 | 0 | 0 | 0 | 0 | 0 | 0 |  | 0 | 0 | [10 empty] | 0 |  |  | 0 |  |  | 0 | 0 | [8 empty] | 0 | 0 | 0 | 0 | 0 | 0 | 0 |  | 3659.47 | 0 | 3770 | 0 | 3770 | [29 empty] | 0 | 0 | 0 | 0 | 0 | 0 | 0 | 0 | 0 | 0 | 0 | #DIV/0! | #DIV/0! | 0 |  |  | 0 | 0
е | 8033.937 |  | 7937.128 |  |  | 395.49 |  | 0 | 319.3381 | 0 | 1927.864 |  | 0 | 204.4 | 5171.325001 | 5171.325 | 0 | 384.33 | 5022.395165 |  | 3033.99 | 2604.72 | [6 empty] | 142 | 47.55 |  | 0 | 2412.45 |  | 495.93 | 239.94 | 1021.32 | [5 empty] | 4854.95 | 65.78 | 0 | 0 |  | 3659.47 | 3678.25 | 162.6588 | 146.3788 |  | 309.0376 |  |  | 0 |  | 30 |  | 6106.073 | 1e-06 | 1e-06 | 1625.573 | 1e-06 | 1e-06 | 302.291 | [14 empty] | 1968.935 | 1e-06 | 54.367 | 3148.023 |  |  |  |  | 6009.264 | 9.9999999e-07 | 9.9999999e-07 | 1625.573 | 9.9999999e-07 | 9.9999999e-07 | 302.291 | 1912.291 | 9.9999999e-07 | 53.1002489 | 3057.004164 | 2.146653 | 1.317258 | 319.3381 | 0.2863906 | 15.88304 | 317.7953 | 66.74834
ср. | 267.7979 | 1.204997 | 264.5709 | 39.40622 | 2.168928 | 13.183 | 1.642113 | 0 | 10.6446 | 0 | 64.26213 | 0.5268151 | 0 | 6.813333 | 172.3775 | 172.3775 | 2.879916 | 12.811 |  | 1.372438 | 101.133 | 86.824 | 0.7714314 | 562.5 | 1164.9 |  | 75.62071 | 107.1 | 4.733333 | 1.585 | 12.99368 | #DIV/0! | 80.415 | 659.2348 | 16.531 | 7.998 | 34.044 | 0.2103667 |  | 7.424333 | 8.525 | 8.748 | 161.8317 | 2.192667 | #DIV/0! | #DIV/0! | #DIV/0! | 121.9823 | 122.6083 |  |  | 0.8847707 | 10.30125 | [13 empty] | 1.58545 | 1e-06 | 1e-06 | 3.172358e-08 | 1e-06 | 1e-06 | 3.369932e-08 | 38.09235 | 1e-06 | 1e-06 | 43.56422 | 1e-06 | 1e-06 | 43.58582 |  |  |  |  | 2.876898 | 1e-06 | 2.33 | 2.891301 | 6009.264 |  | 1927.864 |  |  |  |  | 5022.395166
пл. |  |  |  | 39.3 | 2.16 | 13.27 | 1.7604 |  | 10.05336 |  |  | 0.3996 |  | 5.02668 |  |  |  | 11.435697 |  | 1.3 | 3770 | 3770 |  |  | 1190 |  | 76 | [6 empty] | 644 | [8 empty] | 3770 | 45.2 |  |  |  | 125.67 |  |  |  | 0.9 | [36 empty] | 7937.128
± |  |  |  |  | 0.008928361 | -0.087 |  | 0 | [8 empty] | 2.879916 |  |  | 0.07243786 |  |  |  |  | -25.1 | [17 empty] | 1084.95
[42 empty] | ССП | 125.6667 |  |  | тн | [6 empty] | Дней | 30
[31 empty] | Удельный расход мелочь ФМн ср. | [5 empty] | 0.2103667 |  | т | [52 empty] | 7937.128
[37 empty] | План: |  |  |  |  | Суток работы | 29
|  | Средний вес выпуска : | [8 empty] | 34.18979 | т | [29 empty] | Среднесуточное пр-во | 130 |  |  |  | 0 |  | Отставание (-) опережение (+)
[49 empty] | -110.53 |  |  |  | Тн
[49 empty] | -2.93183 |  |  |  | %
Мелочь ФМн с н. м.
[49 empty] | план |  |  |  | 1021.32
[49 empty] | факт |  |  |  | 1021.32
[49 empty] | Отклонение |  |  |  | 0
Диспетчер АО "СЧПЗ" | [10 empty] | Тренина С.А.
,

## ноябрь 20 (+агл, кокс)
Сведения по учету производства ферромарганца в АО "СЧПЗ" — ДП-1
[43 empty] | на | 30 |  |  | августа | ноября |  |  |  |  | 2020г
Дата | Расход Mn шихты | [5 empty] | Расх.добавок, флюсов | [8 empty] | Расход кокса |  |  |  |  | Производство FeMn78, т | Производство FeMn с Si<1, т | Сод. Si в сплаве % | Температура колош. газа, °С | Температура гор. дутья °С | Расх. гор. дутья, м3/мин / фурмы,шт | Средн. содерж Mn в сплаве, % | Количество подач, шт | Кол. выпусков, шт | Количество пыли |  | Количество шлака |  |  | Перевал, т | Зеленый шлак, т. | Мелочь Фмн | Удельн.расход мелочи, т | Осн-ть | Сод Al2O3 в шлаке,% | Сод MgO в шлаке,% | Сод. MnO в шлаке, % | Производство фактическое, т | [5 empty] | Теоретический выход FeMn, т | Потери Mn со шлаком расчетно, т |  | Факт. коэф-т извлеч. Mn из расплава | Потери Mn со шлаком расчетно т | Среднее значение коэф-т извлечение Mn из расплава | [5 empty] | Проплавлено руды (влаж.), т | [6 empty] | Влажность руды , % | [6 empty] | Сод. Mn в руде, % | [6 empty] | Сожжено кокса(сух) т |  |  |  | Влажность кокса, %
| Проплавлено шихты (влаж.), т | Влажность шихты , % | Сухой руды, т | Сод. Mn в марг. шихте, % | Удельн расход марг. шихты, т | Отсев руды, т | Удельн расход руды, т | Известняк, т | Шлак тяжелый, т | Fe содер. материалов, т | Агломерат, т | Удельн.расход агломерата, т | Известняк, т | Кварцит,т | Сожжено кокса (сухого, заданный), т | Сожжено кокса (влаж.), т | Влажность кокса, % | Выход кокс. мелочи т | Сухого кокса (заданный), т | Удельн. расход сухого кокса, т | [81 empty] | Тяжелый шлак
[30 empty] | Всего, т | на т FeMn, кг | верх- него | Всего, т | на т FeMn, кг | [8 empty] | Разлито жидкого |  |  | с отвала | % с отвала | Всего годного |  | химические | физические | [48 empty] | ПО ДЦ
[44 empty] | из шлака | c перевала | [5 empty] | 4% |  |  |  | FeMn НИ | План | План по нараст. |  |  | Глория | Маматван | Новорос. | Агломерат , 6-7/ 16 пр | Казахстан(10-100) | Каражал | Агломерат, 4-5 пр | Глория | Маматван | Новорос. |  | Казахстан(10-100) | Каражал |  | Глория | Маматван | Новорос. | Агломерат , 6-7/ 16 пр | Казахстан(10-100) | Каражал | Агломерат, 4-5 пр | Кемерово | Губаха+25 | Новотроицк | Челябинск | Кемерово | Губаха+25 | Новотроицк | Челябинск | Глория | Маматван | Новороссйская | Агломерат, 6-7 / 16 пр | Казахстан (10-100) | Каражал | Агломерат, 4-5 пр | Кемерово | Губаха +25 | Новотроицк | Челябинск | Удельный расход шихты ДП №1 и №3 | Удельный расход кокса ДП №1 и №3 | Кол-во, т | W | Mn |  | ИТОГО
1 | 284.023 | 2.605421 | 276.623 | 39.96503 | 2.191073 | 16.62 | 1.492016 | 0 | 10.202 | 0 | 88.256 | 0.6990574 | 0 | 6.126 | 168.037001 | 168.037 | 2.33 |  | 164.1217379 | 1.299974 | 126.25 | 99.34 | 0.65 | 615 | 1169 | 448/9 | 75.7 | 103 | 4 |  | 0 |  | 76.5 | 605.9406 | 14.8 | 4.96 | 31.85 | 0.2 | 1,27/1,52 | 7.12 | 7.66 | 8.39 | 159.25 | 3.81 |  |  | 0 | 126.25 | 129.5614 | 4.971961 | 5.05 | 0.8644878 | 10.02196 | 0.864 | 126.25 | 125.6667 | 125.6667 | 1 | 125.6667 | 195.767 | 1e-06 | 1e-06 | 78.069 | 1e-06 | 1e-06 | 10.187 | 3.78 | 1e-06 | 1e-06 | 1e-06 | 1e-06 | 1e-06 | 1e-06 | 38.28 | 1e-06 | 1e-06 | 43.66 | 1e-06 | 1e-06 | 44.03 | 67.669 | 1e-06 | 54.367 | 46.001 | 2.33 | 1e-06 | 2.33 | 2.33 | 188.3670074 | 9.9999999e-07 | 9.9999999e-07 | 78.069 | 9.9999999e-07 | 9.9999999e-07 | 10.187 | 66.0923123 | 9.9999999e-07 | 53.1002489 | 44.9291767 | 2.093194 | 1.256237 | 10.202 | 0.67 | 15.45 | 10.1336466 | 2.068228 | 51.569 | 78.069 | 62.869 | 67.669
2 | 303.786 | 1.45014 | 299.3806771 | 39.96723 | 2.354177 |  | 1.622833 | 0 | 11.031 | 0 | 93.005 | 0.7313439 | 0 | 6.564 | 183.868 | 183.868 | 2.45 | 61.84 | 179.363234 | 1.410421 | 127.17 | 127.17 | 0.18 | 582 | 1178 | 440/9 | 75.4 | 111 | 4 | 2.9 | 22.80412 |  | 82.25 | 646.772 | 14.78 | 8.64 | 33.47 | 0.2 | 1,20/1,46 | 7.04 | 7.83 | 8.68 | 167.35 | 1.93 |  |  | 0 | 127.17 | 140.4884 | 5.530444 | 5.0868 | 0.8013609 | 10.61724 | 0.832 | 253.42 | 125.6667 | 251.3333 | 1 | 251.3333 | 210.781 |  |  | 82 |  |  | 11.005 | 2.09 | [6 empty] | 38.5 |  |  | 43.27 |  |  | 43.46 | 75.174 |  |  | 108.694 | 2.45 |  |  | 2.45 | 206.3756771 | 0 | 0 | 82 | 0 | 0 | 11.005 | 73.332237 | 0 | 0 | 106.030997 | 2.291682 | 1.375604 | 11.031 | 0.54 | 13.4 | 10.9714326 | 1.94983 | 55.5 | 82 | 70.374 | 75.174
3 | 286.388 | 0.9101284 | 283.7815016 | 39.85279 | 2.25743 |  | 1.55004 | 0 | 10.334 | 0 | 88.926 | 0.70739 | 0 | 5.2 | 172.882 | 172.882 | 3.08 | 35.27 | 167.5572344 | 1.332887 | 94.02 | 125.71 | 0.18 | 584 | 1176 | 444/9 | 75.2 | 104 | 4 |  | 0 |  | 77.95 | 620.078 | 16.09 | 7.94 | 32.89 | 0.2 | 1,22/1,46 | 7.84 | 7.54 | 9.21 | 164.45 | 2.09 |  |  | 0 | 125.71 | 133.8526 | 5.561348 | 5.0284 | 0.8358819 | 10.58975 | 0.833 | 379.13 | 125.6667 | 377 | 1 | 377 | 197.462 |  |  | 78.544 |  |  | 10.382 | 1.32 | [6 empty] | 38.15 |  |  | 43.6 |  |  | 43.89 | 68.291 |  |  | 104.591 | 3.08 |  |  | 3.08 | 194.8555016 | 0 | 0 | 78.544 | 0 | 0 | 10.382 | 66.1876372 | 0 | 0 | 101.3695972 | 2.237918 | 1.347759 | 10.334 | 0.1 | 18.65 | 10.323666 | 2.560324 | 52.044 | 78.544 | 63.491 | 68.291
4 | 281.52 | 1.032769 | 278.61255 | 39.65588 | 2.363727 | 18.97 | 1.619772 | 0 | 10.141 | 0 | 87.69 | 0.7439552 | 0 | 5.089 | 172.078 | 172.078 | 3.6 |  | 165.883192 | 1.40734 | 91.68 | 117.87 | 0.6 | 570 | 1176 | 426/9 | 76.08 | 102 | 4 |  | 0 |  | 74.8 | 634.5974 | 13.24 | 6.21 | 30.49 | 0.2 | 1,27/1,55 | 8.22 | 8.84 | 7.79 | 152.45 | 2.12 |  |  | 0 | 117.87 | 129.0265 | 4.513811 | 4.7148 | 0.8116438 | 9.228611 | 0.828 | 497 | 125.6667 | 502.6667 | 1 | 502.6667 | 193.83 |  |  | 77.5 |  |  | 10.19 | 1.5 | [6 empty] | 37.81 |  |  | 43.7 |  |  | 44.01 | 67.06 |  |  | 105.018 | 3.6 |  |  | 3.6 | 190.92255 | 0 | 0 | 77.5 | 0 | 0 | 10.19 | 64.64584 | 0 | 0 | 101.237352 | 2.187855 | 1.331184 | 10.141 | 0.41 | 16.92 | 10.0994219 | 2.246086 | 51 | 77.5 | 62.26 | 67.06
5 | 306.461 | 0.5067726 | 304.9079396 | 40.84298 | 2.529727 |  | 1.752219 | 0 | 11.196 | 0 | 93.713 | 0.7775077 | 0 | 5.612 | 189.047 | 189.047 | 3.04 | 28.45 | 183.2999712 | 1.520783 | 88.18 | 86.66 | 0.73 | 564 | 1171 | 445/9 | 75.91 | 112 | 4 |  | 0 |  | 72.9 | 604.8287 | 13.13 | 5.54 | 31.06 | 0.2 | 1,29/1,55 | 8.2 | 8 | 7.75 | 155.3 | 1.83 |  |  | 0 | 120.53 | 145.4437 | 4.376567 | 4.8212 | 0.7346965 | 9.197767 | 0.808 | 617.53 | 125.6667 | 628.3333 | 1 | 628.3333 | 212.748 |  |  | 82.511 |  |  | 11.202 | 0.73 | [6 empty] | 39.51 |  |  | 43.85 |  |  | 44.01 | 73.158 |  |  | 115.889 | 3.04 |  |  | 3.04 | 211.1949396 | 0 | 0 | 82.511 | 0 | 0 | 11.202 | 70.9339968 | 0 | 0 | 112.3659744 | 2.196923 | 1.34256 | 11.196 | 0.12 | 15.1 | 11.1825648 | 2.224433 | 56.011 | 82.511 | 68.358 | 73.158
6 | 286.499 | 0.5587154 | 284.8982861 | 39.14031 | 2.350258 | 14.83 | 1.617046 | 0 | 10.516 | 0 | 88.88 | 0.7332123 | 0 | 5.189 | 175.949 | 175.949 | 3.48 | 2.69 | 169.8259748 | 1.400973 | 121.22 | 71.94 | 0.85 | 584 | 1172 | 449/9 | 75.85 | 104 | 5 |  | 0 |  | 69.3 | 571.6878 | 16.27 | 7.58 | 31.78 | 0.2 | 1,26/1,54 | 7.97 | 8.93 | 6.85 | 158.9 | 1.68 |  |  | 0 | 121.22 | 130.6089 | 3.677292 | 4.8488 | 0.8245477 | 8.526092 | 0.81 | 738.75 | 125.6667 | 754 | 1 | 754 | 197.619 |  |  | 78.477 |  |  | 10.403 | 0.81 | [6 empty] | 37.03 |  |  | 43.85 |  |  | 43.7 | 68.24 |  |  | 107.709 | 3.48 |  |  | 3.48 | 196.0182861 | 0 | 0 | 78.477 | 0 | 0 | 10.403 | 65.865248 | 0 | 0 | 103.9607268 | 2.284736 | 1.38646 | 10.516 | 0.17 | 16.37 | 10.4981228 | 2.265712 | 51.977 | 78.477 | 63.44 | 68.24
7 | 284.516 | 0.8467285 | 282.106922 | 39.24315 | 2.212603 |  | 1.517262 | 0 | 10.221 | 0 | 88.656 | 0.6953412 | 0 | 6.149 | 173.974 | 173.974 | 3.41 |  | 168.0414866 | 1.317972 | 127.5 | 50.68 | 1.01 | 595 | 1164 | 445/9 | 76.15 | 103 | 5 | 2.8 | 21.96078 |  | 78.05 | 612.1569 | 15.12 | 8.39 | 33.39 | 0.2 | 1,29/1,58 | 8.18 | 9.5 | 6.76 | 166.95 | 2.33 |  |  | 0 | 127.5 | 128.9525 | 4.087182 | 5.1 | 0.8770059 | 9.187182 | 0.82 | 866.25 | 125.6667 | 879.6667 | 1 | 879.6667 | 195.86 |  |  | 78.45 |  |  | 10.206 | 1.23 | [6 empty] | 37.41 |  |  | 43.24 |  |  | 43.7 | 67.67 |  |  | 106.304 | 3.41 |  |  | 3.41 | 193.450922 | 0 | 0 | 78.45 | 0 | 0 | 10.206 | 65.362453 | 0 | 0 | 102.6790336 | 2.217777 | 1.358026 | 10.221 | 0.13 | 15.18 | 10.2077127 | 2.03484 | 51.95 | 78.45 | 62.87 | 67.67
8 | 288.917 | 0.3930381 | 287.781446 | 39.72691 | 2.422607 | 14.08 | 1.667518 | 0 | 10.583 | 0 | 89.697 | 0.7550888 | 0 | 7.423 | 178.541 | 178.541 | 3.5 |  | 172.292065 | 1.450392 | 95.37 | 118.79 | 0.6 | 560 | 1167 | 440/9 | 76.01 | 105 | 5 |  | 0 |  | 79.4 | 668.4064 | 15.84 | 7.07 | 31.04 | 0.2 | 1,24/1,52 | 7.28 | 8.82 | 9.17 | 155.2 | 1.7 |  |  | 0 | 118.79 | 133.6174 | 5.640196 | 4.7516 | 0.7897744 | 10.3918 | 0.816 | 985.04 | 125.6667 | 1005.333 | 1 | 1005.333 | 199.22 |  |  | 79.129 |  |  | 10.568 | 0.57 | [6 empty] | 38.03 |  |  | 43.55 |  |  | 43.09 | 68.863 |  |  | 109.678 | 3.5 |  |  | 3.5 | 198.084446 | 0 | 0 | 79.129 | 0 | 0 | 10.568 | 66.452795 | 0 | 0 | 105.83927 | 2.222034 | 1.350628 | 10.583 | 0.2 | 16.62 | 10.561834 | 2.309402 | 52.629 | 79.129 | 64.063 | 68.863
9 | 294.756 | 0.4627873 | 293.3919068 | 39.32403 | 2.362824 |  | 1.62867 | 0 | 10.625 | 0 | 91.16 | 0.7341548 | 0 | 7.433 | 181.762 | 181.762 | 3.52 | 29.93 | 175.3639776 | 1.412289 | 92.84 | 69.21 | 0.92 | 552 | 1171 | 458/9 | 75.51 | 107 | 5 |  | 0 |  | 66 | 531.5294 | 15.14 | 8.07 | 32.6 | 0.2 | 1,22/1,5 | 7.86 | 9.19 | 7.37 | 163 | 1.84 |  |  | 0 | 124.17 | 135.5499 | 3.768042 | 4.9668 | 0.8126715 | 8.734842 | 0.816 | 1109.21 | 125.6667 | 1131 | 1 | 1131 | 203.596 |  |  | 80.552 |  |  | 10.608 | 0.67 | [6 empty] | 37.63 |  |  | 43.09 |  |  | 43.24 | 70.131 |  |  | 111.631 | 3.52 |  |  | 3.52 | 202.2319068 | 0 | 0 | 80.552 | 0 | 0 | 10.608 | 67.6623888 | 0 | 0 | 107.7015888 | 2.132209 | 1.300136 | 10.625 | 0.22 | 15.4 | 10.601625 | 2.162164 | 54.052 | 80.552 | 65.331 | 70.131
10 | 304.567 | 0.5265105 | 302.9634228 | 40.19455 | 3.027818 |  | 2.092679 | 0 | 11.215 | 0 | 93.57 | 0.9351389 | 0 | 7.836 | 186.574 | 186.574 | 3.46 | 29.98 | 180.1185396 | 1.800105 | 68.92 | 23.56 | 1.28 | 571 | 1175 | 467/9 | 75.35 | 111 | 5 |  | 0 |  | 87.1 | 870.4777 | 16.48 | 9.3 | 65.25 | 0.3778228 | 1,28/1,53 | 8.15 | 8.37 | 7.42 | 172.7 | 1.91 |  |  | 0 | 100.06 | 143.7701 | 5.00641 | 4.0024 | 0.6191365 | 9.00881 | 0.795 | 1209.27 | 125.6667 | 1256.667 | 1 | 1256.667 | 210.997 |  |  | 82.079 |  |  | 11.491 | 0.76 | [6 empty] | 38.64 |  |  | 43.7 |  |  | 43.7 | 72.248 |  |  | 114.326 | 3.46 |  |  | 3.46 | 209.3934228 | 0 | 0 | 82.079 | 0 | 0 | 11.491 | 69.7482192 | 0 | 0 | 110.3703204 | 2.425453 | 1.472943 | 11.215 | 0.31 | 18.08 | 11.1802335 | 2.682663 | 55.579 | 82.079 | 67.448 | 72.248
11 | 308.96 | 0.8409531 | 306.3617912 | 38.87966 | 2.374714 | 39.97 | 1.64429 | 0 | 10.381 | 0 | 94.232 | 0.730424 | 0 | 7.834 | 188.516 | 188.516 | 3.27 | 4.2 | 182.3515268 | 1.413468 | 129.01 | 51.34 | 1.09 | 582 | 1182 | 465/9 | 76.08 | 113 | 5 |  | 0 |  | 92.4 | 716.2235 | 14.84 | 13.71 | 34.55 | 0.2 | 1,26/1,53 | 8.22 | 8.93 | 6.59 | 172.75 | 4.52 |  |  | 0 | 129.01 | 138.5067 | 4.716955 | 5.1604 | 0.8240183 | 9.877355 | 0.798 | 1338.28 | 125.6667 | 1382.333 | 1 | 1382.333 | 214.728 |  |  | 83.048 |  |  | 11.184 | 1.21 | [6 empty] | 37.11 |  |  | 42.93 |  |  | 42.78 | 73.909 |  |  | 114.607 | 3.27 |  |  | 3.27 | 212.1297912 | 0 | 0 | 83.048 | 0 | 0 | 11.184 | 71.4921757 | 0 | 0 | 110.8593511 | 2.042054 | 1.26053 | 10.381 | 0.17 | 13.42 | 10.3633523 | 1.828026 | 56.548 | 83.048 | 69.109 | 73.909
12 | 299.146 | 1.150435 | 295.7045212 | 39.25839 | 2.337216 |  | 1.611417 | 0 | 10.873 | 0 | 91.828 | 0.7257983 | 0 | 7.552 | 179.536 | 179.536 | 3.06 | 10.01 | 174.0421984 | 1.37561 | 80.45 | 29.04 | 1.12 | 578 | 1182 | 444/9 | 75.2 | 109 | 5 |  | 0 |  | 74.75 | 590.8157 | 15.33 | 5.89 | 32.3 | 0.2 | 1,24/1,49 | 8.03 | 8.65 | 7.45 | 161.5 | 3.21 |  |  | 0 | 126.52 | 137.0415 | 4.313917 | 5.0608 | 0.8195711 | 9.374717 | 0.799 | 1464.8 | 125.6667 | 1508 | 1 | 1508 | 207.318 |  |  | 81.038 |  |  | 10.79 | 1.66 | [6 empty] | 37.26 |  |  | 43.85 |  |  | 43.17 | 71.288 |  |  | 108.248 | 3.06 |  |  | 3.06 | 203.8765212 | 0 | 0 | 81.038 | 0 | 0 | 10.79 | 69.1065872 | 0 | 0 | 104.9356112 | 2.447268 | 1.512873 | 10.873 | 0.23 | 15.76 | 10.8479921 | 2.273462 | 54.538 | 81.038 | 66.488 | 71.288
13 | 279.017 | 0.8321821 | 276.6950705 | 39.58262 | 2.238814 |  | 1.533887 | 0 | 10.139 | 0 | 87.122 | 0.7049276 | 0 | 7.142 | 165.282 | 165.282 | 3.11 | 9.65 | 160.1417298 | 1.29575 | 123.59 | 44.73 | 1.11 | 582 | 1165 | 442/9 | 75.92 | 101 | 5 | 3.85 | 31.15139 |  | 82.85 | 670.3617 | 18.63 | 10 | 32.97 | 0.2 | 1,23/1,51 | 7.64 | 9.05 | 8.3 | 164.85 | 1.71 |  |  | 0 | 123.59 | 127.8348 | 5.326905 | 4.9436 | 0.8567095 | 10.2705 | 0.804 | 1588.39 | 125.6667 | 1633.667 | 1 | 1633.667 | 191.895 |  |  | 76.912 |  |  | 10.21 | 1.21 | [6 empty] | 37.87 |  |  | 43.39 |  |  | 43.09 | 66.459 |  |  | 98.823 | 3.11 |  |  | 3.11 | 189.5730705 | 0 | 0 | 76.912 | 0 | 0 | 10.21 | 64.3921251 | 0 | 0 | 95.7496047 | 2.257108 | 1.365282 | 10.139 | 0.16 | 14.21 | 10.1227776 | 1.894687 | 50.412 | 76.912 | 61.659 | 66.459
14 | 287 | 1.193206 | 283.5754996 | 39.58278 | 2.34515 | 17.1 | 1.608696 | 0 | 10.484 | 0 | 89.052 | 0.7364539 | 0 | 7.13 | 169.059 | 169.059 | 2.91 |  | 164.1393831 | 1.357421 | 50.33 | 23.52 | 1.12 | 565 | 1175 | 428/9 | 75.21 | 104 | 5 |  | 0 |  | 80.65 | 666.9699 | 14.74 | 7.06 | 31.42 | 0.2 | 1,15/1,40 | 7.08 | 8.59 | 9.03 | 157.1 | 2.3 |  |  | 0 | 120.92 | 132.4688 | 5.641524 | 4.8368 | 0.8102122 | 10.47832 | 0.804 | 1709.31 | 125.6667 | 1759.333 | 1 | 1759.333 | 197.948 |  |  | 81.359 |  |  | 7.693 | 1.73 | [6 empty] | 37.87 |  |  | 43.39 |  |  | 43.39 | 68.226 |  |  | 100.833 | 2.91 |  |  | 2.91 | 194.5234996 | 0 | 0 | 81.359 | 0 | 0 | 7.693 | 66.2406234 | 0 | 0 | 97.8987597 | 2.099963 | 1.258008 | 10.484 | 0.35 | 15.68 | 10.447306 | 2.178085 | 54.859 | 81.359 | 63.426 | 68.226
15 | 258.977 | 1.372401 | 255.4227974 | 39.46145 | 2.745891 | 17.01 | 1.862737 | 0 | 9.235 | 0 | 82.151 | 0.8831542 | 0 | 5.312 | 152.879 | 152.879 | 3.18 |  | 148.0174478 | 1.591243 | 93.02 | 93.02 | 0.63 | 551 | 1163 | 384/9 | 75.68 | 93 | 5 |  | 0 |  | 66.75 | 717.5876 | 15.43 | 6.24 | 24.3 | 0.2 | 1,19/1,44 | 6.63 | 7.83 | 12.79 | 121.5 | 2.06 |  |  | 0 | 93.02 | 117.7149 | 6.613421 | 3.7208 | 0.698433 | 10.33422 | 0.798 | 1802.33 | 125.6667 | 1885 | 1 | 1885 | 176.826 |  |  | 77.566 |  |  | 4.585 | 2.01 | [6 empty] | 37.57 |  |  | 43.55 |  |  | 43.24 | 61.57 |  |  | 91.309 | 3.18 |  |  | 3.18 | 173.2717974 | 0 | 0 | 77.566 | 0 | 0 | 4.585 | 59.612074 | 0 | 0 | 88.4053738 | 2.168226 | 1.291247 | 9.235 | 0.13 | 11.86 | 9.2229945 | 1.445358 | 51.066 | 77.566 | 56.77 | 61.57
16 | 268.847 | 0.855998 | 266.545675 | 39.39119 | 2.379235 |  | 1.622821 | 0 | 9.734 | 0 | 84.741 | 0.7564135 | 0 | 5.883 | 159.395 | 159.395 | 2.94 | 1.86 | 154.708787 | 1.380959 | 75.38 | 65.58 | 1.09 | 590 | 1159 | 400/9 | 75.02 | 97 | 5 |  | 0 |  | 71.55 | 638.6682 | 15.76 | 7.75 | 29.49 | 0.2 | 1,25/1,51 | 7.47 | 8.34 | 8.15 | 147.45 | 1.82 |  |  | 0 | 112.03 | 123.9472 | 4.517224 | 4.4812 | 0.8004618 | 8.998424 | 0.798 | 1914.36 | 125.6667 | 2010.667 | 1 | 2010.667 | 184.106 |  |  | 79.82 |  |  | 4.921 | 1.25 | [6 empty] | 37.65 |  |  | 43.17 |  |  | 43.24 | 64.009 |  |  | 95.386 | 2.94 |  |  | 2.94 | 181.804675 | 0 | 0 | 79.82 | 0 | 0 | 4.921 | 62.1271354 | 0 | 0 | 92.5816516 | 2.269747 | 1.347713 | 9.734 | 0.2 | 13.63 | 9.714532 | 1.764984 | 53.32 | 79.82 | 59.209 | 64.009
17 | 116.756 | 0.6632251 | 115.9816449 | 40.14533 | 3.584105 |  | 2.093716 | 0 | 3.447 | 0 | 48.229 | 1.490389 | 0 | 2.041 | 68.881 | 68.881 | 2.84 |  | 66.9247796 | 2.068133 | 32.36 | 15.23 | 0.99 | 545 | 1076 | 365/8 | 75.71 | 38 | 2 | 4.15 | 128.2447 |  | 23.05 | 712.2991 | 7.14 | 2.77 | 8.54 | 0.2 | 1,19/1,44 | 6.29 | 8.37 | 11.12 | 42.7 | 0.97 |  |  | 0 | 32.36 | 54.37349 | 1.985546 | 1.2944 | 0.5261838 | 3.279946 | 0.791 | 1946.72 | 125.6667 | 2136.333 | 1 | 2136.333 | 68.527 |  |  | 46.342 |  |  | 1.887 | 1.13 | [6 empty] | 37.87 |  |  | 43.39 |  |  | 43.09 | 32.896 |  |  | 35.985 | 2.84 |  |  | 2.84 | 67.7526449 | 0 | 0 | 46.342 | 0 | 0 | 1.887 | 31.9617536 | 0 | 0 | 34.963026 | 2.331615 | 1.375114 | 3.447 | 0.17 | 15.06 | 3.4411401 | 0.684501 | 19.842 | 46.342 | 28.096 | 32.896
18 | 291.608 | 1.167937 | 288.2022032 | 39.22014 | 2.164005 | 22.14 | 1.496623 | 0 | 10.557 | 0 | 88.882 | 0.6673825 | 0 | 6.675 | 175.677 | 175.677 | 2.68 | 45.34 | 170.9688564 | 1.283743 | 133.18 | 133.18 | 0.65 | 567 | 1140 | 461/9 | 75.62 | 106 | 5 | 18 | 135.1554 |  | 91.3 | 685.5384 | 17.99 | 7.03 | 34.6 | 0.2 | 1,26/1,52 | 7.53 | 8.24 | 8.91 | 173 | 1.81 |  |  | 0 | 133.18 | 132.5834 | 6.301629 | 5.3272 | 0.8909826 | 11.62883 | 0.797 | 2079.9 | 125.6667 | 2262 | 1 | 2262 | 202.726 |  |  | 83.504 |  |  | 5.378 | 1.68 | [6 empty] | 37.26 |  |  | 43.7 |  |  | 43.55 | 69.504 |  |  | 106.173 | 2.68 |  |  | 2.68 | 199.3202032 | 0 | 0 | 83.504 | 0 | 0 | 5.378 | 67.6412928 | 0 | 0 | 103.3275636 | 2.05333 | 1.221894 | 10.557 | 0.33 | 15.03 | 10.5221619 | 2.091353 | 57.004 | 83.504 | 64.704 | 69.504
19 | 319.172 | 1.430508 | 314.60622 | 39.02066 | 2.350263 | 12.96 | 1.671322 | 0 | 11.75 | 0 | 90.883 | 0.6789407 | 0 | 8.426 | 193.631 | 193.631 | 2.54 | 25.24 | 188.7127726 | 1.409777 | 133.86 | 80.43 | 0.77 | 577 | 1166 | 469/9 | 76.02 | 117 | 5 | 8 | 59.76393 |  | 89.85 | 671.2237 | 16.54 | 8.31 | 35.02 | 0.2 | 1,27/1,53 | 7.42 | 8.53 | 8.31 | 175.1 | 2.09 |  |  | 0 | 133.86 | 143.8775 | 5.783936 | 5.3544 | 0.8289279 | 11.13834 | 0.799 | 2213.76 | 125.6667 | 2387.667 | 1 | 2387.667 | 228.289 |  |  | 84.967 |  |  | 5.916 | 2 | [6 empty] | 37.11 |  |  | 43.85 |  |  | 43.39 | 76.217 |  |  | 117.414 | 2.54 |  |  | 2.54 | 223.72322 | 0 | 0 | 84.967 | 0 | 0 | 5.916 | 74.2810882 | 0 | 0 | 114.4316844 | 2.255985 | 1.347431 | 11.75 | 0.13 | 18.79 | 11.734725 | 2.900493 | 58.467 | 84.967 | 71.417 | 76.217
20 | 316.653 | 0.7360145 | 314.3223881 | 40.02428 | 2.746133 | 18.23 | 1.956512 | 0 | 11.617 | 0 | 90.38 | 0.7896208 | 0 | 8.245 | 190.457 | 190.457 | 2.12 | 2.62 | 186.4193116 | 1.628685 | 114.46 | 114.46 | 0.66 | 529 | 1159 | 454/9 | 75.77 | 116 | 5 |  | 0 |  | 79.2 | 691.9448 | 19.85 | 7.92 | 47.93 | 0.2840296 | 1,26/1,52 | 7.36 | 8.54 | 8.36 | 168.75 | 1.56 |  |  | 0 | 114.46 | 147.5354 | 5.129037 | 4.5784 | 0.6893698 | 9.707437 | 0.793 | 2328.22 | 125.6667 | 2513.333 | 1 | 2513.333 | 226.273 |  |  | 84.582 |  |  | 5.798 | 1.03 | [6 empty] | 38.79 |  |  | 43.09 |  |  | 43.47 | 75.606 |  |  | 114.851 | 2.12 |  |  | 2.12 | 223.9423881 | 0 | 0 | 84.582 | 0 | 0 | 5.798 | 74.0031528 | 0 | 0 | 112.4161588 | 2.573379 | 1.523683 | 11.617 | 0.19 | 16.9 | 11.5949277 | 2.586172 | 58.082 | 84.582 | 70.806 | 75.606
21 | 311.81 | 2.374882 | 304.4048792 | 39.59375 | 2.3967 |  | 1.692551 | 0 | 11.522 | 0 | 89.434 | 0.7041493 | 0 | 7.483 | 189.091 | 189.091 | 1.73 |  | 185.8197257 | 1.463032 | 127.01 | 127.01 | 0.47 | 530 | 1156 | 461/9 | 76.3 | 114 | 5 |  | 0 |  | 94.4 | 743.2486 | 17.9 | 9.23 | 33.61 | 0.2 | 1,23/1,47 | 6.46 | 8.15 | 11.09 | 168.05 | 1.8 |  |  | 0 | 127.01 | 140.2896 | 8.109758 | 5.0804 | 0.8040521 | 13.19016 | 0.793 | 2455.23 | 125.6667 | 2639 | 1 | 2639 | 222.376 |  |  | 83.766 |  |  | 5.668 | 3.33 | [6 empty] | 38.18 |  |  | 43.09 |  |  | 43.39 | 74.379 |  |  | 114.712 | 1.73 |  |  | 1.73 | 214.9708792 | 0 | 0 | 83.766 | 0 | 0 | 5.668 | 73.0922433 | 0 | 0 | 112.7274824 | 2.147331 | 1.291142 | 11.522 | 0.15 | 15.84 | 11.504717 | 2.388397 | 57.266 | 83.766 | 69.579 | 74.379
22 | 311.403 | 1.806154 | 305.7785823 | 39.03285 | 2.307937 | 22.11 | 1.635479 | 0 | 11.241 | 0 | 89.094 | 0.6724583 | 0 | 8.442 | 188.861 | 188.861 | 2.06 |  | 184.9704634 | 1.396109 | 132.49 | 105.8 | 0.79 | 570 | 1158 | 463/9 | 75.83 | 114 | 5 |  | 0 |  | 82.85 | 625.3302 | 15.62 | 10.77 | 35.11 | 0.2 | 1,31/1,58 | 7.19 | 8.48 | 8.31 | 175.55 | 2.82 |  |  | 0 | 132.49 | 139.8986 | 5.333323 | 5.2996 | 0.8417572 | 10.63292 | 0.796 | 2587.72 | 125.6667 | 2764.667 | 1 | 2764.667 | 222.309 |  |  | 83.387 |  |  | 5.707 | 2.53 | [6 empty] | 37.11 |  |  | 43.85 |  |  | 43.55 | 74.273 |  |  | 114.588 | 2.06 |  |  | 2.06 | 216.6845823 | 0 | 0 | 83.387 | 0 | 0 | 5.707 | 72.7429762 | 0 | 0 | 112.2274872 | 2.210505 | 1.314002 | 11.241 | 0.21 | 16.84 | 11.2173939 | 2.491111 | 56.887 | 83.387 | 69.473 | 74.273
23 | 319.373 | 0.7937136 | 316.838093 | 39.41548 | 2.296095 | 38.67 | 1.636605 | 0 | 11.933 | 0 | 91.003 | 0.6594898 | 0 | 9.296 | 192.47 | 192.47 | 2.21 | 34.76 | 188.216413 | 1.363986 | 137.99 | 82.34 | 0.82 | 558 | 1170 | 460/9 | 75.99 | 117 | 5 |  | 0 |  | 93.2 | 675.4113 | 21.32 | 8.44 | 35.76 | 0.2 | 1,23/1,50 | 6.88 | 9.6 | 8.93 | 178.8 | 3.39 |  |  | 0 | 137.99 | 145.3083 | 6.447208 | 5.5196 | 0.8396529 | 11.96681 | 0.798 | 2725.71 | 125.6667 | 2890.333 | 1 | 2890.333 | 228.37 |  |  | 85.12 |  |  | 5.883 | 1.11 | [6 empty] | 37.72 |  |  | 43.7 |  |  | 43.24 | 76.205 |  |  | 116.265 | 2.21 |  |  | 2.21 | 225.835093 | 0 | 0 | 85.12 | 0 | 0 | 5.883 | 74.5208695 | 0 | 0 | 113.6955435 | 2.073324 | 1.21187 | 11.933 | 0.56 | 11.77 | 11.8661752 | 1.837938 | 58.62 | 85.12 | 71.405 | 76.205
24 | 306.864 | 1.625499 | 301.87593 | 39.31769 | 2.32893 | 28.02 | 1.649336 | 0 | 11.246 | 0 | 88.089 | 0.6795942 | 0 | 8.869 | 184.316 | 184.316 | 2.25 | 2.33 | 180.16889 | 1.389978 | 104.8 | 102.8 | 0.8 | 555 | 1169 | 463/9 | 75.87 | 112 | 5 |  | 0 |  | 97.45 | 751.813 | 17.63 | 7.87 | 33.87 | 0.2 | 1,25/1,52 | 7.17 | 8.8 | 8.78 | 169.35 | 2.01 |  |  | 0 | 129.62 | 138.8044 | 6.627973 | 5.1848 | 0.8285632 | 11.81277 | 0.799 | 2855.33 | 125.6667 | 3016 | 1 | 3016 | 218.775 |  |  | 82.452 |  |  | 5.637 | 2.28 | [6 empty] | 37.67 |  |  | 43.39 |  |  | 43.7 | 73.165 |  |  | 111.151 | 2.25 |  |  | 2.25 | 213.78693 | 0 | 0 | 82.452 | 0 | 0 | 5.637 | 71.5187875 | 0 | 0 | 108.6501025 | 2.195914 | 1.298763 | 11.246 | 0.18 | 15.09 | 11.2257572 | 2.232723 | 55.952 | 82.452 | 68.365 | 73.165
25 | 309.528 | 0.9921008 | 306.4571703 | 40.34281 | 2.273758 | 19.43 | 1.616354 | 0 | 11.159 | 0 | 88.605 | 0.6574047 | 0 | 7.847 | 186.355 | 186.355 | 2.8 | 3.07 | 181.13706 | 1.343946 | 134.78 | 106.31 | 0.71 | 550 | 1160 | 456/9 | 76.25 | 113 | 5 |  | 0 |  | 96.1 | 713.0138 | 14.68 | 8.42 | 35.22 | 0.2 | 1,25/1,52 | 7.22 | 8.76 | 8.76 | 176.1 | 2.32 |  |  | 0 | 134.78 | 143.5397 | 6.521265 | 5.3912 | 0.8312456 | 11.91246 | 0.8 | 2990.11 | 125.6667 | 3141.667 | 1 | 3141.667 | 220.923 |  |  | 82.992 |  |  | 5.613 | 1.39 | [6 empty] | 38.94 |  |  | 43.85 |  |  | 43.7 | 73.773 |  |  | 112.582 | 2.8 |  |  | 2.8 | 217.8521703 | 0 | 0 | 82.992 | 0 | 0 | 5.613 | 71.707356 | 0 | 0 | 109.429704 | 2.20063 | 1.298584 | 11.159 | 0.04 | 13.6 | 11.1545364 | 1.98953 | 56.492 | 82.992 | 68.973 | 73.773
26 | 321.583 | 1.431668 | 316.979 | 40.70625 | 2.408289 | 9.87 | 1.713995 | 0 | 11.0801 | 0 | 91.383 | 0.6942942 | 0 | 8.275 | 191.805 | 191.805 | 2.83 | 6.03 | 186.3769185 | 1.416023 | 131.62 | 55.05 | 1.16 | 546 | 1174 | 459/9 | 75.56 | 118 | 5 | 5.55 | 42.16684 |  | 77.2 | 586.537 | 24.66 | 8.91 | 34.6 | 0.2 | 1,23/1,50 | 7.42 | 8.52 | 11.01 | 173 | 2.13 |  |  | 0 | 131.62 | 151.0843 | 6.58429 | 5.2648 | 0.7707654 | 11.84909 | 0.799 | 3121.73 | 125.6667 | 3267.333 | 1 | 3267.333 | 230.2 |  |  | 85.498 |  |  | 5.885 | 2 | [6 empty] | 39.51 |  |  | 43.73 |  |  | 43.57 | 76.762 |  |  | 115.043 | 2.83 |  |  | 2.83 | 225.596 | 0 | 0 | 85.498 | 0 | 0 | 5.885 | 74.5896354 | 0 | 0 | 111.7872831 | 2.230333 | 1.321078 | 11.0801 | 0.21 | 13.71 | 11.05683179 | 2.006209 | 58.998 | 85.498 | 71.962 | 76.762
27 | 301.763 | 1.428082 | 297.4535782 | 40.22832 | 2.187802 | 21.42 | 1.470496 | 0 | 10.952 | 0 | 97.525 | 0.7173066 | 0 | 6.665 | 177.713 | 177.713 | 2.91 | 26.77 | 172.5415517 | 1.269061 | 110.11 | 110.7 | 0.74 | 547 | 1167 | 450/9 | 75.49 | 110 | 5 | 2.3 | 16.91674 |  | 92.45 | 679.9794 | 18.98 | 9.02 | 35.46 | 0.2 | 1,26/1,55 | 6.97 | 9.11 | 9.87 | 177.3 | 3.14 |  |  | 0 | 135.96 | 141.4979 | 7.068519 | 5.4384 | 0.8577277 | 12.50692 | 0.801 | 3257.69 | 125.6667 | 3393 | 1 | 3393 | 204.238 |  |  | 81.491 |  |  | 16.034 | 2.11 | [6 empty] | 38.42 |  |  | 44.04 |  |  | 43.89 | 71.956 |  |  | 105.757 | 2.91 |  |  | 2.91 | 199.9285782 | 0 | 0 | 81.491 | 0 | 0 | 16.034 | 69.8620804 | 0 | 0 | 102.6794713 | 2.09785 | 1.233166 | 10.952 | 1.08 | 21.72 | 10.8337184 | 3.11708 | 54.991 | 81.491 | 67.156 | 71.956
28 | 331.929 | 0.7151936 | 329.5550652 | 40.6326 | 2.380834 | 20.15 | 1.527916 | 0 | 12.155 | 0 | 118.061 | 0.8529187 | 0 | 6.119 | 195.732 | 195.732 | 3.14 | 5.66 | 189.5860152 | 1.369643 |  | 109.89 | 0.63 | 521 | 1169 | 449/9 | 74.6 | 122 | 5 |  | 0 |  | 86.4 | 624.1873 | 21.6 | 9.46 | 36.29 | 0.2 | 1,23/1,49 | 7.52 | 8.42 | 7.89 | 181.45 | 2.72 |  |  | 0 | 138.42 | 159.8845 | 5.280744 | 5.5368 | 0.7711432 | 10.81754 | 0.806 | 3396.11 | 125.6667 | 3518.667 | 1 | 3518.667 | 213.868 |  |  | 87.571 |  |  | 30.49 | 1.11 | [6 empty] | 38.89 |  |  | 43.81 |  |  | 43.73 | 79.281 |  |  | 116.451 | 3.14 |  |  | 3.14 | 211.4940652 | 0 | 0 | 87.571 | 0 | 0 | 30.49 | 76.7915766 | 0 | 0 | 112.7944386 | 2.184389 | 1.272871 | 12.155 | 0.84 | 19.69 | 12.052898 | 3.181254 | 61.071 | 87.571 | 74.481 | 79.281
29 | 325.347 | 1.077895 | 321.8401002 | 40.99876 | 2.399106 | 13.4 | 1.539225 | 0 | 12.084 | 0 | 115.353 | 0.8598807 | 0 | 6.147 | 193.189 | 193.189 | 3.03 |  | 187.3353733 | 1.396462 | 76.72 | 134.15 | 0.57 | 520 | 1170 | 450/9 | 74.68 | 119 | 5 |  | 0 |  | 80.5 | 600.0745 | 19.25 | 7.09 | 34.77 | 0.2 | 1,24/1,49 | 7.16 | 7.84 | 9.59 | 173.85 | 2.16 |  |  | 0 | 134.15 | 156.9057 | 5.980243 | 5.366 | 0.7592488 | 11.34624 | 0.799 | 3530.26 | 125.6667 | 3644.333 | 1 | 3644.333 | 209.994 |  |  | 86.281 |  |  | 29.072 | 1.67 | [6 empty] | 39.36 |  |  | 44.04 |  |  | 43.81 | 78.226 |  |  | 114.963 | 3.03 |  |  | 3.03 | 206.4871002 | 0 | 0 | 86.281 | 0 | 0 | 29.072 | 75.8557522 | 0 | 0 | 111.4796211 | 2.246445 | 1.32441 | 12.084 | 0.11 | 16.44 | 12.0707076 | 2.657237 | 59.781 | 86.281 | 73.426 | 78.226
30 | 316.768 | 0.848444 | 314.0804008 | 40.41603 | 2.430775 | 30.51 | 1.670276 | 0 | 11.685 | 0 | 98.264 | 0.7604984 | 0 | 6.396 | 187.307 | 187.307 | 3.15 | 18.63 | 181.4068295 | 1.403969 | 79.68 | 129.21 | 0.5 | 535 | 1168 | 448/9 | 74.75 | 118 | 5 |  | 0 |  | 95.3 | 737.559 | 17.15 | 10.35 | 41.69 | 0.2300138 | 1,19/1,45 | 7.21 | 8.32 | 9.81 | 181.25 |  |  |  | 0 | 129.21 | 151.0983 | 7.242129 | 5.1684 | 0.7608741 | 12.41053 | 0.797 | 3659.47 | 125.6667 | 3770 | 1 | 3770 | 218.504 |  |  | 80.566 |  |  | 17.698 | 1.23 | [6 empty] | 39.04 |  |  | 43.42 |  |  | 43.73 | 74.266 |  |  | 113.041 | 3.15 |  |  | 3.15 | 215.8164008 | 0 | 0 | 80.566 | 0 | 0 | 17.698 | 71.926621 | 0 | 0 | 109.4802085 | 2.396497 | 1.409278 | 11.685 | 0.14 | 18.24 | 11.668641 | 2.847305 | 59.066 | 80.566 | 71.927 | 74.266
31 | 0 | 0 | 0 | 0 | 0 |  | 0 | 0 | 0 | 0 | 0 | 0 | 0 | 0 | 0 | 0 | 0 |  | 0 | 0 | [10 empty] | 0 |  |  | 0 |  |  | 0 | 0 | [8 empty] | 0 | 0 | 0 | 0 | 0 | 0 | 0 |  | 3659.47 | 0 | 3770 | 0 | 3770 | [29 empty] | 0 | 0 | 0 | 0 | 0 | 0 | 0 | 0 | 0 | 0 | 0 | #DIV/0! | #DIV/0! | 0 |  |  | 0 | 0
е | 8823.937 |  | 8727.128 |  |  | 395.49 |  | 0 | 319.3381 | 0 | 2717.864 |  | 0 | 204.4 | 5312.864001 | 5312.864 | 0 | 384.33 | 5159.853 |  | 3033.99 | 2604.72 | [6 empty] | 142 | 47.55 |  | 0 | 2412.45 |  | 495.93 | 239.94 | 1021.32 | [5 empty] | 4854.95 | 65.78 | 0 | 0 |  | 3659.47 | 4075.066 | 162.6588 | 146.3788 |  | 309.0376 |  |  | 0 |  | 30 |  | 6106.073 | 1e-06 | 1e-06 | 2415.573 | 1e-06 | 1e-06 | 302.291 | [14 empty] | 2110.474 | 1e-06 | 54.367 | 3148.023 |  |  |  |  | 6009.264 | 9.9999999e-07 | 9.9999999e-07 | 2415.573 | 9.9999999e-07 | 9.9999999e-07 | 302.291 | 2049.749 | 9.9999999e-07 | 53.1002489 | 3057.004164 | 2.222362 | 1.330431 | 319.3381 | 0.2863906 | 15.88304 | 317.7953 | 66.74834
ср. | 294.1312 | 1.097115 | 290.9043 | 39.77801 | 2.384807 | 13.183 | 1.642113 | 0 | 10.6446 | 0 | 90.59547 | 0.7426933 | 0 | 6.813333 | 177.0954667 | 177.0955 | 2.880001 | 12.811 |  | 1.41 | 101.133 | 86.824 | 0.7714314 | 562.5 | 1164.9 |  | 75.62071 | 107.1 | 4.733333 | 1.585 | 12.99368 | #DIV/0! | 80.415 | 659.2348 | 16.531 | 7.998 | 34.044 | 0.2103667 |  | 7.424333 | 8.525 | 8.748 | 161.8317 | 2.192667 | #DIV/0! | #DIV/0! | #DIV/0! | 121.9823 | 135.8355 |  |  | 0.7971583 | 10.30125 | [13 empty] | 1.58545 | 1e-06 | 1e-06 | 3.231904e-08 | 1e-06 | 1e-06 | 3.369932e-08 | 38.09235 | 1e-06 | 1e-06 | 43.56247 | 1e-06 | 1e-06 | 43.58582 |  |  |  |  | 2.877314 | 1e-06 | 2.33 | 2.891301 | 6009.264 |  | 2717.864 |  |  |  |  | 5159.853
пл. |  |  |  | 39.3 | 2.16 | 13.27 | 1.7604 |  | 10.05336 |  |  | 0.3996 |  | 5.02668 |  |  |  | 11.435697 |  | 1.3 | 3770 | 3770 |  |  | 1190 |  | 76 | [6 empty] | 644 | [8 empty] | 3770 | 45.2 |  |  |  | 125.67 |  |  |  | 0.9 | [36 empty] | 8727.128
± |  |  |  |  | 0.2248066 | -0.087 |  | 0 | [8 empty] | 2.880001 |  |  | 0.1100002 |  |  |  |  | -25.1 | [17 empty] | 1084.95
[42 empty] | ССП | 125.6667 |  |  | тн | [6 empty] | Дней | 30
[31 empty] | Удельный расход мелочь ФМн ср. | [5 empty] | 0.2103667 |  | т
[37 empty] | План: |  |  |  |  | Суток работы | 29
|  | Средний вес выпуска : | [8 empty] | 34.18979 | т | [29 empty] | Среднесуточное пр-во | 130 |  |  |  | 0 |  | Отставание (-) опережение (+)
[49 empty] | -110.53 |  |  |  | Тн
[49 empty] | -2.93183 |  |  |  | %
Мелочь ФМн с н. м.
[49 empty] | план |  |  |  | 1021.32
[49 empty] | факт |  |  |  | 1021.32
[49 empty] | Отклонение |  |  |  | 0
Диспетчер АО "СЧПЗ" | [10 empty] | Тренина С.А.
,

## декабрь 20 (факт)
Сведения по учету производства ферромарганца в АО "СЧПЗ" — ДП-1
[43 empty] | на | 31 |  |  | августа | декабря |  |  |  |  | 2020г
Дата | Расход Mn шихты | [5 empty] | Расх.добавок, флюсов | [8 empty] | Расход кокса |  |  |  |  | Производство FeMn78, т | Производство FeMn с Si<1, т | Сод. Si в сплаве % | Температура колош. газа, °С | Температура гор. дутья °С | Расх. гор. дутья, м3/мин / фурмы,шт | Средн. содерж Mn в сплаве, % | Количество подач, шт | Кол. выпусков, шт | Количество пыли |  | Количество шлака |  |  | Перевал, т | Зеленый шлак, т. | Мелочь Фмн | Удельн.расход мелочи, т | Осн-ть | Сод Al2O3 в шлаке,% | Сод MgO в шлаке,% | Сод. MnO в шлаке, % | Производство фактическое, т | [5 empty] | Теоретический выход FeMn, т | Потери Mn со шлаком расчетно, т |  | Факт. коэф-т извлеч. Mn из расплава | Потери Mn со шлаком расчетно т | Среднее значение коэф-т извлечение Mn из расплава | [5 empty] | Проплавлено руды (влаж.), т | [6 empty] | Влажность руды , % | [6 empty] | Сод. Mn в руде, % | [6 empty] | Сожжено кокса(сух) т |  |  |  | Влажность кокса, %
| Проплавлено шихты (влаж.), т | Влажность шихты , % | Сухой руды, т | Сод. Mn в марг. шихте, % | Удельн расход марг. шихты, т | Отсев руды, т | Удельн расход руды, т | Известняк, т | Шлак тяжелый, т | Fe содер. материалов, т | Агломерат, т | Удельн.расход агломерата, т | Известняк, т | Кварцит,т | Сожжено кокса (сухого, заданный), т | Сожжено кокса (влаж.), т | Влажность кокса, % | Выход кокс. мелочи т | Сухого кокса (заданный), т | Удельн. расход сухого кокса, т | [81 empty] | Тяжелый шлак
[30 empty] | Всего, т | на т FeMn, кг | верх- него | Всего, т | на т FeMn, кг | [8 empty] | Разлито жидкого |  |  | с отвала | % с отвала | Всего годного |  | химические | физические | [48 empty] | ПО ДЦ
[44 empty] | из шлака | c перевала | [5 empty] | 4% |  |  |  | FeMn НИ | План | План по нараст. |  |  | Глория | Маматван | Новорос. | Агломерат , 6-7/ 16 пр | Казахстан(10-100) | Каражал | Агломерат, 4-5 пр | Глория | Маматван | Новорос. |  | Казахстан(10-100) | Каражал |  | Глория | Маматван | Новорос. | Агломерат , 6-7/ 16 пр | Казахстан(10-100) | Каражал | Агломерат, 4-5 пр | Кемерово | Губаха+25 | Новотроицк | Челябинск | Кемерово | Губаха+25 | Новотроицк | Челябинск | Глория | Маматван | Новороссйская | Агломерат, 6-7 / 16 пр | Казахстан (10-100) | Каражал | Агломерат, 4-5 пр | Кемерово | Губаха +25 | Новотроицк | Челябинск | Удельный расход шихты ДП №1 и №3 | Удельный расход кокса ДП №1 и №3 | Кол-во, т | W | Mn |  | ИТОГО
1 | 292.772 | 0.8997475 | 290.1378 | 38.83013 | 2.289236 |  | 1.648255 | 0 | 11.538 | 0 | 81.238 | 0.6409815 | 0 | 7.752 | 184.176002 | 184.176 | 3.05 | 56.28 | 178.558632 | 1.408858 | 126.74 | 126.74 | 0.68 | 579 | 1165 | 445/9 | 76.02 | 117 | 5 |  | 0 |  | 78.9 | 622.5343 | 21.3 | 11.23 | 38.28 | 0.2263749 | 1,28/1,53 | 7.41 | 7.92 | 9.62 | 169.1 | 7.15 |  |  | 0 | 126.74 | 132.8224 | 5.879717 | 5.0696 | 0.8552014 | 10.94932 | 0.855 | 126.74 | 116.7742 | 116.7742 | 1 | 116.7742 | 139.469 | 72.065 | 1e-06 | 58.464 | 1e-06 | 1e-06 | 22.774 | 1 | 1.72 | 1e-06 | 1e-06 | 1e-06 | 1e-06 | 1e-06 | 37.33 | 36.08 | 1e-06 | 43.89 | 1e-06 | 1e-06 | 43.73 | 71.452 | 1e-06 | 1e-06 | 112.724 | 3.05 | 1e-06 | 1e-06 | 3.05 | 138.07431 | 70.825482 | 9.9999999e-07 | 58.464 | 9.9999999e-07 | 9.9999999e-07 | 22.774 | 69.272714 | 9.9999999e-07 | 9.9999999e-07 | 109.285918 | 2.034756 | 1.263311 | 11.538 | 0.5 | 22.81 | 11.48031 | 3.444697
2 | 272.941 | 0.8028043 | 270.749818 | 39.20894 | 2.117715 | 28.06 | 1.520679 | 0 | 11.029 | 0 | 76.331 | 0.5970356 | 0 | 8.656 | 171.809 | 171.809 | 3.02 | 14.48 | 166.6203682 | 1.303249 | 127.85 | 105.47 | 0.66 | 540 | 1156 | 432/9 | 76.1 | 109 | 5 | 4.45 | 34.80641 |  | 87 | 680.4849 | 22.6 | 10.51 | 38.83 | 0.221759 | 1,30/1,54 | 7.92 | 7.64 | 8.02 | 175.1 | 2.09 |  |  | 0 | 127.85 | 124.5712 | 5.405028 | 5.114 | 0.9164993 | 10.51903 | 0.885 | 254.59 | 116.7742 | 233.5484 | 1 | 233.5484 | 23.47 | 173.14 |  | 54.536 |  |  | 21.795 | 1 | 1.13 | [5 empty] | 37.33 | 37.41 |  | 43.89 |  |  | 43.81 | 66.509 |  |  | 105.3 | 3.02 |  |  | 3.02 | 23.2353 | 171.183518 | 0 | 54.536 | 0 | 0 | 21.795 | 64.5004282 | 0 | 0 | 102.11994 | 2.366505 | 1.440307 | 11.029 | 0.28 | 19.3 | 10.9981188 | 2.789273
3 | 274.598 | 0.5673053 | 273.0401911 | 39.05863 | 2.227263 | 16.93 | 1.595833 | 0 | 10.601 | 0 | 77.407 | 0.63143 | 0 | 8.494 | 174.125 | 174.125 | 2.99 | 1.27 | 168.9186625 | 1.377916 | 122.59 | 95.96 | 0.52 | 552 | 1166 | 431/9 | 76.55 | 105 | 5 |  | 0 |  | 79.85 | 651.3582 | 20.28 | 8.57 | 34.65 | 0.2129032 | 1,29/1,51 | 7.52 | 7.22 | 9.14 | 162.75 | 3.06 |  |  | 0 | 122.59 | 123.5758 | 5.653605 | 4.9036 | 0.8799473 | 10.5572 | 0.883 | 377.18 | 116.7742 | 350.3226 | 1 | 350.3226 |  | 197.191 |  | 55.607 |  |  | 21.8 |  | 0.79 | [6 empty] | 37.33 |  | 43.42 |  |  | 43.57 | 67.403 |  |  | 106.722 | 2.99 |  |  | 2.99 | 0 | 195.6331911 | 0 | 55.607 | 0 | 0 | 21.8 | 65.3876503 | 0 | 0 | 103.5310122 | 2.222147 | 1.370239 | 10.601 | 0.23 | 14.14 | 10.5766177 | 1.953669
4 | 255.64 | 0.9946483 | 253.097281 | 38.82862 | 2.307808 | 16.01 | 1.656901 | 0 | 9.783 | 0 | 71.385 | 0.6509073 | 0 | 8.677 | 162.2 | 162.2 | 3.1 | 30.84 | 157.1718 | 1.433134 | 109.67 | 88.76 | 0.75 | 564 | 1171 | 417/9 | 76.01 | 102 | 5 |  | 0 |  | 67.05 | 611.3796 | 15.25 | 7.49 | 37.39 | 0.2450197 | 1,32/1,53 | 7.83 | 6.97 | 7.47 | 152.6 | 1.95 |  |  | 0 | 109.67 | 114.9098 | 3.879929 | 4.3868 | 0.8482409 | 8.266729 | 0.875 | 486.85 | 116.7742 | 467.0968 | 1 | 467.0968 |  | 184.255 |  | 51.001 |  |  | 20.384 |  | 1.38 | [6 empty] | 36.86 |  | 43.73 |  |  | 44.36 | 62.261 |  |  | 99.939 | 3.1 |  |  | 3.1 | 0 | 181.712281 | 0 | 51.001 | 0 | 0 | 20.384 | 60.330909 | 0 | 0 | 96.840891 | 2.15195 | 1.326272 | 9.783 | 0.13 | 15.86 | 9.7702821 | 2.038635
5 | 237.75 | 1.166822 | 234.9758796 | 38.32087 | 2.244278 | 12.52 | 1.609053 | 0 | 9.382 | 0 | 66.508 | 0.6352245 | 0 | 9.378 | 152.315 | 152.315 | 3.21 |  | 147.4256885 | 1.408077 | 104.7 | 71.01 | 0.71 | 558 | 1170 | 398/9 | 76.39 | 95 | 5 |  | 0 |  | 75.75 | 723.4957 | 16.66 | 8.86 | 36.92 | 0.249291 | 1,28/1,51 | 7.19 | 7.46 | 8.3 | 148.1 | 2.38 |  |  | 0 | 104.7 | 105.6387 | 4.870405 | 4.188 | 0.8882283 | 9.058405 | 0.877 | 591.55 | 116.7742 | 583.871 | 1 | 583.871 |  | 171.242 |  | 47.498 |  |  | 19.01 |  | 1.62 | [6 empty] | 36.23 |  | 43.57 |  |  | 44.04 | 57.994 |  |  | 94.321 | 3.21 |  |  | 3.21 | 0 | 168.4678796 | 0 | 47.498 | 0 | 0 | 19.01 | 56.1323926 | 0 | 0 | 91.2932959 | 2.166268 | 1.36146 | 9.382 | 0.63 | 22.4 | 9.3228934 | 2.733772
6 | 215.424 | 1.022952 | 213.2203162 | 38.14641 | 2.428754 | 33.9 | 1.742628 | 0 | 8.867 | 0 | 60.235 | 0.686126 | 0 | 8.821 | 138.17 | 138.17 | 3.23 |  | 133.707109 | 1.523033 | 87.79 | 87.79 | 0.69 | 603 | 1172 | 385/9 | 76.09 | 86 | 5 | 3.7 | 42.14603 |  | 67.9 | 773.4366 | 15.89 | 7.76 | 35.19 | 0.2731083 | 1,24/1,45 | 7.03 | 7.03 | 9.17 | 128.85 | 1.89 |  |  | 0 | 87.79 | 95.44433 | 4.823291 | 3.5116 | 0.8212784 | 8.334891 | 0.87 | 679.34 | 116.7742 | 700.6452 | 1 | 700.6452 |  | 155.189 |  | 43.026 |  |  | 17.209 |  | 1.42 | [6 empty] | 35.85 |  | 44.04 |  |  | 44.12 | 52.487 |  |  | 85.683 | 3.23 |  |  | 3.23 | 0 | 152.9853162 | 0 | 43.026 | 0 | 0 | 17.209 | 50.7916699 | 0 | 0 | 82.9154391 | 2.171743 | 1.363311 | 8.867 | 0.49 | 18.33 | 8.8235517 | 2.125584
7 | 242.743 | 1.231813 | 239.7528598 | 38.3201 | 2.035772 | 28.35 | 1.459386 | 0 | 9.642 | 0 | 67.881 | 0.5763862 | 0 | 9.735 | 172.335 | 172.335 | 3.17 | 10.79 | 166.8719805 | 1.416931 | 117.77 | 48.46 | 1.42 | 561 | 1164 | 419/9 | 76.06 | 102 | 5 |  | 0 |  | 71.3 | 605.4173 | 14.69 | 9.43 | 28.08 | 0.1838298 | 1,28/1,49 | 7.65 | 6.89 | 7.23 | 152.75 | 2.53 |  |  | 0 | 117.77 | 107.4007 | 3.993302 | 4.7108 | 0.974991 | 8.704102 | 0.884 | 797.11 | 116.7742 | 817.4194 | 1 | 817.4194 |  | 174.862 |  | 48.498 |  |  | 19.383 |  | 1.71 | [6 empty] | 36.23 |  | 43.57 |  |  | 44.04 | 74.792 |  |  | 97.543 | 3.17 |  |  | 3.17 | 0 | 171.8718598 | 0 | 48.498 | 0 | 0 | 19.383 | 72.4210936 | 0 | 0 | 94.4508869 | 2.100443 | 1.36944 | 9.642 | 0.1 | 15.4 | 9.632358 | 1.95028
8 | 65.199 | 1.088722 | 64.4891641 | 37.73575 | 1.369778 | 4.43 | 0.9834147 | 0 | 2.623 | 0 | 18.19 | 0.3863636 | 0 | 2.866 | 50.758 | 50.758 | 3.21 | 5.56 | 49.1286682 | 1.043515 | 47.08 |  | 1.07 | 578 | 1185 | 458/9 | 75.62 | 28 | 2 | 3.3 | 70.09346 |  | 22.4 | 475.7859 | 6.08 | 4.13 |  | 0 | 1,30/1,54 | 6.86 | 7.59 | 7.28 | 49.9 | 1.31 |  |  | 0 | 47.08 | 28.52873 | 1.263234 | 1.8832 | 1.462963 | 3.146434 | 0.904 | 844.19 | 116.7742 | 934.1935 | 1 | 934.1935 |  | 47.009 |  | 12.992 |  |  | 5.198 |  | 1.51 | [6 empty] | 35.45 |  | 43.42 |  |  | 44.2 | 23.46 |  |  | 27.298 | 3.21 |  |  | 3.21 | 0 | 46.2991641 | 0 | 12.992 | 0 | 0 | 5.198 | 22.706934 | 0 | 0 | 26.4217342 | 2.13394 | 1.379372 | 2.623 | 0.11 | 12.54 | 2.6201147 | 0.4344914
9 | 10.019 | 1.103176 | 9.9084728 | 38.5981 | 0 | 1 | 0 | 0 | 0.682 | 0 | 2.795 | 0 | 0 | 0.609 | 9.944 | 9.944 | 3.19 | 1.58 | 9.6267864 | 0 |  |  |  | 502 | 735 | 231/4 |  | 5 |  |  | 0 |  |  | 0 |  |  | 0 | 0 | [8 empty] | 0 | 0 | 0 | 0 | 0 | 0 | 0 | 0.899 | 844.19 | 116.7742 | 1050.968 | 1 | 1050.968 |  | 7.224 |  | 2 |  |  | 0.795 |  | 1.53 | [6 empty] | 36.7 |  | 43.43 |  |  | 43.69 | 5.752 |  |  | 4.192 | 3.19 |  |  | 3.19 | 0 | 7.1134728 | 0 | 2 | 0 | 0 | 0.795 | 5.5685112 | 0 | 0 | 4.0582752 | 1.724327 | 1.100627 | 0.682 | 0.48 | 18.31 | 0.6787264 | 0
10 | 107.428 | 1.583362 | 105.727026 | 38.41176 | 0 | 11.94 | 0 | 0 | 4.18 | 0 | 30.111 | 0 | 0 | 4.67 | 79.967 | 79.967 | 2.89 | 1.28 | 77.6559537 | 0 |  |  |  | 506 | 975 | 256/4 |  | 45 |  |  | 0 |  | 91.35 | 0 |  |  | 0 | 0 | 0,91/1,10 | 16.29 | 6.28 | 36.66 |  |  |  |  | 0 | 0 | 0 | 25.94211 | 0 | 0 | 25.94211 | 0.851 | 844.19 | 116.7742 | 1167.742 | 1 | 1167.742 |  | 77.317 |  | 21.512 |  |  | 8.599 |  | 2.2 | [6 empty] | 36.31 |  | 43.7 |  |  | 44.08 | 34.845 |  |  | 45.122 | 2.89 |  |  | 2.89 | 0 | 75.616026 | 0 | 21.512 | 0 | 0 | 8.599 | 33.8379795 | 0 | 0 | 43.8179742 | 4.824629 | 3.113414 | 4.18 | 0.86 | 19.61 | 4.144052 | 0
11 | 70.166 | 1.577252 | 69.0593054 | 39.4045 | 0 | 3.31 | 0 | 0 | 1.231 | 0 | 19.632 | 0 | 0 | 3.103 | 57.333 | 57.333 | 3.13 | 8.29 | 55.5384771 | 0 |  |  |  | 530 | 970 | 271/4 |  | 31 |  |  | 0 |  | 68.5 | 0 |  |  | 0 | 0 | 1,30/1,49 | 9 | 5.59 | 14.67 |  |  |  |  | 0 | 0 | 0 | 7.784398 | 0 | 0 | 7.784398 | 0.821 | 844.19 | 116.7742 | 1284.516 | 1 | 1284.516 |  | 50.534 |  | 14.051 |  |  | 5.581 |  | 2.19 | [6 empty] | 37.8 |  | 43.31 |  |  | 44.1 | 27.945 |  |  | 29.388 | 3.13 |  |  | 3.13 | 0 | 49.4273054 | 0 | 14.051 | 0 | 0 | 5.581 | 27.0703215 | 0 | 0 | 28.4681556 | 2.331894 | 1.503786 | 1.231 | 0.23 | 16.84 | 1.2281687 | 0
12 | 97.624 | 1.469024 | 96.18988 | 38.07476 | 3.649085 | 5.5 | 2.612514 | 0 | 1.39 | 0 | 27.324 | 1.036571 | 0 | 4.446 | 69.888 | 69.888 | 3.07 |  | 67.7424384 | 2.569895 | 15.98 |  | 2.68 | 547 | 1035 | 273/5 | 74.46 | 40 | 3 | 5.35 | 202.959 |  | 60.1 | 2279.97 | 8 | 1.97 | 12.55 | 0.3129676 | 1,22/1,43 | 7.9 | 7.36 | 7.44 | 40.1 | 0.78 |  |  | 0 | 26.36 | 43.25975 | 3.463792 | 1.0544 | 0.5359224 | 4.518192 | 0.808 | 870.55 | 116.7742 | 1401.29 | 1 | 1401.29 |  | 70.3 |  | 19.528 |  |  | 7.796 |  | 2.04 | [6 empty] | 36.03 |  | 43.23 |  |  | 43.6 | 29.217 |  |  | 40.671 | 3.07 |  |  | 3.07 | 0 | 68.86588 | 0 | 19.528 | 0 | 0 | 7.796 | 28.3200381 | 0 | 0 | 39.4224003 | 2.24735 | 1.428373 | 1.39 | 0.11 | 17.17 | 1.388471 | 0.3201725
13 | 172.566 | 0.8633844 | 171.076092 | 38.06164 | 2.395353 | 8.7 | 1.717573 | 0 | 6.873 | 0 | 48.407 | 0.6777793 | 0 | 7.488 | 115.947 | 115.947 | 2.9 | 3.71 | 112.584537 | 1.576373 | 71.42 |  | 2.22 | 576 | 1074 | 380/9 | 75.71 | 69 | 4 | 7.7 | 107.8129 |  | 47.15 | 660.1792 | 11.47 | 3.8 | 22.33 | 0.2327254 | 1,27/1,47 | 8.68 | 6.63 | 6.89 | 95.95 | 1.6 |  |  | 0 | 71.42 | 76.34465 | 2.516548 | 2.8568 | 0.8304172 | 5.373348 | 0.81 | 941.97 | 116.7742 | 1518.065 | 1 | 1518.065 |  | 124.159 |  | 34.566 |  |  | 13.841 |  | 1.2 | [6 empty] | 35.86 |  | 43.66 |  |  | 43.83 | 44.881 |  |  | 71.066 | 2.9 |  |  | 2.9 | 0 | 122.669092 | 0 | 34.566 | 0 | 0 | 13.841 | 43.579451 | 0 | 0 | 69.005086 | 2.199876 | 1.389149 | 6.873 | 0.25 | 13.94 | 6.8558175 | 1.262318
14 | 258.5 | 3.354681 | 249.8281507 | 38.5673 | 2.051134 | 23.33 | 1.580716 | 0 | 17.186 | 0 | 57.297 | 0.4704187 | 0 | 13.965 | 172.461 | 172.461 | 2.87 | 20.36 | 167.5113693 | 1.375299 | 121.8 | 46.97 | 1.6 | 562 | 1126 | 452/9 | 75.43 | 103 | 5 | 11.45 | 94.00657 |  | 74.85 | 614.532 | 15.27 | 7.79 | 30.49 | 0.192063 | 1,24/1,44 | 8.16 | 6.76 | 6.08 | 158.75 | 1.33 |  |  | 0 | 121.8 | 115.0532 | 3.52533 | 4.872 | 0.953522 | 8.39733 | 0.824 | 1063.77 | 116.7742 | 1634.839 | 1 | 1634.839 |  | 201.203 |  | 41.427 |  |  | 15.87 |  | 4.31 | [6 empty] | 37.06 |  | 43.78 |  |  | 44.07 | 66.528 |  |  | 105.933 | 2.87 |  |  | 2.87 | 0 | 192.5311507 | 0 | 41.427 | 0 | 0 | 15.87 | 64.6186464 | 0 | 0 | 102.8927229 | 2.062456 | 1.339975 | 17.186 | 0.37 | 15.59 | 17.1224118 | 3.538889
15 | 265.22 | 3.072835 | 257.0702282 | 38.25422 | 1.911445 | 18.32 | 1.477413 | 0 | 22.877 | 0 | 58.373 | 0.4340323 | 0 | 12.625 | 173.113 | 173.113 | 2.91 | 9.83 | 168.0754117 | 1.249724 | 107.35 | 28.5 | 1.61 | 564 | 1146 | 462/9 | 75.71 | 106 | 5 |  | 0 |  | 93.1 | 692.2448 | 12.81 | 8.34 | 28.51 | 0.168151 | 1,16/1,37 | 7.74 | 6.83 | 8.66 | 169.55 | 1.79 |  |  | 0 | 134.49 | 117.9382 | 6.245568 | 5.3796 | 1.035409 | 11.62517 | 0.843 | 1198.26 | 116.7742 | 1751.613 | 1 | 1751.613 |  | 206.847 |  | 47.717 |  |  | 10.656 |  | 3.94 | [6 empty] | 36.72 |  | 43.72 |  |  | 43.56 | 66.995 |  |  | 106.118 | 2.91 |  |  | 2.91 | 0 | 198.6972282 | 0 | 47.717 | 0 | 0 | 10.656 | 65.0454455 | 0 | 0 | 103.0299662 | 2.153374 | 1.372358 | 22.877 | 0.22 | 15.07 | 22.8266706 | 4.543626
16 | 260.672 | 1.651645 | 256.366625 | 37.55957 | 2.053726 | 17.32 | 1.569692 | 0 | 25.958 | 0 | 60.422 | 0.4840343 | 0 | 11.153 | 167.525 | 167.525 | 3.25 | 15.71 | 162.0804375 | 1.298409 | 99 | 72.83 | 1.1 | 548 | 1149 | 451/9 | 76.11 | 104 | 5 |  | 0 |  | 88.6 | 709.7653 | 10.56 | 8.54 | 30.27 | 0.1871985 | 1,20/1,40 | 7.55 | 6.71 | 7.27 | 161.7 | 1.94 |  |  | 0 | 124.83 | 115.6895 | 4.989677 | 4.9932 | 0.9866851 | 9.982877 | 0.855 | 1323.09 | 116.7742 | 1868.387 | 1 | 1868.387 |  | 200.25 |  | 50.023 |  |  | 10.399 |  | 2.15 | [6 empty] | 35.73 |  | 43.63 |  |  | 43.59 | 65.61 |  |  | 101.915 | 3.25 |  |  | 3.25 | 0 | 195.944625 | 0 | 50.023 | 0 | 0 | 10.399 | 63.477675 | 0 | 0 | 98.6027625 | 2.100233 | 1.293904 | 25.958 | 0.19 | 15.4 | 25.9086798 | 5.242329
17 | 275.273 | 1.044956 | 272.396518 | 37.61092 | 2.031597 | 20.2 | 1.510938 | 0 | 27.493 | 0 | 69.81 | 0.5206593 | 0 | 10.993 | 173.649 | 173.649 | 3.21 | 27.58 | 168.0748671 | 1.253542 | 134.08 | 51.57 | 1.19 | 501 | 1159 | 461/9 | 76.65 | 110 | 5 | 3.75 | 27.96838 |  | 93.15 | 694.7345 | 12.56 | 7.47 | 34.8 | 0.2003454 | 1,23/1,45 | 7.43 | 7.3 | 5.13 | 173.7 | 2.65 |  |  | 0 | 134.08 | 124.2467 | 3.701729 | 5.3632 | 1.003138 | 9.064929 | 0.867 | 1457.17 | 116.7742 | 1985.161 | 1 | 1985.161 |  | 205.463 |  | 58.843 |  |  | 10.967 |  | 1.4 | [6 empty] | 35.51 |  | 43.81 |  |  | 43.71 | 69.29 |  |  | 104.359 | 3.21 |  |  | 3.21 | 0 | 202.586518 | 0 | 58.843 | 0 | 0 | 10.967 | 67.065791 | 0 | 0 | 101.0090761 | 2.115139 | 1.280888 | 27.493 | 0.19 | 21.12 | 27.4407633 | 7.560977
18 | 277.632 | 0.6660464 | 275.782842 | 38.67272 | 2.17186 | 18.09 | 1.603503 | 0 | 27.941 | 0 | 72.17 | 0.5683572 | 0 | 10.054 | 173.904 | 173.904 | 3.04 | 9.12 | 168.6173184 | 1.327905 | 126.98 | 101.41 | 0.73 | 501 | 1158 | 452/9 | 75.69 | 111 | 5 | 1.75 | 13.7817 |  | 93.85 | 739.0928 | 11.75 | 7.02 | 35.23 | 0.2098273 | 1,23/1,45 | 7.58 | 7.16 | 7.25 | 167.9 | 1.33 |  |  | 0 | 126.98 | 131.2815 | 5.270801 | 5.0792 | 0.90116 | 10.35 | 0.869 | 1584.15 | 116.7742 | 2101.935 | 1 | 2101.935 |  | 205.462 |  | 61.012 |  |  | 11.158 |  | 0.9 | [6 empty] | 36.91 |  | 43.64 |  |  | 43.97 | 70.007 |  |  | 103.897 | 3.04 |  |  | 3.04 | 0 | 203.612842 | 0 | 61.012 | 0 | 0 | 11.158 | 67.8787872 | 0 | 0 | 100.7385312 | 2.218469 | 1.33778 | 27.941 | 0.35 | 22.48 | 27.8432065 | 8.269458
19 | 282.393 | 1.562007 | 277.9820028 | 39.07806 | 1.967318 | 19.79 | 1.448273 | 0 | 28.256 | 0 | 73.341 | 0.5190446 | 0 | 8.99 | 177.012 | 177.012 | 3.49 |  | 170.8342812 | 1.209018 | 141.3 | 141.3 | 0.39 | 504 | 1161 | 453/9 | 76.44 | 113 | 5 |  | 0 |  | 100.5 | 711.2527 | 13.95 | 5.51 | 37.44 | 0.204758 | 1,21/1,43 | 7.17 | 7.16 | 10.16 | 182.85 | 1.4 |  |  | 0 | 141.3 | 130.7855 | 7.909775 | 5.652 | 0.9942902 | 13.56177 | 0.879 | 1725.45 | 116.7742 | 2218.71 | 1 | 2218.71 |  | 209.052 |  | 62.137 |  |  | 11.204 |  | 2.11 | [6 empty] | 37.48 |  | 43.65 |  |  | 43.54 | 71.136 |  |  | 105.876 | 3.49 |  |  | 3.49 | 0 | 204.6410028 | 0 | 62.137 | 0 | 0 | 11.204 | 68.6533536 | 0 | 0 | 102.1809276 | 2.077159 | 1.256044 | 28.256 | 0.3 | 18.24 | 28.171232 | 6.722178
20 | 305.175 | 0.7846275 | 302.780513 | 38.46995 | 2.135716 | 30.88 | 1.576501 | 0 | 30.542 | 0 | 79.28 | 0.5592156 | 0 | 9.784 | 192.97 | 192.97 | 3.39 | 11.85 | 186.428317 | 1.315005 | 141.77 | 141.77 | 0.6 | 481 | 1172 | 450/9 | 75.94 | 122 | 5 |  | 0 |  | 94.6 | 667.278 | 16.71 | 7.19 | 33.16 | 0.1834578 | 1,25/1,46 | 7.36 | 6.91 | 7.98 | 180.75 | 1.37 |  |  | 0 | 141.77 | 142.0449 | 5.847879 | 5.6708 | 0.924284 | 11.51868 | 0.882 | 1867.22 | 116.7742 | 2335.484 | 1 | 2335.484 |  | 225.895 |  | 67.082 |  |  | 12.198 |  | 1.06 | [6 empty] | 36.71 |  | 43.44 |  |  | 43.73 | 77.53 |  |  | 115.44 | 3.39 |  |  | 3.39 | 0 | 223.500513 | 0 | 67.082 | 0 | 0 | 12.198 | 74.901733 | 0 | 0 | 111.526584 | 2.120047 | 1.267496 | 30.542 | 0.58 | 20.36 | 30.3648564 | 8.141012
21 | 292.73 | 3.314386 | 283.0277984 | 38.70181 | 2.054648 | 12.17 | 1.501741 | 0 | 18.078 | 0 | 76.163 | 0.5529074 | 0 | 9.477 | 183.466 | 183.466 | 3.120596 | 14.2 | 177.740767 | 1.290314 | 137.75 | 109.36 | 0.75 | 519 | 1168 | 449/9 | 76.45 | 117 | 5 |  | 0 |  | 85.25 | 618.8748 | 16.4 | 9.58 | 33.86 | 0.1888982 | 1,26/148 | 7.33 | 6.97 | 8.83 | 179.25 | 1.94 |  |  | 0 | 137.75 | 128.2456 | 5.83122 | 5.51 | 0.9614102 | 11.34122 | 0.887 | 2004.97 | 116.7742 | 2452.258 | 1 | 2452.258 |  | 216.567 |  | 64.366 |  |  | 11.797 |  | 4.48 | [6 empty] | 36.91 |  | 43.82 |  |  | 43.67 | 73.751 |  |  | 109.715 | 3.3 |  |  | 3 | 0 | 206.8647984 | 0 | 64.366 | 0 | 0 | 11.797 | 71.317217 | 0 | 0 | 106.42355 | 2.163153 | 1.334173 | 18.078 | 1.65 | 13.6 | 17.779713 | 3.162905
22 | 300.077 | 1.128157 | 296.691661 | 38.78225 | 2.304759 | 29.15 | 1.698669 | 0 | 12.002 | 0 | 78.022 | 0.6060903 | 0 | 10.174 | 189.538 | 189.538 | 3.34 | 11.36 | 183.2074308 | 1.423191 | 128.73 | 104.71 | 0.57 | 509 | 1152 | 456/9 | 76.18 | 120 | 5 |  | 0 |  | 91.15 | 708.0712 | 19.08 | 10.57 | 40.76 | 0.2299707 | 1,29/1,50 | 7.19 | 6.92 | 8.53 | 177.24 | 2.82 |  |  | 0 | 128.73 | 134.3577 | 6.022961 | 5.1492 | 0.8522802 | 11.17216 | 0.885 | 2133.7 | 116.7742 | 2569.032 | 1 | 2569.032 | 137.65 | 84.405 |  | 66.033 |  |  | 11.989 | 1 | 2.38 | [5 empty] | 37.33 | 37.05 |  | 43.12 |  |  | 43.76 | 75.646 |  |  | 113.892 | 3.34 |  |  | 3.34 | 136.2735 | 82.396161 | 0 | 66.033 | 0 | 0 | 11.989 | 73.1194236 | 0 | 0 | 110.0880072 | 2.322888 | 1.411751 | 12.002 | 1.39 | 16.08 | 11.8351722 | 2.498157
23 | 277.645 | 1.658711 | 273.039672 | 38.75029 | 2.095148 | 15.72 | 1.542278 | 0 | 11.017 | 0 | 72.05 | 0.5528699 | 0 | 9.79 | 176.502 | 176.502 | 3.34 | 16.92 | 170.6068332 | 1.309138 | 130.32 | 103.07 | 0.66 | 557 | 1160 | 455/9 | 76.84 | 111 | 5 |  | 0 |  | 92.85 | 712.477 | 12.12 | 10.56 | 36.36 | 0.2080687 | 1,3/1,52 | 7.08 | 6.96 | 7.76 | 174.75 | 2.49 |  |  | 0 | 130.32 | 122.2767 | 5.581462 | 5.2128 | 0.9464502 | 10.79426 | 0.888 | 2264.02 | 116.7742 | 2685.806 | 1 | 2685.806 |  | 205.595 |  | 61.065 |  |  | 10.985 |  | 2.24 | [6 empty] | 37.14 |  | 43.33 |  |  | 43.43 | 69.976 |  |  | 106.526 | 3.34 |  |  | 3.34 | 0 | 200.989672 | 0 | 61.065 | 0 | 0 | 10.985 | 67.6388016 | 0 | 0 | 102.9680316 | 2.097685 | 1.282614 | 11.017 | 1.3 | 14.63 | 10.873779 | 2.07032
24 | 307.597 | 1.405742 | 303.27298 | 38.11846 | 2.231261 | 26.59 | 1.642554 | 0 | 12.311 | 0 | 80.017 | 0.5887066 | 0 | 11.758 | 196.166 | 196.166 | 3.27 | 10.33 | 189.7513718 | 1.396052 | 135.92 | 103.98 | 0.61 | 536 | 1166 | 461/9 | 76.16 | 123 | 5 |  | 0 |  | 85.6 | 629.7822 | 13.57 | 7.39 | 36.43 | 0.2057611 | 1,30/1,51 | 6.82 | 6.75 | 8.12 | 177.05 | 2.69 |  |  | 0 | 135.92 | 134.6962 | 5.384361 | 5.4368 | 0.8954499 | 10.82116 | 0.887 | 2399.94 | 116.7742 | 2802.581 | 1 | 2802.581 |  | 227.58 |  | 67.603 |  |  | 12.414 |  | 1.9 | [6 empty] | 36.43 |  | 42.84 |  |  | 43.36 | 77.559 |  |  | 118.607 | 3.27 |  |  | 3.27 | 0 | 223.25598 | 0 | 67.603 | 0 | 0 | 12.414 | 75.0228207 | 0 | 0 | 114.7285511 | 2.24197 | 1.373294 | 12.311 | 0.66 | 13.6 | 12.2297474 | 2.183883
25 | 294.974 | 1.109823 | 291.70031 | 38.19577 | 2.106139 | 17.88 | 1.552147 | 0 | 11.798 | 0 | 76.728 | 0.5539928 | 0 | 11.781 | 187.356 | 187.356 | 3.3 | 40.98 | 181.173252 | 1.30811 | 138.5 | 107.11 | 0.8 | 548 | 1170 | 465/9 | 76.46 | 118 | 5 |  | 0 |  | 86.85 | 627.0758 | 17.03 | 10.79 | 36.21 | 0.1983023 | 1,26/1,47 | 7.16 | 7.01 | 8.28 | 182.6 | 2.9 |  |  | 0 | 138.5 | 130.6059 | 5.570632 | 5.54 | 0.9504558 | 11.11063 | 0.889 | 2538.44 | 116.7742 | 2919.355 | 1 | 2919.355 |  | 218.246 |  | 64.965 |  |  | 11.763 |  | 1.5 | [6 empty] | 36.36 |  | 43.35 |  |  | 43.79 | 74.396 |  |  | 112.96 | 3.3 |  |  | 3.3 | 0 | 214.97231 | 0 | 64.965 | 0 | 0 | 11.763 | 71.940932 | 0 | 0 | 109.23232 | 1.952814 | 1.211748 | 11.798 | 0.51 | 22.1 | 11.7378302 | 3.392703
26 | 292.894 | 0.933301 | 290.1604174 | 38.74385 | 2.236131 | 23.48 | 1.650874 | 0 | 11.627 | 0 | 75.943 | 0.5852574 | 0 | 11.553 | 184.519 | 184.519 | 3.15 | 8.55 | 178.7066515 | 1.377209 | 129.76 | 51.74 | 1.04 | 546 | 1166 | 463/9 | 75.8 | 117 | 5 |  | 0 |  | 85.85 | 661.606 | 16.29 | 8.21 | 39.19 | 0.2236234 | 1,26/1,47 | 7.52 | 6.76 | 7.6 | 175.25 | 1.91 |  |  | 0 | 129.76 | 132.5229 | 5.054268 | 5.1904 | 0.8749215 | 10.24467 | 0.889 | 2668.2 | 116.7742 | 3036.129 | 1 | 3036.129 |  | 216.951 |  | 64.329 |  |  | 11.614 |  | 1.26 | [6 empty] | 36.9 |  | 43.97 |  |  | 44.24 | 73.745 |  |  | 110.774 | 3.15 |  |  | 3.15 | 0 | 214.2174174 | 0 | 64.329 | 0 | 0 | 11.614 | 71.4220325 | 0 | 0 | 107.284619 | 2.389569 | 1.465465 | 11.627 | 0.25 | 19.92 | 11.5979325 | 3.0479
27 | 265.064 | 0.7400401 | 263.10242 | 38.82888 | 2.130902 | 25.72 | 1.572823 | 0 | 10.63 | 0 | 68.906 | 0.5580789 | 0 | 10.581 | 167.149 | 167.149 | 3.3 |  | 161.633083 | 1.309088 | 123.47 | 123.47 | 0.65 | 550 | 1169 | 442/9 | 76.09 | 106 | 5 | 3.25 | 26.32218 |  | 88.7 | 718.3931 | 13.61 | 9.03 | 35.39 | 0.213257 | 1,26/1,48 | 6.95 | 6.71 | 8.4 | 165.95 | 1.94 |  |  | 0 | 123.47 | 119.6026 | 5.771746 | 4.9388 | 0.919622 | 10.71055 | 0.892 | 2791.67 | 116.7742 | 3152.903 | 1 | 3152.903 |  | 196.158 |  | 58.328 |  |  | 10.578 |  | 1 | [6 empty] | 37.34 |  | 42.9 |  |  | 43.99 | 67.132 |  |  | 100.017 | 3.3 |  |  | 3.3 | 0 | 194.19642 | 0 | 58.328 | 0 | 0 | 10.578 | 64.916644 | 0 | 0 | 96.716439 | 2.131748 | 1.302917 | 10.63 | 0.33 | 17.18 | 10.594921 | 2.392177
28 | 285.048 | 1.198848 | 281.6307072 | 38.23818 | 2.115297 | 26.22 | 1.55871 | 0 | 11.365 | 0 | 74.104 | 0.5565871 | 0 | 11.717 | 180.64 | 180.64 | 3.25 |  | 174.7692 | 1.312672 | 133.14 | 98 | 0.89 | 541 | 1172 | 449/9 | 75.76 | 114 | 5 |  | 0 |  | 78.8 | 591.8582 | 12.15 | 7.63 | 28.65 | 0.1719172 | 1,27/1,46 | 7.28 | 6.58 | 7.38 | 166.65 | 2.77 |  |  | 0 | 133.14 | 125.6134 | 4.504918 | 5.3256 | 0.936637 | 9.830518 | 0.894 | 2924.81 | 116.7742 | 3269.677 | 1 | 3269.677 |  | 210.944 |  | 62.71 |  |  | 11.394 |  | 1.62 | [6 empty] | 36.39 |  | 43.45 |  |  | 43.77 | 71.855 |  |  | 108.785 | 3.25 |  |  | 3.25 | 0 | 207.5267072 | 0 | 62.71 | 0 | 0 | 11.394 | 69.5197125 | 0 | 0 | 105.2494875 | 2.080861 | 1.277874 | 11.365 | 0.42 | 10.17 | 11.317267 | 1.519227
29 | 175.069 | 1.05811 | 173.216578 | 39.07039 | 2.293652 | 8.35 | 1.690778 | 0 | 6.97 | 0 | 45.529 | 0.6028734 | 0 | 7.717 | 114.123 | 114.123 | 3.18 | 9.95 | 110.4938886 | 1.463108 | 75.52 | 29.74 | 1.09 | 540 | 1136 | 428/9 | 76.74 | 70 | 3 | 4.35 | 57.60064 |  | 51.3 | 679.2903 | 9.52 | 5.28 | 21.59 | 0.2145057 | 1,22/1,42 | 7.27 | 6.88 | 8.14 | 100.65 | 1.74 |  |  | 0 | 75.52 | 78.96332 | 3.23479 | 3.0208 | 0.8563407 | 6.25559 | 0.893 | 3000.33 | 116.7742 | 3386.452 | 1 | 3386.452 |  | 129.54 |  | 38.496 |  |  | 7.033 |  | 1.43 | [6 empty] | 37.36 |  | 43.96 |  |  | 43.81 | 44.751 |  |  | 69.372 | 3.18 |  |  | 3.18 | 0 | 127.687578 | 0 | 38.496 | 0 | 0 | 7.033 | 43.3279182 | 0 | 0 | 67.1659704 | 1.999469 | 1.234913 | 6.97 | 0.57 | 21.86 | 6.930271 | 1.974143
30 | 300.052 | 1.487249 | 295.5894784 | 38.6365 | 2.276217 | 14.49 | 1.675292 | 0 | 12.013 | 0 | 78.036 | 0.6009241 | 0 | 13.243 | 195.636 | 195.636 | 3.37 | 12.47 | 189.0430668 | 1.455745 | 129.86 | 100.28 | 0.75 | 538 | 1153 | 460/9 | 76.06 | 120 | 5 | 2.85 | 21.94671 |  | 90.3 | 695.3642 | 12.9 | 14.84 | 35.25 | 0.1984797 | 1,26/1,46 | 7.02 | 6.3 | 8.23 | 177.6 | 2.35 |  |  | 0 | 129.86 | 134.3414 | 5.756943 | 5.1944 | 0.8648582 | 10.95134 | 0.892 | 3130.19 | 116.7742 | 3503.226 | 1 | 3503.226 |  | 222.016 |  | 66.033 |  |  | 12.003 |  | 2.01 | [6 empty] | 36.88 |  | 43.6 |  |  | 43.82 | 77.549 |  |  | 118.087 | 3.37 |  |  | 3.37 | 0 | 217.5534784 | 0 | 66.033 | 0 | 0 | 12.003 | 74.9355987 | 0 | 0 | 114.1074681 | 2.375553 | 1.505898 | 12.013 | 0.37 | 20.71 | 11.9685519 | 3.258858
31 | 292.986 | 0.4661685 | 291.6201915 | 38.61217 | 2.126907 | 37.07 | 1.571214 | 0 | 11.653 | 0 | 76.191 | 0.5556925 | 0 | 13.068 | 187.811 | 187.811 | 3.31 | 10.27 | 181.5944559 | 1.324444 | 153.98 | 64.35 | 1.03 | 533 | 1155 | 466/9 | 76.15 | 117 | 5 |  | 0 |  | 92.65 | 675.7348 | 14.84 | 9.93 | 42.55 | 0.2299379 | 1,26/1,46 | 7.16 | 6.48 | 7.21 | 185.05 | 4.54 |  |  | 0 | 137.11 | 131.2589 | 5.174698 | 5.4844 | 0.9272509 | 10.6591 | 0.893 | 3267.3 | 116.7742 | 3620 | 1 | 3620 |  | 216.795 |  | 64.405 |  |  | 11.786 |  | 0.63 | [6 empty] | 37.07 |  | 42.81 |  |  | 44.04 | 85.956 |  |  | 101.855 | 3.31 |  |  | 3.31 | 0 | 215.4291915 | 0 | 64.405 | 0 | 0 | 11.786 | 83.1108564 | 0 | 0 | 98.4835995 | 2.244556 | 1.382651 | 11.653 | 0.17 | 14.21 | 11.6331899 | 2.170816 | 291.6201915
е | 7323.871 |  | 7226.683 |  |  | 555.42 |  | 0 | 397.538 | 0 | 1919.826 |  | 0 | 283.118 | 4732.507002 | 4732.507 | 0 | 363.56 | 4581.893 |  | 3220.82 | 2204.35 | [6 empty] | 132 | 51.9 |  | 0 | 2385.2 |  | 403.34 | 229.42 | 900.36 | [5 empty] | 4332.44 | 64.64 | 0 | 0 |  | 3267.3 | 3202.02 | 170.8541 | 130.692 |  | 301.5461 |  |  | 0 |  | 31 |  | 300.589 | 5103.456 | 1e-06 | 1529.853 | 1e-06 | 1e-06 | 389.973 | [14 empty] | 1898.41 | 1e-06 | 1e-06 | 2834.097 |  |  |  |  | 297.58311 | 5009.274 | 9.9999999e-07 | 1529.853 | 9.9999999e-07 | 9.9999999e-07 | 389.973 | 1837.833 | 9.9999999e-07 | 9.9999999e-07 | 2744.06 | 2.19394 | 1.363331 | 397.538 | 0.4634331 | 17.74224 | 394.4429 | 91.94044
ср. | 236.2539 | 1.327001 | 233.1188 | 38.52475 | 2.211821 | 17.91677 | 1.624233 | 0 | 12.82381 | 0 | 61.92987 | 0.5875879 | 0 | 9.132839 | 152.6615 | 152.6615 | 3.182539 | 11.72774 |  | 1.402348 | 103.8974 | 71.10806 | 0.90303 | 541.0968 | 1128.258 |  | 76.11775 | 94.70968 | 4.714286 | 1.674194 | 15.88468 | #DIV/0! | 76.94194 | 730.0217 | 13.01097 | 7.400645 | 29.04387 | 0.2078182 |  | 7.768333 | 6.924333 | 9.096667 | 139.7561 | 2.085161 | #DIV/0! | #DIV/0! | #DIV/0! | 105.3968 | 103.291 |  |  | 0.8932975 | 9.727294 | [13 empty] | 1 | 1.845454 | 1e-06 | 3.821544e-08 | 1e-06 | 1e-06 | 5.839891e-08 | 37.33 | 36.68785 | 1e-06 | 43.5297 | 1e-06 | 1e-06 | 43.85032 |  |  |  |  | 3.190908 | 1e-06 | 1e-06 | 3.176934 | 5306.857 |  | 1919.826 |  |  |  |  | 4581.893
пл. |  |  |  | 39.3 | 2.15 | 10.53 | 1.505 |  | 9.34 |  |  | 0.645 |  | 10.5 |  |  |  | 10.63 |  | 1.3 | 3620 | 3620 |  |  | 1190 |  | 76 | [6 empty] | 645 | [8 empty] | 3620 | 43.4 |  |  |  | 116.77 |  |  |  | 0.9 | [36 empty] | 7226.683
± |  |  |  |  | 0.06182113 | 7.386774 |  | 0 | [8 empty] | 3.182539 |  |  | 0.1023485 |  |  |  |  | -61.74194 | [17 empty] | 712.44
[42 empty] | ССП | 116.7742 |  |  | тн | [6 empty] | Дней | 31
[31 empty] | Удельный расход мелочь ФМн ср. | [5 empty] | 0.2078182 |  | т
[37 empty] | План: |  |  |  |  | Суток работы | 29.5
|  | Средний вес выпуска : | [8 empty] | 32.82152 | т | [29 empty] | Среднесуточное пр-во | 122.7119 |  |  |  | 0 |  | Отставание (-) опережение (+)
[49 empty] | -352.7 |  |  |  | Тн
[49 empty] | -9.743094 |  |  |  | %
Мелочь ФМн с н. м.
[49 empty] | план |  |  |  | 900.3576
[49 empty] | факт |  |  |  | 900.36
[49 empty] | Отклонение |  |  |  | 0.0024
Диспетчер АО "СЧПЗ" | [10 empty] | Барчук Л.Ю.
,

## декабрь 20
Сведения по учету производства ферромарганца в АО "СЧПЗ" — ДП-1
[43 empty] | на | 31 |  |  | августа | декабря |  |  |  |  | 2020г
Дата | Расход Mn шихты | [5 empty] | Расх.добавок, флюсов | [8 empty] | Расход кокса |  |  |  |  | Производство FeMn78, т | Производство FeMn с Si<1, т | Сод. Si в сплаве % | Температура колош. газа, °С | Температура гор. дутья °С | Расх. гор. дутья, м3/мин / фурмы,шт | Средн. содерж Mn в сплаве, % | Количество подач, шт | Кол. выпусков, шт | Количество пыли |  | Количество шлака |  |  | Перевал, т | Зеленый шлак, т. | Мелочь Фмн | Удельн.расход мелочи, т | Осн-ть | Сод Al2O3 в шлаке,% | Сод MgO в шлаке,% | Сод. MnO в шлаке, % | Производство фактическое, т | [5 empty] | Теоретический выход FeMn, т | Потери Mn со шлаком расчетно, т |  | Факт. коэф-т извлеч. Mn из расплава | Потери Mn со шлаком расчетно т | Среднее значение коэф-т извлечение Mn из расплава | [5 empty] | Проплавлено руды (влаж.), т | [6 empty] | Влажность руды , % | [6 empty] | Сод. Mn в руде, % | [6 empty] | Сожжено кокса(сух) т |  |  |  | Влажность кокса, %
| Проплавлено шихты (влаж.), т | Влажность шихты , % | Сухой руды, т | Сод. Mn в марг. шихте, % | Удельн расход марг. шихты, т | Отсев руды, т | Удельн расход руды, т | Известняк, т | Шлак тяжелый, т | Fe содер. материалов, т | Агломерат, т | Удельн.расход агломерата, т | Известняк, т | Кварцит,т | Сожжено кокса (сухого, заданный), т | Сожжено кокса (влаж.), т | Влажность кокса, % | Выход кокс. мелочи т | Сухого кокса (заданный), т | Удельн. расход сухого кокса, т | [81 empty] | Тяжелый шлак
[30 empty] | Всего, т | на т FeMn, кг | верх- него | Всего, т | на т FeMn, кг | [8 empty] | Разлито жидкого |  |  | с отвала | % с отвала | Всего годного |  | химические | физические | [48 empty] | ПО ДЦ
[44 empty] | из шлака | c перевала | [5 empty] | 4% |  |  |  | FeMn НИ | План | План по нараст. |  |  | Глория | Маматван | Новорос. | Агломерат , 6-7/ 16 пр | Казахстан(10-100) | Каражал | Агломерат, 4-5 пр | Глория | Маматван | Новорос. |  | Казахстан(10-100) | Каражал |  | Глория | Маматван | Новорос. | Агломерат , 6-7/ 16 пр | Казахстан(10-100) | Каражал | Агломерат, 4-5 пр | Кемерово | Губаха+25 | Новотроицк | Челябинск | Кемерово | Губаха+25 | Новотроицк | Челябинск | Глория | Маматван | Новороссйская | Агломерат, 6-7 / 16 пр | Казахстан (10-100) | Каражал | Агломерат, 4-5 пр | Кемерово | Губаха +25 | Новотроицк | Челябинск | Удельный расход шихты ДП №1 и №3 | Удельный расход кокса ДП №1 и №3 | Кол-во, т | W | Mn |  | ИТОГО
1 | 292.772 | 0.8997475 | 290.1378 | 38.83013 | 2.255012 |  | 1.623613 | 0 | 11.538 | 0 | 81.238 | 0.631399 | 0 | 7.752 | 184.176002 | 184.176 | 3.05 | 56.28 | 178.558632 | 1.387796 | 128.66 | 128.66 | 0.68 | 579 | 1165 | 445/9 | 76.02 | 117 | 5 |  | 0 |  | 78.9 | 613.2275 | 21.3 | 11.23 | 36.3565 | 0.215 | 1,28/1,53 | 7.41 | 7.92 | 9.62 | 169.1 | 7.15 |  |  | 0 | 128.6635 | 132.8224 | 5.879717 | 5.14654 | 0.8681806 | 11.02626 | 0.868 | 128.6635 | 116.7742 | 116.7742 | 1 | 116.7742 | 139.469 | 72.065 | 1e-06 | 58.464 | 1e-06 | 1e-06 | 22.774 | 1 | 1.72 | 1e-06 | 1e-06 | 1e-06 | 1e-06 | 1e-06 | 37.33 | 36.08 | 1e-06 | 43.89 | 1e-06 | 1e-06 | 43.73 | 71.452 | 1e-06 | 1e-06 | 112.724 | 3.05 | 1e-06 | 1e-06 | 3.05 | 138.07431 | 70.825482 | 9.9999999e-07 | 58.464 | 9.9999999e-07 | 9.9999999e-07 | 22.774 | 69.272714 | 9.9999999e-07 | 9.9999999e-07 | 109.285918 | 2.019592 | 1.253896 | 11.538 | 0.5 | 22.81 | 11.48031 | 3.444697
2 | 272.941 | 0.8028043 | 270.749818 | 39.20894 | 2.098291 | 28.06 | 1.506731 | 0 | 11.029 | 0 | 76.331 | 0.5915596 | 0 | 8.656 | 171.809 | 171.809 | 3.02 | 14.48 | 166.6203682 | 1.291295 | 129.03 | 105.47 | 0.66 | 540 | 1156 | 432/9 | 76.1 | 109 | 5 | 4.45 | 34.48717 |  | 87 | 674.2435 | 22.6 | 10.51 | 37.6465 | 0.215 | 1,30/1,54 | 7.92 | 7.64 | 8.02 | 175.1 | 2.09 |  |  | 0 | 129.0335 | 124.5712 | 5.405028 | 5.16134 | 0.9249833 | 10.56637 | 0.896 | 257.697 | 116.7742 | 233.5484 | 1 | 233.5484 | 23.47 | 173.14 |  | 54.536 |  |  | 21.795 | 1 | 1.13 | [5 empty] | 37.33 | 37.41 |  | 43.89 |  |  | 43.81 | 66.509 |  |  | 105.3 | 3.02 |  |  | 3.02 | 23.2353 | 171.183518 | 0 | 54.536 | 0 | 0 | 21.795 | 64.5004282 | 0 | 0 | 102.11994 | 2.358067 | 1.435172 | 11.029 | 0.28 | 19.3 | 10.9981188 | 2.789273
3 | 274.598 | 0.5673053 | 273.0401911 | 39.05863 | 2.23348 | 16.93 | 1.600288 | 0 | 10.601 | 0 | 77.407 | 0.6331926 | 0 | 8.494 | 174.125 | 174.125 | 2.99 | 1.27 | 168.9186625 | 1.381762 | 122.25 | 95.96 | 0.52 | 552 | 1166 | 431/9 | 76.55 | 105 | 5 |  | 0 |  | 79.85 | 653.1764 | 20.28 | 8.57 | 34.99125 | 0.215 | 1,29/1,51 | 7.52 | 7.22 | 9.14 | 162.75 | 3.06 |  |  | 0 | 122.24875 | 123.5758 | 5.653605 | 4.88995 | 0.8774978 | 10.54355 | 0.89 | 379.94575 | 116.7742 | 350.3226 | 1 | 350.3226 |  | 197.191 |  | 55.607 |  |  | 21.8 |  | 0.79 | [6 empty] | 37.33 |  | 43.42 |  |  | 43.57 | 67.403 |  |  | 106.722 | 2.99 |  |  | 2.99 | 0 | 195.6331911 | 0 | 55.607 | 0 | 0 | 21.8 | 65.3876503 | 0 | 0 | 103.5310122 | 2.224384 | 1.371619 | 10.601 | 0.23 | 14.14 | 10.5766177 | 1.953669
4 | 255.64 | 0.9946483 | 253.097281 | 38.82862 | 2.215274 | 16.01 | 1.590466 | 0 | 9.783 | 0 | 71.385 | 0.6248085 | 0 | 8.677 | 162.2 | 162.2 | 3.1 | 30.84 | 157.1718 | 1.375671 | 114.25 | 88.76 | 0.75 | 564 | 1171 | 417/9 | 76.01 | 102 | 5 |  | 0 |  | 67.05 | 586.8658 | 15.25 | 7.49 | 32.809 | 0.215 | 1,32/1,53 | 7.83 | 6.97 | 7.47 | 152.6 | 1.95 |  |  | 0 | 114.251 | 114.9098 | 3.879929 | 4.57004 | 0.8836725 | 8.449969 | 0.888 | 494.19675 | 116.7742 | 467.0968 | 1 | 467.0968 |  | 184.255 |  | 51.001 |  |  | 20.384 |  | 1.38 | [6 empty] | 36.86 |  | 43.73 |  |  | 44.36 | 62.261 |  |  | 99.939 | 3.1 |  |  | 3.1 | 0 | 181.712281 | 0 | 51.001 | 0 | 0 | 20.384 | 60.330909 | 0 | 0 | 96.840891 | 2.12403 | 1.309064 | 9.783 | 0.13 | 15.86 | 9.7702821 | 2.038635
5 | 237.75 | 1.166822 | 234.9758796 | 38.32087 | 2.140454 | 12.52 | 1.534616 | 0 | 9.382 | 0 | 66.508 | 0.6058381 | 0 | 9.378 | 152.315 | 152.315 | 3.21 |  | 147.4256885 | 1.342938 | 109.78 | 71.01 | 0.71 | 558 | 1170 | 398/9 | 76.39 | 95 | 5 |  | 0 |  | 75.75 | 690.0258 | 16.66 | 8.86 | 31.8415 | 0.215 | 1,28/1,51 | 7.19 | 7.46 | 8.3 | 148.1 | 2.38 |  |  | 0 | 109.7785 | 105.6387 | 4.870405 | 4.39114 | 0.931312 | 9.261545 | 0.896 | 603.97525 | 116.7742 | 583.871 | 1 | 583.871 |  | 171.242 |  | 47.498 |  |  | 19.01 |  | 1.62 | [6 empty] | 36.23 |  | 43.57 |  |  | 44.04 | 57.994 |  |  | 94.321 | 3.21 |  |  | 3.21 | 0 | 168.4678796 | 0 | 47.498 | 0 | 0 | 19.01 | 56.1323926 | 0 | 0 | 91.2932959 | 2.134295 | 1.341365 | 9.382 | 0.63 | 22.4 | 9.3228934 | 2.733772
6 | 215.424 | 1.022952 | 213.2203162 | 38.14641 | 2.237893 | 33.9 | 1.605686 | 0 | 8.867 | 0 | 60.235 | 0.6322076 | 0 | 8.821 | 138.17 | 138.17 | 3.23 |  | 133.707109 | 1.403348 | 95.28 | 95.28 | 0.69 | 603 | 1172 | 385/9 | 76.09 | 86 | 5 | 3.7 | 38.83403 |  | 67.9 | 712.657 | 15.89 | 7.76 | 27.70275 | 0.215 | 1,24/1,45 | 7.03 | 7.03 | 9.17 | 128.85 | 1.89 |  |  | 0 | 95.27725 | 95.44433 | 4.823291 | 3.81109 | 0.8913219 | 8.634381 | 0.895 | 699.2525 | 116.7742 | 700.6452 | 1 | 700.6452 |  | 155.189 |  | 43.026 |  |  | 17.209 |  | 1.42 | [6 empty] | 35.85 |  | 44.04 |  |  | 44.12 | 52.487 |  |  | 85.683 | 3.23 |  |  | 3.23 | 0 | 152.9853162 | 0 | 43.026 | 0 | 0 | 17.209 | 50.7916699 | 0 | 0 | 82.9154391 | 2.122735 | 1.332546 | 8.867 | 0.49 | 18.33 | 8.8235517 | 2.125584
7 | 242.743 | 1.231813 | 239.7528598 | 38.3201 | 2.121542 | 28.35 | 1.520872 | 0 | 9.642 | 0 | 67.881 | 0.6006703 | 0 | 9.735 | 172.335 | 172.335 | 3.17 | 10.79 | 166.8719805 | 1.476629 | 113.01 | 48.46 | 1.42 | 561 | 1164 | 419/9 | 76.06 | 102 | 5 |  | 0 |  | 71.3 | 630.9246 | 14.69 | 9.43 | 32.84125 | 0.215 | 1,28/1,49 | 7.65 | 6.89 | 7.23 | 152.75 | 2.53 |  |  | 0 | 113.00875 | 107.4007 | 3.993302 | 4.52035 | 0.9355737 | 8.513652 | 0.901 | 812.26125 | 116.7742 | 817.4194 | 1 | 817.4194 |  | 174.862 |  | 48.498 |  |  | 19.383 |  | 1.71 | [6 empty] | 36.23 |  | 43.57 |  |  | 44.04 | 74.792 |  |  | 97.543 | 3.17 |  |  | 3.17 | 0 | 171.8718598 | 0 | 48.498 | 0 | 0 | 19.383 | 72.4210936 | 0 | 0 | 94.4508869 | 2.129401 | 1.388321 | 9.642 | 0.1 | 15.4 | 9.632358 | 1.95028
8 | 65.199 | 1.088722 | 64.4891641 | 37.73575 | 1.774044 | 4.43 | 1.273652 | 0 | 2.623 | 0 | 18.19 | 0.500392 | 0 | 2.866 | 50.758 | 50.758 | 3.21 | 5.56 | 49.1286682 | 1.351489 | 36.35 |  | 1.07 | 578 | 1185 | 458/9 | 75.62 | 28 | 2 | 3.3 | 90.7803 |  | 22.4 | 616.2057 | 6.08 | 4.13 | 10.7285 | 0.215 | 1,30/1,54 | 6.86 | 7.59 | 7.28 | 49.9 | 1.31 |  |  | 0 | 36.3515 | 28.52873 | 1.263234 | 1.45406 | 1.129586 | 2.717294 | 0.908 | 848.61275 | 116.7742 | 934.1935 | 1 | 934.1935 |  | 47.009 |  | 12.992 |  |  | 5.198 |  | 1.51 | [6 empty] | 35.45 |  | 43.42 |  |  | 44.2 | 23.46 |  |  | 27.298 | 3.21 |  |  | 3.21 | 0 | 46.2991641 | 0 | 12.992 | 0 | 0 | 5.198 | 22.706934 | 0 | 0 | 26.4217342 | 2.223723 | 1.437407 | 2.623 | 0.11 | 12.54 | 2.6201147 | 0.4344914
9 | 10.019 | 1.103176 | 9.9084728 | 38.5981 | 0 | 1 | 0 | 0 | 0.682 | 0 | 2.795 | 0 | 0 | 0.609 | 9.944 | 9.944 | 3.19 | 1.58 | 9.6267864 | 0 |  |  |  | 502 | 735 | 231/4 |  | 5 |  |  | 0 |  |  | 0 |  |  | 0 | 0 | [8 empty] | 0 | 0 | 0 | 0 | 0 | 0 | 0 | 0.904 | 848.61275 | 116.7742 | 1050.968 | 1 | 1050.968 |  | 7.224 |  | 2 |  |  | 0.795 |  | 1.53 | [6 empty] | 36.7 |  | 43.43 |  |  | 43.69 | 5.752 |  |  | 4.192 | 3.19 |  |  | 3.19 | 0 | 7.1134728 | 0 | 2 | 0 | 0 | 0.795 | 5.5685112 | 0 | 0 | 4.0582752 | 1.724327 | 1.100627 | 0.682 | 0.48 | 18.31 | 0.6787264 | 0
10 | 107.428 | 1.583362 | 105.727026 | 38.41176 | 0 | 11.94 | 0 | 0 | 4.18 | 0 | 30.111 | 0 | 0 | 4.67 | 79.967 | 79.967 | 2.89 | 1.28 | 77.6559537 | 0 |  |  |  | 506 | 975 | 256/4 |  | 45 |  |  | 0 |  | 91.35 | 0 |  |  | 0 | 0 | 0,91/1,10 | 16.29 | 6.28 | 36.66 |  |  |  |  | 0 | 0 | 0 | 25.94211 | 0 | 0 | 25.94211 | 0.855 | 848.61275 | 116.7742 | 1167.742 | 1 | 1167.742 |  | 77.317 |  | 21.512 |  |  | 8.599 |  | 2.2 | [6 empty] | 36.31 |  | 43.7 |  |  | 44.08 | 34.845 |  |  | 45.122 | 2.89 |  |  | 2.89 | 0 | 75.616026 | 0 | 21.512 | 0 | 0 | 8.599 | 33.8379795 | 0 | 0 | 43.8179742 | 4.824629 | 3.113414 | 4.18 | 0.86 | 19.61 | 4.144052 | 0
11 | 70.166 | 1.577252 | 69.0593054 | 39.4045 | 0 | 3.31 | 0 | 0 | 1.231 | 0 | 19.632 | 0 | 0 | 3.103 | 57.333 | 57.333 | 3.13 | 8.29 | 55.5384771 | 0 |  |  |  | 530 | 970 | 271/4 |  | 31 |  |  | 0 |  | 68.5 | 0 |  |  | 0 | 0 | 1,30/1,49 | 9 | 5.59 | 14.67 |  |  |  |  | 0 | 0 | 0 | 7.784398 | 0 | 0 | 7.784398 | 0.825 | 848.61275 | 116.7742 | 1284.516 | 1 | 1284.516 |  | 50.534 |  | 14.051 |  |  | 5.581 |  | 2.19 | [6 empty] | 37.8 |  | 43.31 |  |  | 44.1 | 27.945 |  |  | 29.388 | 3.13 |  |  | 3.13 | 0 | 49.4273054 | 0 | 14.051 | 0 | 0 | 5.581 | 27.0703215 | 0 | 0 | 28.4681556 | 2.331894 | 1.503786 | 1.231 | 0.23 | 16.84 | 1.2281687 | 0
12 | 97.624 | 1.469024 | 96.18988 | 38.07476 | 3.175789 | 5.5 | 2.273664 | 0 | 1.39 | 0 | 27.324 | 0.9021246 | 0 | 4.446 | 69.888 | 69.888 | 3.07 |  | 67.7424384 | 2.236573 | 15.98 |  | 2.68 | 547 | 1035 | 273/5 | 74.46 | 40 | 3 | 5.35 | 176.6347 |  | 60.1 | 1984.251 | 8 | 1.97 | 8.6215 | 0.215 | 1,22/1,43 | 7.9 | 7.36 | 7.44 | 40.1 | 0.78 |  |  | 0 | 30.2885 | 43.25975 | 3.463792 | 1.21154 | 0.6157923 | 4.675332 | 0.816 | 878.90125 | 116.7742 | 1401.29 | 1 | 1401.29 |  | 70.3 |  | 19.528 |  |  | 7.796 |  | 2.04 | [6 empty] | 36.03 |  | 43.23 |  |  | 43.6 | 29.217 |  |  | 40.671 | 3.07 |  |  | 3.07 | 0 | 68.86588 | 0 | 19.528 | 0 | 0 | 7.796 | 28.3200381 | 0 | 0 | 39.4224003 | 2.214862 | 1.407724 | 1.39 | 0.11 | 17.17 | 1.388471 | 0.3201725
13 | 172.566 | 0.8633844 | 171.076092 | 38.06164 | 2.339638 | 8.7 | 1.677624 | 0 | 6.873 | 0 | 48.407 | 0.6620145 | 0 | 7.488 | 115.947 | 115.947 | 2.9 | 3.71 | 112.584537 | 1.539707 | 73.12 |  | 2.22 | 576 | 1074 | 380/9 | 75.71 | 69 | 4 | 7.7 | 105.3053 |  | 47.15 | 644.8238 | 11.47 | 3.8 | 20.62925 | 0.215 | 1,27/1,47 | 8.68 | 6.63 | 6.89 | 95.95 | 1.6 |  |  | 0 | 73.12075 | 76.34465 | 2.516548 | 2.92483 | 0.8501922 | 5.441378 | 0.819 | 952.022 | 116.7742 | 1518.065 | 1 | 1518.065 |  | 124.159 |  | 34.566 |  |  | 13.841 |  | 1.2 | [6 empty] | 35.86 |  | 43.66 |  |  | 43.83 | 44.881 |  |  | 71.066 | 2.9 |  |  | 2.9 | 0 | 122.669092 | 0 | 34.566 | 0 | 0 | 13.841 | 43.579451 | 0 | 0 | 69.005086 | 2.187615 | 1.381407 | 6.873 | 0.25 | 13.94 | 6.8558175 | 1.262318
14 | 258.5 | 3.354681 | 249.8281507 | 38.5673 | 2.114343 | 23.33 | 1.629428 | 0 | 17.186 | 0 | 57.297 | 0.4849154 | 0 | 13.965 | 172.461 | 172.461 | 2.87 | 20.36 | 167.5113693 | 1.417681 | 118.16 | 46.97 | 1.6 | 562 | 1126 | 452/9 | 75.43 | 103 | 5 | 11.45 | 96.90353 |  | 74.85 | 633.4698 | 15.27 | 7.79 | 34.13125 | 0.215 | 1,24/1,44 | 8.16 | 6.76 | 6.08 | 158.75 | 1.33 |  |  | 0 | 118.15875 | 115.0532 | 3.52533 | 4.72635 | 0.9250162 | 8.25168 | 0.829 | 1070.18075 | 116.7742 | 1634.839 | 1 | 1634.839 |  | 201.203 |  | 41.427 |  |  | 15.87 |  | 4.31 | [6 empty] | 37.06 |  | 43.78 |  |  | 44.07 | 66.528 |  |  | 105.933 | 2.87 |  |  | 2.87 | 0 | 192.5311507 | 0 | 41.427 | 0 | 0 | 15.87 | 64.6186464 | 0 | 0 | 102.8927229 | 2.084309 | 1.354173 | 17.186 | 0.37 | 15.59 | 17.1224118 | 3.538889
15 | 265.22 | 3.072835 | 257.0702282 | 38.25422 | 2.031425 | 18.32 | 1.570149 | 0 | 22.877 | 0 | 58.373 | 0.4612762 | 0 | 12.625 | 173.113 | 173.113 | 2.91 | 9.83 | 168.0754117 | 1.328169 | 107.35 | 28.5 | 1.61 | 564 | 1146 | 462/9 | 75.71 | 106 | 5 |  | 0 |  | 93.1 | 735.6965 | 12.81 | 8.34 | 36.45325 | 0.215 | 1,16/1,37 | 7.74 | 6.83 | 8.66 | 169.55 | 1.79 |  |  | 0 | 126.54675 | 117.9382 | 6.245568 | 5.06187 | 0.974256 | 11.30744 | 0.842 | 1196.7275 | 116.7742 | 1751.613 | 1 | 1751.613 |  | 206.847 |  | 47.717 |  |  | 10.656 |  | 3.94 | [6 empty] | 36.72 |  | 43.72 |  |  | 43.56 | 66.995 |  |  | 106.118 | 2.91 |  |  | 2.91 | 0 | 198.6972282 | 0 | 47.717 | 0 | 0 | 10.656 | 65.0454455 | 0 | 0 | 103.0299662 | 2.201613 | 1.403101 | 22.877 | 0.22 | 15.07 | 22.8266706 | 4.543626
16 | 260.672 | 1.651645 | 256.366625 | 37.55957 | 2.13045 | 17.32 | 1.628333 | 0 | 25.958 | 0 | 60.422 | 0.502117 | 0 | 11.153 | 167.525 | 167.525 | 3.25 | 15.71 | 162.0804375 | 1.346916 | 99 | 72.83 | 1.1 | 548 | 1149 | 451/9 | 76.11 | 104 | 5 |  | 0 |  | 88.6 | 736.281 | 10.56 | 8.54 | 34.7655 | 0.215 | 1,20/1,40 | 7.55 | 6.71 | 7.27 | 161.7 | 1.94 |  |  | 0 | 120.3345 | 115.6895 | 4.989677 | 4.81338 | 0.9511517 | 9.803057 | 0.851 | 1317.062 | 116.7742 | 1868.387 | 1 | 1868.387 |  | 200.25 |  | 50.023 |  |  | 10.399 |  | 2.15 | [6 empty] | 35.73 |  | 43.63 |  |  | 43.59 | 65.61 |  |  | 101.915 | 3.25 |  |  | 3.25 | 0 | 195.944625 | 0 | 50.023 | 0 | 0 | 10.399 | 63.477675 | 0 | 0 | 98.6027625 | 2.127683 | 1.310815 | 25.958 | 0.19 | 15.4 | 25.9086798 | 5.242329
17 | 275.273 | 1.044956 | 272.396518 | 37.61092 | 2.070913 | 20.2 | 1.540178 | 0 | 27.493 | 0 | 69.81 | 0.5307353 | 0 | 10.993 | 173.649 | 173.649 | 3.21 | 27.58 | 168.0748671 | 1.277801 | 131.53 | 51.57 | 1.19 | 501 | 1159 | 461/9 | 76.65 | 110 | 5 | 3.75 | 28.50963 |  | 93.15 | 708.1792 | 12.56 | 7.47 | 37.3455 | 0.215 | 1,23/1,45 | 7.43 | 7.3 | 5.13 | 173.7 | 2.65 |  |  | 0 | 131.5345 | 124.2467 | 3.701729 | 5.26138 | 0.9840934 | 8.963109 | 0.862 | 1448.5965 | 116.7742 | 1985.161 | 1 | 1985.161 |  | 205.463 |  | 58.843 |  |  | 10.967 |  | 1.4 | [6 empty] | 35.51 |  | 43.81 |  |  | 43.71 | 69.29 |  |  | 104.359 | 3.21 |  |  | 3.21 | 0 | 202.586518 | 0 | 58.843 | 0 | 0 | 10.967 | 67.065791 | 0 | 0 | 101.0090761 | 2.130183 | 1.289998 | 27.493 | 0.19 | 21.12 | 27.4407633 | 7.560977
18 | 277.632 | 0.6660464 | 275.782842 | 38.67272 | 2.186818 | 18.09 | 1.614546 | 0 | 27.941 | 0 | 72.17 | 0.5722714 | 0 | 10.054 | 173.904 | 173.904 | 3.04 | 9.12 | 168.6173184 | 1.33705 | 126.11 | 101.41 | 0.73 | 501 | 1158 | 452/9 | 75.69 | 111 | 5 | 1.75 | 13.87661 |  | 93.85 | 744.1827 | 11.75 | 7.02 | 36.0985 | 0.215 | 1,23/1,45 | 7.58 | 7.16 | 7.25 | 167.9 | 1.33 |  |  | 0 | 126.1115 | 131.2815 | 5.270801 | 5.04446 | 0.8949964 | 10.31526 | 0.864 | 1574.708 | 116.7742 | 2101.935 | 1 | 2101.935 |  | 205.462 |  | 61.012 |  |  | 11.158 |  | 0.9 | [6 empty] | 36.91 |  | 43.64 |  |  | 43.97 | 70.007 |  |  | 103.897 | 3.04 |  |  | 3.04 | 0 | 203.612842 | 0 | 61.012 | 0 | 0 | 11.158 | 67.8787872 | 0 | 0 | 100.7385312 | 2.223836 | 1.341016 | 27.941 | 0.35 | 22.48 | 27.8432065 | 8.269458
19 | 282.393 | 1.562007 | 277.9820028 | 39.07806 | 1.993742 | 19.79 | 1.467726 | 0 | 28.256 | 0 | 73.341 | 0.5260163 | 0 | 8.99 | 177.012 | 177.012 | 3.49 |  | 170.8342812 | 1.225257 | 139.43 | 139.43 | 0.39 | 504 | 1161 | 453/9 | 76.44 | 113 | 5 |  | 0 |  | 100.5 | 720.806 | 13.95 | 5.51 | 39.31275 | 0.215 | 1,21/1,43 | 7.17 | 7.16 | 10.16 | 182.85 | 1.4 |  |  | 0 | 139.42725 | 130.7855 | 7.909775 | 5.57709 | 0.9811121 | 13.48686 | 0.873 | 1714.13525 | 116.7742 | 2218.71 | 1 | 2218.71 |  | 209.052 |  | 62.137 |  |  | 11.204 |  | 2.11 | [6 empty] | 37.48 |  | 43.65 |  |  | 43.54 | 71.136 |  |  | 105.876 | 3.49 |  |  | 3.49 | 0 | 204.6410028 | 0 | 62.137 | 0 | 0 | 11.204 | 68.6533536 | 0 | 0 | 102.1809276 | 2.08734 | 1.262201 | 28.256 | 0.3 | 18.24 | 28.171232 | 6.722178
20 | 305.175 | 0.7846275 | 302.780513 | 38.46995 | 1.977923 | 30.88 | 1.460024 | 0 | 30.542 | 0 | 79.28 | 0.5178991 | 0 | 9.784 | 192.97 | 192.97 | 3.39 | 11.85 | 186.428317 | 1.217849 | 124.27 | 122.62 | 0.6 | 481 | 1172 | 450/9 | 75.94 | 122 | 5 |  | 0 |  | 94.6 | 617.9775 | 16.71 | 7.19 | 21.85 | 0.1208852 | 1,25/1,46 | 7.36 | 6.91 | 7.98 | 180.75 | 1.37 |  |  | 0 | 153.08 | 142.0449 | 5.847879 | 6.1232 | 0.9980207 | 11.97108 | 0.882 | 1867.21525 | 116.7742 | 2335.484 | 1 | 2335.484 |  | 225.895 |  | 67.082 |  |  | 12.198 |  | 1.06 | [6 empty] | 36.71 |  | 43.44 |  |  | 43.73 | 77.53 |  |  | 115.44 | 3.39 |  |  | 3.39 | 0 | 223.500513 | 0 | 67.082 | 0 | 0 | 12.198 | 74.901733 | 0 | 0 | 111.526584 | 2.0595 | 1.231297 | 30.542 | 0.58 | 20.36 | 30.3648564 | 8.141012
21 | 292.73 | 3.314386 | 283.0277984 | 38.70181 | 2.126889 | 12.17 | 1.554542 | 0 | 18.078 | 0 | 76.163 | 0.5723475 | 0 | 9.477 | 183.466 | 183.466 | 3.120596 | 14.2 | 177.740767 | 1.335681 | 133.07 | 109.36 | 0.75 | 519 | 1168 | 449/9 | 76.45 | 117 | 5 |  | 0 |  | 85.25 | 640.6342 | 16.4 | 9.58 | 38.53875 | 0.215 | 1,26/148 | 7.33 | 6.97 | 8.83 | 179.25 | 1.94 |  |  | 0 | 133.07125 | 128.2456 | 5.83122 | 5.32285 | 0.9287554 | 11.15407 | 0.885 | 2000.2865 | 116.7742 | 2452.258 | 1 | 2452.258 |  | 216.567 |  | 64.366 |  |  | 11.797 |  | 4.48 | [6 empty] | 36.91 |  | 43.82 |  |  | 43.67 | 73.751 |  |  | 109.715 | 3.3 |  |  | 3 | 0 | 206.8647984 | 0 | 64.366 | 0 | 0 | 11.797 | 71.317217 | 0 | 0 | 106.42355 | 2.191724 | 1.351795 | 18.078 | 1.65 | 13.6 | 17.779713 | 3.162905
22 | 300.077 | 1.128157 | 296.691661 | 38.78225 | 2.258213 | 29.15 | 1.664363 | 0 | 12.002 | 0 | 78.022 | 0.5938498 | 0 | 10.174 | 189.538 | 189.538 | 3.34 | 11.36 | 183.2074308 | 1.394449 | 131.38 | 104.71 | 0.57 | 509 | 1152 | 456/9 | 76.18 | 120 | 5 |  | 0 |  | 91.15 | 693.7711 | 19.08 | 10.57 | 38.1066 | 0.215 | 1,29/1,50 | 7.19 | 6.92 | 8.53 | 177.24 | 2.82 |  |  | 0 | 131.3834 | 134.3577 | 6.022961 | 5.255336 | 0.8698475 | 11.2783 | 0.884 | 2131.6699 | 116.7742 | 2569.032 | 1 | 2569.032 | 137.65 | 84.405 |  | 66.033 |  |  | 11.989 | 1 | 2.38 | [5 empty] | 37.33 | 37.05 |  | 43.12 |  |  | 43.76 | 75.646 |  |  | 113.892 | 3.34 |  |  | 3.34 | 136.2735 | 82.396161 | 0 | 66.033 | 0 | 0 | 11.989 | 73.1194236 | 0 | 0 | 110.0880072 | 2.304675 | 1.400681 | 12.002 | 1.39 | 16.08 | 11.8351722 | 2.498157
23 | 277.645 | 1.658711 | 273.039672 | 38.75029 | 2.114804 | 15.72 | 1.556747 | 0 | 11.017 | 0 | 72.05 | 0.5580567 | 0 | 9.79 | 176.502 | 176.502 | 3.34 | 16.92 | 170.6068332 | 1.32142 | 129.11 | 103.07 | 0.66 | 557 | 1160 | 455/9 | 76.84 | 111 | 5 |  | 0 |  | 92.85 | 719.1612 | 12.12 | 10.56 | 37.57125 | 0.215 | 1,3/1,52 | 7.08 | 6.96 | 7.76 | 174.75 | 2.49 |  |  | 0 | 129.10875 | 122.2767 | 5.581462 | 5.16435 | 0.9376535 | 10.74581 | 0.887 | 2260.77865 | 116.7742 | 2685.806 | 1 | 2685.806 |  | 205.595 |  | 61.065 |  |  | 10.985 |  | 2.24 | [6 empty] | 37.14 |  | 43.33 |  |  | 43.43 | 69.976 |  |  | 106.526 | 3.34 |  |  | 3.34 | 0 | 200.989672 | 0 | 61.065 | 0 | 0 | 10.985 | 67.6388016 | 0 | 0 | 102.9680316 | 2.104922 | 1.287039 | 11.017 | 1.3 | 14.63 | 10.873779 | 2.07032
24 | 307.597 | 1.405742 | 303.27298 | 38.11846 | 2.25844 | 26.59 | 1.662563 | 0 | 12.311 | 0 | 80.017 | 0.5958778 | 0 | 11.758 | 196.166 | 196.166 | 3.27 | 10.33 | 189.7513718 | 1.413058 | 134.28 | 103.98 | 0.61 | 536 | 1166 | 461/9 | 76.16 | 123 | 5 |  | 0 |  | 85.6 | 637.4538 | 13.57 | 7.39 | 38.06575 | 0.215 | 1,30/1,51 | 6.82 | 6.75 | 8.12 | 177.05 | 2.69 |  |  | 0 | 134.28425 | 134.6962 | 5.384361 | 5.37137 | 0.8846734 | 10.75573 | 0.887 | 2395.0629 | 116.7742 | 2802.581 | 1 | 2802.581 |  | 227.58 |  | 67.603 |  |  | 12.414 |  | 1.9 | [6 empty] | 36.43 |  | 42.84 |  |  | 43.36 | 77.559 |  |  | 118.607 | 3.27 |  |  | 3.27 | 0 | 223.25598 | 0 | 67.603 | 0 | 0 | 12.414 | 75.0228207 | 0 | 0 | 114.7285511 | 2.251876 | 1.379362 | 12.311 | 0.66 | 13.6 | 12.2297474 | 2.183883
25 | 294.974 | 1.109823 | 291.70031 | 38.19577 | 2.153549 | 17.88 | 1.587085 | 0 | 11.798 | 0 | 76.728 | 0.5664631 | 0 | 11.781 | 187.356 | 187.356 | 3.3 | 40.98 | 181.173252 | 1.337556 | 135.45 | 107.11 | 0.8 | 548 | 1170 | 465/9 | 76.46 | 118 | 5 |  | 0 |  | 86.85 | 641.1913 | 17.03 | 10.79 | 39.259 | 0.215 | 1,26/1,47 | 7.16 | 7.01 | 8.28 | 182.6 | 2.9 |  |  | 0 | 135.451 | 130.6059 | 5.570632 | 5.41804 | 0.929532 | 10.98867 | 0.889 | 2530.5139 | 116.7742 | 2919.355 | 1 | 2919.355 |  | 218.246 |  | 64.965 |  |  | 11.763 |  | 1.5 | [6 empty] | 36.36 |  | 43.35 |  |  | 43.79 | 74.396 |  |  | 112.96 | 3.3 |  |  | 3.3 | 0 | 214.97231 | 0 | 64.965 | 0 | 0 | 11.763 | 71.940932 | 0 | 0 | 109.23232 | 1.975684 | 1.225939 | 11.798 | 0.51 | 22.1 | 11.7378302 | 3.392703
26 | 292.894 | 0.933301 | 290.1604174 | 38.74385 | 2.210388 | 23.48 | 1.631868 | 0 | 11.627 | 0 | 75.943 | 0.5785197 | 0 | 11.553 | 184.519 | 184.519 | 3.15 | 8.55 | 178.7066515 | 1.361354 | 131.27 | 51.74 | 1.04 | 546 | 1166 | 463/9 | 75.8 | 117 | 5 |  | 0 |  | 85.85 | 653.9894 | 16.29 | 8.21 | 37.67875 | 0.215 | 1,26/1,47 | 7.52 | 6.76 | 7.6 | 175.25 | 1.91 |  |  | 0 | 131.27125 | 132.5229 | 5.054268 | 5.25085 | 0.8851113 | 10.30512 | 0.889 | 2661.78515 | 116.7742 | 3036.129 | 1 | 3036.129 |  | 216.951 |  | 64.329 |  |  | 11.614 |  | 1.26 | [6 empty] | 36.9 |  | 43.97 |  |  | 44.24 | 73.745 |  |  | 110.774 | 3.15 |  |  | 3.15 | 0 | 214.2174174 | 0 | 64.329 | 0 | 0 | 11.614 | 71.4220325 | 0 | 0 | 107.284619 | 2.378615 | 1.458747 | 11.627 | 0.25 | 19.92 | 11.5979325 | 3.0479
27 | 265.064 | 0.7400401 | 263.10242 | 38.82888 | 2.135905 | 25.72 | 1.576516 | 0 | 10.63 | 0 | 68.906 | 0.5593894 | 0 | 10.581 | 167.149 | 167.149 | 3.3 |  | 161.633083 | 1.312162 | 123.18 | 123.18 | 0.65 | 550 | 1169 | 442/9 | 76.09 | 106 | 5 | 3.25 | 26.38399 |  | 88.7 | 720.08 | 13.61 | 9.03 | 35.67925 | 0.215 | 1,26/1,48 | 6.95 | 6.71 | 8.4 | 165.95 | 1.94 |  |  | 0 | 123.18075 | 119.6026 | 5.771746 | 4.92723 | 0.9174677 | 10.69898 | 0.89 | 2784.9659 | 116.7742 | 3152.903 | 1 | 3152.903 |  | 196.158 |  | 58.328 |  |  | 10.578 |  | 1 | [6 empty] | 37.34 |  | 42.9 |  |  | 43.99 | 67.132 |  |  | 100.017 | 3.3 |  |  | 3.3 | 0 | 194.19642 | 0 | 58.328 | 0 | 0 | 10.578 | 64.916644 | 0 | 0 | 96.716439 | 2.133444 | 1.303954 | 10.63 | 0.33 | 17.18 | 10.594921 | 2.392177
28 | 285.048 | 1.198848 | 281.6307072 | 38.23818 | 2.23587 | 26.22 | 1.647557 | 0 | 11.365 | 0 | 74.104 | 0.5883126 | 0 | 11.717 | 180.64 | 180.64 | 3.25 |  | 174.7692 | 1.387495 | 125.96 | 98 | 0.89 | 541 | 1172 | 449/9 | 75.76 | 114 | 5 |  | 0 |  | 78.8 | 625.5942 | 12.15 | 7.63 | 35.82975 | 0.215 | 1,27/1,46 | 7.28 | 6.58 | 7.38 | 166.65 | 2.77 |  |  | 0 | 125.96025 | 125.6134 | 4.504918 | 5.03841 | 0.8861276 | 9.543328 | 0.89 | 2910.92615 | 116.7742 | 3269.677 | 1 | 3269.677 |  | 210.944 |  | 62.71 |  |  | 11.394 |  | 1.62 | [6 empty] | 36.39 |  | 43.45 |  |  | 43.77 | 71.855 |  |  | 108.785 | 3.25 |  |  | 3.25 | 0 | 207.5267072 | 0 | 62.71 | 0 | 0 | 11.394 | 69.5197125 | 0 | 0 | 105.2494875 | 2.1224 | 1.303384 | 11.365 | 0.42 | 10.17 | 11.317267 | 1.519227
29 | 175.069 | 1.05811 | 173.216578 | 39.07039 | 2.295164 | 8.35 | 1.691893 | 0 | 6.97 | 0 | 45.529 | 0.6032708 | 0 | 7.717 | 114.123 | 114.123 | 3.18 | 9.95 | 110.4938886 | 1.464072 | 75.47 | 29.74 | 1.09 | 540 | 1136 | 428/9 | 76.74 | 70 | 3 | 4.35 | 57.63861 |  | 51.3 | 679.738 | 9.52 | 5.28 | 21.63975 | 0.215 | 1,22/1,42 | 7.27 | 6.88 | 8.14 | 100.65 | 1.74 |  |  | 0 | 75.47025 | 78.96332 | 3.23479 | 3.01881 | 0.8557765 | 6.2536 | 0.889 | 2986.3964 | 116.7742 | 3386.452 | 1 | 3386.452 |  | 129.54 |  | 38.496 |  |  | 7.033 |  | 1.43 | [6 empty] | 37.36 |  | 43.96 |  |  | 43.81 | 44.751 |  |  | 69.372 | 3.18 |  |  | 3.18 | 0 | 127.687578 | 0 | 38.496 | 0 | 0 | 7.033 | 43.3279182 | 0 | 0 | 67.1659704 | 1.999792 | 1.235112 | 6.97 | 0.57 | 21.86 | 6.930271 | 1.974143
30 | 300.052 | 1.487249 | 295.5894784 | 38.6365 | 2.328833 | 14.49 | 1.714018 | 0 | 12.013 | 0 | 78.036 | 0.6148149 | 0 | 13.243 | 195.636 | 195.636 | 3.37 | 12.47 | 189.0430668 | 1.489396 | 126.93 | 100.28 | 0.75 | 538 | 1153 | 460/9 | 76.06 | 120 | 5 | 2.85 | 22.45403 |  | 90.3 | 711.4382 | 12.9 | 14.84 | 38.184 | 0.215 | 1,26/1,46 | 7.02 | 6.3 | 8.23 | 177.6 | 2.35 |  |  | 0 | 126.926 | 134.3414 | 5.756943 | 5.07704 | 0.845318 | 10.83398 | 0.887 | 3113.3224 | 116.7742 | 3503.226 | 1 | 3503.226 |  | 222.016 |  | 66.033 |  |  | 12.003 |  | 2.01 | [6 empty] | 36.88 |  | 43.6 |  |  | 43.82 | 77.549 |  |  | 118.087 | 3.37 |  |  | 3.37 | 0 | 217.5534784 | 0 | 66.033 | 0 | 0 | 12.003 | 74.9355987 | 0 | 0 | 114.1074681 | 2.400669 | 1.521819 | 12.013 | 0.37 | 20.71 | 11.9685519 | 3.258858
31 | 292.986 | 0.4661685 | 291.6201915 | 38.61217 | 1.893884 | 37.07 | 1.399073 | 0 | 11.653 | 0 | 76.191 | 0.494811 | 0 | 13.068 | 187.811 | 187.811 | 3.31 | 10.27 | 181.5944559 | 1.179338 | 153.98 | 64.35 | 1.03 | 533 | 1155 | 466/9 | 76.15 | 117 | 5 |  | 0 |  | 92.65 | 601.7015 | 14.84 | 9.93 | 25.68 | 0.1387733 | 1,26/1,46 | 7.16 | 6.48 | 7.21 | 185.05 | 4.54 |  |  | 0 | 153.98 | 131.2589 | 5.174698 | 6.1592 | 1.04134 | 11.3339 | 0.893 | 3267.3024 | 116.7742 | 3620 | 1 | 3620 |  | 216.795 |  | 64.405 |  |  | 11.786 |  | 0.63 | [6 empty] | 37.07 |  | 42.81 |  |  | 44.04 | 85.956 |  |  | 101.855 | 3.31 |  |  | 3.31 | 0 | 215.4291915 | 0 | 64.405 | 0 | 0 | 11.786 | 83.1108564 | 0 | 0 | 98.4835995 | 2.14374 | 1.320548 | 11.653 | 0.17 | 14.21 | 11.6331899 | 2.170816
е | 7323.871 |  | 7226.683 |  |  | 555.42 |  | 0 | 397.538 | 0 | 1919.826 |  | 0 | 283.118 | 4732.507002 | 4732.507 | 0 | 363.56 | 4581.893 |  | 3183.64 | 2192.45 | [6 empty] | 132 | 51.9 |  | 0 | 2385.2 |  | 403.34 | 229.42 | 900.3576 | [5 empty] | 4332.44 | 64.64 | 0 | 0 |  | 3267.3024 | 3202.02 | 170.8541 | 130.692096 |  | 301.5462 |  |  | 0 |  | 31 |  | 300.589 | 5103.456 | 1e-06 | 1529.853 | 1e-06 | 1e-06 | 389.973 | [14 empty] | 1898.41 | 1e-06 | 1e-06 | 2834.097 |  |  |  |  | 297.58311 | 5009.274 | 9.9999999e-07 | 1529.853 | 9.9999999e-07 | 9.9999999e-07 | 389.973 | 1837.833 | 9.9999999e-07 | 9.9999999e-07 | 2744.06 | 2.193939 | 1.363331 | 397.538 | 0.4634331 | 17.74224 | 394.4429 | 91.94032
ср. | 236.2539 | 1.327001 | 233.1188 | 38.52475 | 2.21182 | 17.91677 | 1.624232 | 0 | 12.82381 | 0 | 61.92987 | 0.5875875 | 0 | 9.132839 | 152.6615 | 152.6615 | 3.182539 | 11.72774 |  | 1.402347 | 102.6981 | 70.72419 | 0.9008556 | 541.0968 | 1128.258 |  | 76.11785 | 94.70968 | 4.714286 | 1.674194 | 15.88466 | #DIV/0! | 76.94194 | 730.0212 | 13.01097 | 7.400645 | 29.04379 | 0.2078177 |  | 7.768333 | 6.924333 | 9.096667 | 139.7561 | 2.085161 | #DIV/0! | #DIV/0! | #DIV/0! | 105.3969 | 103.291 |  |  | 0.8932993 | 9.727297 | [13 empty] | 1 | 1.845454 | 1e-06 | 3.821544e-08 | 1e-06 | 1e-06 | 5.839891e-08 | 37.33 | 36.68785 | 1e-06 | 43.5297 | 1e-06 | 1e-06 | 43.85032 |  |  |  |  | 3.190908 | 1e-06 | 1e-06 | 3.176934 | 5306.857 |  | 1919.826 |  |  |  |  | 4581.893
пл. |  |  |  | 39.3 | 2.15 | 10.53 | 1.505 |  | 9.34 |  |  | 0.645 |  | 10.5 |  |  |  | 10.63 |  | 1.3 | 3620 | 3620 |  |  | 1190 |  | 76 | [6 empty] | 645 | [8 empty] | 3620 | 43.4 |  |  |  | 116.77 |  |  |  | 0.9 | [36 empty] | 7226.683
± |  |  |  |  | 0.0618195 | 7.386774 |  | 0 | [8 empty] | 3.182539 |  |  | 0.1023474 |  |  |  |  | -61.74194 | [17 empty] | 712.44
[42 empty] | ССП | 116.7742 |  |  | тн | [6 empty] | Дней | 31
[31 empty] | Удельный расход мелочь ФМн ср. | [5 empty] | 0.2078177 |  | т | [52 empty] | 7226.683
[37 empty] | План: |  |  |  |  | Суток работы | 29.5
|  | Средний вес выпуска : | [8 empty] | 32.82152 | т | [29 empty] | Среднесуточное пр-во | 122.7119 |  |  |  | 0 |  | Отставание (-) опережение (+)
[49 empty] | -352.6976 |  |  |  | Тн
[49 empty] | -9.743028 |  |  |  | %
Мелочь ФМн с н. м.
[49 empty] | план |  |  |  | 900.3576
[49 empty] | факт |  |  |  | 900.36
[49 empty] | Отклонение |  |  |  | 0.0024
Диспетчер АО "СЧПЗ" | [10 empty] | Сединкина Т.В.
,

## декабрь 20 (-агл,+руд)
Сведения по учету производства ферромарганца в АО "СЧПЗ" — ДП-1
[43 empty] | на | 31 |  |  | августа | декабря |  |  |  |  | 2020г
Дата | Расход Mn шихты | [5 empty] | Расх.добавок, флюсов | [8 empty] | Расход кокса |  |  |  |  | Производство FeMn78, т | Производство FeMn с Si<1, т | Сод. Si в сплаве % | Температура колош. газа, °С | Температура гор. дутья °С | Расх. гор. дутья, м3/мин / фурмы,шт | Средн. содерж Mn в сплаве, % | Количество подач, шт | Кол. выпусков, шт | Количество пыли |  | Количество шлака |  |  | Перевал, т | Зеленый шлак, т. | Мелочь Фмн | Удельн.расход мелочи, т | Осн-ть | Сод Al2O3 в шлаке,% | Сод MgO в шлаке,% | Сод. MnO в шлаке, % | Производство фактическое, т | [5 empty] | Теоретический выход FeMn, т | Потери Mn со шлаком расчетно, т |  | Факт. коэф-т извлеч. Mn из расплава | Потери Mn со шлаком расчетно т | Среднее значение коэф-т извлечение Mn из расплава | [5 empty] | Проплавлено руды (влаж.), т | [6 empty] | Влажность руды , % | [6 empty] | Сод. Mn в руде, % | [6 empty] | Сожжено кокса(сух) т |  |  |  | Влажность кокса, %
| Проплавлено шихты (влаж.), т | Влажность шихты , % | Сухой руды, т | Сод. Mn в марг. шихте, % | Удельн расход марг. шихты, т | Отсев руды, т | Удельн расход руды, т | Известняк, т | Шлак тяжелый, т | Fe содер. материалов, т | Агломерат, т | Удельн.расход агломерата, т | Известняк, т | Кварцит,т | Сожжено кокса (сухого, заданный), т | Сожжено кокса (влаж.), т | Влажность кокса, % | Выход кокс. мелочи т | Сухого кокса (заданный), т | Удельн. расход сухого кокса, т | [81 empty] | Тяжелый шлак
[30 empty] | Всего, т | на т FeMn, кг | верх- него | Всего, т | на т FeMn, кг | [8 empty] | Разлито жидкого |  |  | с отвала | % с отвала | Всего годного |  | химические | физические | [48 empty] | ПО ДЦ
[44 empty] | из шлака | c перевала | [5 empty] | 4% |  |  |  | FeMn НИ | План | План по нараст. |  |  | Глория | Маматван | Новорос. | Агломерат , 6-7/ 16 пр | Казахстан(10-100) | Каражал | Агломерат, 4-5 пр | Глория | Маматван | Новорос. |  | Казахстан(10-100) | Каражал |  | Глория | Маматван | Новорос. | Агломерат , 6-7/ 16 пр | Казахстан(10-100) | Каражал | Агломерат, 4-5 пр | Кемерово | Губаха+25 | Новотроицк | Челябинск | Кемерово | Губаха+25 | Новотроицк | Челябинск | Глория | Маматван | Новороссйская | Агломерат, 6-7 / 16 пр | Казахстан (10-100) | Каражал | Агломерат, 4-5 пр | Кемерово | Губаха +25 | Новотроицк | Челябинск | Удельный расход шихты ДП №1 и №3 | Удельный расход кокса ДП №1 и №3 | Кол-во, т | W | Mn |  | ИТОГО
1 | 293.102003 | 0.9574171 | 290.2958 | 38.56937 | 2.25624 |  | 1.699999 | 0 | 11.538 | 0 | 71.568 | 0.5562417 | 0 | 7.752 | 184.176002 | 184.176 | 3.05 | 56.28 | 178.558632 | 1.387796 | 128.66 | 128.66 | 0.68 | 579 | 1165 | 445/9 | 76.02 | 117 | 5 |  | 0 |  | 78.9 | 613.2275 | 21.3 | 11.23 | 36.3565 | 0.215 | 1,28/1,53 | 7.41 | 7.92 | 9.62 | 169.1 | 7.15 |  |  | 0 | 128.6635 | 132.0236 | 5.879717 | 5.14654 | 0.8735746 | 11.02626 | 0.868 | 128.6635 | 116.7742 | 116.7742 | 1 | 116.7742 | 139.469 | 82.065 | 1e-06 | 48.794 | 1e-06 | 1e-06 | 22.774 | 1 | 1.72 | 1e-06 | 1e-06 | 1e-06 | 1e-06 | 1e-06 | 37.33 | 36.08 | 1e-06 | 43.89 | 1e-06 | 1e-06 | 43.73 | 71.452 | 1e-06 | 1e-06 | 112.724 | 3.05 | 1e-06 | 1e-06 | 3.05 | 138.07431 | 80.653482 | 9.9999999e-07 | 48.794 | 9.9999999e-07 | 9.9999999e-07 | 22.774 | 69.272714 | 9.9999999e-07 | 9.9999999e-07 | 109.285918 | 2.020204 | 1.253896 | 11.538 | 0.5 | 22.81 | 11.48031 | 3.444697 | 58.464 | 48.794 | 72.065 | 82.065
2 | 273.271 | 0.8431857 | 270.966818 | 38.97746 | 2.099973 | 28.06 | 1.583355 | 0 | 11.029 | 0 | 66.661 | 0.5166178 | 0 | 8.656 | 171.809 | 171.809 | 3.02 | 14.48 | 166.6203682 | 1.291295 | 129.03 | 105.47 | 0.66 | 540 | 1156 | 432/9 | 76.1 | 109 | 5 | 4.45 | 34.48717 |  | 87 | 674.2435 | 22.6 | 10.51 | 37.6465 | 0.215 | 1,30/1,54 | 7.92 | 7.64 | 8.02 | 175.1 | 2.09 |  |  | 0 | 129.0335 | 123.9493 | 5.405028 | 5.16134 | 0.9297313 | 10.56637 | 0.896 | 257.697 | 116.7742 | 233.5484 | 1 | 233.5484 | 23.47 | 183.14 |  | 44.866 |  |  | 21.795 | 1 | 1.13 | [5 empty] | 37.33 | 37.41 |  | 43.89 |  |  | 43.81 | 66.509 |  |  | 105.3 | 3.02 |  |  | 3.02 | 23.2353 | 181.070518 | 0 | 44.866 | 0 | 0 | 21.795 | 64.5004282 | 0 | 0 | 102.11994 | 2.358721 | 1.435172 | 11.029 | 0.28 | 19.3 | 10.9981188 | 2.789273 | 54.536 | 44.866 | 173.14 | 183.14
3 | 274.928 | 0.5953591 | 273.2911911 | 38.84235 | 2.235534 | 16.93 | 1.681442 | 0 | 10.601 | 0 | 67.737 | 0.5540916 | 0 | 8.494 | 174.125 | 174.125 | 2.99 | 1.27 | 168.9186625 | 1.381762 | 122.25 | 95.96 | 0.52 | 552 | 1166 | 431/9 | 76.55 | 105 | 5 |  | 0 |  | 79.85 | 653.1764 | 20.28 | 8.57 | 34.99125 | 0.215 | 1,29/1,51 | 7.52 | 7.22 | 9.14 | 162.75 | 3.06 |  |  | 0 | 122.24875 | 123.0135 | 5.653605 | 4.88995 | 0.8815733 | 10.54355 | 0.89 | 379.94575 | 116.7742 | 350.3226 | 1 | 350.3226 |  | 207.191 |  | 45.937 |  |  | 21.8 |  | 0.79 | [6 empty] | 37.33 |  | 43.42 |  |  | 43.57 | 67.403 |  |  | 106.722 | 2.99 |  |  | 2.99 | 0 | 205.5541911 | 0 | 45.937 | 0 | 0 | 21.8 | 65.3876503 | 0 | 0 | 103.5310122 | 2.225124 | 1.371619 | 10.601 | 0.23 | 14.14 | 10.5766177 | 1.953669 | 55.607 | 45.937 | 197.191 | 207.191
4 | 255.97 | 1.047279 | 253.289281 | 38.56654 | 2.216955 | 16.01 | 1.676784 | 0 | 9.783 | 0 | 61.715 | 0.5401703 | 0 | 8.677 | 162.2 | 162.2 | 3.1 | 30.84 | 157.1718 | 1.375671 | 114.25 | 88.76 | 0.75 | 564 | 1171 | 417/9 | 76.01 | 102 | 5 |  | 0 |  | 67.05 | 586.8658 | 15.25 | 7.49 | 32.809 | 0.215 | 1,32/1,53 | 7.83 | 6.97 | 7.47 | 152.6 | 1.95 |  |  | 0 | 114.251 | 114.233 | 3.879929 | 4.57004 | 0.889003 | 8.449969 | 0.888 | 494.19675 | 116.7742 | 467.0968 | 1 | 467.0968 |  | 194.255 |  | 41.331 |  |  | 20.384 |  | 1.38 | [6 empty] | 36.86 |  | 43.73 |  |  | 44.36 | 62.261 |  |  | 99.939 | 3.1 |  |  | 3.1 | 0 | 191.574281 | 0 | 41.331 | 0 | 0 | 20.384 | 60.330909 | 0 | 0 | 96.840891 | 2.124574 | 1.309064 | 9.783 | 0.13 | 15.86 | 9.7702821 | 2.038635 | 51.001 | 41.331 | 184.255 | 194.255
5 | 238.08 | 1.233249 | 235.1438796 | 38.01984 | 2.141985 | 12.52 | 1.624233 | 0 | 9.382 | 0 | 56.838 | 0.5177517 | 0 | 9.378 | 152.315 | 152.315 | 3.21 |  | 147.4256885 | 1.342938 | 109.78 | 71.01 | 0.71 | 558 | 1170 | 398/9 | 76.39 | 95 | 5 |  | 0 |  | 75.75 | 690.0258 | 16.66 | 8.86 | 31.8415 | 0.215 | 1,28/1,51 | 7.19 | 7.46 | 8.3 | 148.1 | 2.38 |  |  | 0 | 109.7785 | 104.9034 | 4.870405 | 4.39114 | 0.9380151 | 9.261545 | 0.896 | 603.97525 | 116.7742 | 583.871 | 1 | 583.871 |  | 181.242 |  | 37.828 |  |  | 19.01 |  | 1.62 | [6 empty] | 36.23 |  | 43.57 |  |  | 44.04 | 57.994 |  |  | 94.321 | 3.21 |  |  | 3.21 | 0 | 178.3058796 | 0 | 37.828 | 0 | 0 | 19.01 | 56.1323926 | 0 | 0 | 91.2932959 | 2.134783 | 1.341365 | 9.382 | 0.63 | 22.4 | 9.3228934 | 2.733772 | 47.498 | 37.828 | 171.242 | 181.242
6 | 215.754 | 1.087203 | 213.4083162 | 37.77582 | 2.239866 | 33.9 | 1.709152 | 0 | 8.867 | 0 | 50.565 | 0.5307143 | 0 | 8.821 | 138.17 | 138.17 | 3.23 |  | 133.707109 | 1.403348 | 95.28 | 95.28 | 0.69 | 603 | 1172 | 385/9 | 76.09 | 86 | 5 | 3.7 | 38.83403 |  | 67.9 | 712.657 | 15.89 | 7.76 | 27.70275 | 0.215 | 1,24/1,45 | 7.03 | 7.03 | 9.17 | 128.85 | 1.89 |  |  | 0 | 95.27725 | 94.61924 | 4.823291 | 3.81109 | 0.8992729 | 8.634381 | 0.895 | 699.2525 | 116.7742 | 700.6452 | 1 | 700.6452 |  | 165.189 |  | 33.356 |  |  | 17.209 |  | 1.42 | [6 empty] | 35.85 |  | 44.04 |  |  | 44.12 | 52.487 |  |  | 85.683 | 3.23 |  |  | 3.23 | 0 | 162.8433162 | 0 | 33.356 | 0 | 0 | 17.209 | 50.7916699 | 0 | 0 | 82.9154391 | 2.123302 | 1.332546 | 8.867 | 0.49 | 18.33 | 8.8235517 | 2.125584 | 43.026 | 33.356 | 155.189 | 165.189
7 | 233.403 | 1.35437 | 230.2418598 | 37.79554 | 2.037381 | 28.35 | 1.607848 | 0 | 9.642 | 0 | 48.541 | 0.4295331 | 0 | 9.735 | 172.335 | 172.335 | 3.17 | 10.79 | 166.8719805 | 1.476629 | 113.01 | 48.46 | 1.42 | 561 | 1164 | 419/9 | 76.06 | 102 | 5 |  | 0 |  | 71.3 | 630.9246 | 14.69 | 9.43 | 32.84125 | 0.215 | 1,28/1,49 | 7.65 | 6.89 | 7.23 | 152.75 | 2.53 |  |  | 0 | 113.00875 | 101.8312 | 3.993302 | 4.52035 | 0.9877422 | 8.513652 | 0.901 | 812.26125 | 116.7742 | 817.4194 | 1 | 817.4194 |  | 184.862 |  | 29.158 |  |  | 19.383 |  | 1.71 | [6 empty] | 36.23 |  | 43.57 |  |  | 44.04 | 74.792 |  |  | 97.543 | 3.17 |  |  | 3.17 | 0 | 181.7008598 | 0 | 29.158 | 0 | 0 | 19.383 | 72.4210936 | 0 | 0 | 94.4508869 | 2.101861 | 1.388321 | 9.642 | 0.1 | 15.4 | 9.632358 | 1.95028 | 48.498 | 29.158 | 174.862 | 184.862
8 | 65.529 | 1.313672 | 64.6681641 | 36.54812 | 1.778968 | 4.43 | 1.54459 | 0 | 2.623 | 0 | 8.52 | 0.2343782 | 0 | 2.866 | 50.758 | 50.758 | 3.21 | 5.56 | 49.1286682 | 1.351489 | 36.35 |  | 1.07 | 578 | 1185 | 458/9 | 75.62 | 28 | 2 | 3.3 | 90.7803 |  | 22.4 | 616.2057 | 6.08 | 4.13 | 10.7285 | 0.215 | 1,30/1,54 | 6.86 | 7.59 | 7.28 | 49.9 | 1.31 |  |  | 0 | 36.3515 | 27.72007 | 1.263234 | 1.45406 | 1.163063 | 2.717294 | 0.908 | 848.61275 | 116.7742 | 934.1935 | 1 | 934.1935 |  | 57.009 |  | 3.322 |  |  | 5.198 |  | 1.51 | [6 empty] | 35.45 |  | 43.42 |  |  | 44.2 | 23.46 |  |  | 27.298 | 3.21 |  |  | 3.21 | 0 | 56.1481641 | 0 | 3.322 | 0 | 0 | 5.198 | 22.706934 | 0 | 0 | 26.4217342 | 2.224425 | 1.437407 | 2.623 | 0.11 | 12.54 | 2.6201147 | 0.4344914 | 12.992 | 3.322 | 47.009 | 57.009
9 | 20.019 | 1.316385 | 19.7554728 | 37.64995 | 0 | 1 | 0 | 0 | 0.682 | 0 | 2.795 | 0 | 0 | 0.609 | 9.944 | 9.944 | 3.19 | 1.58 | 9.6267864 | 0 |  |  |  | 502 | 735 | 231/4 |  | 5 |  |  | 0 |  |  | 0 |  |  | 0 | 0 | [8 empty] | 0 | 0 | 0 | 0 | 0 | 0 | 0 | 0.904 | 848.61275 | 116.7742 | 1050.968 | 1 | 1050.968 |  | 17.224 |  | 2 |  |  | 0.795 |  | 1.53 | [6 empty] | 36.7 |  | 43.43 |  |  | 43.69 | 5.752 |  |  | 4.192 | 3.19 |  |  | 3.19 | 0 | 16.9604728 | 0 | 2 | 0 | 0 | 0.795 | 5.5685112 | 0 | 0 | 4.0582752 | 1.768554 | 1.100627 | 0.682 | 0.48 | 18.31 | 0.6787264 | 0 | 2 |  | 7.224 | 17.224
10 | 107.758 | 1.782674 | 105.837026 | 37.74216 | 0 | 11.94 | 0 | 0 | 4.18 | 0 | 20.441 | 0 | 0 | 4.67 | 79.967 | 79.967 | 2.89 | 1.28 | 77.6559537 | 0 |  |  |  | 506 | 975 | 256/4 |  | 45 |  |  | 0 |  | 91.35 | 0 |  |  | 0 | 0 | 0,91/1,10 | 16.29 | 6.28 | 36.66 |  |  |  |  | 0 | 0 | 0 | 25.94211 | 0 | 0 | 25.94211 | 0.855 | 848.61275 | 116.7742 | 1167.742 | 1 | 1167.742 |  | 87.317 |  | 11.842 |  |  | 8.599 |  | 2.2 | [6 empty] | 36.31 |  | 43.7 |  |  | 44.08 | 34.845 |  |  | 45.122 | 2.89 |  |  | 2.89 | 0 | 85.396026 | 0 | 11.842 | 0 | 0 | 8.599 | 33.8379795 | 0 | 0 | 43.8179742 | 4.825498 | 3.113414 | 4.18 | 0.86 | 19.61 | 4.144052 | 0 | 21.512 | 11.842 | 77.317 | 87.317
11 | 70.496 | 1.880525 | 69.1703054 | 38.64118 | 0 | 3.31 | 0 | 0 | 1.231 | 0 | 9.962 | 0 | 0 | 3.103 | 57.333 | 57.333 | 3.13 | 8.29 | 55.5384771 | 0 |  |  |  | 530 | 970 | 271/4 |  | 31 |  |  | 0 |  | 68.5 | 0 |  |  | 0 | 0 | 1,30/1,49 | 9 | 5.59 | 14.67 |  |  |  |  | 0 | 0 | 0 | 7.784398 | 0 | 0 | 7.784398 | 0.825 | 848.61275 | 116.7742 | 1284.516 | 1 | 1284.516 |  | 60.534 |  | 4.381 |  |  | 5.581 |  | 2.19 | [6 empty] | 37.8 |  | 43.31 |  |  | 44.1 | 27.945 |  |  | 29.388 | 3.13 |  |  | 3.13 | 0 | 59.2083054 | 0 | 4.381 | 0 | 0 | 5.581 | 27.0703215 | 0 | 0 | 28.4681556 | 2.332352 | 1.503786 | 1.231 | 0.23 | 16.84 | 1.2281687 | 0 | 14.051 | 4.381 | 50.534 | 60.534
12 | 97.954 | 1.672336 | 96.31588 | 37.35709 | 3.179949 | 5.5 | 2.597087 | 0 | 1.39 | 0 | 17.654 | 0.5828615 | 0 | 4.446 | 69.888 | 69.888 | 3.07 |  | 67.7424384 | 2.236573 | 15.98 |  | 2.68 | 547 | 1035 | 273/5 | 74.46 | 40 | 3 | 5.35 | 176.6347 |  | 60.1 | 1984.251 | 8 | 1.97 | 8.6215 | 0.215 | 1,22/1,43 | 7.9 | 7.36 | 7.44 | 40.1 | 0.78 |  |  | 0 | 30.2885 | 42.50556 | 3.463792 | 1.21154 | 0.6268013 | 4.675332 | 0.816 | 878.90125 | 116.7742 | 1401.29 | 1 | 1401.29 |  | 80.3 |  | 9.858 |  |  | 7.796 |  | 2.04 | [6 empty] | 36.03 |  | 43.23 |  |  | 43.6 | 29.217 |  |  | 40.671 | 3.07 |  |  | 3.07 | 0 | 78.66188 | 0 | 9.858 | 0 | 0 | 7.796 | 28.3200381 | 0 | 0 | 39.4224003 | 2.215326 | 1.407724 | 1.39 | 0.11 | 17.17 | 1.388471 | 0.3201725 | 19.528 | 9.858 | 70.3 | 80.3
13 | 172.896 | 0.9311424 | 171.286092 | 37.62118 | 2.34251 | 8.7 | 1.812743 | 0 | 6.873 | 0 | 38.737 | 0.5297675 | 0 | 7.488 | 115.947 | 115.947 | 2.9 | 3.71 | 112.584537 | 1.539707 | 73.12 |  | 2.22 | 576 | 1074 | 380/9 | 75.71 | 69 | 4 | 7.7 | 105.3053 |  | 47.15 | 644.8238 | 11.47 | 3.8 | 20.62925 | 0.215 | 1,27/1,47 | 8.68 | 6.63 | 6.89 | 95.95 | 1.6 |  |  | 0 | 73.12075 | 75.56689 | 2.516548 | 2.92483 | 0.8590913 | 5.441378 | 0.819 | 952.022 | 116.7742 | 1518.065 | 1 | 1518.065 |  | 134.159 |  | 24.896 |  |  | 13.841 |  | 1.2 | [6 empty] | 35.86 |  | 43.66 |  |  | 43.83 | 44.881 |  |  | 71.066 | 2.9 |  |  | 2.9 | 0 | 132.549092 | 0 | 24.896 | 0 | 0 | 13.841 | 43.579451 | 0 | 0 | 69.005086 | 2.188303 | 1.381407 | 6.873 | 0.25 | 13.94 | 6.8558175 | 1.262318 | 34.566 | 24.896 | 124.159 | 134.159
14 | 258.83 | 3.516922 | 249.7271507 | 38.31432 | 2.113488 | 23.33 | 1.710412 | 0 | 17.186 | 0 | 47.627 | 0.4030764 | 0 | 13.965 | 172.461 | 172.461 | 2.87 | 20.36 | 167.5113693 | 1.417681 | 118.16 | 46.97 | 1.6 | 562 | 1126 | 452/9 | 75.43 | 103 | 5 | 11.45 | 96.90353 |  | 74.85 | 633.4698 | 15.27 | 7.79 | 34.13125 | 0.215 | 1,24/1,44 | 8.16 | 6.76 | 6.08 | 158.75 | 1.33 |  |  | 0 | 118.15875 | 114.277 | 3.52533 | 4.72635 | 0.9315005 | 8.25168 | 0.829 | 1070.18075 | 116.7742 | 1634.839 | 1 | 1634.839 |  | 211.203 |  | 31.757 |  |  | 15.87 |  | 4.31 | [6 empty] | 37.06 |  | 43.78 |  |  | 44.07 | 66.528 |  |  | 105.933 | 2.87 |  |  | 2.87 | 0 | 202.1001507 | 0 | 31.757 | 0 | 0 | 15.87 | 64.6186464 | 0 | 0 | 102.8927229 | 2.084015 | 1.354173 | 17.186 | 0.37 | 15.59 | 17.1224118 | 3.538889 | 41.427 | 31.757 | 201.203 | 211.203
15 | 265.55 | 3.217387 | 257.0062282 | 37.99741 | 2.030919 | 18.32 | 1.646058 | 0 | 22.877 | 0 | 48.703 | 0.3848617 | 0 | 12.625 | 173.113 | 173.113 | 2.91 | 9.83 | 168.0754117 | 1.328169 | 107.35 | 28.5 | 1.61 | 564 | 1146 | 462/9 | 75.71 | 106 | 5 |  | 0 |  | 93.1 | 735.6965 | 12.81 | 8.34 | 36.45325 | 0.215 | 1,16/1,37 | 7.74 | 6.83 | 8.66 | 169.55 | 1.79 |  |  | 0 | 126.54675 | 117.1489 | 6.245568 | 5.06187 | 0.9810849 | 11.30744 | 0.842 | 1196.7275 | 116.7742 | 1751.613 | 1 | 1751.613 |  | 216.847 |  | 38.047 |  |  | 10.656 |  | 3.94 | [6 empty] | 36.72 |  | 43.72 |  |  | 43.56 | 66.995 |  |  | 106.118 | 2.91 |  |  | 2.91 | 0 | 208.3032282 | 0 | 38.047 | 0 | 0 | 10.656 | 65.0454455 | 0 | 0 | 103.0299662 | 2.201433 | 1.403101 | 22.877 | 0.22 | 15.07 | 22.8266706 | 4.543626 | 47.717 | 38.047 | 206.847 | 216.847
16 | 261.002 | 1.731931 | 256.481625 | 37.26457 | 2.131406 | 17.32 | 1.709648 | 0 | 25.958 | 0 | 50.752 | 0.4217577 | 0 | 11.153 | 167.525 | 167.525 | 3.25 | 15.71 | 162.0804375 | 1.346916 | 99 | 72.83 | 1.1 | 548 | 1149 | 451/9 | 76.11 | 104 | 5 |  | 0 |  | 88.6 | 736.281 | 10.56 | 8.54 | 34.7655 | 0.215 | 1,20/1,40 | 7.55 | 6.71 | 7.27 | 161.7 | 1.94 |  |  | 0 | 120.3345 | 114.8712 | 4.989677 | 4.81338 | 0.9582516 | 9.803057 | 0.851 | 1317.062 | 116.7742 | 1868.387 | 1 | 1868.387 |  | 210.25 |  | 40.353 |  |  | 10.399 |  | 2.15 | [6 empty] | 35.73 |  | 43.63 |  |  | 43.59 | 65.61 |  |  | 101.915 | 3.25 |  |  | 3.25 | 0 | 205.729625 | 0 | 40.353 | 0 | 0 | 10.399 | 63.477675 | 0 | 0 | 98.6027625 | 2.128017 | 1.310815 | 25.958 | 0.19 | 15.4 | 25.9086798 | 5.242329 | 50.023 | 40.353 | 200.25 | 210.25
17 | 275.603 | 1.094503 | 272.586518 | 37.31718 | 2.072358 | 20.2 | 1.615139 | 0 | 27.493 | 0 | 60.14 | 0.4572184 | 0 | 10.993 | 173.649 | 173.649 | 3.21 | 27.58 | 168.0748671 | 1.277801 | 131.53 | 51.57 | 1.19 | 501 | 1159 | 461/9 | 76.65 | 110 | 5 | 3.75 | 28.50963 |  | 93.15 | 708.1792 | 12.56 | 7.47 | 37.3455 | 0.215 | 1,23/1,45 | 7.43 | 7.3 | 5.13 | 173.7 | 2.65 |  |  | 0 | 131.5345 | 123.4161 | 3.701729 | 5.26138 | 0.9911482 | 8.963109 | 0.862 | 1448.5965 | 116.7742 | 1985.161 | 1 | 1985.161 |  | 215.463 |  | 49.173 |  |  | 10.967 |  | 1.4 | [6 empty] | 35.51 |  | 43.81 |  |  | 43.71 | 69.29 |  |  | 104.359 | 3.21 |  |  | 3.21 | 0 | 212.446518 | 0 | 49.173 | 0 | 0 | 10.967 | 67.065791 | 0 | 0 | 101.0090761 | 2.130714 | 1.289998 | 27.493 | 0.19 | 21.12 | 27.4407633 | 7.560977 | 58.843 | 49.173 | 205.463 | 215.463
18 | 277.962 | 0.6976342 | 276.022842 | 38.43649 | 2.188721 | 18.09 | 1.693127 | 0 | 27.941 | 0 | 62.5 | 0.4955932 | 0 | 10.054 | 173.904 | 173.904 | 3.04 | 9.12 | 168.6173184 | 1.33705 | 126.11 | 101.41 | 0.73 | 501 | 1158 | 452/9 | 75.69 | 111 | 5 | 1.75 | 13.87661 |  | 93.85 | 744.1827 | 11.75 | 7.02 | 36.0985 | 0.215 | 1,23/1,45 | 7.58 | 7.16 | 7.25 | 167.9 | 1.33 |  |  | 0 | 126.1115 | 130.6365 | 5.270801 | 5.04446 | 0.8997138676 | 10.31526 | 0.864 | 1574.708 | 116.7742 | 2101.935 | 1 | 2101.935 |  | 215.462 |  | 51.342 |  |  | 11.158 |  | 0.9 | [6 empty] | 36.91 |  | 43.64 |  |  | 43.97 | 70.007 |  |  | 103.897 | 3.04 |  |  | 3.04 | 0 | 213.522842 | 0 | 51.342 | 0 | 0 | 11.158 | 67.8787872 | 0 | 0 | 100.7385312 | 2.224505 | 1.341016 | 27.941 | 0.35 | 22.48 | 27.8432065 | 8.269458 | 61.012 | 51.342 | 205.462 | 215.462
19 | 282.723 | 1.634815 | 278.1010028 | 38.86516 | 1.994596 | 19.79 | 1.537935 | 0 | 28.256 | 0 | 63.671 | 0.4566611 | 0 | 8.99 | 177.012 | 177.012 | 3.49 |  | 170.8342812 | 1.225257 | 139.43 | 139.43 | 0.39 | 504 | 1161 | 453/9 | 76.44 | 113 | 5 |  | 0 |  | 100.5 | 720.806 | 13.95 | 5.51 | 39.31275 | 0.215 | 1,21/1,43 | 7.17 | 7.16 | 10.16 | 182.85 | 1.4 |  |  | 0 | 139.42725 | 130.1624 | 7.909775 | 5.57709 | 0.9860644 | 13.48686 | 0.873 | 1714.13525 | 116.7742 | 2218.71 | 1 | 2218.71 |  | 219.052 |  | 52.467 |  |  | 11.204 |  | 2.11 | [6 empty] | 37.48 |  | 43.65 |  |  | 43.54 | 71.136 |  |  | 105.876 | 3.49 |  |  | 3.49 | 0 | 214.4300028 | 0 | 52.467 | 0 | 0 | 11.204 | 68.6533536 | 0 | 0 | 102.1809276 | 2.087652 | 1.262201 | 28.256 | 0.3 | 18.24 | 28.171232 | 6.722178 | 62.137 | 52.467 | 209.052 | 219.052
20 | 305.505 | 0.8184766 | 303.004513 | 38.25502 | 1.979387 | 30.88 | 1.524657 | 0 | 30.542 | 0 | 69.61 | 0.4547296 | 0 | 9.784 | 192.97 | 192.97 | 3.39 | 11.85 | 186.428317 | 1.217849 | 124.27 | 122.62 | 0.6 | 481 | 1172 | 450/9 | 75.94 | 122 | 5 |  | 0 |  | 94.6 | 617.9775 | 16.71 | 7.19 | 21.85 | 0.1208852 | 1,25/1,46 | 7.36 | 6.91 | 7.98 | 180.75 | 1.37 |  |  | 0 | 153.08 | 141.3953 | 5.847879 | 6.1232 | 1.002886 | 11.97108 | 0.882 | 1867.21525 | 116.7742 | 2335.484 | 1 | 2335.484 |  | 235.895 |  | 57.412 |  |  | 12.198 |  | 1.06 | [6 empty] | 36.71 |  | 43.44 |  |  | 43.73 | 77.53 |  |  | 115.44 | 3.39 |  |  | 3.39 | 0 | 233.394513 | 0 | 57.412 | 0 | 0 | 12.198 | 74.901733 | 0 | 0 | 111.526584 | 2.060065 | 1.231297 | 30.542 | 0.58 | 20.36 | 30.3648564 | 8.141012 | 67.082 | 57.412 | 225.895 | 235.895
21 | 293.06 | 3.463523 | 282.9097984 | 38.47179 | 2.126002 | 12.17 | 1.626323 | 0 | 18.078 | 0 | 66.493 | 0.4996797 | 0 | 9.477 | 183.466 | 183.466 | 3.120596 | 14.2 | 177.740767 | 1.335681 | 133.07 | 109.36 | 0.75 | 519 | 1168 | 449/9 | 76.45 | 117 | 5 |  | 0 |  | 85.25 | 640.6342 | 16.4 | 9.58 | 38.53875 | 0.215 | 1,26/148 | 7.33 | 6.97 | 8.83 | 179.25 | 1.94 |  |  | 0 | 133.07125 | 127.4503 | 5.83122 | 5.32285 | 0.9346982 | 11.15407 | 0.885 | 2000.2865 | 116.7742 | 2452.258 | 1 | 2452.258 |  | 226.567 |  | 54.696 |  |  | 11.797 |  | 4.48 | [6 empty] | 36.91 |  | 43.82 |  |  | 43.67 | 73.751 |  |  | 109.715 | 3.3 |  |  | 3 | 0 | 216.4167984 | 0 | 54.696 | 0 | 0 | 11.797 | 71.317217 | 0 | 0 | 106.42355 | 2.191391 | 1.351795 | 18.078 | 1.65 | 13.6 | 17.779713 | 3.162905 | 64.366 | 54.696 | 216.567 | 226.567
22 | 300.407 | 1.206143 | 296.783661 | 38.58496 | 2.258913 | 29.15 | 1.738665 | 0 | 12.002 | 0 | 68.352 | 0.5202484 | 0 | 10.174 | 189.538 | 189.538 | 3.34 | 11.36 | 183.2074308 | 1.394449 | 131.38 | 104.71 | 0.57 | 509 | 1152 | 456/9 | 76.18 | 120 | 5 |  | 0 |  | 91.15 | 693.7711 | 19.08 | 10.57 | 38.1066 | 0.215 | 1,29/1,50 | 7.19 | 6.92 | 8.53 | 177.24 | 2.82 |  |  | 0 | 131.3834 | 133.7276 | 6.022961 | 5.255336 | 0.8740242 | 11.2783 | 0.884 | 2131.6699 | 116.7742 | 2569.032 | 1 | 2569.032 | 137.65 | 94.405 |  | 56.363 |  |  | 11.989 | 1 | 2.38 | [5 empty] | 37.33 | 37.05 |  | 43.12 |  |  | 43.76 | 75.646 |  |  | 113.892 | 3.34 |  |  | 3.34 | 136.2735 | 92.158161 | 0 | 56.363 | 0 | 0 | 11.989 | 73.1194236 | 0 | 0 | 110.0880072 | 2.304947 | 1.400681 | 12.002 | 1.39 | 16.08 | 11.8351722 | 2.498157 | 66.033 | 56.363 | 84.405 | 94.405
23 | 277.975 | 1.737325 | 273.145672 | 38.53304 | 2.115625 | 15.72 | 1.632466 | 0 | 11.017 | 0 | 62.38 | 0.4831586 | 0 | 9.79 | 176.502 | 176.502 | 3.34 | 16.92 | 170.6068332 | 1.32142 | 129.11 | 103.07 | 0.66 | 557 | 1160 | 455/9 | 76.84 | 111 | 5 |  | 0 |  | 92.85 | 719.1612 | 12.12 | 10.56 | 37.57125 | 0.215 | 1,3/1,52 | 7.08 | 6.96 | 7.76 | 174.75 | 2.49 |  |  | 0 | 129.10875 | 121.6492 | 5.581462 | 5.16435 | 0.9425739 | 10.74581 | 0.887 | 2260.77865 | 116.7742 | 2685.806 | 1 | 2685.806 |  | 215.595 |  | 51.395 |  |  | 10.985 |  | 2.24 | [6 empty] | 37.14 |  | 43.33 |  |  | 43.43 | 69.976 |  |  | 106.526 | 3.34 |  |  | 3.34 | 0 | 210.765672 | 0 | 51.395 | 0 | 0 | 10.985 | 67.6388016 | 0 | 0 | 102.9680316 | 2.105224 | 1.287039 | 11.017 | 1.3 | 14.63 | 10.873779 | 2.07032 | 61.065 | 51.395 | 205.595 | 215.595
24 | 307.927 | 1.465938 | 303.41298 | 37.91535 | 2.259483 | 26.59 | 1.735617 | 0 | 12.311 | 0 | 70.347 | 0.5238664 | 0 | 11.758 | 196.166 | 196.166 | 3.27 | 10.33 | 189.7513718 | 1.413058 | 134.28 | 103.98 | 0.61 | 536 | 1166 | 461/9 | 76.16 | 123 | 5 |  | 0 |  | 85.6 | 637.4538 | 13.57 | 7.39 | 38.06575 | 0.215 | 1,30/1,51 | 6.82 | 6.75 | 8.12 | 177.05 | 2.69 |  |  | 0 | 134.28425 | 134.051 | 5.384361 | 5.37137 | 0.8890021 | 10.75573 | 0.887 | 2395.0629 | 116.7742 | 2802.581 | 1 | 2802.581 |  | 237.58 |  | 57.933 |  |  | 12.414 |  | 1.9 | [6 empty] | 36.43 |  | 42.84 |  |  | 43.36 | 77.559 |  |  | 118.607 | 3.27 |  |  | 3.27 | 0 | 233.06598 | 0 | 57.933 | 0 | 0 | 12.414 | 75.0228207 | 0 | 0 | 114.7285511 | 2.252254 | 1.379362 | 12.311 | 0.66 | 13.6 | 12.2297474 | 2.183883 | 67.603 | 57.933 | 227.58 | 237.58
25 | 295.304 | 1.159378 | 291.88031 | 37.96482 | 2.154877 | 17.88 | 1.659805 | 0 | 11.798 | 0 | 67.058 | 0.495072 | 0 | 11.781 | 187.356 | 187.356 | 3.3 | 40.98 | 181.173252 | 1.337556 | 135.45 | 107.11 | 0.8 | 548 | 1170 | 465/9 | 76.46 | 118 | 5 |  | 0 |  | 86.85 | 641.1913 | 17.03 | 10.79 | 39.259 | 0.215 | 1,26/1,47 | 7.16 | 7.01 | 8.28 | 182.6 | 2.9 |  |  | 0 | 135.451 | 129.9147 | 5.570632 | 5.41804 | 0.9346098 | 10.98867 | 0.889 | 2530.5139 | 116.7742 | 2919.355 | 1 | 2919.355 |  | 228.246 |  | 55.295 |  |  | 11.763 |  | 1.5 | [6 empty] | 36.36 |  | 43.35 |  |  | 43.79 | 74.396 |  |  | 112.96 | 3.3 |  |  | 3.3 | 0 | 224.82231 | 0 | 55.295 | 0 | 0 | 11.763 | 71.940932 | 0 | 0 | 109.23232 | 1.976375 | 1.225939 | 11.798 | 0.51 | 22.1 | 11.7378302 | 3.392703 | 64.965 | 55.295 | 218.246 | 228.246
26 | 293.224 | 0.9752212 | 290.3644174 | 38.50862 | 2.211942 | 23.48 | 1.707087 | 0 | 11.627 | 0 | 66.273 | 0.5048554 | 0 | 11.553 | 184.519 | 184.519 | 3.15 | 8.55 | 178.7066515 | 1.361354 | 131.27 | 51.74 | 1.04 | 546 | 1166 | 463/9 | 75.8 | 117 | 5 |  | 0 |  | 85.85 | 653.9894 | 16.29 | 8.21 | 37.67875 | 0.215 | 1,26/1,47 | 7.52 | 6.76 | 7.6 | 175.25 | 1.91 |  |  | 0 | 131.27125 | 131.8273 | 5.054268 | 5.25085 | 0.8898924 | 10.30512 | 0.889 | 2661.78515 | 116.7742 | 3036.129 | 1 | 3036.129 |  | 226.951 |  | 54.659 |  |  | 11.614 |  | 1.26 | [6 empty] | 36.9 |  | 43.97 |  |  | 44.24 | 73.745 |  |  | 110.774 | 3.15 |  |  | 3.15 | 0 | 224.0914174 | 0 | 54.659 | 0 | 0 | 11.614 | 71.4220325 | 0 | 0 | 107.284619 | 2.379234 | 1.458747 | 11.627 | 0.25 | 19.92 | 11.5979325 | 3.0479 | 64.329 | 54.659 | 216.951 | 226.951
27 | 265.394 | 0.7767998 | 263.33242 | 38.62444 | 2.137773 | 25.72 | 1.656886 | 0 | 10.63 | 0 | 59.236 | 0.4808868 | 0 | 10.581 | 167.149 | 167.149 | 3.3 |  | 161.633083 | 1.312162 | 123.18 | 123.18 | 0.65 | 550 | 1169 | 442/9 | 76.09 | 106 | 5 | 3.25 | 26.38399 |  | 88.7 | 720.08 | 13.61 | 9.03 | 35.67925 | 0.215 | 1,26/1,48 | 6.95 | 6.71 | 8.4 | 165.95 | 1.94 |  |  | 0 | 123.18075 | 119.0874 | 5.771746 | 4.92723 | 0.9215182 | 10.69898 | 0.89 | 2784.9659 | 116.7742 | 3152.903 | 1 | 3152.903 |  | 206.158 |  | 48.658 |  |  | 10.578 |  | 1 | [6 empty] | 37.34 |  | 42.9 |  |  | 43.99 | 67.132 |  |  | 100.017 | 3.3 |  |  | 3.3 | 0 | 204.09642 | 0 | 48.658 | 0 | 0 | 10.578 | 64.916644 | 0 | 0 | 96.716439 | 2.134076 | 1.303954 | 10.63 | 0.33 | 17.18 | 10.594921 | 2.392177 | 58.328 | 48.658 | 196.158 | 206.158
28 | 285.378 | 1.254229 | 281.7987072 | 37.99682 | 2.237203 | 26.22 | 1.725661 | 0 | 11.365 | 0 | 64.434 | 0.5115423 | 0 | 11.717 | 180.64 | 180.64 | 3.25 |  | 174.7692 | 1.387495 | 125.96 | 98 | 0.89 | 541 | 1172 | 449/9 | 75.76 | 114 | 5 |  | 0 |  | 78.8 | 625.5942 | 12.15 | 7.63 | 35.82975 | 0.215 | 1,27/1,46 | 7.28 | 6.58 | 7.38 | 166.65 | 2.77 |  |  | 0 | 125.96025 | 124.9037 | 4.504918 | 5.03841 | 0.8912248 | 9.543328 | 0.89 | 2910.92615 | 116.7742 | 3269.677 | 1 | 3269.677 |  | 220.944 |  | 53.04 |  |  | 11.394 |  | 1.62 | [6 empty] | 36.39 |  | 43.45 |  |  | 43.77 | 71.855 |  |  | 108.785 | 3.25 |  |  | 3.25 | 0 | 217.3647072 | 0 | 53.04 | 0 | 0 | 11.394 | 69.5197125 | 0 | 0 | 105.2494875 | 2.122867 | 1.303384 | 11.365 | 0.42 | 10.17 | 11.317267 | 1.519227 | 62.71 | 53.04 | 210.944 | 220.944
29 | 175.399 | 1.137647 | 173.403578 | 38.70331 | 2.297641 | 8.35 | 1.822501 | 0 | 6.97 | 0 | 35.859 | 0.4751409 | 0 | 7.717 | 114.123 | 114.123 | 3.18 | 9.95 | 110.4938886 | 1.464072 | 75.47 | 29.74 | 1.09 | 540 | 1136 | 428/9 | 76.74 | 70 | 3 | 4.35 | 57.63861 |  | 51.3 | 679.738 | 9.52 | 5.28 | 21.63975 | 0.215 | 1,22/1,42 | 7.27 | 6.88 | 8.14 | 100.65 | 1.74 |  |  | 0 | 75.47025 | 78.3223 | 3.23479 | 3.01881 | 0.8629616 | 6.2536 | 0.889 | 2986.3964 | 116.7742 | 3386.452 | 1 | 3386.452 |  | 139.54 |  | 28.826 |  |  | 7.033 |  | 1.43 | [6 empty] | 37.36 |  | 43.96 |  |  | 43.81 | 44.751 |  |  | 69.372 | 3.18 |  |  | 3.18 | 0 | 137.544578 | 0 | 28.826 | 0 | 0 | 7.033 | 43.3279182 | 0 | 0 | 67.1659704 | 2.000399 | 1.235112 | 6.97 | 0.57 | 21.86 | 6.930271 | 1.974143 | 38.496 | 28.826 | 129.54 | 139.54
30 | 300.382 | 1.55253 | 295.7184784 | 38.41824 | 2.32985 | 14.49 | 1.791221 | 0 | 12.013 | 0 | 68.366 | 0.5386288 | 0 | 13.243 | 195.636 | 195.636 | 3.37 | 12.47 | 189.0430668 | 1.489396 | 126.93 | 100.28 | 0.75 | 538 | 1153 | 460/9 | 76.06 | 120 | 5 | 2.85 | 22.45403 |  | 90.3 | 711.4382 | 12.9 | 14.84 | 38.184 | 0.215 | 1,26/1,46 | 7.02 | 6.3 | 8.23 | 177.6 | 2.35 |  |  | 0 | 126.926 | 133.6577 | 5.756943 | 5.07704 | 0.8497496 | 10.83398 | 0.887 | 3113.3224 | 116.7742 | 3503.226 | 1 | 3503.226 |  | 232.016 |  | 56.363 |  |  | 12.003 |  | 2.01 | [6 empty] | 36.88 |  | 43.6 |  |  | 43.82 | 77.549 |  |  | 118.087 | 3.37 |  |  | 3.37 | 0 | 227.3524784 | 0 | 56.363 | 0 | 0 | 12.003 | 74.9355987 | 0 | 0 | 114.1074681 | 2.401134 | 1.521819 | 12.013 | 0.37 | 20.71 | 11.9685519 | 3.258858 | 66.033 | 56.363 | 222.016 | 232.016
31 | 288.734 | 0.4853571 | 287.3326091 | 38.43807 | 1.866039 | 37.07 | 1.435522 | 0 | 11.653 | 0 | 66.291 | 0.430517 | 0 | 13.068 | 187.811 | 187.811 | 3.31 | 10.27 | 181.5944559 | 1.179338 | 153.98 | 64.35 | 1.03 | 533 | 1155 | 466/9 | 76.15 | 117 | 5 |  | 0 |  | 92.65 | 601.7015 | 14.84 | 9.93 | 25.68 | 0.1387733 | 1,26/1,46 | 7.16 | 6.48 | 7.21 | 185.05 | 4.54 |  |  | 0 | 153.98 | 128.7875 | 5.174698 | 6.1592 | 1.061666 | 11.3339 | 0.893 | 3267.3024 | 116.7742 | 3620 | 1 | 3620 |  | 222.443 |  | 54.505 |  |  | 11.786 |  | 0.63 | [6 empty] | 37.07 |  | 42.81 |  |  | 44.04 | 85.956 |  |  | 101.855 | 3.31 |  |  | 3.31 | 0 | 221.0416091 | 0 | 54.505 | 0 | 0 | 11.786 | 83.1108564 | 0 | 0 | 98.4835995 | 2.132324 | 1.320548 | 11.653 | 0.17 | 14.21 | 11.6331899 | 2.170816 | 64.405 | 54.505 | 216.795 | 226.795
е | 7329.519003 |  | 7226.683 |  |  | 555.42 |  | 0 | 397.538 | 0 | 1619.826 |  | 0 | 283.118 | 4732.507002 | 4732.507 | 0 | 363.56 | 4581.893 |  | 3183.64 | 2192.45 | [6 empty] | 132 | 51.9 |  | 0 | 2385.2 |  | 403.34 | 229.42 | 900.3576 | [5 empty] | 4332.44 | 64.64 | 0 | 0 |  | 3267.3024 | 3175.652 | 170.8541 | 130.692096 |  | 301.5462 |  |  | 0 |  | 31 |  | 300.589 | 5409.104 | 1e-06 | 1229.853 | 1e-06 | 1e-06 | 389.973 | [14 empty] | 1898.41 | 1e-06 | 1e-06 | 2834.097 |  |  |  |  | 297.58311 | 5309.273 | 9.9999999e-07 | 1229.853 | 9.9999999e-07 | 9.9999999e-07 | 389.973 | 1837.833 | 9.9999999e-07 | 9.9999999e-07 | 2744.06 | 2.193939 | 1.363331 | 397.538 | 0.4634331 | 17.74224 | 394.4429 | 91.94032
ср. | 236.4361 | 1.403044 | 233.1188 | 38.24088 | 2.211819 | 17.91677 | 1.716051 | 0 | 12.82381 | 0 | 52.25245 | 0.4957686 | 0 | 9.132839 | 152.6615 | 152.6615 | 3.182539 | 11.72774 |  | 1.402347 | 102.6981 | 70.72419 | 0.9008556 | 541.0968 | 1128.258 |  | 76.11785 | 94.70968 | 4.714286 | 1.674194 | 15.88466 | #DIV/0! | 76.94194 | 730.0212 | 13.01097 | 7.400645 | 29.04379 | 0.2078177 |  | 7.768333 | 6.924333 | 9.096667 | 139.7561 | 2.085161 | #DIV/0! | #DIV/0! | #DIV/0! | 105.3969 | 102.4404 |  |  | 0.8999305 | 9.727297 | [13 empty] | 1 | 1.845602 | 1e-06 | 3.967466e-08 | 1e-06 | 1e-06 | 5.839891e-08 | 37.33 | 36.68526 | 1e-06 | 43.52669 | 1e-06 | 1e-06 | 43.85032 |  |  |  |  | 3.190908 | 1e-06 | 1e-06 | 3.176934 | 5606.857 |  | 1619.826 |  |  |  |  | 4581.893
пл. |  |  |  | 39.3 | 2.15 | 10.53 | 1.505 |  | 9.34 |  |  | 0.645 |  | 10.5 |  |  |  | 10.63 |  | 1.3 | 3620 | 3620 |  |  | 1190 |  | 76 | [6 empty] | 645 | [8 empty] | 3620 | 43.4 |  |  |  | 116.77 |  |  |  | 0.9 | [36 empty] | 7226.683
± |  |  |  |  | 0.06181933 | 7.386774 |  | 0 | [8 empty] | 3.182539 |  |  | 0.1023474 |  |  |  |  | -61.74194 | [17 empty] | 712.44
[42 empty] | ССП | 116.7742 |  |  | тн | [6 empty] | Дней | 31
[31 empty] | Удельный расход мелочь ФМн ср. | [5 empty] | 0.2078177 |  | т
[37 empty] | План: |  |  |  |  | Суток работы | 29.5
|  | Средний вес выпуска : | [8 empty] | 32.82152 | т | [29 empty] | Среднесуточное пр-во | 122.7119 |  |  |  | 0 |  | Отставание (-) опережение (+)
[49 empty] | -352.6976 |  |  |  | Тн
[49 empty] | -9.743028 |  |  |  | %
Мелочь ФМн с н. м.
[49 empty] | план |  |  |  | 900.3576
[49 empty] | факт |  |  |  | 900.36
[49 empty] | Отклонение |  |  |  | 0.0024
Диспетчер АО "СЧПЗ" | [10 empty] | Сединкина Т.В.
,