## январь 20
Сведения по учету производства ферромарганца в АО "СЧПЗ" — ДП-3
[42 empty] | на | 31 |  |  |  |  | января |  |  |  | 2020г.
Дата | Расход Mn шихты |  |  |  |  | Отсев агломерата, т | Расх.добавок, флюсов | [7 empty] | Расход кокса | [5 empty] | Производство FeMn78 т | Производство FeMn с Si<1, т | Сод. Si в сплаве % | Температура колош. газа, °С | Темпе-ратура гор. дутья, °С | Расход гор. дутья, м3/мин / фурмы,шт | Средн. содерж. Mn в сплаве, % | Количество подач,шт | Количество выпусков, шт | Количество пыли |  | Количество шлака |  | Перевал, т |  | Зеленый шлак | Мелочь Фмн | Удельн.расход мелочи, т | Осн-ть | Сод. Al2O3 в шлаке, % | Сод MgO в шлаке, % | Сод. MnO в шлаке, % | Производство фактическое, т | [5 empty] | Теорети- ческий выход FeMn, т | Потери Mn со шлаком расчетно, т |  | Факт. коэф-т извлеч. Mn из расплава | Потери Mn со шлаком расчетно, т | Средняя значения кофицент извлечения Mn из расплава | [5 empty] | Проплавлено руды (влаж.), т | [7 empty] | Влажность руды , % | [6 empty] | Сод. Mn в руде, % | [7 empty] | Сожжено кокса сух., т |  |  |  | Влажность кокса, %
| Проплавлено шихты (влаж.), т | Влажность шихты , % | Сухой руды, т | Сод. Mn в марг. шихте, % | Удельн расход марг. шихты, т |  | Удельн расход руды, т | Тяж.шлак ,т | Кварцит, т | Отсев руды ,т | Агломерат, т | Удельн.расход агломерата, т | Fe содер. материалов, т | Известняк, т | Сожжено кокса (влаж.), т | Влажность кокса, % | Сухого скипо- вого кокса, т | Выход кокс. мелочи, т | Сухого кокса (заданный), т | Удельн. расход сухого кокса, т
[30 empty] | всего, т | на т FeMn, кг | всего, т | на т FeMn, кг | [9 empty] | Разлито жидкого | из шлака | c перевала | с отвала | % с отвала от годного | Всего годного |  | химические | физические | [50 empty] | Тяжелый шлак
[51 empty] | 4% |  |  |  | FeMn НИ | План | План по нараст. |  |  | Маматван | Агломерат | Агломерат кисл | Габон | Глория | Каражал | Казахстан(10-100) |  | Маматван |  |  | Габон | Глория | Каражал | Казахстан(10-100) | Маматван | Агломерат | Агломерат кисл | Габон | Глория | Каражал | Казахстан(10-100) | Чиатури | Н. Тагил | Губаха +25 | Кемерово | Алтай | Н. Тагил | Губаха +25 | Кемерово | Алтай | Маматван | Агломерат | Агломерат кисл | Габон | Глория | Каражал | Казахстан (10-100) | Н. Тагил | кокс Губаха +25 | Кемерово | кокс Алтай | Кол-во, т | W | Mn |  | ИТОГО
1 | 491.912 | 2.029364 | 481.9293 | 40.53591 | 2.088172 |  | 1.16497 | 0 | 4.353 |  | 213.066 | 0.9232029 | 0 | 0 | 290.779 | 2.090591 | 284.7000002 | 13.73 | 284.7000002 | 1.233589 | 189.06 | 230.79 | 0.3 | 525 | 1233 | 774/12 | 75.27 | 164 | 5 | 14.4 | 62.39438 | 144.75 | 627.1936 | 32.19 |  | 8.74 | 53.6 | 0.1852108 | 1,08/1,32 | 11 | 6.3 | 15.4 | 289.4 | 3.73 |  |  |  | 230.79 | 226.5769 | 17.26806 | 9.2316 | 0.8892332 | 26.49966 | 0.889 | 230.79 | 209.6774 | 209.6774 | 1 | 209.6774 | 278.846 | 107.754 | 105.312 | 1e-07 | 1e-07 | 1e-07 | 1e-07 | 1e-07 | 3.58 | 1e-07 | 1e-07 | 1e-07 | 1e-07 | 1e-07 | 1e-07 | 36.34 | 46.65 | 45.39 | 1e-07 | 1e-07 | 1e-07 | 1e-07 | 1e-07 | 82 | 202.7 | 1e-07 | 1e-07 | 1e-07 | 1e-07 | 1e-07 | 1e-07 | 268.8633132 | 107.754 | 105.312 | 9.99999999e-08 | 9.99999999e-08 | 9.99999999e-08 | 9.99999999e-08 | 82 | 202.7 | 9.99999999e-08 | 9.99999999e-08 | 0 |  |  | 0 | 0
2 | 518.386 | 1.552735 | 510.336839 | 40.4711 | 2.38386 |  | 1.334622 | 0 | 1.878 |  | 224.621 | 1.049239 | 0 | 0 | 311.09 | 2.07014 | 304.65 | 14.9 | 304.65 | 1.423066 | 124.69 | 167.47 | 0.46 | 635 | 1239 | 776/12 | 75.07 | 173 | 5 | 6.75 | 31.53027 | 130.5 | 609.5852 | 32.15 |  | 12.42 | 54.09 | 0.1933858 | 1,18/1,42 | 12.2 | 6.43 | 12.4 | 279.7 | 0.89 |  |  |  | 214.08 | 240.1872 | 12.53535 | 8.5632 | 0.7781092 | 21.09855 | 0.833 | 444.87 | 209.6774 | 419.3548 | 1 | 419.3548 | 293.765 |  | 224.621 | [5 empty] | 2.74 | [6 empty] | 36.45 |  | 45.73 | [5 empty] | 86.5 | 218.15 | [6 empty] | 285.715839 | 0 | 224.621 | 0 | 0 | 0 | 0 | 86.5 | 218.15 | 0 | 0 | 0 |  |  | 0 | 0
3 | 558.208 | 1.633167 | 549.0915311 | 40.891 | 1.964971 |  | 1.104103 | 0 | 3.142 |  | 240.561 | 0.8608682 | 0 | 0 | 334.743 | 2.160762 | 327.51 | 10.98 | 327.51 | 1.172023 | 279.44 | 279.44 | 0.37 | 606 | 1257 | 774/12 | 75.88 | 185 | 5 | 6.1 | 21.82937 | 136.9 | 489.9084 | 28.43 |  | 10.18 | 55.81 | 0.1631871 | 1,31/1,56 | 13.23 | 6.77 | 9.04 | 342 | 3.43 |  |  |  | 279.44 | 258.3208 | 9.586856 | 11.1776 | 0.9443727 | 20.76446 | 0.873 | 724.31 | 209.6774 | 629.0323 | 1 | 629.0323 | 317.647 |  | 240.561 | [5 empty] | 2.87 | [6 empty] | 37.09 |  | 45.91 | [5 empty] | 92.5 | 235.01 | [6 empty] | 308.5305311 | 0 | 240.561 | 0 | 0 | 0 | 0 | 92.5 | 235.01 | 0 | 0 | 0 |  |  | 0 | 0
4 | 462.655 | 2.462643 | 451.2614584 | 40.62835 | 1.984265 |  | 1.104258 | 0 | 3.054 |  | 200.131 | 0.8800062 | 0 | 0 | 279.035 | 2.15206 | 273.03 | 12.54 | 273.03 | 1.200554 | 183.04 | 89.77 | 1.2 | 659 | 1255 | 763-12 | 75.26 | 154 | 5 | 6.95 | 30.5602 | 102.55 | 450.9278 | 34.27 |  | 7.2 | 54.01 | 0.1887472 | 1,30/1,53 | 14.32 | 6.66 | 8.13 | 286.15 | 2.48 |  |  |  | 227.42 | 212.6706 | 6.458483 | 9.0968 | 0.9335453 | 15.55528 | 0.886 | 951.73 | 209.6774 | 838.7097 | 1 | 838.7097 | 262.524 |  | 200.131 | [5 empty] | 4.34 | [6 empty] | 36.48 |  | 46.07 | [5 empty] | 77 | 196.03 | [6 empty] | 251.1304584 | 0 | 200.131 | 0 | 0 | 0 | 0 | 77 | 196.03 | 0 | 0 | 0 |  |  | 0 | 0
5 | 435.314 | 1.3243 | 429.5491373 | 40.62741 | 1.969957 |  | 1.108251 | 0 | 3.221 |  | 187.895 | 0.861706 | 0 | 0 | 259.539 | 1.741164 | 255.02 | 11.59 | 255.02 | 1.169548 | 168.95 | 173.83 | 0.92 | 628 | 1249 | 743/12 | 75.31 | 145 | 5 | 7.1 | 32.56134 | 113.1 | 518.6884 | 32.98 |  | 12.28 | 55.5 | 0.1953537 | 1,24/1,47 | 13.36 | 6.6 | 10.16 | 284.1 | 1.73 |  |  |  | 218.05 | 202.2989 | 8.901448 | 8.722 | 0.940972 | 17.62345 | 0.896 | 1169.78 | 209.6774 | 1048.387 | 1 | 1048.387 | 247.419 |  | 187.895 | [5 empty] | 2.33 | [6 empty] | 36.76 |  | 45.72 | [5 empty] | 72.5 | 182.52 | [6 empty] | 241.6541373 | 0 | 187.895 | 0 | 0 | 0 | 0 | 72.5 | 182.52 | 0 | 0 | 0 |  |  | 0 | 0
6 | 460.831 | 1.625144 | 453.3418326 | 40.81522 | 2.239831 |  | 1.256768 | 0 | 3.164 |  | 198.972 | 0.9830632 | 0 | 0 | 274.882 | 2.107086 | 269.09 | 14.08 | 269.09 | 1.329496 | 202.4 | 202.4 | 0.45 | 660 | 1240 | 749/12 | 75.68 | 153 | 5 | 6.3 | 31.12648 | 110.85 | 547.6779 | 29.09 |  | 14.99 | 55.9 | 0.2066543 | 1,19/1,43 | 11.51 | 6.32 | 12.79 | 270.5 | 2.79 |  |  |  | 202.4 | 213.4426 | 10.98274 | 8.096 | 0.8278349 | 19.07874 | 0.885 | 1372.18 | 209.6774 | 1258.065 | 1 | 1258.065 | 261.859 |  | 198.972 | [5 empty] | 2.86 | [6 empty] | 36.83 |  | 46.06 | [5 empty] | 76.5 | 192.59 | [6 empty] | 254.3698326 | 0 | 198.972 | 0 | 0 | 0 | 0 | 76.5 | 192.59 | 0 | 0 | 0 |  |  | 0 | 0
7 | 511.108 | 2.449869 | 498.5865257 | 40.91918 | 2.349828 |  | 1.334907 | 0 | 2.247 |  | 215.346 | 1.014921 | 0 | 0 | 305.695 | 2.124667 | 299.2 | 9.12 | 299.2 | 1.410123 | 212.18 | 212.18 | 0.6 | 594 | 1255 | 724/12 | 75.56 | 170 | 5 | 4.3 | 20.26581 | 101.25 | 477.1892 | 23.62 |  | 12.21 | 55.43 | 0.2011248 | 1,24/1,48 | 12.93 | 6.41 | 10.01 | 275.6 | 4.22 |  |  |  | 212.18 | 235.7164 | 7.851153 | 8.4872 | 0.7858306 | 16.33835 | 0.871 | 1584.36 | 209.6774 | 1467.742 | 1 | 1467.742 | 260.233 |  | 215.346 | 35.529 |  |  |  |  | 2.69 |  |  | 15.54 |  |  |  | 36.4 |  | 45.91 | 43.77 |  |  |  |  | 85 | 214.2 | [6 empty] | 253.2327323 | 0 | 215.346 | 30.0077934 | 0 | 0 | 0 | 85 | 214.2 | 0 | 0 | 0 |  |  | 0 | 0
8 | 429.26 | 3.501537 | 414.2293036 | 41.94373 | 2.00819 |  | 1.176324 | 0 | 0 |  | 171.589 | 0.831866 | 0 | 2.151 | 254.708 | 2.146772 | 249.24 |  | 249.24 | 1.208319 | 169.64 | 41.22 | 1.5 | 655 | 1255 | 683/12 | 75.63 | 143 | 5 | 5.2 | 25.20968 | 103.15 | 500.0727 | 29.57 |  | 13.64 | 49.9 | 0.1867515 | 1,09/1,34 | 18.06 | 6.35 | 10.93 | 267.2 | 2.61 |  |  |  | 206.27 | 200.5525 | 8.733609 | 8.2508 | 0.8978883 | 16.98441 | 0.873 | 1790.63 | 209.6774 | 1677.419 | 1 | 1677.419 | 171.939 |  | 171.589 | 85.732 |  |  |  |  | 2.2 |  |  | 13.12 |  |  |  | 36.92 |  | 46.38 | 43.14 |  |  |  |  | 71.5 | 177.74 | [6 empty] | 168.156342 | 0 | 171.589 | 74.4839616 | 0 | 0 | 0 | 71.5 | 177.74 | 0 | 0 | 0 |  |  | 0 | 0
9 | 479.453 | 3.115894 | 464.5137509 | 41.45951 | 2.100637 |  | 1.282123 | 0 | 0 |  | 180.998 | 0.818514 | 0 | 9.725 | 286.311 | 2.155349 | 280.14 | 142.98 | 280.14 | 1.266857 | 221.13 | 181.12 | 0.76 | 670 | 1255 | 748/12 | 75.58 | 160 | 5 | 4.75 | 21.48058 | 126.5 | 572.0617 | 25.08 |  | 13.93 | 53.55 | 0.1887225 | 0,81/1,04 | 17.12 | 5.65 | 16.3 | 283.75 | 4.86 |  |  |  | 221.13 | 222.4488 | 15.97285 | 8.8452 | 0.8678243 | 24.81805 | 0.873 | 2011.76 | 209.6774 | 1887.097 | 1 | 1887.097 | 208.203 |  | 180.998 | 90.252 |  |  |  |  | 2.29 |  |  | 11.27 |  |  |  | 36.73 |  | 46.77 | 41.72 |  |  |  |  | 80 | 200.14 | [6 empty] | 203.4351513 | 0 | 180.998 | 80.0805996 | 0 | 0 | 0 | 80 | 200.14 | 0 | 0 | 0 |  |  | 0 | 0
10 | 434.125 | 2.98304 | 421.1748755 | 41.09275 | 2.001306 |  | 1.31626 | 0 | 0 |  | 144.168 | 0.6850463 | 0 | 8.723 | 257.691 | 2.103682 | 252.27 | 24.75 | 252.27 | 1.198717 | 210.45 | 122.64 | 0.88 | 675 | 1250 | 743/12 | 76.76 | 145 | 5 | 8.4 | 39.91447 | 118.75 | 564.267 | 27.15 |  | 10.52 | 55.57 | 0.2024039 | 1,11/1,35 | 16.5 | 5.89 | 13.15 | 274.55 | 1.99 |  |  |  | 210.45 | 196.8371 | 12.09661 | 8.418 | 0.9333752 | 20.51461 | 0.878 | 2222.21 | 209.6774 | 2096.774 | 1 | 2096.774 | 217.406 |  | 144.168 | 72.551 |  |  |  |  | 3.03 |  |  | 8.77 |  |  |  | 37.27 |  | 46.26 | 42.28 |  |  |  |  | 72.5 | 179.77 | [6 empty] | 210.8185982 | 0 | 144.168 | 66.1882773 | 0 | 0 | 0 | 72.5 | 179.77 | 0 | 0 | 0 |  |  | 0 | 0
11 | 462.943 | 3.368356 | 447.3494314 | 41.0472 | 2.086031 |  | 1.367505 | 0 | 0 |  | 154.088 | 0.7185265 | 0 | 9.536 | 272.052 | 1.430609 | 268.16 | 11.52 | 268.16 | 1.250455 | 214.45 | 214.45 | 0.69 | 650 | 1243 | 735/12 | 76.57 | 155 | 5 | 3.8 | 17.71975 | 111.3 | 519.0021 | 23.83 |  | 12.69 | 45.71 | 0.1692023 | 1,32/1,58 | 15.15 | 5.88 | 11.46 | 270.15 | 2.7 |  |  |  | 214.45 | 209.3563 | 9.880618 | 8.578 | 0.8942404 | 18.45862 | 0.88 | 2436.66 | 209.6774 | 2306.452 | 1 | 2306.452 | 231.679 |  | 154.088 | 77.176 |  |  |  |  | 2.66 |  |  | 12.22 |  |  |  | 37.07 |  | 46.61 | 41.88 |  |  |  |  | 77.5 | 190.66 | [6 empty] | 225.5163386 | 0 | 154.088 | 67.7450928 | 0 | 0 | 0 | 77.5 | 190.66 | 0 | 0 | 0 |  |  | 0 | 0
12 | 260.135 | 3.5636 | 250.86483 | 40.13507 | 3.056345 |  | 2.292761 | 0 | 0 |  | 62.675 | 0.7635843 | 0 | 1.62 | 155.454 | 1.64293 | 152.9 | 21.39 | 152.9 | 1.862817 | 58.69 | 82.08 | 0.36 | 557 | 1181 | 715/12 | 77.01 | 85 | 3 |  | 0 | 56.7 | 690.7895 | 14.76 |  | 7.87 | 18.35 | 0.1725435 | 1,10/1,36 | 13.9 | 5.83 | 18.14 | 106.35 | 1.95 |  |  | 0 | 82.08 | 114.1382 | 7.967548 | 3.2832 | 0.6277991 | 11.25075 | 0.868 | 2518.74 | 209.6774 | 2516.129 | 1 | 2516.129 | 141.064 | 62.675 |  | 56.396 |  |  |  |  | 2.01 |  |  | 11.41 |  |  |  | 36.79 | 44.96 |  | 43.14 |  |  |  |  | 43 | 109.9 | [6 empty] | 138.2286136 | 62.675 | 0 | 49.9612164 | 0 | 0 | 0 | 43 | 109.9 | 0 | 0 | 0 |  |  | 0 | 0
13 | 359.493 | 4.068237 | 344.8679729 | 39.52306 | 2.007147 |  | 1.623402 | 0 | 0 |  | 65.935 | 0.3837446 | 0 | 0 | 209.194 | 1.445548 | 206.17 | 11.79 | 206.17 | 1.199919 | 171.82 | 133.1 | 0.44 | 620 | 1230 | 726/12 | 76.96 | 121 | 5 | 7.6 | 44.23234 | 106.3 | 618.6707 | 26.22 |  | 12.45 | 42.73 | 0.1902917 | 1,20/1,48 | 13.6 | 5.97 | 15.22 | 224.55 | 2.45 |  |  | 0 | 171.82 | 154.6154 | 12.53292 | 6.8728 | 0.9701421 | 19.40572 | 0.874 | 2690.56 | 209.6774 | 2725.806 | 1 | 2725.806 | 203.811 | 65.935 |  | 89.747 |  |  |  |  | 1.83 |  |  | 12.14 |  |  |  | 36.53 | 42.3 |  | 44.28 |  |  |  |  | 60 | 146.17 | [6 empty] | 200.0812587 | 65.935 | 0 | 78.8517142 | 0 | 0 | 0 | 60 | 146.17 | 0 | 0 | 0 |  |  | 0 | 0
14 | 474.446 | 5.226457 | 449.6492833 | 39.48984 | 2.426995 |  | 1.958284 | 0 | 0 |  | 86.838 | 0.4687105 | 0 | 0 | 271.677 | 1.589019 | 267.36 | 24.51 | 267.36 | 1.443083 | 185.27 | 62.67 | 1.15 | 674 | 1228 | 730/12 | 76.37 | 158 | 5 | 6.4 | 34.54418 | 88.55 | 477.9511 | 27.76 |  | 8.74 | 31.63 | 0.1419022 | 1,31/1,56 | 15.05 | 6.18 | 11.54 | 222.9 | 2.74 |  |  | 0 | 185.27 | 202.9788 | 7.915871 | 7.4108 | 0.7968355 | 15.32667 | 0.869 | 2875.83 | 209.6774 | 2935.484 | 1 | 2935.484 | 268.465 | 86.838 |  | 119.143 |  |  |  |  | 3.05 |  |  | 13.94 |  |  |  | 37.3 | 43.79 |  | 41.29 |  |  |  |  | 56.5 | 210.86 | [6 empty] | 260.2768175 | 86.838 | 0 | 102.5344658 | 0 | 0 | 0 | 56.5 | 210.86 | 0 | 0 | 0 |  |  | 0 | 0
15 | 390.389 | 4.956415 | 371.0397025 | 39.70521 | 1.804492 |  | 1.459302 | 0 | 0 |  | 70.978 | 0.3451902 | 0 | 0 | 232.536 | 1.36581 | 229.36 | 28.1 | 229.36 | 1.115456 | 92.56 | 205.62 | 0.08 | 603 | 1220 | 740/12 | 75.14 | 132 | 5 | 4.85 | 23.5872 | 144.9 | 704.698 | 23.04 |  | 9.44 | 24.54 | 0.1031743 | 1,06/1,32 | 12.11 | 5.75 | 21.3 | 237.85 | 1.75 |  |  | 0 | 205.62 | 171.1634 | 23.9085 | 8.2248 | 1.048742 | 32.1333 | 0.879 | 3081.45 | 209.6774 | 3145.161 | 1 | 3145.161 | 215.212 | 70.978 |  | 104.199 |  |  |  |  | 2.44 |  |  | 13.53 |  |  |  | 37.05 | 43.8 |  | 42.4 | [5 empty] | 229.36 | [6 empty] | 209.9608272 | 70.978 | 0 | 90.1008753 | 0 | 0 | 0 | 0 | 229.36 | 0 | 0 | 0 |  |  | 0 | 0
16 | 468.143 | 4.90336 | 445.1882649 | 40.10539 | 3.050697 |  | 2.463375 | 0 | 0 |  | 85.708 | 0.5873227 | 0 | 0 | 280.593 | 1.387419 | 276.7 | 15.82 | 276.7 | 1.896115 | 113.06 | 145.93 | 0.43 | 633 | 1217 | 706/12 | 75.63 | 157 | 5 | 7.3 | 50.02398 | 87.25 | 597.8894 | 27.1 |  | 10.35 | 31.96 | 0.1714132 | 1,14/1,38 | 13.55 | 5.92 | 15.14 | 186.45 | 1.79 |  |  | 0 | 145.93 | 206.0946 | 10.23283 | 5.8372 | 0.6181476 | 16.07003 | 0.862 | 3227.38 | 209.6774 | 3354.839 | 1 | 3354.839 | 257.461 | 85.708 |  | 124.974 |  |  |  |  | 1.79 |  |  | 14.68 |  |  |  | 37.26 | 43.98 |  | 43.31 | [5 empty] | 276.7 | [6 empty] | 252.8524481 | 85.708 | 0 | 106.6278168 | 0 | 0 | 0 | 0 | 276.7 | 0 | 0 | 0 |  |  | 0 | 0
17 | 431.867 | 5.145325 | 409.6460384 | 39.33311 | 2.3608 |  | 1.904392 | 0 | 0 |  | 79.196 | 0.4564085 | 0 | 0 | 259.884 | 1.321359 | 256.45 | 20.24 | 256.45 | 1.477928 | 173.52 | 173.52 | 0.56 | 606 | 1221 | 702/12 | 75.89 | 144 | 5 | 8.2 | 47.2568 | 101.55 | 585.2351 | 27.54 |  | 8.47 | 37.9 | 0.174333 | 1,04/1,30 | 14.61 | 5.96 | 15.62 | 217.4 | 2.49 |  |  | 0 | 173.52 | 185.3518 | 12.28755 | 6.9408 | 0.8172728 | 19.22835 | 0.86 | 3400.9 | 209.6774 | 3564.516 | 1 | 3564.516 | 241.463 | 79.196 |  | 111.208 |  |  |  |  | 1.76 |  |  | 16.16 |  |  |  | 36.93 | 43.87 |  | 41.32 | [5 empty] | 256.45 | [6 empty] | 237.2132512 | 79.196 | 0 | 93.2367872 | 0 | 0 | 0 | 0 | 256.45 | 0 | 0 | 0 |  |  | 0 | 0
18 | 492.262 | 3.545699 | 474.8078689 | 39.33843 | 1.856241 |  | 1.503338 | 0 | 0 |  | 90.269 | 0.3529028 | 0 | 0 | 297.375 | 1.508197 | 292.89 | 12.77 | 292.89 | 1.145041 | 255.79 | 201.07 | 0.58 | 633 | 1207 | 759/12 | 77.48 | 164 | 5 | 6.45 | 25.216 | 116.05 | 453.6925 | 31.61 |  | 10.19 | 25.19 | 0.08726832 | 1,31/1,58 | 16.5 | 6.76 | 8.25 | 288.65 | 2.52 |  |  | 0 | 255.79 | 210.4552 | 7.416576 |  | 1.061056 | 7.416576 | 0.872 | 3656.69 | 209.6774 | 3774.194 | 1 | 3774.194 | 273.497 | 90.269 |  | 128.496 |  |  |  |  | 1.35 |  |  | 10.71 |  |  |  | 37.07 | 43.96 |  | 40.92 | [5 empty] | 292.89 | [6 empty] | 269.8047905 | 90.269 | 0 | 114.7340784 | 0 | 0 | 0 | 0 | 292.89 | 0 | 0 | 0 |  |  | 0 | 0
19 | 458.574 | 4.743263 | 436.8226273 | 39.59272 | 2.008195 |  | 1.621109 | 0 | 0 |  | 84.199 | 0.3870862 | 2.807 | 0 | 281.528 | 1.761104 | 276.57 | 56.5 | 276.57 | 1.271469 | 217.52 | 217.52 | 0.39 | 661 | 1214 | 773/12 | 76.75 | 154 | 5 | 6.7 | 30.80177 | 117.85 | 541.7893 | 24.83 |  | 10.33 | 48.83 | 0.1779843 | 1,29/1,56 | 15.4 | 6.68 | 9.19 | 274.35 | 2.33 |  |  | 0 | 217.52 | 196.7236 | 8.389758 | 8.7008 | 0.9652883 | 17.09056 | 0.877 | 3874.21 | 209.6774 | 3983.871 | 1 | 3983.871 | 251.942 | 84.199 |  | 122.433 |  |  |  |  | 1.66 |  |  | 14.35 |  |  |  | 36.82 | 43.88 |  | 42.35 | [5 empty] | 35.84 | 240.73 | [5 empty] | 247.7597628 | 84.199 | 0 | 104.8638645 | 0 | 0 | 0 | 0 | 35.84 | 240.73 | 0 | 0 |  |  | 0 | 0
20 | 484.269 | 3.946423 | 465.1576974 | 40.25155 | 2.19383 |  | 1.776554 | 0 | 0 |  | 88.475 | 0.4172759 | 7.148 | 0 | 294.576 | 1.621313 | 289.8 | 57.21 | 289.8 | 1.366788 | 212.03 | 212.03 | 0.58 | 716 | 1191 | 787/12 | 77.07 | 161 | 5 | 6.35 | 29.94859 | 114.2 | 538.603 | 26.97 |  | 13.16 | 50.73 | 0.1854167 | 1,26/1,53 | 16.69 | 6.64 | 8.92 | 273.6 | 2.32 |  |  | 0 | 212.03 | 212.0859 | 7.891059 | 8.4812 | 0.87277 | 16.37226 | 0.876 | 4086.24 | 209.6774 | 4193.548 | 1 | 4193.548 | 267.006 | 88.475 |  | 128.788 |  |  |  |  | 1.63 |  |  | 11.46 |  |  |  | 37.54 | 44.07 |  | 43.25 | [6 empty] | 289.8 | [5 empty] | 262.6538022 | 88.475 | 0 | 114.0288952 | 0 | 0 | 0 | 0 | 0 | 289.8 | 0 | 0 |  |  | 0 | 0
21 | 412.685 | 2.77664 | 401.2262228 | 39.01957 | 1.758222 |  | 1.413235 | 0 | 7.404 |  | 78.726 | 0.3449869 | 7.034 | 0 | 253.756 | 1.480162 | 250 | 4.63 | 250 | 1.09553 | 228.2 | 136.74 | 0.92 | 690 | 1234 | 774/12 | 76.39 | 137 | 5 | 16.8 | 73.61963 | 92.75 | 406.4417 | 22.63 |  | 12.69 | 48.19 | 0.1684671 | 1,42/1,67 | 16.01 | 6.61 | 6.25 | 286.05 | 3.03 |  |  | 0 | 228.2 | 178.9162 | 4.490537 | 9.128 | 1.113475 | 13.61854 | 0.886 | 4314.44 | 209.6774 | 4403.226 | 1 | 4403.226 | 264.051 | 78.726 |  | 69.908 |  |  |  |  | 1.52 |  |  | 10.65 |  |  |  | 36.77 | 44.3 |  | 41.57 | [6 empty] | 250 | [5 empty] | 260.0374248 | 78.726 | 0 | 62.462798 | 0 | 0 | 0 | 0 | 0 | 250 | 0 | 0 |  |  | 0 | 0
22 | 465.437 | 1.142932 | 460.1173694 | 39.6787 | 2.01153 |  | 1.437516 | 0 | 14.169 |  | 131.3 | 0.5740142 | 6.652 | 0 | 287.851 | 1.765149 | 282.77 | 38.14 | 282.77 | 1.236207 | 228.74 | 48.45 | 1.76 | 642 | 1252 | 773/12 | 76 | 155 | 5 | 4.05 | 17.70569 | 111.95 | 489.4203 | 26.45 |  | 9.44 | 49.84 | 0.1751845 | 1,35/1,6 | 6.93 | 7.27 | 5.62 | 284.5 | 3.52 |  |  | 0 | 228.74 | 209.7137 | 4.873767 | 9.1496 | 0.9522032 | 14.02337 | 0.889 | 4543.18 | 209.6774 | 4612.903 | 1 | 4612.903 | 331.642 | 52.273 | 79.027 | 2.495 |  |  |  |  | 1.53 |  |  | 9.84 |  |  |  | 37.43 | 44.37 | 45.9 | 43.24 | [6 empty] | 282.77 | [5 empty] | 326.5678774 | 52.273 | 79.027 | 2.249492 | 0 | 0 | 0 | 0 | 0 | 282.77 | 0 | 0 |  |  | 0 | 0
23 | 501.483 | 1.268438 | 495.1219976 | 39.30484 | 2.137556 |  | 1.559932 | 0 | 14.24 |  | 133.795 | 0.5776238 | 7.056 | 0 | 310.372 | 1.86937 | 304.57 | 52.15 | 304.57 | 1.314899 | 231.63 | 231.63 | 0.55 | 633 | 1243 | 783/12 | 76.29 | 167 | 5 | 6.15 | 26.55096 | 118.2 | 510.2966 | 23.25 |  | 12.44 | 53.53 | 0.1809975 | 1,34/1,57 | 10.02 | 6.91 | 6.35 | 295.75 | 1.85 |  |  | 0 | 231.63 | 222.6921 | 5.814275 | 9.2652 | 0.9080383 | 15.07947 | 0.89 | 4774.81 | 209.6774 | 4822.581 | 1 | 4822.581 | 367.688 | 75.261 | 58.534 | [5 empty] | 1.73 | [6 empty] | 37.26 | 44.08 | 46.01 | [7 empty] | 304.57 | [5 empty] | 361.3269976 | 75.261 | 58.534 | 0 | 0 | 0 | 0 | 0 | 0 | 304.57 | 0 | 0 |  |  | 0 | 0
24 | 477.045 | 1.386919 | 470.4287715 | 39.14367 | 2.080991 |  | 1.519281 | 0 | 15.679 |  | 126.98 | 0.5617093 | 6.603 | 0 | 295.373 | 1.7852 | 290.1 | 55.76 | 290.1 | 1.283288 | 226.06 | 143.53 | 0.9 | 665 | 1234 | 758/12 | 76.43 | 159 | 5 | 5.35 | 23.66628 | 111.8 | 494.559 | 26.71 |  | 11.91 | 49.54 | 0.1743752 | 1,33/1,56 | 9.46 | 7.02 | 5.95 | 284.1 | 3.41 |  |  | 0 | 226.06 | 210.3322 | 5.153035 | 9.0424 | 0.9382793 | 14.19544 | 0.892 | 5000.87 | 209.6774 | 5032.258 | 1 | 5032.258 | 350.065 | 71.358 | 55.622 | [5 empty] | 1.89 | [6 empty] | 37.13 | 44.13 | 45.42 | [7 empty] | 290.1 | [5 empty] | 343.4487715 | 71.358 | 55.622 | 0 | 0 | 0 | 0 | 0 | 0 | 290.1 | 0 | 0 |  |  | 0 | 0
25 | 468.264 | 1.913818 | 459.3022779 | 39.33632 | 1.991598 |  | 1.450001 | 0 | 15.695 |  | 124.903 | 0.5415966 | 7.069 | 0 | 286.896 | 1.811109 | 281.7 | 13.41 | 281.7 | 1.22149 | 230.62 | 97.78 | 1.1 | 635 | 1237 | 744/12 | 76.36 | 156 | 5 | 5.8 | 25.1496 | 112.8 | 489.1163 | 20.96 |  | 8.91 | 52.34 | 0.180982 | 1,31/1,55 | 9.34 | 7.06 | 5.56 | 289.2 | 2.67 |  |  | 0 | 230.62 | 206.5573 | 4.858344 | 9.2248 | 0.9746992 | 14.08314 | 0.896 | 5231.49 | 209.6774 | 5241.935 | 1 | 5241.935 | 343.361 | 70.267 | 54.636 | [5 empty] | 2.61 | [6 empty] | 37.34 | 43.98 | 45.91 | [7 empty] | 281.7 | [5 empty] | 334.3992779 | 70.267 | 54.636 | 0 | 0 | 0 | 0 | 0 | 0 | 281.7 | 0 | 0 |  |  | 0 | 0
26 | 453.215 | 2.478565 | 441.9817728 | 39.40826 | 1.997206 |  | 1.45102 | 0 | 15.174 |  | 120.871 | 0.5461862 | 7.068 | 0 | 275.664 | 1.902316 | 270.42 | 16.76 | 270.42 | 1.221961 | 221.3 |  | 1.26 | 620 | 1234 | 740/12 | 75.98 | 151 | 5 | 5.2 | 23.49751 | 115.65 | 522.5938 | 19.34 |  | 9.74 | 47.81 | 0.1728176 | 1,32/1,56 | 9.71 | 7.23 | 5.25 | 276.65 | 2.2 |  |  | 0 | 221.3 | 200.1274 | 4.703371 | 8.852 | 0.9653596 | 13.55537 | 0.898 | 5452.79 | 209.6774 | 5451.613 | 1 | 5451.613 | 332.344 |  | 120.871 | [5 empty] | 3.38 | [6 empty] | 37.12 |  | 45.7 | [7 empty] | 270.42 | [5 empty] | 321.1107728 | 0 | 120.871 | 0 | 0 | 0 | 0 | 0 | 0 | 270.42 | 0 | 0 |  |  | 0 | 0
27 | 428.147 | 1.630169 | 421.1674791 | 39.27629 | 2.022704 |  | 1.469616 | 0 | 12.209 |  | 115.164 | 0.5530881 | 6.958 | 0 | 262.572 | 1.585089 | 258.41 | 25.82 | 258.41 | 1.241043 | 208.22 | 208.22 | 0.43 | 607 | 1230 | 742/12 | 76.11 | 143 | 5 | 5.75 | 27.61502 | 136.35 | 654.8362 | 19.67 |  | 7.43 | 53.52 | 0.2012787 | 1,23/1,47 | 8.77 | 7.05 | 8.46 | 265.9 | 3.27 |  |  | 0 | 208.22 | 189.7395 | 8.935726 | 8.3288 | 0.9580296 | 17.26453 | 0.9 | 5661.01 | 209.6774 | 5661.29 | 1 | 5661.29 | 312.983 |  | 115.164 | [5 empty] | 2.23 | [6 empty] | 36.92 |  | 45.68 | [7 empty] | 258.41 | [5 empty] | 306.0034791 | 0 | 115.164 | 0 | 0 | 0 | 0 | 0 | 0 | 258.41 | 0 | 0 |  |  | 0 | 0
28 | 495.315 | 1.542076 | 487.676864 | 39.79536 | 2.269848 |  | 1.580404 | 0 | 11.449 |  | 148.127 | 0.6894438 | 7.212 | 0 | 305.743 | 1.780253 | 300.3 | 5.07 | 300.3 | 1.397719 | 214.85 | 214.85 | 0.85 | 586 | 1233 | 744/12 | 77.36 | 165 | 5 | 5.55 | 25.83198 | 110.3 | 513.3814 | 24.59 |  | 8.98 | 48.08 | 0.1781401 | 1,30/1,54 | 11.29 | 6.93 | 6.4 | 269.9 | 2.01 |  |  | 0 | 214.85 | 219.0092 | 5.468394 | 8.594 | 0.8564209 | 14.06239 | 0.899 | 5875.86 | 209.6774 | 5870.968 | 1 | 5870.968 | 347.188 |  | 148.127 | [5 empty] | 2.2 | [6 empty] | 37.69 |  | 44.73 | [7 empty] | 300.3 | [5 empty] | 339.549864 | 0 | 148.127 | 0 | 0 | 0 | 0 | 0 | 0 | 300.3 | 0 | 0 |  |  | 0 | 0
29 | 163.506 | 1.489388 | 161.0707609 | 39.94503 | 1.583005 |  | 1.078995 | 0 | 4.342 |  | 51.283 | 0.5040098 | 6.298 | 0 | 106.744 | 1.933598 | 104.68 | 1.92 | 104.68 | 1.028796 | 101.75 | 101.75 | 0.7 | 613 | 1163 | 737/10 | 77.24 | 56 | 2 | 6.1 | 59.95086 | 61.1 | 600.4914 | 16.17 |  | 4.93 | 29.57 | 0.219362 | 1,32/1,58 | 12.21 | 7.35 | 7.26 | 134.8 | 1.45 |  |  | 0 | 101.75 | 72.7196 | 3.43623 | 4.07 | 1.22151 | 7.50623 | 0.903 | 5977.61 | 209.6774 | 6080.645 | 1 | 6080.645 | 112.223 |  | 51.283 | [5 empty] | 2.17 | [6 empty] | 37.37 |  | 45.58 | [7 empty] | 104.68 | [5 empty] | 109.7877609 | 0 | 51.283 | 0 | 0 | 0 | 0 | 0 | 0 | 104.68 | 0 | 0 |  |  | 0 | 0
30 | 477.254 | 1.162601 | 471.705438 | 39.71119 | 2.257828 |  | 1.535695 | 0 | 12.614 |  | 150.868 | 0.7221329 | 7.124 | 0 | 297.271 | 1.752946 | 292.06 | 52.91 | 292.06 | 1.397951 | 208.92 | 208.92 | 0.59 | 624 | 1171 | 759/12 | 76.36 | 159 | 5 | 4.9 | 23.45395 | 124.65 | 596.6399 | 24.88 |  | 7.63 | 41.78 | 0.1629803 | 1,16/1,41 | 10.96 | 6.84 | 8.73 | 256.35 | 1.98 |  |  | 0 | 208.92 | 214.1569 | 8.429676 | 8.3568 | 0.851652 | 16.78648 | 0.901 | 6186.53 | 209.6774 | 6290.323 | 1 | 6290.323 | 326.386 |  | 150.868 | [5 empty] | 1.7 | [6 empty] | 37.04 |  | 45.49 | [7 empty] | 292.06 | [5 empty] | 320.837438 | 0 | 150.868 | 0 | 0 | 0 | 0 | 0 | 0 | 292.06 | 0 | 0 |  |  | 0 | 0
31 | 496.129 | 1.309758 | 489.6309126 | 39.80609 | 2.102774 |  | 1.43318 | 0 | 11.656 |  | 155.915 | 0.6695942 | 6.741 | 0 | 309.504 | 1.810639 | 303.9 | 17.22 | 303.9 | 1.305132 | 232.85 | 232.85 | 0.79 | 621 | 1229 | 781/12 | 76.7 | 166 | 5 | 5.2 | 22.33197 | 118.7 | 509.7702 | 20.41 |  | 6.24 | 51.76 | 0.1779611 | 1,19/1,44 | 11.95 | 7.01 | 6.56 | 290.85 |  |  |  | 0 | 232.85 | 221.8387 | 6.031966 | 9.314 | 0.9163327 | 15.34597 | 0.902 | 6419.38 | 209.6774 | 6500 | 1 | 6500 | 340.214 |  | 155.915 | [5 empty] | 1.91 | [6 empty] | 37.16 |  | 45.58 | [7 empty] | 303.9 | [5 empty] | 333.7159126 | 0 | 155.915 | 0 | 0 | 0 | 0 | 0 | 0 | 303.9 | 0 | 0 |  |  | 0 | 0
е | 13902.253 |  | 13528.84 |  |  | 0 |  | 0 | 155.69 | 0 | 4183.64 |  | 85.77 | 31.755 | 8401.088 |  | 8250.12 | 798.31 | 8250.12 |  | 5988.83 | 4973.57 | [6 empty] | 150 | 198.75 |  | 3447.2 |  | 793.25 | 0 | 320.14 | 1426.89 | [5 empty] | 8089.25 | 77.16 | 0 | 0 |  | 6419.38 | 6217.817 | 274.9737 | 237.2296 |  | 527.5493 |  |  | 0 |  | 31 |  | 8299.586 | 1169.912 | 3013.728 | 1419.027 | 1e-07 | 1e-07 | 1e-07 | 1e-07 | [15 empty] | 1033 | 3747.68 | 3469.44 | 1e-07 |  |  |  |  | 8107.04 | 1169.912 | 3013.728 | 1238.158 | 9.99999999e-08 | 9.99999999e-08 | 9.99999999e-08 | 1033 | 3747.68 | 3469.44 | 9.99999999e-08 | 0 | #DIV/0! | #DIV/0! | 0 | 0
ср. | 448.4598 | 2.686002 |  | 40.08924 | 2.107499 | 0 | 1.455779 | 0 | 5.022258 | 0 | 134.9561 | 0.6517203 | 2.766774 | 1.024355 | 271.0028 | 1.797005 |  | 25.75194 | 266.1329 | 1.28519 | 193.1881 | 160.4377 | 0.7400835 | 632.129 | 1229.032 |  | 76.16848 | 149.5806 | 4.83871 | 6.41129 | 30.96093 | 111.2 | 536.9989 | 25.58871 |  | 10.3271 | 46.02871 | 0.1763934 | 0 | 13.01419 | 6.523548 | 10.49935 | 260.9435 | 2.489032 | #DIV/0! | 0 | 0 | 207.0768 | 200.5748 | #DIV/0! | #DIV/0! | 0.9015297 | 17.01772 | 0 | [13 empty] | 2.319942 | 9.210436e-09 | 3.49441e-09 | 12.74601 | 1e-07 | 1e-07 | 1e-07 | 37.01547 | 44.20387 | 45.89175 | 42.35136 | 1e-07 | 1e-07 | 1e-07 | 1e-07 |  |  |  |  | 7.938045e-09 | 5.40868e-09 | 2.88231e-18 | 1e-07 | 9276.952 |  | 4251.886 |  |  |  |  | 8250.12
пл. |  |  |  | 39.9 | 2.08 |  | 1.4144 |  | 10.4838 |  |  | 0.6656 | [5 empty] | 24.532 |  | 1.3 | 6500 | 6500 |  |  | 1250 |  | 76 | [5 empty] | 590 | [9 empty] | 6500 | 45.5 |  |  |  | 209.68 |  |  |  | 0.9 | [38 empty] | 13528.84
± |  |  |  |  | 0.02749919 | 0 |  | 0 | [7 empty] | 1.797005 |  |  |  | -0.01481046 |  |  |  |  | -20.96774 | 0 | [16 empty] | 1589.25
Отклонения
[7 empty] | по выпускам | [34 empty] | ССП | 209.6774 |  |  | тн | [6 empty] | Дней | 31 | [39 empty] | 13528.838
|  | Средний вес выпуска: | [6 empty] | 53.92833 | [27 empty] | План: |  |  |  |  | Суток работы | 30
[42 empty] | Среднесуточное пр-во | 216.6667 | [5 empty] | Отставание (-) опережение (+)
[49 empty] | -80.62 |  |  |  | Тн
[49 empty] | -1.240308 |  |  |  | %
| Диспетчер АО "СЧПЗ" | [11 empty] | Тренина С.А.

## январь 20 (+руда,-агл,-кокс)
Сведения по учету производства ферромарганца в АО "СЧПЗ" — ДП-3
[42 empty] | на | 31 |  |  |  |  | января |  |  |  | 2020г.
Дата | Расход Mn шихты |  |  |  |  | Отсев агломерата, т | Расх.добавок, флюсов | [7 empty] | Расход кокса | [5 empty] | Производство FeMn78 т | Производство FeMn с Si<1, т | Сод. Si в сплаве % | Температура колош. газа, °С | Темпе-ратура гор. дутья, °С | Расход гор. дутья, м3/мин / фурмы,шт | Средн. содерж. Mn в сплаве, % | Количество подач,шт | Количество выпусков, шт | Количество пыли |  | Количество шлака |  | Перевал, т |  | Зеленый шлак | Мелочь Фмн | Удельн.расход мелочи, т | Осн-ть | Сод. Al2O3 в шлаке, % | Сод MgO в шлаке, % | Сод. MnO в шлаке, % | Производство фактическое, т | [5 empty] | Теорети- ческий выход FeMn, т | Потери Mn со шлаком расчетно, т |  | Факт. коэф-т извлеч. Mn из расплава | Потери Mn со шлаком расчетно, т | Средняя значения кофицент извлечения Mn из расплава | [5 empty] | Проплавлено руды (влаж.), т | [7 empty] | Влажность руды , % | [6 empty] | Сод. Mn в руде, % | [7 empty] | Сожжено кокса сух., т |  |  |  | Влажность кокса, %
| Проплавлено шихты (влаж.), т | Влажность шихты , % | Сухой руды, т | Сод. Mn в марг. шихте, % | Удельн расход марг. шихты, т |  | Удельн расход руды, т | Тяж.шлак ,т | Кварцит, т | Отсев руды ,т | Агломерат, т | Удельн.расход агломерата, т | Fe содер. материалов, т | Известняк, т | Сожжено кокса (влаж.), т | Влажность кокса, % | Сухого скипо- вого кокса, т | Выход кокс. мелочи, т | Сухого кокса (заданный), т | Удельн. расход сухого кокса, т
[30 empty] | всего, т | на т FeMn, кг | всего, т | на т FeMn, кг | [9 empty] | Разлито жидкого | из шлака | c перевала | с отвала | % с отвала от годного | Всего годного |  | химические | физические | [50 empty] | Тяжелый шлак
[51 empty] | 4% |  |  |  | FeMn НИ | План | План по нараст. |  |  | Маматван | Агломерат | Агломерат кисл | Габон | Глория | Каражал | Казахстан(10-100) |  | Маматван |  |  | Габон | Глория | Каражал | Казахстан(10-100) | Маматван | Агломерат | Агломерат кисл | Габон | Глория | Каражал | Казахстан(10-100) | Чиатури | Н. Тагил | Губаха +25 | Кемерово | Алтай | Н. Тагил | Губаха +25 | Кемерово | Алтай | Маматван | Агломерат | Агломерат кисл | Габон | Глория | Каражал | Казахстан (10-100) | Н. Тагил | кокс Губаха +25 | Кемерово | кокс Алтай | Кол-во, т | W | Mn |  | ИТОГО
1 | 483.4120004 | 2.087264 | 473.3219 | 40.39439 | 2.050877 |  | 1.177503 | 0 | 4.353 |  | 201.566 | 0.8733741 | 0 | 0 | 270.87 | 2.093255 | 265.2000002 | 13.73 | 265.2000002 | 1.149097 | 189.06 | 230.79 | 0.3 | 525 | 1233 | 774/12 | 75.27 | 164 | 5 | 14.4 | 62.39438 | 144.75 | 627.1936 | 32.19 |  | 8.74 | 53.6 | 0.1852108 | 1,08/1,32 | 11 | 6.3 | 15.4 | 289.4 | 3.73 |  |  |  | 230.79 | 221.7533 | 17.26806 | 9.2316 | 0.9085759 | 26.49966 | 0.909 | 230.79 | 209.6774 | 209.6774 | 1 | 209.6774 | 281.846 | 107.754 | 93.812 | 1e-07 | 1e-07 | 1e-07 | 1e-07 | 1e-07 | 3.58 | 1e-07 | 1e-07 | 1e-07 | 1e-07 | 1e-07 | 1e-07 | 36.34 | 46.65 | 45.39 | 1e-07 | 1e-07 | 1e-07 | 1e-07 | 1e-07 | 62.5 | 202.7 | 1e-07 | 1e-07 | 1e-07 | 1e-07 | 1e-07 | 1e-07 | 271.7559132 | 107.754 | 93.812 | 9.99999999e-08 | 9.99999999e-08 | 9.99999999e-08 | 9.99999999e-08 | 62.5 | 202.7 | 9.99999999e-08 | 9.99999999e-08 | 0 |  |  | 0 | 0
2 | 509.886 | 1.594741 | 501.754639 | 40.32883 | 2.343772 |  | 1.348251 | 0 | 1.878 |  | 213.121 | 0.9955204 | 0 | 0 | 291.19 | 2.074247 | 285.15 | 14.9 | 285.15 | 1.331979 | 124.69 | 167.47 | 0.46 | 635 | 1239 | 776/12 | 75.07 | 173 | 5 | 6.75 | 31.53027 | 130.5 | 609.5852 | 32.15 |  | 12.42 | 54.09 | 0.1933858 | 1,18/1,42 | 12.2 | 6.43 | 12.4 | 279.7 | 0.89 |  |  |  | 214.08 | 235.3179 | 12.53535 | 8.5632 | 0.7942102 | 21.09855 | 0.85 | 444.87 | 209.6774 | 419.3548 | 1 | 419.3548 | 296.765 |  | 213.121 | [5 empty] | 2.74 | [6 empty] | 36.45 |  | 45.73 | [5 empty] | 67 | 218.15 | [6 empty] | 288.633639 | 0 | 213.121 | 0 | 0 | 0 | 0 | 67 | 218.15 | 0 | 0 | 0 |  |  | 0 | 0
3 | 549.708 | 1.674083 | 540.5054311 | 40.76526 | 1.934245 |  | 1.114531 | 0 | 3.142 |  | 229.061 | 0.8197144 | 0 | 0 | 314.8 | 2.156925 | 308.01 | 10.98 | 308.01 | 1.10224 | 279.44 | 279.44 | 0.37 | 606 | 1257 | 774/12 | 75.88 | 185 | 5 | 6.1 | 21.82937 | 136.9 | 489.9084 | 28.43 |  | 10.18 | 55.81 | 0.1631871 | 1,31/1,56 | 13.23 | 6.77 | 9.04 | 342 | 3.43 |  |  |  | 279.44 | 253.4995 | 9.586856 | 11.1776 | 0.9623336 | 20.76446 | 0.89 | 724.31 | 209.6774 | 629.0323 | 1 | 629.0323 | 320.647 |  | 229.061 | [5 empty] | 2.87 | [6 empty] | 37.09 |  | 45.91 | [5 empty] | 73 | 235.01 | [6 empty] | 311.4444311 | 0 | 229.061 | 0 | 0 | 0 | 0 | 73 | 235.01 | 0 | 0 | 0 |  |  | 0 | 0
4 | 454.155 | 2.537403 | 442.6312584 | 40.46316 | 1.946316 |  | 1.116877 | 0 | 3.054 |  | 188.631 | 0.8294389 | 0 | 0 | 259.1 | 2.149749 | 253.53 | 12.54 | 253.53 | 1.11481 | 183.04 | 89.77 | 1.2 | 659 | 1255 | 763-12 | 75.26 | 154 | 5 | 6.95 | 30.5602 | 102.55 | 450.9278 | 34.27 |  | 7.2 | 54.01 | 0.1887472 | 1,30/1,53 | 14.32 | 6.66 | 8.13 | 286.15 | 2.48 |  |  |  | 227.42 | 207.7552 | 6.458483 | 9.0968 | 0.9556327 | 15.55528 | 0.905 | 951.73 | 209.6774 | 838.7097 | 1 | 838.7097 | 265.524 |  | 188.631 | [5 empty] | 4.34 | [6 empty] | 36.48 |  | 46.07 | [5 empty] | 57.5 | 196.03 | [6 empty] | 254.0002584 | 0 | 188.631 | 0 | 0 | 0 | 0 | 57.5 | 196.03 | 0 | 0 | 0 |  |  | 0 | 0
5 | 426.814 | 1.36705 | 420.9792373 | 40.46302 | 1.930655 |  | 1.121689 | 0 | 3.221 |  | 176.395 | 0.8089658 | 0 | 0 | 239.7 | 1.743846 | 235.52 | 11.59 | 235.52 | 1.080119 | 168.95 | 173.83 | 0.92 | 628 | 1249 | 743/12 | 75.31 | 145 | 5 | 7.1 | 32.56134 | 113.1 | 518.6884 | 32.98 |  | 12.28 | 55.5 | 0.1953537 | 1,24/1,47 | 13.36 | 6.6 | 10.16 | 284.1 | 1.73 |  |  |  | 218.05 | 197.4606 | 8.901448 | 8.722 | 0.9640284 | 17.62345 | 0.915 | 1169.78 | 209.6774 | 1048.387 | 1 | 1048.387 | 250.419 |  | 176.395 | [5 empty] | 2.33 | [6 empty] | 36.76 |  | 45.72 | [5 empty] | 53 | 182.52 | [6 empty] | 244.5842373 | 0 | 176.395 | 0 | 0 | 0 | 0 | 53 | 182.52 | 0 | 0 | 0 |  |  | 0 | 0
6 | 452.331 | 1.674651 | 444.7560326 | 40.65544 | 2.197411 |  | 1.271166 | 0 | 3.164 |  | 187.472 | 0.9262451 | 0 | 0 | 254.97 | 2.110052 | 249.59 | 14.08 | 249.59 | 1.233152 | 202.4 | 202.4 | 0.45 | 660 | 1240 | 749/12 | 75.68 | 153 | 5 | 6.3 | 31.12648 | 110.85 | 547.6779 | 29.09 |  | 14.99 | 55.9 | 0.2066543 | 1,19/1,43 | 11.51 | 6.32 | 12.79 | 270.5 | 2.79 |  |  |  | 202.4 | 208.5805 | 10.98274 | 8.096 | 0.847132 | 19.07874 | 0.905 | 1372.18 | 209.6774 | 1258.065 | 1 | 1258.065 | 264.859 |  | 187.472 | [5 empty] | 2.86 | [6 empty] | 36.83 |  | 46.06 | [5 empty] | 57 | 192.59 | [6 empty] | 257.2840326 | 0 | 187.472 | 0 | 0 | 0 | 0 | 57 | 192.59 | 0 | 0 | 0 |  |  | 0 | 0
7 | 502.608 | 2.507356 | 490.0058257 | 40.77801 | 2.309387 |  | 1.348665 | 0 | 2.247 |  | 203.846 | 0.960722 | 0 | 0 | 285.75 | 2.117235 | 279.7 | 9.12 | 279.7 | 1.31822 | 212.18 | 212.18 | 0.6 | 594 | 1255 | 724/12 | 75.56 | 170 | 5 | 4.3 | 20.26581 | 101.25 | 477.1892 | 23.62 |  | 12.21 | 55.43 | 0.2011248 | 1,24/1,48 | 12.93 | 6.41 | 10.01 | 275.6 | 4.22 |  |  |  | 212.18 | 230.8605 | 7.851153 | 8.4872 | 0.8023597 | 16.33835 | 0.889 | 1584.36 | 209.6774 | 1467.742 | 1 | 1467.742 | 263.233 |  | 203.846 | 35.529 |  |  |  |  | 2.69 |  |  | 15.54 |  |  |  | 36.4 |  | 45.91 | 43.77 |  |  |  |  | 65.5 | 214.2 | [6 empty] | 256.1520323 | 0 | 203.846 | 30.0077934 | 0 | 0 | 0 | 65.5 | 214.2 | 0 | 0 | 0 |  |  | 0 | 0
8 | 420.76 | 3.587959 | 405.6633036 | 41.78666 | 1.966662 |  | 1.190548 | 0 | 0 |  | 160.089 | 0.7761138 | 0 | 2.151 | 234.78 | 2.146691 | 229.74 |  | 229.74 | 1.113783 | 169.64 | 41.22 | 1.5 | 655 | 1255 | 683/12 | 75.63 | 143 | 5 | 5.2 | 25.20968 | 103.15 | 500.0727 | 29.57 |  | 13.64 | 49.9 | 0.1867515 | 1,09/1,34 | 18.06 | 6.35 | 10.93 | 267.2 | 2.61 |  |  |  | 206.27 | 195.6697 | 8.733609 | 8.2508 | 0.9202945 | 16.98441 | 0.893 | 1790.63 | 209.6774 | 1677.419 | 1 | 1677.419 | 174.939 |  | 160.089 | 85.732 |  |  |  |  | 2.2 |  |  | 13.12 |  |  |  | 36.92 |  | 46.38 | 43.14 |  |  |  |  | 52 | 177.74 | [6 empty] | 171.090342 | 0 | 160.089 | 74.4839616 | 0 | 0 | 0 | 52 | 177.74 | 0 | 0 | 0 |  |  | 0 | 0
9 | 470.953 | 3.186719 | 455.9450509 | 41.29971 | 2.061887 |  | 1.295379 | 0 | 0 |  | 169.498 | 0.7665084 | 0 | 9.725 | 266.39 | 2.158489 | 260.64 | 142.98 | 260.64 | 1.178673 | 221.13 | 181.12 | 0.76 | 670 | 1255 | 748/12 | 75.58 | 160 | 5 | 4.75 | 21.48058 | 126.5 | 572.0617 | 25.08 |  | 13.93 | 53.55 | 0.1887225 | 0,81/1,04 | 17.12 | 5.65 | 16.3 | 283.75 | 4.86 |  |  |  | 221.13 | 217.5038 | 15.97285 | 8.8452 | 0.8875546 | 24.81805 | 0.892 | 2011.76 | 209.6774 | 1887.097 | 1 | 1887.097 | 211.203 |  | 169.498 | 90.252 |  |  |  |  | 2.29 |  |  | 11.27 |  |  |  | 36.73 |  | 46.77 | 41.72 |  |  |  |  | 60.5 | 200.14 | [6 empty] | 206.3664513 | 0 | 169.498 | 80.0805996 | 0 | 0 | 0 | 60.5 | 200.14 | 0 | 0 | 0 |  |  | 0 | 0
10 | 426.625 | 3.063891 | 413.5536755 | 40.91762 | 1.965092 |  | 1.334691 | 0 | 0 |  | 132.668 | 0.6304015 | 0 | 8.723 | 237.77 | 2.102873 | 232.77 | 24.75 | 232.77 | 1.106058 | 210.45 | 122.64 | 0.88 | 675 | 1250 | 743/12 | 76.76 | 145 | 5 | 8.4 | 39.91447 | 118.75 | 564.267 | 27.15 |  | 10.52 | 55.57 | 0.2024039 | 1,11/1,35 | 16.5 | 5.89 | 13.15 | 274.55 | 1.99 |  |  |  | 210.45 | 192.4516 | 12.09661 | 8.418 | 0.9546444 | 20.51461 | 0.898 | 2222.21 | 209.6774 | 2096.774 | 1 | 2096.774 | 221.406 |  | 132.668 | 72.551 |  |  |  |  | 3.03 |  |  | 8.77 |  |  |  | 37.27 |  | 46.26 | 42.28 |  |  |  |  | 53 | 179.77 | [6 empty] | 214.6973982 | 0 | 132.668 | 66.1882773 | 0 | 0 | 0 | 53 | 179.77 | 0 | 0 | 0 |  |  | 0 | 0
11 | 454.443 | 3.448918 | 438.7696314 | 40.88017 | 2.046023 |  | 1.381122 | 0 | 0 |  | 142.588 | 0.6649009 | 0 | 9.536 | 252.28 | 1.434914 | 248.66 | 11.52 | 248.66 | 1.159524 | 214.45 | 214.45 | 0.69 | 650 | 1243 | 735/12 | 76.57 | 155 | 5 | 3.8 | 17.71975 | 111.3 | 519.0021 | 23.83 |  | 12.69 | 45.71 | 0.1692023 | 1,32/1,58 | 15.15 | 5.88 | 11.46 | 270.15 | 2.7 |  |  |  | 214.45 | 204.5054 | 9.880618 | 8.578 | 0.9154517 | 18.45862 | 0.899 | 2436.66 | 209.6774 | 2306.452 | 1 | 2306.452 | 234.679 |  | 142.588 | 77.176 |  |  |  |  | 2.66 |  |  | 12.22 |  |  |  | 37.07 |  | 46.61 | 41.88 |  |  |  |  | 58 | 190.66 | [6 empty] | 228.4365386 | 0 | 142.588 | 67.7450928 | 0 | 0 | 0 | 58 | 190.66 | 0 | 0 | 0 |  |  | 0 | 0
12 | 251.635 | 3.707938 | 242.30453 | 39.87468 | 2.952053 |  | 2.328576 | 0 | 0 |  | 51.175 | 0.6234771 | 0 | 1.62 | 135.62 | 1.636927 | 133.4 | 21.39 | 133.4 | 1.625244 | 58.69 | 82.08 | 0.36 | 557 | 1181 | 715/12 | 77.01 | 85 | 3 |  | 0 | 56.7 | 690.7895 | 14.76 |  | 7.87 | 18.35 | 0.1725435 | 1,10/1,36 | 13.9 | 5.83 | 18.14 | 106.35 | 1.95 |  |  | 0 | 82.08 | 109.5282 | 7.967548 | 3.2832 | 0.6542228 | 11.25075 | 0.888 | 2518.74 | 209.6774 | 2516.129 | 1 | 2516.129 | 144.064 | 51.175 |  | 56.396 |  |  |  |  | 2.01 |  |  | 11.41 |  |  |  | 36.79 | 44.96 |  | 43.14 |  |  |  |  | 23.5 | 109.9 | [6 empty] | 141.1683136 | 51.175 | 0 | 49.9612164 | 0 | 0 | 0 | 23.5 | 109.9 | 0 | 0 | 0 |  |  | 0 | 0
13 | 350.993 | 4.182399 | 336.3130729 | 39.40649 | 1.957357 |  | 1.640543 | 0 | 0 |  | 54.435 | 0.3168141 | 0 | 0 | 189.42 | 1.4518 | 186.67 | 11.79 | 186.67 | 1.086428 | 171.82 | 133.1 | 0.44 | 620 | 1230 | 726/12 | 76.96 | 121 | 5 | 7.6 | 44.23234 | 106.3 | 618.6707 | 26.22 |  | 12.45 | 42.73 | 0.1902917 | 1,20/1,48 | 13.6 | 5.97 | 15.22 | 224.55 | 2.45 |  |  | 0 | 171.82 | 150.3352 | 12.53292 | 6.8728 | 0.9977626 | 19.40572 | 0.895 | 2690.56 | 209.6774 | 2725.806 | 1 | 2725.806 | 206.811 | 54.435 |  | 89.747 |  |  |  |  | 1.83 |  |  | 12.14 |  |  |  | 36.53 | 42.3 |  | 44.28 |  |  |  |  | 40.5 | 146.17 | [6 empty] | 203.0263587 | 54.435 | 0 | 78.8517142 | 0 | 0 | 0 | 40.5 | 146.17 | 0 | 0 | 0 |  |  | 0 | 0
14 | 465.946 | 5.341438 | 441.0577833 | 39.36961 | 2.380622 |  | 1.973983 | 0 | 0 |  | 75.338 | 0.406639 | 0 | 0 | 251.86 | 1.588184 | 247.86 | 24.51 | 247.86 | 1.337831 | 185.27 | 62.67 | 1.15 | 674 | 1228 | 730/12 | 76.37 | 158 | 5 | 6.4 | 34.54418 | 88.55 | 477.9511 | 27.76 |  | 8.74 | 31.63 | 0.1419022 | 1,31/1,56 | 15.05 | 6.18 | 11.54 | 222.9 | 2.74 |  |  | 0 | 185.27 | 198.4943 | 7.915871 | 7.4108 | 0.8148381 | 15.32667 | 0.889 | 2875.83 | 209.6774 | 2935.484 | 1 | 2935.484 | 271.465 | 75.338 |  | 119.143 |  |  |  |  | 3.05 |  |  | 13.94 |  |  |  | 37.3 | 43.79 |  | 41.29 |  |  |  |  | 37 | 210.86 | [6 empty] | 263.1853175 | 75.338 | 0 | 102.5344658 | 0 | 0 | 0 | 37 | 210.86 | 0 | 0 | 0 |  |  | 0 | 0
15 | 381.889 | 5.085901 | 362.4665025 | 39.56105 | 1.762798 |  | 1.473536 | 0 | 0 |  | 59.478 | 0.2892617 | 0 | 0 | 232.536 | 1.36581 | 229.36 | 28.1 | 229.36 | 1.115456 | 92.56 | 205.62 | 0.08 | 603 | 1220 | 740/12 | 75.14 | 132 | 5 | 4.85 | 23.5872 | 144.9 | 704.698 | 23.04 |  | 9.44 | 24.54 | 0.1031743 | 1,06/1,32 | 12.11 | 5.75 | 21.3 | 237.85 | 1.75 |  |  | 0 | 205.62 | 166.6014 | 23.9085 | 8.2248 | 1.077459 | 32.1333 | 0.9 | 3081.45 | 209.6774 | 3145.161 | 1 | 3145.161 | 218.212 | 59.478 |  | 104.199 |  |  |  |  | 2.44 |  |  | 13.53 |  |  |  | 37.05 | 43.8 |  | 42.4 | [5 empty] | 229.36 | [6 empty] | 212.8876272 | 59.478 | 0 | 90.1008753 | 0 | 0 | 0 | 0 | 229.36 | 0 | 0 | 0 |  |  | 0 | 0
16 | 459.643 | 5.005719 | 436.6345649 | 39.98988 | 2.992082 |  | 2.483564 | 0 | 0 |  | 74.208 | 0.5085178 | 0 | 0 | 280.593 | 1.387419 | 276.7 | 15.82 | 276.7 | 1.896115 | 113.06 | 145.93 | 0.43 | 633 | 1217 | 706/12 | 75.63 | 157 | 5 | 7.3 | 50.02398 | 87.25 | 597.8894 | 27.1 |  | 10.35 | 31.96 | 0.1714132 | 1,14/1,38 | 13.55 | 5.92 | 15.14 | 186.45 | 1.79 |  |  | 0 | 145.93 | 201.5526 | 10.23283 | 5.8372 | 0.6320777 | 16.07003 | 0.883 | 3227.38 | 209.6774 | 3354.839 | 1 | 3354.839 | 260.461 | 74.208 |  | 124.974 |  |  |  |  | 1.79 |  |  | 14.68 |  |  |  | 37.26 | 43.98 |  | 43.31 | [5 empty] | 276.7 | [6 empty] | 255.7987481 | 74.208 | 0 | 106.6278168 | 0 | 0 | 0 | 0 | 276.7 | 0 | 0 | 0 |  |  | 0 | 0
17 | 423.367 | 5.2611 | 401.0932384 | 39.19284 | 2.31151 |  | 1.921376 | 0 | 0 |  | 67.696 | 0.3901337 | 0 | 0 | 259.884 | 1.321359 | 256.45 | 20.24 | 256.45 | 1.477928 | 173.52 | 173.52 | 0.56 | 606 | 1221 | 702/12 | 75.89 | 144 | 5 | 8.2 | 47.2568 | 101.55 | 585.2351 | 27.54 |  | 8.47 | 37.9 | 0.174333 | 1,04/1,30 | 14.61 | 5.96 | 15.62 | 217.4 | 2.49 |  |  | 0 | 173.52 | 180.8347 | 12.28755 | 6.9408 | 0.8376874 | 19.22835 | 0.88 | 3400.9 | 209.6774 | 3564.516 | 1 | 3564.516 | 244.463 | 67.696 |  | 111.208 |  |  |  |  | 1.76 |  |  | 16.16 |  |  |  | 36.93 | 43.87 |  | 41.32 | [5 empty] | 256.45 | [6 empty] | 240.1604512 | 67.696 | 0 | 93.2367872 | 0 | 0 | 0 | 0 | 256.45 | 0 | 0 | 0 |  |  | 0 | 0
18 | 483.762 | 3.616372 | 466.2673689 | 39.2145 | 1.822852 |  | 1.514908 | 0 | 0 |  | 78.769 | 0.307944 | 0 | 0 | 297.375 | 1.508197 | 292.89 | 12.77 | 292.89 | 1.145041 | 255.79 | 201.07 | 0.58 | 633 | 1207 | 759/12 | 77.48 | 164 | 5 | 6.45 | 25.216 | 116.05 | 453.6925 | 31.61 |  | 10.19 | 25.19 | 0.08726832 | 1,31/1,58 | 16.5 | 6.76 | 8.25 | 288.65 | 2.52 |  |  | 0 | 255.79 | 206.0186 | 7.416576 |  | 1.083906 | 7.416576 | 0.892 | 3656.69 | 209.6774 | 3774.194 | 1 | 3774.194 | 276.497 | 78.769 |  | 128.496 |  |  |  |  | 1.35 |  |  | 10.71 |  |  |  | 37.07 | 43.96 |  | 40.92 | [5 empty] | 292.89 | [6 empty] | 272.7642905 | 78.769 | 0 | 114.7340784 | 0 | 0 | 0 | 0 | 292.89 | 0 | 0 | 0 |  |  | 0 | 0
19 | 450.074 | 4.843908 | 428.2728273 | 39.4647 | 1.968889 |  | 1.634672 | 0 | 0 |  | 72.699 | 0.3342175 | 2.807 | 0 | 261.67 | 1.757939 | 257.07 | 56.5 | 257.07 | 1.181822 | 217.52 | 217.52 | 0.39 | 661 | 1214 | 773/12 | 76.75 | 154 | 5 | 6.7 | 30.80177 | 117.85 | 541.7893 | 24.83 |  | 10.33 | 48.83 | 0.1779843 | 1,29/1,56 | 15.4 | 6.68 | 9.19 | 274.35 | 2.33 |  |  | 0 | 217.52 | 192.2495 | 8.389758 | 8.7008 | 0.9877528 | 17.09056 | 0.897 | 3874.21 | 209.6774 | 3983.871 | 1 | 3983.871 | 254.942 | 72.699 |  | 122.433 |  |  |  |  | 1.66 |  |  | 14.35 |  |  |  | 36.82 | 43.88 |  | 42.35 | [5 empty] | 35.84 | 221.23 | [5 empty] | 250.7099628 | 72.699 | 0 | 104.8638645 | 0 | 0 | 0 | 0 | 35.84 | 221.23 | 0 | 0 |  |  | 0 | 0
20 | 475.769 | 4.027207 | 456.6087974 | 40.14216 | 2.15351 |  | 1.790472 | 0 | 0 |  | 76.975 | 0.3630382 | 7.148 | 0 | 274.75 | 1.619654 | 270.3 | 57.21 | 270.3 | 1.27482 | 212.03 | 212.03 | 0.58 | 716 | 1191 | 787/12 | 77.07 | 161 | 5 | 6.35 | 29.94859 | 114.2 | 538.603 | 26.97 |  | 13.16 | 50.73 | 0.1854167 | 1,26/1,53 | 16.69 | 6.64 | 8.92 | 273.6 | 2.32 |  |  | 0 | 212.03 | 207.6222 | 7.891059 | 8.4812 | 0.8915335 | 16.37226 | 0.897 | 4086.24 | 209.6774 | 4193.548 | 1 | 4193.548 | 270.006 | 76.975 |  | 128.788 |  |  |  |  | 1.63 |  |  | 11.46 |  |  |  | 37.54 | 44.07 |  | 43.25 | [6 empty] | 270.3 | [5 empty] | 265.6049022 | 76.975 | 0 | 114.0288952 | 0 | 0 | 0 | 0 | 0 | 270.3 | 0 | 0 |  |  | 0 | 0
21 | 404.185 | 2.846315 | 392.6806228 | 38.85264 | 1.720774 |  | 1.426182 | 0 | 7.404 |  | 67.226 | 0.2945925 | 7.034 | 0 | 233.97 | 1.483096 | 230.5 | 4.63 | 230.5 | 1.010079 | 228.2 | 136.74 | 0.92 | 690 | 1234 | 774/12 | 76.39 | 137 | 5 | 16.8 | 73.61963 | 92.75 | 406.4417 | 22.63 |  | 12.69 | 48.19 | 0.1684671 | 1,42/1,67 | 16.01 | 6.61 | 6.25 | 286.05 | 3.03 |  |  | 0 | 228.2 | 174.3563 | 4.490537 | 9.128 | 1.142595 | 13.61854 | 0.907 | 4314.44 | 209.6774 | 4403.226 | 1 | 4403.226 | 267.051 | 67.226 |  | 69.908 |  |  |  |  | 1.52 |  |  | 10.65 |  |  |  | 36.77 | 44.3 |  | 41.57 | [6 empty] | 230.5 | [5 empty] | 262.9918248 | 67.226 | 0 | 62.462798 | 0 | 0 | 0 | 0 | 0 | 230.5 | 0 | 0 |  |  | 0 | 0
22 | 456.937 | 1.174239 | 451.5714694 | 39.54587 | 1.974169 |  | 1.45043 | 0 | 14.169 |  | 119.8 | 0.5237387 | 6.652 | 0 | 268.01 | 1.768591 | 263.27 | 38.14 | 263.27 | 1.150957 | 228.74 | 48.45 | 1.76 | 642 | 1252 | 773/12 | 76 | 155 | 5 | 4.05 | 17.70569 | 111.95 | 489.4203 | 26.45 |  | 9.44 | 49.84 | 0.1751845 | 1,35/1,6 | 6.93 | 7.27 | 5.62 | 284.5 | 3.52 |  |  | 0 | 228.74 | 205.1296 | 4.873767 | 9.1496 | 0.9734823 | 14.02337 | 0.91 | 4543.18 | 209.6774 | 4612.903 | 1 | 4612.903 | 334.642 | 40.773 | 79.027 | 2.495 |  |  |  |  | 1.53 |  |  | 9.84 |  |  |  | 37.43 | 44.37 | 45.9 | 43.24 | [6 empty] | 263.27 | [5 empty] | 329.5219774 | 40.773 | 79.027 | 2.249492 | 0 | 0 | 0 | 0 | 0 | 263.27 | 0 | 0 |  |  | 0 | 0
23 | 492.983 | 1.300836 | 486.5700976 | 39.181 | 2.100635 |  | 1.572659 | 0 | 14.24 |  | 122.295 | 0.5279757 | 7.056 | 0 | 290.5 | 1.869191 | 285.07 | 52.15 | 285.07 | 1.230713 | 231.63 | 231.63 | 0.55 | 633 | 1243 | 783/12 | 76.29 | 167 | 5 | 6.15 | 26.55096 | 118.2 | 510.2966 | 23.25 |  | 12.44 | 53.53 | 0.1809975 | 1,34/1,57 | 10.02 | 6.91 | 6.35 | 295.75 | 1.85 |  |  | 0 | 231.63 | 218.1562 | 5.814275 | 9.2652 | 0.9269183 | 15.07947 | 0.911 | 4774.81 | 209.6774 | 4822.581 | 1 | 4822.581 | 370.688 | 63.761 | 58.534 | [5 empty] | 1.73 | [6 empty] | 37.26 | 44.08 | 46.01 | [7 empty] | 285.07 | [5 empty] | 364.2750976 | 63.761 | 58.534 | 0 | 0 | 0 | 0 | 0 | 0 | 285.07 | 0 | 0 |  |  | 0 | 0
24 | 468.545 | 1.424181 | 461.8720715 | 39.00839 | 2.043139 |  | 1.532301 | 0 | 15.679 |  | 115.48 | 0.5108378 | 6.603 | 0 | 275.53 | 1.789279 | 270.6 | 55.76 | 270.6 | 1.197027 | 226.06 | 143.53 | 0.9 | 665 | 1234 | 758/12 | 76.43 | 159 | 5 | 5.35 | 23.66628 | 111.8 | 494.559 | 26.71 |  | 11.91 | 49.54 | 0.1743752 | 1,33/1,56 | 9.46 | 7.02 | 5.95 | 284.1 | 3.41 |  |  | 0 | 226.06 | 205.7928 | 5.153035 | 9.0424 | 0.9589761 | 14.19544 | 0.913 | 5000.87 | 209.6774 | 5032.258 | 1 | 5032.258 | 353.065 | 59.858 | 55.622 | [5 empty] | 1.89 | [6 empty] | 37.13 | 44.13 | 45.42 | [7 empty] | 270.6 | [5 empty] | 346.3920715 | 59.858 | 55.622 | 0 | 0 | 0 | 0 | 0 | 0 | 270.6 | 0 | 0 |  |  | 0 | 0
25 | 459.564 | 1.967087 | 450.5239779 | 39.20422 | 1.953534 |  | 1.46267 | 0 | 15.695 |  | 113.203 | 0.4908638 | 7.069 | 0 | 267.03 | 1.808786 | 262.2 | 13.41 | 262.2 | 1.136935 | 230.62 | 97.78 | 1.1 | 635 | 1237 | 744/12 | 76.36 | 156 | 5 | 5.8 | 25.1496 | 112.8 | 489.1163 | 20.96 |  | 8.91 | 52.34 | 0.180982 | 1,31/1,55 | 9.34 | 7.06 | 5.56 | 289.2 | 2.67 |  |  | 0 | 230.62 | 201.9292 | 4.858344 | 9.2248 | 0.997039 | 14.08314 | 0.917 | 5231.49 | 209.6774 | 5241.935 | 1 | 5241.935 | 346.361 | 58.767 | 54.436 | [5 empty] | 2.61 | [6 empty] | 37.34 | 43.98 | 45.91 | [7 empty] | 262.2 | [5 empty] | 337.3209779 | 58.767 | 54.436 | 0 | 0 | 0 | 0 | 0 | 0 | 262.2 | 0 | 0 |  |  | 0 | 0
26 | 444.715 | 2.54874 | 433.3803728 | 39.23012 | 1.958339 |  | 1.464118 | 0 | 15.174 |  | 109.371 | 0.4942205 | 7.068 | 0 | 255.77 | 1.896235 | 250.92 | 16.76 | 250.92 | 1.133845 | 221.3 |  | 1.26 | 620 | 1234 | 740/12 | 75.98 | 151 | 5 | 5.2 | 23.49751 | 115.65 | 522.5938 | 19.34 |  | 9.74 | 47.81 | 0.1728176 | 1,32/1,56 | 9.71 | 7.23 | 5.25 | 276.65 | 2.2 |  |  | 0 | 221.3 | 195.3457 | 4.703371 | 8.852 | 0.9889898 | 13.55537 | 0.919 | 5452.79 | 209.6774 | 5451.613 | 1 | 5451.613 | 335.344 |  | 109.371 | [5 empty] | 3.38 | [6 empty] | 37.12 |  | 45.7 | [7 empty] | 250.92 | [5 empty] | 324.0093728 | 0 | 109.371 | 0 | 0 | 0 | 0 | 0 | 0 | 250.92 | 0 | 0 |  |  | 0 | 0
27 | 416.647 | 1.675164 | 409.6674791 | 39.09953 | 1.967474 |  | 1.469616 | 0 | 12.209 |  | 103.664 | 0.497858 | 6.958 | 0 | 242.78 | 1.594036 | 238.91 | 25.82 | 238.91 | 1.147392 | 208.22 | 208.22 | 0.43 | 607 | 1230 | 742/12 | 76.11 | 143 | 5 | 5.75 | 27.61502 | 136.35 | 654.8362 | 19.67 |  | 7.43 | 53.52 | 0.2012787 | 1,23/1,47 | 8.77 | 7.05 | 8.46 | 265.9 | 3.27 |  |  | 0 | 208.22 | 183.7281 | 8.935726 | 8.3288 | 0.9893753 | 17.26453 | 0.922 | 5661.01 | 209.6774 | 5661.29 | 1 | 5661.29 | 312.983 |  | 103.664 | [5 empty] | 2.23 | [6 empty] | 36.92 |  | 45.68 | [7 empty] | 238.91 | [5 empty] | 306.0034791 | 0 | 103.664 | 0 | 0 | 0 | 0 | 0 | 0 | 238.91 | 0 | 0 |  |  | 0 | 0
28 | 483.815 | 1.578731 | 476.176864 | 39.67806 | 2.216322 |  | 1.580404 | 0 | 11.449 |  | 136.627 | 0.6359181 | 7.212 | 0 | 285.88 | 1.776969 | 280.8 | 5.07 | 280.8 | 1.306958 | 214.85 | 214.85 | 0.85 | 586 | 1233 | 744/12 | 77.36 | 165 | 5 | 5.55 | 25.83198 | 110.3 | 513.3814 | 24.59 |  | 8.98 | 48.08 | 0.1781401 | 1,30/1,54 | 11.29 | 6.93 | 6.4 | 269.9 | 2.01 |  |  | 0 | 214.85 | 213.2144 | 5.468394 | 8.594 | 0.8796969 | 14.06239 | 0.92 | 5875.86 | 209.6774 | 5870.968 | 1 | 5870.968 | 347.188 |  | 136.627 | [5 empty] | 2.2 | [6 empty] | 37.69 |  | 44.73 | [7 empty] | 280.8 | [5 empty] | 339.549864 | 0 | 136.627 | 0 | 0 | 0 | 0 | 0 | 0 | 280.8 | 0 | 0 |  |  | 0 | 0
29 | 152.006 | 1.602068 | 149.5707609 | 39.51872 | 1.469983 |  | 1.078995 | 0 | 4.342 |  | 39.783 | 0.3909877 | 6.298 | 0 | 91.955 | 1.930292 | 90.18 | 1.92 | 90.18 | 0.8862899 | 101.75 | 101.75 | 0.7 | 613 | 1163 | 737/10 | 77.24 | 56 | 2 | 6.1 | 59.95086 | 61.1 | 600.4914 | 16.17 |  | 4.93 | 29.57 | 0.219362 | 1,32/1,58 | 12.21 | 7.35 | 7.26 | 134.8 | 1.45 |  |  | 0 | 101.75 | 66.80694 | 3.43623 | 4.07 | 1.329619 | 7.50623 | 0.925 | 5977.61 | 209.6774 | 6080.645 | 1 | 6080.645 | 112.223 |  | 39.783 | [5 empty] | 2.17 | [6 empty] | 37.37 |  | 45.58 | [7 empty] | 90.18 | [5 empty] | 109.7877609 | 0 | 39.783 | 0 | 0 | 0 | 0 | 0 | 0 | 90.18 | 0 | 0 |  |  | 0 | 0
30 | 465.694 | 1.191242 | 460.146458 | 39.56883 | 2.202501 |  | 1.535413 | 0 | 12.614 |  | 139.368 | 0.6670879 | 7.124 | 0 | 277.43 | 1.750712 | 272.573 | 52.91 | 272.573 | 1.304676 | 208.92 | 208.92 | 0.59 | 624 | 1171 | 759/12 | 76.36 | 159 | 5 | 4.9 | 23.45395 | 124.65 | 596.6399 | 24.88 |  | 7.63 | 41.78 | 0.1629803 | 1,16/1,41 | 10.96 | 6.84 | 8.73 | 256.35 | 1.98 |  |  | 0 | 208.92 | 208.1601 | 8.429676 | 8.3568 | 0.8761867 | 16.78648 | 0.923 | 6186.53 | 209.6774 | 6290.323 | 1 | 6290.323 | 326.326 |  | 139.368 | [5 empty] | 1.7 | [6 empty] | 37.04 |  | 45.49 | [7 empty] | 272.573 | [5 empty] | 320.778458 | 0 | 139.368 | 0 | 0 | 0 | 0 | 0 | 0 | 272.573 | 0 | 0 |  |  | 0 | 0
31 | 486.332 | 1.342831 | 479.8013853 | 39.6603 | 2.06056 |  | 1.440354 | 0 | 11.656 |  | 144.415 | 0.6202061 | 6.741 | 0 | 289.95 | 1.810657 | 284.7 | 17.22 | 284.7 | 1.222676 | 232.85 | 232.85 | 0.79 | 621 | 1229 | 781/12 | 76.7 | 166 | 5 | 5.2 | 22.33197 | 118.7 | 509.7702 | 20.41 |  | 6.24 | 51.76 | 0.1779611 | 1,19/1,44 | 11.95 | 7.01 | 6.56 | 290.85 |  |  |  | 0 | 232.85 | 216.589 | 6.031966 | 9.314 | 0.9385429 | 15.34597 | 0.924 | 6419.38 | 209.6774 | 6500 | 1 | 6500 | 341.917 |  | 144.415 | [5 empty] | 1.91 | [6 empty] | 37.16 |  | 45.58 | [7 empty] | 284.7 | [5 empty] | 335.3863853 | 0 | 144.415 | 0 | 0 | 0 | 0 | 0 | 0 | 284.7 | 0 | 0 |  |  | 0 | 0
е | 13626.2 |  | 13250.87 |  |  | 0 |  | 0 | 155.69 | 0 | 3826.94 |  | 85.77 | 31.755 | 7870.113 |  | 7728.933 | 798.31 | 7728.933 |  | 5988.83 | 4973.57 | [6 empty] | 150 | 198.75 |  | 3447.2 |  | 793.25 | 0 | 320.14 | 1426.89 | [5 empty] | 8089.25 | 77.16 | 0 | 0 |  | 6419.38 | 6067.803 | 274.9737 | 237.2296 |  | 527.5493 |  |  | 0 |  | 31 |  | 8380.229 | 1008.912 | 2818.028 | 1419.027 | 1e-07 | 1e-07 | 1e-07 | 1e-07 | [15 empty] | 760 | 3747.68 | 3221.253 | 1e-07 |  |  |  |  | 8185.769 | 1008.912 | 2818.028 | 1238.158 | 9.99999999e-08 | 9.99999999e-08 | 9.99999999e-08 | 760 | 3747.68 | 3221.253 | 9.99999999e-08 | 0 | #DIV/0! | #DIV/0! | 0 | 0
ср. | 439.5547 | 2.754472 |  | 39.94211 | 2.064197 | 0 | 1.468043 | 0 | 5.022258 | 0 | 123.4497 | 0.5961541 | 2.766774 | 1.024355 | 253.8746 | 1.793875 |  | 25.75194 | 249.3204 | 1.204 | 193.1881 | 160.4377 | 0.7400835 | 632.129 | 1229.032 |  | 76.16848 | 149.5806 | 4.83871 | 6.41129 | 30.96093 | 111.2 | 536.9989 | 25.58871 |  | 10.3271 | 46.02871 | 0.1763934 | 0 | 13.01419 | 6.523548 | 10.49935 | 260.9435 | 2.489032 | #DIV/0! | 0 | 0 | 207.0768 | 195.7356 | #DIV/0! | #DIV/0! | 0.9238323 | 17.01772 | 0 | [13 empty] | 2.320467 | 1.068022e-08 | 3.328995e-09 | 12.74601 | 1e-07 | 1e-07 | 1e-07 | 37.01492 | 44.24245 | 45.89416 | 42.35136 | 1e-07 | 1e-07 | 1e-07 | 1e-07 |  |  |  |  | 8.223684e-09 | 5.40868e-09 | 3.104382e-18 | 1e-07 | 9194.681 |  | 4056.186 |  |  |  |  | 7728.933
пл. |  |  |  | 39.9 | 2.08 |  | 1.4144 |  | 10.4838 |  |  | 0.6656 | [5 empty] | 24.532 |  | 1.3 | 6500 | 6500 |  |  | 1250 |  | 76 | [5 empty] | 590 | [9 empty] | 6500 | 45.5 |  |  |  | 209.68 |  |  |  | 0.9 | [38 empty] | 13250.87
± |  |  |  |  | -0.0158028 | 0 |  | 0 | [7 empty] | 1.793875 |  |  |  | -0.09600008 |  |  |  |  | -20.96774 | 0 | [16 empty] | 1589.25
Отклонения
[7 empty] | по выпускам | [34 empty] | ССП | 209.6774 |  |  | тн | [6 empty] | Дней | 31
|  | Средний вес выпуска: | [6 empty] | 53.92833 | [27 empty] | План: |  |  |  |  | Суток работы | 30
[42 empty] | Среднесуточное пр-во | 216.6667 | [5 empty] | Отставание (-) опережение (+)
[49 empty] | -80.62 |  |  |  | Тн
[49 empty] | -1.240308 |  |  |  | %
| Диспетчер АО "СЧПЗ" | [11 empty] | Тренина С.А.

## февраль 20
Сведения по учету производства ферромарганца в АО "СЧПЗ" — ДП-3
[42 empty] | на | 29 |  |  |  |  | февраля |  |  |  | 2020г.
Дата | Расход Mn шихты |  |  |  |  | Отсев агломерата, т | Расх.добавок, флюсов | [7 empty] | Расход кокса | [5 empty] | Производство FeMn78 т | Производство FeMn с Si<1, т | Сод. Si в сплаве % | Температура колош. газа, °С | Темпе-ратура гор. дутья, °С | Расход гор. дутья, м3/мин / фурмы,шт | Средн. содерж. Mn в сплаве, % | Количество подач,шт | Количество выпусков, шт | Количество пыли |  | Количество шлака |  | Перевал, т |  | Зеленый шлак | Мелочь Фмн | Удельн.расход мелочи, т | Осн-ть | Сод. Al2O3 в шлаке, % | Сод MgO в шлаке, % | Сод. MnO в шлаке, % | Производство фактическое, т | [5 empty] | Теорети- ческий выход FeMn, т | Потери Mn со шлаком расчетно, т |  | Факт. коэф-т извлеч. Mn из расплава | Потери Mn со шлаком расчетно, т | Средняя значения кофицент извлечения Mn из расплава | [5 empty] | Проплавлено руды (влаж.), т | [7 empty] | Влажность руды , % | [6 empty] | Сод. Mn в руде, % | [7 empty] | Сожжено кокса сух., т |  |  |  | Влажность кокса, %
| Проплавлено шихты (влаж.), т | Влажность шихты , % | Сухой руды, т | Сод. Mn в марг. шихте, % | Удельн расход марг. шихты, т |  | Удельн расход руды, т | Тяж.шлак ,т | Кварцит, т | Отсев руды ,т | Агломерат, т | Удельн.расход агломерата, т | Fe содер. материалов, т | Известняк, т | Сожжено кокса (влаж.), т | Влажность кокса, % | Сухого скипо- вого кокса, т | Выход кокс. мелочи, т | Сухого кокса (заданный), т | Удельн. расход сухого кокса, т
[30 empty] | всего, т | на т FeMn, кг | всего, т | на т FeMn, кг | [9 empty] | Разлито жидкого | из шлака | c перевала | с отвала | % с отвала от годного | Всего годного |  | химические | физические | [51 empty] | Тяжелый шлак
[51 empty] | 4% |  |  |  | FeMn НИ | План | План по нараст. |  |  | Маматван | Агломерат | Агломерат кисл | Габон | Глория | Каражал | Казахстан(10-100) |  | Маматван |  |  | Габон | Глория | Каражал | Казахстан(10-100) | Маматван | Агломерат | Агломерат кисл | Габон | Глория | Каражал | Казахстан(10-100) | Чиатури | Н. Тагил | Губаха +25 | Кемерово | Алтай | Н. Тагил | Губаха +25 | Кемерово | Алтай |  | Маматван | Агломерат | Агломерат кисл | Габон | Глория | Каражал | Казахстан (10-100) | Н. Тагил | кокс Губаха +25 | Кемерово | кокс Алтай | Кол-во, т | W | Mn |  | ИТОГО
1 | 456.395 | 0.7725012 | 452.8693 | 40.19063 | 2.004911 |  | 1.365678 | 0 | 10.067 |  | 144.39 | 0.6392332 | 0 | 0 | 281.842 | 1.845715 | 276.6400003 | 29.94 | 276.6400003 | 1.224721 | 225.88 | 225.88 | 0.58 | 680 | 1249 | 788/12 | 76.77 | 152 | 5 | 5.35 | 23.68514 | 124.55 | 551.399 | 25.1 |  | 9.51 | 53.05 | 0.1860424 | 1,20/1,45 | 11.25 | 6.87 | 8.41 | 285.15 | 3.29 |  |  |  | 225.88 | 206.9762 | 8.114169 | 9.0352 | 0.9527337 | 17.14937 | 0.953 | 225.88 | 221.1034 | 221.1034 | 1 | 221.1034 | 312.005 | 1e-07 | 144.39 | 1e-07 | 1e-07 | 1e-07 | 1e-07 | 1e-07 | 1.13 | 1e-07 | 1e-07 | 1e-07 | 1e-07 | 1e-07 | 1e-07 | 37.84 | 1e-07 | 45.27 | 1e-07 | 1e-07 | 1e-07 | 1e-07 | 1e-07 | 1e-07 | 1e-07 | 276.64 | 1e-07 | 1e-07 | 1e-07 | 1e-07 | 1e-07 |  | 308.4793435 | 9.99999999e-08 | 144.39 | 9.99999999e-08 | 9.99999999e-08 | 9.99999999e-08 | 9.99999999e-08 | 9.99999999e-08 | 9.99999999e-08 | 276.64 | 9.99999999e-08 | 0 |  |  | 0 | 0
2 | 480.008 | 0.8747028 | 475.8093568 | 39.63059 | 2.049048 |  | 1.394515 | 0 | 9.686 |  | 151.989 | 0.6545325 | 0 | 0 | 295.905 | 2.002332 | 289.98 | 14.5 | 289.98 | 1.248783 | 232.21 | 141.98 | 0.93 | 630 | 1249 | 778/12 | 76.42 | 160 | 5 | 6.25 | 26.91529 | 117.55 | 506.2228 | 22.66 |  | 8.13 | 52.77 | 0.1818714 | 1,29/1,54 | 11.81 | 6.64 | 6.51 | 290.15 | 2.96 |  |  |  | 232.21 | 215.4124 | 5.927997 | 9.2884 | 0.9410755 | 15.2164 | 0.947 | 458.09 | 221.1034 | 442.2069 | 1 | 442.2069 | 328.019 |  | 151.989 | [5 empty] | 1.28 | [6 empty] | 36.86 |  | 45.61 | [7 empty] | 289.98 | [6 empty] | 323.8203568 | 0 | 151.989 | 0 | 0 | 0 | 0 | 0 | 0 | 289.98 | 0 | 0 |  |  | 0 | 0
3 | 464.829 | 2.733668 | 452.12212 | 40.02618 | 2.033838 |  | 1.371863 | 0 | 10.789 |  | 147.157 | 0.6619748 | 0 | 0 | 284.665 | 2.299194 | 278.12 | 34.16 | 278.12 | 1.251102 | 222.3 | 44.56 | 1.11 | 615 | 1247 | 751/12 | 76.61 | 155 | 5 | 3.55 | 15.96941 | 113.95 | 512.5956 | 26.11 |  | 9.73 | 55.34 | 0.1940733 | 1,34/1,59 | 11.77 | 6.83 | 6.03 | 285.15 | 2.22 |  |  |  | 222.3 | 206.219 | 5.322749 | 8.892 | 0.9410767 | 14.21475 | 0.945 | 680.39 | 221.1034 | 663.3103 | 1 | 663.3103 | 317.672 |  | 147.157 | [5 empty] | 4 | [6 empty] | 37.56 |  | 45.35 | [7 empty] | 278.12 | [6 empty] | 304.96512 | 0 | 147.157 | 0 | 0 | 0 | 0 | 0 | 0 | 278.12 | 0 | 0 |  |  | 0 | 0
4 | 500.747 | 2.718982 | 487.1317782 | 39.92174 | 2.007218 |  | 1.353479 | 0 | 11.993 |  | 158.656 | 0.6537393 | 0 | 0 | 302.461 | 1.719561 | 297.26 | 6.04 | 297.26 | 1.224855 | 242.69 | 195.1 | 0.63 | 563 | 1255 | 784/12 | 76.86 | 167 | 5 | 5.4 | 22.25061 | 138.15 | 569.2447 | 21.81 |  | 9.47 | 53.86 | 0.1774629 | 1,27/1,53 | 10.98 | 7.12 | 7.2 | 303.5 | 2.52 |  |  |  | 242.69 | 220.8868 | 7.705268 | 9.7076 | 0.9591717 | 17.41287 | 0.949 | 923.08 | 221.1034 | 884.4138 | 1 | 884.4138 | 342.091 |  | 158.656 | [5 empty] | 3.98 | [6 empty] | 37.33 |  | 45.51 | [7 empty] | 297.26 | [6 empty] | 328.4757782 | 0 | 158.656 | 0 | 0 | 0 | 0 | 0 | 0 | 297.26 | 0 | 0 |  |  | 0 | 0
5 | 489.131 | 2.863565 | 475.1244166 | 40.03112 | 2.150079 |  | 1.449359 | 0 | 10.175 |  | 154.845 | 0.7007195 | 0 | 0 | 294.349 | 1.864793 | 288.86 | 43.18 | 288.86 | 1.307177 | 220.98 | 220.98 | 0.53 | 656 | 1246 | 778/12 | 76.3 | 163 | 5 | 4.7 | 21.26889 | 143.35 | 648.7012 | 26.83 |  | 9.08 | 54.24 | 0.1921701 | 1,15/1,40 | 10.19 | 6.66 | 9.73 | 282.25 | 2.05 |  |  |  | 220.98 | 217.618 | 10.80475 | 8.8392 | 0.8864871 | 19.64395 | 0.936 | 1144.06 | 221.1034 | 1105.517 | 1 | 1105.517 | 334.286 |  | 154.845 | [5 empty] | 4.19 | [6 empty] | 37.66 |  | 45.15 | [7 empty] | 288.86 | [6 empty] | 320.2794166 | 0 | 154.845 | 0 | 0 | 0 | 0 | 0 | 0 | 288.86 | 0 | 0 |  |  | 0 | 0
6 | 522.593 | 1.852683 | 512.9110101 | 39.92806 | 2.041274 |  | 1.383321 | 0 | 9.609 |  | 165.324 | 0.6579536 | 0 | 0 | 315.805 | 1.926822 | 309.72 | 24.21 | 309.72 | 1.232618 | 251.27 | 251.27 | 0.66 | 608 | 1244 | 808/12 | 76.75 | 174 | 5 | 4.1 | 16.31711 | 141.75 | 564.1342 | 27.28 |  | 10.18 | 57.92 | 0.1831173 | 1,22/1,47 | 10.73 | 6.94 | 8.09 | 316.3 | 3.07 |  |  |  | 251.27 | 232.9465 | 8.883333 | 10.0508 | 0.94167 | 18.93413 | 0.937 | 1395.33 | 221.1034 | 1326.621 | 1 | 1326.621 | 357.269 |  | 165.324 | [5 empty] | 2.71 | [6 empty] | 37.47 |  | 45.24 | [7 empty] | 309.72 | [6 empty] | 347.5870101 | 0 | 165.324 | 0 | 0 | 0 | 0 | 0 | 0 | 309.72 | 0 | 0 |  |  | 0 | 0
7 | 516.189 | 2.008731 | 505.8201492 | 39.77058 | 2.045867 |  | 1.384538 | 0 | 9.536 |  | 163.507 | 0.6613291 | 0 | 0 | 311.748 | 1.792473 | 306.16 | 20.24 | 306.16 | 1.238311 | 247.24 | 247.24 | 0.83 | 653 | 1241 | 801/12 | 76.79 | 172 | 5 | 4.3 | 17.39201 | 138.55 | 560.3867 | 27.92 |  | 11.14 | 53.48 | 0.1728228 | 1,24/1,49 | 11.53 | 6.99 | 7.63 | 309.45 | 2.41 |  |  |  | 247.24 | 228.7008 | 8.189086 | 9.8896 | 0.9437682 | 18.07869 | 0.938 | 1642.57 | 221.1034 | 1547.724 | 1 | 1547.724 | 352.682 |  | 163.507 | [5 empty] | 2.94 | [6 empty] | 37.17 |  | 45.38 | [7 empty] | 306.16 | [6 empty] | 342.3131492 | 0 | 163.507 | 0 | 0 | 0 | 0 | 0 | 0 | 306.16 | 0 | 0 |  |  | 0 | 0
8 | 513.053 | 2.548824 | 499.9761795 | 39.83085 | 2.193167 |  | 1.480494 | 0 | 8.746 |  | 162.468 | 0.7126727 | 0 | 0 | 309.898 | 1.780586 | 304.38 | 14.08 | 304.38 | 1.335176 | 227.97 | 227.97 | 0.47 | 635 | 1238 | 796/12 | 76.9 | 171 | 5 | 2.45 | 10.74703 | 136.7 | 599.6403 | 23.06 |  | 10.32 | 60.26 | 0.2046875 | 1,20/1,46 | 10.92 | 6.75 | 8.6 | 294.4 | 4.15 |  |  |  | 227.97 | 226.0772 | 9.106915 | 9.1188 | 0.880309 | 18.22572 | 0.931 | 1870.54 | 221.1034 | 1768.828 | 1 | 1768.828 | 350.585 |  | 162.468 | [5 empty] | 3.73 | [6 empty] | 37.25 |  | 45.4 | [7 empty] | 304.38 | [6 empty] | 337.5081795 | 0 | 162.468 | 0 | 0 | 0 | 0 | 0 | 0 | 304.38 | 0 | 0 |  |  | 0 | 0
9 | 537.036 | 1.981096 | 526.396799 | 39.61523 | 2.101804 |  | 1.422359 | 0 | 8.934 |  | 170.167 | 0.679445 | 0 | 0 | 326.472 | 1.862947 | 320.39 | 17.99 | 320.39 | 1.279257 | 250.45 | 250.45 | 0.45 | 690 | 1242 | 808/12 | 76.39 | 179 | 5 | 1.8 | 7.187063 | 148.7 | 593.7313 | 27.13 |  | 8.77 | 58.14 | 0.1846007 | 1,22/1,48 | 10.28 | 6.6 | 9.9 | 314.95 | 2.41 |  |  |  | 250.45 | 238.316 | 11.40382 | 10.018 | 0.9174494 | 21.42182 | 0.929 | 2120.99 | 221.1034 | 1989.931 | 1 | 1989.931 | 366.869 |  | 170.167 | [5 empty] | 2.9 | [6 empty] | 36.83 |  | 45.62 | [7 empty] | 320.39 | [6 empty] | 356.229799 | 0 | 170.167 | 0 | 0 | 0 | 0 | 0 | 0 | 320.39 | 0 | 0 |  |  | 0 | 0
10 | 519.092 | 1.47362 | 511.4425544 | 39.59395 | 2.147745 |  | 1.441408 | 0 | 7.836 |  | 168.2 | 0.7063369 | 0 | 0 | 317.143 | 1.766711 | 311.54 | 42.89 | 311.54 | 1.308277 | 238.13 | 238.13 | 0.44 | 653 | 1237 | 799/12 | 76.96 | 173 | 5 | 3.85 | 16.16764 | 138.8 | 582.8749 | 23 |  | 9.65 | 60.57 | 0.1978765 | 1,21/1,46 | 10.75 | 6.66 | 8.61 | 306.1 | 2.25 |  |  |  | 238.13 | 229.7074 | 9.257569 | 9.5252 | 0.9050101 | 18.78277 | 0.927 | 2359.12 | 221.1034 | 2211.034 | 1 | 2211.034 | 350.892 |  | 168.2 | [5 empty] | 2.18 | [6 empty] | 36.83 |  | 45.36 | [7 empty] | 311.54 | [6 empty] | 343.2425544 | 0 | 168.2 | 0 | 0 | 0 | 0 | 0 | 0 | 311.54 | 0 | 0 |  |  | 0 | 0
11 | 492.169 | 2.647089 | 479.1408495 | 40.11914 | 2.11644 |  | 1.392009 | 0 | 6.664 |  | 164.004 | 0.7244313 | 0 | 0 | 301.898 | 1.841019 | 296.34 | 6.43 | 296.34 | 1.30898 | 226.39 | 182.59 | 0.78 | 617 | 1232 | 810/12 | 76.8 | 164 | 5 | 1.95 | 8.613455 | 118.8 | 524.7582 | 25.9 |  | 10.47 | 60.64 | 0.2054897 | 1,33/1,56 | 12.17 | 6.32 | 7.33 | 295.1 | 2.4 |  |  |  | 226.39 | 218.5083 | 6.745665 | 9.0556 | 0.9044897 | 15.80126 | 0.925 | 2585.51 | 221.1034 | 2432.138 | 1 | 2432.138 | 328.165 |  | 164.004 | [5 empty] | 3.97 | [6 empty] | 37.43 |  | 45.5 | [7 empty] | 296.34 | [6 empty] | 315.1368495 | 0 | 164.004 | 0 | 0 | 0 | 0 | 0 | 0 | 296.34 | 0 | 0 |  |  | 0 | 0
12 | 501.972 | 2.495487 | 489.4453562 | 40.36839 | 1.973729 |  | 1.300147 | 0 | 9.052 |  | 167.035 | 0.6735825 | 0 | 0 | 307.152 | 1.78804 | 301.66 | 28.59 | 301.66 | 1.216469 | 247.98 | 247.98 | 0.58 | 565 | 1241 | 805/12 | 76.51 | 167 | 5 | 1.6 | 6.452133 | 137.55 | 554.6818 | 26.2 |  | 9.75 | 63.56 | 0.1994978 | 1,43/1,67 | 12.66 | 6.55 | 7.86 | 318.6 | 2.69 |  |  | 0 | 247.98 | 225.4455 | 8.375051 | 9.9192 | 0.9602609 | 18.29425 | 0.928 | 2833.49 | 221.1034 | 2653.241 | 1 | 2653.241 | 334.937 |  | 167.035 | [5 empty] | 3.74 | [6 empty] | 37.51 |  | 46.1 | [7 empty] | 301.66 | [6 empty] | 322.4103562 | 0 | 167.035 | 0 | 0 | 0 | 0 | 0 | 0 | 301.66 | 0 | 0 |  |  | 0 | 0
13 | 495.206 | 1.420837 | 488.1699284 | 40.19989 | 2.119713 |  | 1.403803 | 0 | 10.933 |  | 164.874 | 0.7159097 | 0 | 0 | 304.289 | 1.757868 | 298.94 | 84.85 | 298.94 | 1.298046 | 230.3 | 89.64 | 1.04 | 579 | 1238 | 799/12 | 76.37 | 165 | 5 | 1.6 | 6.94746 | 118.3 | 513.6778 | 30.19 |  | 7.42 | 62.96 | 0.2108506 | 1,37/1,61 | 12.81 | 6.77 | 7.12 | 298.6 | 2.08 |  |  | 0 | 230.3 | 224.33 | 6.524828 | 9.212 | 0.8962329 | 15.73683 | 0.925 | 3063.79 | 221.1034 | 2874.345 | 1 | 2874.345 | 330.332 |  | 164.874 | [5 empty] | 2.13 | [6 empty] | 37.28 |  | 46.05 | [7 empty] | 298.94 | [6 empty] | 323.2959284 | 0 | 164.874 | 0 | 0 | 0 | 0 | 0 | 0 | 298.94 | 0 | 0 |  |  | 0 | 0
14 | 468.786 | 1.460981 | 461.9371254 | 40.48942 | 1.975188 |  | 1.307928 | 0 | 11.759 |  | 156.052 | 0.6672596 | 0 | 0 | 287.153 | 2.059181 | 281.24 | 59.23 | 281.24 | 1.202548 | 233.87 | 233.87 | 0.66 | 554 | 1221 | 782/12 | 76.79 | 156 | 5 | 4.2 | 17.9587 | 140.1 | 599.0508 | 26.4 |  | 10.39 | 57.09 | 0.190427 | 1,3/1,54 | 11.24 | 7.04 | 8.2 | 299.8 | 1.55 |  |  | 0 | 233.87 | 212.6346 | 8.89931 | 9.3548 | 0.9601847 | 18.25411 | 0.928 | 3297.66 | 221.1034 | 3095.448 | 1 | 3095.448 | 312.734 |  | 156.052 | [5 empty] | 2.19 | [6 empty] | 37.58 |  | 46.32 | [5 empty] | 21.72 |  | 259.52 | [6 empty] | 305.8851254 | 0 | 156.052 | 0 | 0 | 0 | 0 | 21.72 | 0 | 259.52 | 0 | 0 |  |  | 0 | 0
15 | 547.062 | 1.783243 | 537.3065564 | 40.41563 | 2.263392 |  | 1.503815 | 0 | 14.595 |  | 180.316 | 0.7595771 | 0 | 0 | 343.461 | 3.106903 | 332.79 | 36.21 | 332.79 | 1.40187 | 143.22 | 237.39 | 0.29 | 601 | 1228 | 805/12 | 75.24 | 182 | 5 | 1.05 | 4.423101 | 158.15 | 666.2033 | 24.94 |  | 9.1 | 53.48 | 0.1795535 | 1,26/1,48 | 9.53 | 6.15 | 13.32 | 297.85 | 2.12 |  |  | 0 | 237.39 | 251.9631 | 16.31841 | 9.4956 | 0.8225071 | 25.81401 | 0.92 | 3535.05 | 221.1034 | 3316.552 | 1 | 3316.552 | 366.746 |  | 180.316 | [5 empty] | 2.66 | [6 empty] | 37.67 |  | 46 | [5 empty] | 332.79 | [8 empty] | 356.9905564 | 0 | 180.316 | 0 | 0 | 0 | 0 | 332.79 | 0 | 0 | 0 | 0 |  |  | 0 | 0
16 | 555.188 | 1.687991 | 545.8164742 | 39.94456 | 2.630061 |  | 1.783079 | 0 | 14.647 |  | 175.774 | 0.8469812 | 0 | 0 | 357.092 | 3.179013 | 345.74 | 23.93 | 345.74 | 1.665976 | 159.63 | 207.53 | 0.17 | 524 | 1240 | 801/12 | 75.2 | 186 | 5 | 2.5 | 12.04645 | 163.7 | 788.8016 | 21.44 |  | 10.19 | 58.55 | 0.2134913 | 1,23/1,43 | 8.62 | 5.7 | 17.71 | 274.25 | 2.02 |  |  | 0 | 207.53 | 253.105 | 22.45803 | 8.3012 | 0.7158045 | 30.75923 | 0.906 | 3742.58 | 221.1034 | 3537.655 | 1 | 3537.655 | 379.414 |  | 175.774 | [5 empty] | 2.47 | [6 empty] | 36.94 |  | 46.43 | [5 empty] | 345.74 | [8 empty] | 370.0424742 | 0 | 175.774 | 0 | 0 | 0 | 0 | 345.74 | 0 | 0 | 0 | 0 |  |  | 0 | 0
17 | 564.18 | 1.394134 | 556.314576 | 39.80072 | 2.205847 |  | 1.497599 | 0 | 15.53 |  | 178.62 | 0.7082474 | 0 | 0 | 371.505 | 3.586762 | 358.18 | 57.74 | 358.18 | 1.420222 | 252.2 | 196.69 | 0.61 | 501 | 1252 | 788/12 | 76.13 | 189 | 5 | 1.75 | 6.938937 | 141.45 | 560.8644 | 26.11 |  | 12.16 | 49.27 | 0.1585519 | 1,25/1,46 | 10.23 | 6.28 | 11.05 | 310.75 | 2.88 |  |  | 0 | 252.2 | 253.9042 | 12.10792 | 10.088 | 0.8671406 | 22.19592 | 0.903 | 3994.78 | 221.1034 | 3758.759 | 1 | 3758.759 | 385.56 |  | 178.62 | [5 empty] | 2.04 | [6 empty] | 36.85 |  | 46.17 | [5 empty] | 358.18 | [8 empty] | 377.694576 | 0 | 178.62 | 0 | 0 | 0 | 0 | 358.18 | 0 | 0 | 0 | 0 |  |  | 0 | 0
18 | 242.739 | 1.491655 | 239.1181726 | 40.36443 | 2.536256 |  | 1.723294 | 0 | 6.531 |  | 76.646 | 0.8129614 | 0 | 0 | 170.639 | 2.894415 | 165.7 | 21.08 | 165.7 | 1.757531 | 94.28 | 94.28 | 0.15 | 476 | 1168 | 785/12 | 75.76 | 84 | 2 | 1.8 | 19.09207 | 62.9 | 667.1616 | 9.62 |  | 5.9 | 18.15 | 0.156533 | 1,21/1,42 | 8.87 | 6.57 | 13.1 | 115.95 | 2.38 |  |  | 0 | 94.28 | 111.2207 | 6.383021 |  | 0.740028 | 6.383021 | 0.899 | 4089.06 | 221.1034 | 3979.862 | 1 | 3979.862 | 166.093 |  | 76.646 | [5 empty] | 2.18 | [6 empty] | 37.57 |  | 46.42 | [5 empty] | 165.7 | [8 empty] | 162.4721726 | 0 | 76.646 | 0 | 0 | 0 | 0 | 165.7 | 0 | 0 | 0 | 0 |  |  | 0 | 0
19 | 483.012 | 1.603471 | 475.2670446 | 39.88241 | 2.058413 |  | 1.399957 | 0 | 11.987 |  | 152.031 | 0.6584564 | 2.807 | 0 | 320.454 | 2.812884 | 311.44 | 14.93 | 311.44 | 1.348867 | 230.89 | 230.89 | 0.44 | 566 | 1226 | 801/12 | 76.15 | 160 | 5 | 0.2 | 0.8662133 | 154.4 | 668.7167 | 26.44 |  | 8.65 | 48.59 | 0.1700437 | 1,20/1,41 | 9.4 | 6.38 | 12 | 285.75 | 2.38 |  |  | 0 | 230.89 | 217.3019 | 14.35268 | 9.2356 | 0.9275897 | 23.58828 | 0.9 | 4319.95 | 221.1034 | 4200.966 | 1 | 4200.966 | 330.981 |  | 152.031 | [5 empty] | 2.34 | [6 empty] | 36.93 |  | 46.31 | [5 empty] | 311.44 | [8 empty] | 323.2360446 | 0 | 152.031 | 0 | 0 | 0 | 0 | 311.44 | 0 | 0 | 0 | 0 |  |  | 0 | 0
20 | 510.017 | 1.538181 | 502.172015 | 40.26084 | 2.473145 |  | 1.678508 | 0 | 10.637 |  | 161.351 | 0.7946368 | 7.148 | 0 | 340.5 | 3.920705 | 327.15 | 27.79 | 327.15 | 1.61118 | 203.05 | 116.22 | 0.82 | 552 | 1237 | 789/12 | 75.81 | 169 | 5 | 0.95 | 4.678651 | 117.45 | 578.429 | 22.87 |  | 9.56 | 48.2 | 0.1863882 | 1,21/1,41 | 9.77 | 6.21 | 11.96 | 258.6 | 2.21 |  |  | 0 | 203.05 | 232.8215 | 10.88149 | 8.122 | 0.7613672 | 19.00349 | 0.893 | 4523 | 221.1034 | 4422.069 | 1 | 4422.069 | 348.666 |  | 161.351 | [5 empty] | 2.25 | [6 empty] | 37.48 |  | 46.27 | [5 empty] | 253.05 |  | 74.1 | [6 empty] | 340.821015 | 0 | 161.351 | 0 | 0 | 0 | 0 | 253.05 | 0 | 74.1 | 0 | 0 |  |  | 0 | 0
21 | 435.419 | 1.579315 | 428.542361 | 40.09906 | 1.821414 |  | 1.236031 | 0 | 8.621 |  | 137.729 | 0.5853834 | 7.034 | 0 | 286.688 | 4.600123 | 273.5 | 2.96 | 273.5 | 1.162445 | 235.28 | 89.66 | 1.02 | 638 | 1245 | 803/12 | 76.44 | 145 | 5 | 4.85 | 20.61374 | 116.75 | 496.2173 | 24.87 |  | 10.08 | 52.91 | 0.17875 | 1,31/1,52 | 11.43 | 6.5 | 7.46 | 296 | 2.27 |  |  | 0 | 235.28 | 196.2554 | 6.746835 | 9.4112 | 1.046593 | 16.15803 | 0.899 | 4758.28 | 221.1034 | 4643.172 | 1 | 4643.172 | 297.69 |  | 137.729 | [5 empty] | 2.31 | [6 empty] | 37.17 |  | 46.43 | [5 empty] | 137.75 |  | 135.75 | [6 empty] | 290.813361 | 0 | 137.729 | 0 | 0 | 0 | 0 | 137.75 | 0 | 135.75 | 0 | 0 |  |  | 0 | 0
22 | 481.384 | 1.614492 | 473.6120952 | 40.30246 | 2.084469 |  | 1.415193 | 0 | 10.975 |  | 152.066 | 0.6692751 | 6.652 | 0 | 314.475 | 4.348517 | 300.8 |  | 300.8 | 1.323885 | 227.21 | 227.21 | 0.8 | 606 | 1232 | 797/12 | 76.46 | 160 | 5 | 5.75 | 25.30698 | 124.1 | 546.1907 | 25.93 |  | 9.78 | 54.96 | 0.1899758 | 1,29/1,52 | 11.03 | 7.02 | 7.32 | 289.3 | 2.65 |  |  | 0 | 227.21 | 217.9387 | 7.036994 | 9.0884 | 0.9101384 | 16.12539 | 0.9 | 4985.49 | 221.1034 | 4864.276 | 1 | 4864.276 | 329.318 |  | 152.066 | [5 empty] | 2.36 | [6 empty] | 37.63 |  | 46.09 | [5 empty] | 152 |  | 148.8 | [6 empty] | 321.5460952 | 0 | 152.066 | 0 | 0 | 0 | 0 | 152 | 0 | 148.8 | 0 | 0 |  |  | 0 | 0
23 | 476.644 | 0.9495571 | 472.1179932 | 39.94315 | 2.015273 |  | 1.370581 | 0 | 10.883 |  | 151.032 | 0.644692 | 7.056 | 0 | 315.356 | 5.164322 | 299.07 | 20.34 | 299.07 | 1.276604 | 234.27 | 188.45 | 0.77 | 567 | 1237 | 785/12 | 76.61 | 159 | 5 | 4.5 | 19.20861 | 125.95 | 537.6275 | 23.81 |  | 8.74 | 49.2 | 0.1698309 | 1,28/1,51 | 11.14 | 7.01 | 7.47 | 289.7 | 2.51 |  |  | 0 | 234.27 | 214.8927 | 7.288248 | 9.3708 | 0.9517201 | 16.65905 | 0.902 | 5219.76 | 221.1034 | 5085.379 | 1 | 5085.379 | 325.612 |  | 151.032 | [5 empty] | 1.39 | [6 empty] | 37.31 |  | 45.62 | [5 empty] | 151.05 |  | 148.02 | [6 empty] | 321.0859932 | 0 | 151.032 | 0 | 0 | 0 | 0 | 151.05 | 0 | 148.02 | 0 | 0 |  |  | 0 | 0
24 | 475.879 | 1.581839 | 468.3513625 | 40.40693 | 1.910858 |  | 1.276203 | 0 | 11.236 |  | 155.554 | 0.6346552 | 6.603 | 0 | 317.115 | 5.567381 | 299.46 | 25.85 | 299.46 | 1.221787 | 245.1 | 201.22 | 0.78 | 573 | 1249 | 786/12 | 76.89 | 159 | 5 | 3.85 | 15.70787 | 123.9 | 505.508 | 20.54 |  | 10.12 | 53.74 | 0.1750774 | 1,32/1,54 | 11.68 | 7.09 | 6.9 | 306.95 | 2.01 |  |  | 0 | 245.1 | 214.8681 | 6.622542 | 9.804 | 0.9958307 | 16.42654 | 0.906 | 5464.86 | 221.1034 | 5306.483 | 1 | 5306.483 | 320.325 |  | 155.554 | [5 empty] | 2.35 | [6 empty] | 37.72 |  | 45.94 | [5 empty] | 151.05 |  | 148.41 | [6 empty] | 312.7973625 | 0 | 155.554 | 0 | 0 | 0 | 0 | 151.05 | 0 | 148.41 | 0 | 0 |  |  | 0 | 0
25 | 465.237 | 2.180724 | 455.0914653 | 40.00133 | 2.036203 |  | 1.342799 | 0 | 11.634 |  | 154.976 | 0.6934049 | 7.069 | 0 | 307.11 | 5.206603 | 291.12 | 25.92 | 291.12 | 1.30255 | 223.5 | 182.74 | 1.02 | 575 | 1240 | 772/12 | 76.34 | 155 | 5 | 5.25 | 23.48993 | 123.75 | 553.6913 | 25.16 |  | 10.8 | 52.17 | 0.1836648 | 1,25/1,48 | 10.81 | 7.02 | 8.42 | 284.05 | 2.42 |  |  | 0 | 223.5 | 208.1782 | 8.071637 | 8.94 | 0.9372525 | 17.01164 | 0.907 | 5688.36 | 221.1034 | 5527.586 | 1 | 5527.586 | 310.261 |  | 154.976 | [5 empty] | 3.27 | [6 empty] | 36.98 |  | 46.05 | [5 empty] | 147.25 |  | 143.87 | [6 empty] | 300.1154653 | 0 | 154.976 | 0 | 0 | 0 | 0 | 147.25 | 0 | 143.87 | 0 | 0 |  |  | 0 | 0
26 | 447.025 | 0.9733116 | 442.674054 | 40.35346 | 1.818262 |  | 1.20619 | 0 | 10.511 |  | 149.015 | 0.6120718 | 7.068 | 0 | 286.735 | 4.036828 | 275.16 | 15.77 | 275.16 | 1.130206 | 243.46 | 97.24 | 1.25 | 605 | 1238 | 799/12 | 75.99 | 149 | 5 | 7.7 | 31.62737 | 130.45 | 535.817 | 29.09 |  | 9.11 | 58.16 | 0.189046 | 1,25/1,48 | 11.19 | 6.85 | 7.46 | 307.65 | 3.08 |  |  | 0 | 243.46 | 205.2214 | 7.53854 | 9.7384 | 1.035665 | 17.27694 | 0.912 | 5931.82 | 221.1034 | 5748.69 | 1 | 5748.69 | 298.01 |  | 149.015 | [5 empty] | 1.46 | [6 empty] | 37.48 |  | 46.1 | [5 empty] | 141.55 |  | 133.61 | [6 empty] | 293.659054 | 0 | 149.015 | 0 | 0 | 0 | 0 | 141.55 | 0 | 133.61 | 0 | 0 |  |  | 0 | 0
27 | 480.261 | 2.120622 | 470.0764776 | 40.58173 | 1.962249 |  | 1.294388 | 0 | 11.21 |  | 159.993 | 0.6678619 | 6.958 | 0 | 313.992 | 3.494357 | 303.02 | 24.91 | 303.02 | 1.264902 | 239.56 | 239.56 | 0.27 | 585 | 1248 | 806/12 | 76.04 | 162 | 5 | 5.8 | 24.21105 | 165.45 | 690.6412 | 27.21 |  | 9.87 | 53.35 | 0.177567 | 1,24/1,46 | 9.56 | 6.4 | 13.69 | 300.45 | 2.33 |  |  | 0 | 239.56 | 219.0137 | 17.54586 | 9.5824 | 0.9548987 | 27.12826 | 0.913 | 6171.38 | 221.1034 | 5969.793 | 1 | 5969.793 | 320.268 |  | 159.993 | [5 empty] | 3.18 | [6 empty] | 37.86 |  | 46.03 | [5 empty] | 152.53 |  | 150.49 | [6 empty] | 310.0834776 | 0 | 159.993 | 0 | 0 | 0 | 0 | 152.53 | 0 | 150.49 | 0 | 0 |  |  | 0 | 0
28 | 518.913 | 1.69341 | 510.1256752 | 40.43613 | 2.594343 |  | 1.881588 | 0 | 14.652 |  | 140.149 | 0.7127549 | 7.212 | 0 | 341.594 | 3.663413 | 329.08 | 24.36 | 329.08 | 1.6736 | 196.63 | 151.2 | 0.52 | 485 | 1253 | 786/12 | 76.74 | 173 | 5 | 3.6 | 18.3085 | 146.4 | 744.5456 | 21.96 |  | 9.25 | 58.31 | 0.2228124 | 1,24/1,44 | 8.66 | 6.16 | 13.23 | 261.7 | 2.49 |  |  | 0 | 196.63 | 234.6601 | 15.00394 | 7.8652 | 0.7315177 | 22.86914 | 0.906 | 6368.01 | 221.1034 | 6190.897 | 1 | 6190.897 | 378.764 |  | 140.149 | [5 empty] | 2.32 | [6 empty] | 38.37 |  | 46.02 | [5 empty] | 164.35 |  | 164.73 | [6 empty] | 369.9766752 | 0 | 140.149 | 0 | 0 | 0 | 0 | 164.35 | 0 | 164.73 | 0 | 0 |  |  | 0 | 0
29 | 466.743 | 2.258595 | 456.2011673 | 39.63484 | 2.004927 |  | 1.492859 | 0 | 13.841 |  | 116.516 | 0.5120682 | 6.298 | 0 | 309.207 | 3.391579 | 298.72 | 27.5 | 298.72 | 1.312824 | 227.54 | 227.54 | 0.41 | 578 | 1246 | 773/12 | 76.19 | 156 | 5 | 5.5 | 24.17157 | 150 | 659.2248 | 25.27 |  | 11.91 | 51.7 | 0.1775717 | 1,26/1,48 | 8.42 | 6.32 | 8.59 | 291.15 |  |  |  | 0 | 227.54 | 207.1809 | 9.981338 | 9.1016 | 0.9587872 | 19.08294 | 0.908 | 6595.55 | 221.1034 | 6412 | 1 | 6412 | 350.227 |  | 116.516 | [5 empty] | 3.01 | [6 empty] | 37.81 |  | 45.12 | [5 empty] | 148.2 |  | 150.52 | [6 empty] | 339.6851673 | 0 | 116.516 | 0 | 0 | 0 | 0 | 148.2 | 0 | 150.52 | 0 | 0 |  |  | 0 | 0
30 | 0 | 0 | 0 | 0 | 0 |  | 0 | 0 | 0 |  | 0 | 0 | 7.124 | 0 | 0 | 0 | 0 |  | 0 | 0 | [10 empty] | 0 |  | 0 |  |  |  |  | 0 | [8 empty] | 0 | 0 | 0 | 0 | 0 | 0 | 0 |  | 6595.55 | 0 | 6412 | 0 | 6412 | [32 empty] | 0 | 0 | 0 | 0 | 0 | 0 | 0 | 0 | 0 | 0 | 0 | 0 |  |  | 0 | 0
31 | 0 | 0 | 0 | 0 | 0 |  | 0 | 0 | 0 |  | 0 | 0 | 6.741 | 0 | 0 | 0 | 0 |  | 0 | 0 | [10 empty] | 0 |  | 0 |  |  |  |  | 0 | [8 empty] | 0 | 0 | 0 | 0 | 0 | 0 | 0 |  | 6595.55 | 0 | 6412 | 0 | 6412 | [31 empty] | 0 | 0 | 0 | 0 | 0 | 0 | 0 | 0 | 0 | 0 | 0 | 0 | 0 |  |  | 0 | 0
е | 14106.909 |  | 13851.08 |  |  | 0 |  | 0 | 313.269 | 0 | 4480.436 |  | 85.77 | 0 | 8936.703 |  | 8672.16 | 775.62 | 8672.16 |  | 6453.48 | 5485.46 | [6 empty] | 142 | 106.15 |  | 3861.6 |  | 714.85 | 0 | 279.23 | 1564.62 | [5 empty] | 8369.6 | 69.8 | 0 | 0 |  | 6595.55 | 6342.304 | 283.598 | 260.0508 |  | 543.6488 |  |  | 0 |  | 29 |  | 9626.473 | 1e-07 | 4480.436 | 1e-07 | 1e-07 | 1e-07 | 1e-07 | 1e-07 | [15 empty] | 3134.35 | 1e-07 | 5537.81 | 1e-07 | [5 empty] | 9370.648 | 9.99999999e-08 | 4480.436 | 9.99999999e-08 | 9.99999999e-08 | 9.99999999e-08 | 9.99999999e-08 | 3134.35 | 9.99999999e-08 | 5537.81 | 9.99999999e-08 | 0 | #DIV/0! | #DIV/0! | 0 | 0
ср. | 486.4451 | 1.81347 |  | 40.06434 | 2.100065 | 0 | 1.420753 | 0 | 10.80238 | 0 | 154.4978 | 0.679312 | 2.957586 | 0 | 308.1622 | 2.960186 |  | 26.74552 | 299.04 | 1.31485 | 222.5338 | 189.1538 | 0.6670739 | 590.6897 | 1238.586 |  | 76.40566 | 162.2759 | 4.896552 | 3.660345 | 16.09418 | 133.1586 | 585.4857 | 24.65 |  | 9.628621 | 53.95241 | 0.1869408 | 0 | 10.67 | 6.634483 | 9.341379 | 288.6069 | 2.406897 | #DIV/0! | 0 | 0 | 227.4328 | 218.7001 | #DIV/0! | #DIV/0! | 0.9081023 | 18.74651 | 0 | [13 empty] | 2.657511 | 1e-07 | 3.222677e-09 | 1e-07 | 1e-07 | 1e-07 | 1e-07 | 37.38595 | 1e-07 | 45.81902 | 1e-07 | 1e-07 | 1e-07 | 1e-07 | 1e-07 |  |  |  |  | 3.190454e-18 | 1e-07 | 4.995477e-09 | 1e-07 |  | 9370.648457 |  | 4480.436 |  |  |  |  | 8672.16
пл. |  |  |  | 39 | 2.08 |  | 1.456 |  | 17.909343 |  |  | 0.624 | [5 empty] | 25.5816171 |  | 1.285 | 6412 | 6412 |  |  | 1250 |  | 76 | [5 empty] | 570 | [9 empty] | 6412 | 44.88 |  |  |  | 221.1 |  |  |  | 0.9 | [39 empty] | 13851.08
± |  |  |  |  | 0.02006511 | 0 |  | 0 | [7 empty] | 2.960186 |  |  |  | 0.02985016 |  |  |  |  | -11.41379 | 0 | [16 empty] | 1957.6
Отклонения
[7 empty] | по выпускам | [34 empty] | ССП | 221.1034 |  |  | тн | [6 empty] | Дней | 29 | [40 empty] | 13851.084
|  | Средний вес выпуска: | [6 empty] | 58.94085 | [27 empty] | План: |  |  |  |  | Суток работы | 28
[42 empty] | Среднесуточное пр-во | 229 | [5 empty] | Отставание (-) опережение (+)
[49 empty] | 183.55 |  |  |  | Тн
[49 empty] | 2.862601 |  |  |  | %
| Диспетчер АО "СЧПЗ" | [11 empty] | Барчук Л.Ю.

## февраль 20 (-руда,+агл)
Сведения по учету производства ферромарганца в АО "СЧПЗ" — ДП-3
[42 empty] | на | 29 |  |  |  |  | февраля |  |  |  | 2020г.
Дата | Расход Mn шихты |  |  |  |  | Отсев агломерата, т | Расх.добавок, флюсов | [7 empty] | Расход кокса | [5 empty] | Производство FeMn78 т | Производство FeMn с Si<1, т | Сод. Si в сплаве % | Температура колош. газа, °С | Темпе-ратура гор. дутья, °С | Расход гор. дутья, м3/мин / фурмы,шт | Средн. содерж. Mn в сплаве, % | Количество подач,шт | Количество выпусков, шт | Количество пыли |  | Количество шлака |  | Перевал, т |  | Зеленый шлак | Мелочь Фмн | Удельн.расход мелочи, т | Осн-ть | Сод. Al2O3 в шлаке, % | Сод MgO в шлаке, % | Сод. MnO в шлаке, % | Производство фактическое, т | [5 empty] | Теорети- ческий выход FeMn, т | Потери Mn со шлаком расчетно, т |  | Факт. коэф-т извлеч. Mn из расплава | Потери Mn со шлаком расчетно, т | Средняя значения кофицент извлечения Mn из расплава | [5 empty] | Проплавлено руды (влаж.), т | [7 empty] | Влажность руды , % | [6 empty] | Сод. Mn в руде, % | [7 empty] | Сожжено кокса сух., т |  |  |  | Влажность кокса, %
| Проплавлено шихты (влаж.), т | Влажность шихты , % | Сухой руды, т | Сод. Mn в марг. шихте, % | Удельн расход марг. шихты, т |  | Удельн расход руды, т | Тяж.шлак ,т | Кварцит, т | Отсев руды ,т | Агломерат, т | Удельн.расход агломерата, т | Fe содер. материалов, т | Известняк, т | Сожжено кокса (влаж.), т | Влажность кокса, % | Сухого скипо- вого кокса, т | Выход кокс. мелочи, т | Сухого кокса (заданный), т | Удельн. расход сухого кокса, т
[30 empty] | всего, т | на т FeMn, кг | всего, т | на т FeMn, кг | [9 empty] | Разлито жидкого | из шлака | c перевала | с отвала | % с отвала от годного | Всего годного |  | химические | физические | [51 empty] | Тяжелый шлак
[51 empty] | 4% |  |  |  | FeMn НИ | План | План по нараст. |  |  | Маматван | Агломерат | Агломерат кисл | Габон | Глория | Каражал | Казахстан(10-100) |  | Маматван |  |  | Габон | Глория | Каражал | Казахстан(10-100) | Маматван | Агломерат | Агломерат кисл | Габон | Глория | Каражал | Казахстан(10-100) | Чиатури | Н. Тагил | Губаха +25 | Кемерово | Алтай | Н. Тагил | Губаха +25 | Кемерово | Алтай |  | Маматван | Агломерат | Агломерат кисл | Габон | Глория | Каражал | Казахстан (10-100) | Н. Тагил | кокс Губаха +25 | Кемерово | кокс Алтай | Кол-во, т | W | Mn |  | ИТОГО
1 | 455.59 | 0.5833667 | 452.9322 | 41.43424 | 2.00519 |  | 1.029495 | 0 | 10.067 |  | 144.39 | 0.9756951 | 0 | 0 | 281.842 | 1.845715 | 276.6400003 | 29.94 | 276.6400003 | 1.224721 | 225.88 | 225.88 | 0.58 | 680 | 1249 | 788/12 | 76.77 | 152 | 5 | 5.35 | 23.68514 | 124.55 | 551.399 | 25.1 |  | 9.51 | 53.05 | 0.1860424 | 1,20/1,45 | 11.25 | 6.87 | 8.41 | 285.15 | 3.29 |  |  |  | 225.88 | 213.4102 | 8.114169 | 9.0352 | 0.9240102 | 17.14937 | 0.924 | 225.88 | 221.1034 | 221.1034 | 1 | 221.1034 | 235.2 | 1e-07 | 220.39 | 1e-07 | 1e-07 | 1e-07 | 1e-07 | 1e-07 | 1.13 | 1e-07 | 1e-07 | 1e-07 | 1e-07 | 1e-07 | 1e-07 | 37.84 | 1e-07 | 45.27 | 1e-07 | 1e-07 | 1e-07 | 1e-07 | 1e-07 | 1e-07 | 1e-07 | 276.64 | 1e-07 | 1e-07 | 1e-07 | 1e-07 | 1e-07 |  | 232.54224 | 9.99999999e-08 | 220.39 | 9.99999999e-08 | 9.99999999e-08 | 9.99999999e-08 | 9.99999999e-08 | 9.99999999e-08 | 9.99999999e-08 | 276.64 | 9.99999999e-08 | 0 |  |  | 0 | 0
2 | 479.089 | 0.6708733 | 475.87492 | 41.02395 | 2.04933 |  | 1.067508 | 0 | 9.686 |  | 151.989 | 0.9818225 | 0 | 0 | 295.905 | 2.002332 | 289.98 | 14.5 | 289.98 | 1.248783 | 232.21 | 141.98 | 0.93 | 630 | 1249 | 778/12 | 76.42 | 160 | 5 | 6.25 | 26.91529 | 117.55 | 506.2228 | 22.66 |  | 8.13 | 52.77 | 0.1818714 | 1,29/1,54 | 11.81 | 6.64 | 6.51 | 290.15 | 2.96 |  |  |  | 232.21 | 223.0168 | 5.927997 | 9.2884 | 0.9089869 | 15.2164 | 0.916 | 458.09 | 221.1034 | 442.2069 | 1 | 442.2069 | 251.1 |  | 227.989 | [5 empty] | 1.28 | [6 empty] | 36.86 |  | 45.61 | [7 empty] | 289.98 | [6 empty] | 247.88592 | 0 | 227.989 | 0 | 0 | 0 | 0 | 0 | 0 | 289.98 | 0 | 0 |  |  | 0 | 0
3 | 461.757 | 2.066888 | 452.213 | 41.32474 | 2.034247 |  | 1.030391 | 0 | 10.789 |  | 147.157 | 1.003855 | 0 | 0 | 284.665 | 2.299194 | 278.12 | 34.16 | 278.12 | 1.251102 | 222.3 | 44.56 | 1.11 | 615 | 1247 | 751/12 | 76.61 | 155 | 5 | 3.55 | 15.96941 | 113.95 | 512.5956 | 26.11 |  | 9.73 | 55.34 | 0.1940733 | 1,34/1,59 | 11.77 | 6.83 | 6.03 | 285.15 | 2.22 |  |  |  | 222.3 | 212.9521 | 5.322749 | 8.892 | 0.9113219 | 14.21475 | 0.915 | 680.39 | 221.1034 | 663.3103 | 1 | 663.3103 | 238.6 |  | 223.157 | [5 empty] | 4 | [6 empty] | 37.56 |  | 45.35 | [7 empty] | 278.12 | [6 empty] | 229.056 | 0 | 223.157 | 0 | 0 | 0 | 0 | 0 | 0 | 278.12 | 0 | 0 |  |  | 0 | 0
4 | 497.656 | 2.10334 | 487.1886 | 41.18705 | 2.007452 |  | 1.040556 | 0 | 11.993 |  | 158.656 | 0.966896 | 0 | 0 | 302.461 | 1.719561 | 297.26 | 6.04 | 297.26 | 1.224855 | 242.69 | 195.1 | 0.63 | 563 | 1255 | 784/12 | 76.86 | 167 | 5 | 5.4 | 22.25061 | 138.15 | 569.2447 | 21.81 |  | 9.47 | 53.86 | 0.1774629 | 1,27/1,53 | 10.98 | 7.12 | 7.2 | 303.5 | 2.52 |  |  |  | 242.69 | 227.9144 | 7.705268 | 9.7076 | 0.9295964 | 17.41287 | 0.919 | 923.08 | 221.1034 | 884.4138 | 1 | 884.4138 | 263 |  | 234.656 | [5 empty] | 3.98 | [6 empty] | 37.33 |  | 45.51 | [7 empty] | 297.26 | [6 empty] | 252.5326 | 0 | 234.656 | 0 | 0 | 0 | 0 | 0 | 0 | 297.26 | 0 | 0 |  |  | 0 | 0
5 | 485.845 | 2.199158 | 475.1605 | 41.21881 | 2.150242 |  | 1.1056 | 0 | 10.175 |  | 154.845 | 1.044642 | 0 | 0 | 294.349 | 1.864793 | 288.86 | 43.18 | 288.86 | 1.307177 | 220.98 | 220.98 | 0.53 | 656 | 1246 | 778/12 | 76.3 | 163 | 5 | 4.7 | 21.26889 | 143.35 | 648.7012 | 26.83 |  | 9.08 | 54.24 | 0.1921701 | 1,15/1,40 | 10.19 | 6.66 | 9.73 | 282.25 | 2.05 |  |  |  | 220.98 | 224.0915 | 10.80475 | 8.8392 | 0.8608783 | 19.64395 | 0.907 | 1144.06 | 221.1034 | 1105.517 | 1 | 1105.517 | 255 |  | 230.845 | [5 empty] | 4.19 | [6 empty] | 37.66 |  | 45.15 | [7 empty] | 288.86 | [6 empty] | 244.3155 | 0 | 230.845 | 0 | 0 | 0 | 0 | 0 | 0 | 288.86 | 0 | 0 |  |  | 0 | 0
6 | 520.324 | 1.453114 | 512.7631 | 41.07369 | 2.040686 |  | 1.080269 | 0 | 9.609 |  | 165.324 | 0.9604171 | 0 | 0 | 315.805 | 1.926822 | 309.72 | 24.21 | 309.72 | 1.232618 | 251.27 | 251.27 | 0.66 | 608 | 1244 | 808/12 | 76.75 | 174 | 5 | 4.1 | 16.31711 | 141.75 | 564.1342 | 27.28 |  | 10.18 | 57.92 | 0.1831173 | 1,22/1,47 | 10.73 | 6.94 | 8.09 | 316.3 | 3.07 |  |  |  | 251.27 | 239.5611 | 8.883333 | 10.0508 | 0.915669 | 18.93413 | 0.908 | 1395.33 | 221.1034 | 1326.621 | 1 | 1326.621 | 279 |  | 241.324 | [5 empty] | 2.71 | [6 empty] | 37.47 |  | 45.24 | [7 empty] | 309.72 | [6 empty] | 271.4391 | 0 | 241.324 | 0 | 0 | 0 | 0 | 0 | 0 | 309.72 | 0 | 0 |  |  | 0 | 0
7 | 514.007 | 1.570076 | 505.9367 | 40.99554 | 2.046338 |  | 1.077616 | 0 | 9.536 |  | 163.507 | 0.9687227 | 0 | 0 | 311.748 | 1.792473 | 306.16 | 20.24 | 306.16 | 1.238311 | 247.24 | 247.24 | 0.83 | 653 | 1241 | 801/12 | 76.79 | 172 | 5 | 4.3 | 17.39201 | 138.55 | 560.3867 | 27.92 |  | 11.14 | 53.48 | 0.1728228 | 1,24/1,49 | 11.53 | 6.99 | 7.63 | 309.45 | 2.41 |  |  |  | 247.24 | 235.7992 | 8.189086 | 9.8896 | 0.9153573 | 18.07869 | 0.909 | 1642.57 | 221.1034 | 1547.724 | 1 | 1547.724 | 274.5 |  | 239.507 | [5 empty] | 2.94 | [6 empty] | 37.17 |  | 45.38 | [7 empty] | 306.16 | [6 empty] | 266.4297 | 0 | 239.507 | 0 | 0 | 0 | 0 | 0 | 0 | 306.16 | 0 | 0 |  |  | 0 | 0
8 | 510.168 | 1.986485 | 500.03359 | 41.05956 | 2.193418 |  | 1.147368 | 0 | 8.746 |  | 162.468 | 1.04605 | 0 | 0 | 309.898 | 1.780586 | 304.38 | 14.08 | 304.38 | 1.335176 | 227.97 | 227.97 | 0.47 | 635 | 1238 | 796/12 | 76.9 | 171 | 5 | 2.45 | 10.74703 | 136.7 | 599.6403 | 23.06 |  | 10.32 | 60.26 | 0.2046875 | 1,20/1,46 | 10.92 | 6.75 | 8.6 | 294.4 | 4.15 |  |  |  | 227.97 | 233.078 | 9.106915 | 9.1188 | 0.8538677 | 18.22572 | 0.902 | 1870.54 | 221.1034 | 1768.828 | 1 | 1768.828 | 271.7 |  | 238.468 | [5 empty] | 3.73 | [6 empty] | 37.25 |  | 45.4 | [7 empty] | 304.38 | [6 empty] | 261.56559 | 0 | 238.468 | 0 | 0 | 0 | 0 | 0 | 0 | 304.38 | 0 | 0 |  |  | 0 | 0
9 | 534.767 | 1.565055 | 526.3976 | 40.87626 | 2.101807 |  | 1.118908 | 0 | 8.934 |  | 170.167 | 0.9828988 | 0 | 0 | 326.472 | 1.862947 | 320.39 | 17.99 | 320.39 | 1.279257 | 250.45 | 250.45 | 0.45 | 690 | 1242 | 808/12 | 76.39 | 179 | 5 | 1.8 | 7.187063 | 148.7 | 593.7313 | 27.13 |  | 8.77 | 58.14 | 0.1846007 | 1,22/1,48 | 10.28 | 6.6 | 9.9 | 314.95 | 2.41 |  |  |  | 250.45 | 245.9024 | 11.40382 | 10.018 | 0.8891447 | 21.42182 | 0.901 | 2120.99 | 221.1034 | 1989.931 | 1 | 1989.931 | 288.6 |  | 246.167 | [5 empty] | 2.9 | [6 empty] | 36.83 |  | 45.62 | [7 empty] | 320.39 | [6 empty] | 280.2306 | 0 | 246.167 | 0 | 0 | 0 | 0 | 0 | 0 | 320.39 | 0 | 0 |  |  | 0 | 0
10 | 517.4 | 1.151094 | 511.44424 | 40.85595 | 2.147752 |  | 1.122262 | 0 | 7.836 |  | 168.2 | 1.02549 | 0 | 0 | 317.143 | 1.766711 | 311.54 | 42.89 | 311.54 | 1.308277 | 238.13 | 238.13 | 0.44 | 653 | 1237 | 799/12 | 76.96 | 173 | 5 | 3.85 | 16.16764 | 138.8 | 582.8749 | 23 |  | 9.65 | 60.57 | 0.1978765 | 1,21/1,46 | 10.75 | 6.66 | 8.61 | 306.1 | 2.25 |  |  |  | 238.13 | 237.0297 | 9.257569 | 9.5252 | 0.8770525 | 18.78277 | 0.898 | 2359.12 | 221.1034 | 2211.034 | 1 | 2211.034 | 273.2 |  | 244.2 | [5 empty] | 2.18 | [6 empty] | 36.83 |  | 45.36 | [7 empty] | 311.54 | [6 empty] | 267.24424 | 0 | 244.2 | 0 | 0 | 0 | 0 | 0 | 0 | 311.54 | 0 | 0 |  |  | 0 | 0
11 | 488.904 | 2.021119 | 479.02267 | 41.39158 | 2.115918 |  | 1.055783 | 0 | 6.664 |  | 164.004 | 1.060135 | 0 | 0 | 301.898 | 1.841019 | 296.34 | 6.43 | 296.34 | 1.30898 | 226.39 | 182.59 | 0.78 | 617 | 1232 | 810/12 | 76.8 | 164 | 5 | 1.95 | 8.613455 | 118.8 | 524.7582 | 25.9 |  | 10.47 | 60.64 | 0.2054897 | 1,33/1,56 | 12.17 | 6.32 | 7.33 | 295.1 | 2.4 |  |  |  | 226.39 | 225.383 | 6.745665 | 9.0556 | 0.8769006 | 15.80126 | 0.896 | 2585.51 | 221.1034 | 2432.138 | 1 | 2432.138 | 248.9 |  | 240.004 | [5 empty] | 3.97 | [6 empty] | 37.43 |  | 45.5 | [7 empty] | 296.34 | [6 empty] | 239.01867 | 0 | 240.004 | 0 | 0 | 0 | 0 | 0 | 0 | 296.34 | 0 | 0 |  |  | 0 | 0
12 | 499.135 | 1.918948 | 489.55686 | 41.69258 | 1.974179 |  | 0.9941199 | 0 | 9.052 |  | 167.035 | 0.9800589 | 0 | 0 | 307.152 | 1.78804 | 301.66 | 28.59 | 301.66 | 1.216469 | 247.98 | 247.98 | 0.58 | 565 | 1241 | 805/12 | 76.51 | 167 | 5 | 1.6 | 6.452133 | 137.55 | 554.6818 | 26.2 |  | 9.75 | 63.56 | 0.1994978 | 1,43/1,67 | 12.66 | 6.55 | 7.86 | 318.6 | 2.69 |  |  | 0 | 247.98 | 232.8938 | 8.375051 | 9.9192 | 0.9295505 | 18.29425 | 0.899 | 2833.49 | 221.1034 | 2653.241 | 1 | 2653.241 | 256.1 |  | 243.035 | [5 empty] | 3.74 | [6 empty] | 37.51 |  | 46.1 | [7 empty] | 301.66 | [6 empty] | 246.52186 | 0 | 243.035 | 0 | 0 | 0 | 0 | 0 | 0 | 301.66 | 0 | 0 |  |  | 0 | 0
13 | 493.574 | 1.090517 | 488.19149 | 41.55994 | 2.119807 |  | 1.073893 | 0 | 10.933 |  | 164.874 | 1.045914 | 0 | 0 | 304.289 | 1.757868 | 298.94 | 84.85 | 298.94 | 1.298046 | 230.3 | 89.64 | 1.04 | 579 | 1238 | 799/12 | 76.37 | 165 | 5 | 1.6 | 6.94746 | 118.3 | 513.6778 | 30.19 |  | 7.42 | 62.96 | 0.2108506 | 1,37/1,61 | 12.81 | 6.77 | 7.12 | 298.6 | 2.08 |  |  | 0 | 230.3 | 231.9298 | 6.524828 | 9.212 | 0.8668654 | 15.73683 | 0.897 | 3063.79 | 221.1034 | 2874.345 | 1 | 2874.345 | 252.7 |  | 240.874 | [5 empty] | 2.13 | [6 empty] | 37.28 |  | 46.05 | [7 empty] | 298.94 | [6 empty] | 247.31749 | 0 | 240.874 | 0 | 0 | 0 | 0 | 0 | 0 | 298.94 | 0 | 0 |  |  | 0 | 0
14 | 466.952 | 1.101679 | 461.80769 | 41.92335 | 1.974634 |  | 0.9824077 | 0 | 11.759 |  | 156.052 | 0.9922265 | 0 | 0 | 287.153 | 2.059181 | 281.24 | 59.23 | 281.24 | 1.202548 | 233.87 | 233.87 | 0.66 | 554 | 1221 | 782/12 | 76.79 | 156 | 5 | 4.2 | 17.9587 | 140.1 | 599.0508 | 26.4 |  | 10.39 | 57.09 | 0.190427 | 1,3/1,54 | 11.24 | 7.04 | 8.2 | 299.8 | 1.55 |  |  | 0 | 233.87 | 220.1034 | 8.89931 | 9.3548 | 0.9276029 | 18.25411 | 0.899 | 3297.66 | 221.1034 | 3095.448 | 1 | 3095.448 | 234.9 |  | 232.052 | [5 empty] | 2.19 | [6 empty] | 37.58 |  | 46.32 | [5 empty] | 21.72 |  | 259.52 | [6 empty] | 229.75569 | 0 | 232.052 | 0 | 0 | 0 | 0 | 21.72 | 0 | 259.52 | 0 | 0 |  |  | 0 | 0
15 | 544.816 | 1.408567 | 537.1419 | 41.58896 | 2.262698 |  | 1.182973 | 0 | 14.595 |  | 180.316 | 1.079725 | 0 | 0 | 343.461 | 3.106903 | 332.79 | 36.21 | 332.79 | 1.40187 | 143.22 | 237.39 | 0.29 | 601 | 1228 | 805/12 | 75.24 | 182 | 5 | 1.05 | 4.423101 | 158.15 | 666.2033 | 24.94 |  | 9.1 | 53.48 | 0.1795535 | 1,26/1,48 | 9.53 | 6.15 | 13.32 | 297.85 | 2.12 |  |  | 0 | 237.39 | 259.1985 | 16.31841 | 9.4956 | 0.7995472 | 25.81401 | 0.891 | 3535.05 | 221.1034 | 3316.552 | 1 | 3316.552 | 288.5 |  | 256.316 | [5 empty] | 2.66 | [6 empty] | 37.67 |  | 46 | [5 empty] | 332.79 | [8 empty] | 280.8259 | 0 | 256.316 | 0 | 0 | 0 | 0 | 332.79 | 0 | 0 | 0 | 0 |  |  | 0 | 0
16 | 553.274 | 1.345997 | 545.82695 | 41.25854 | 2.630111 |  | 1.416918 | 0 | 14.647 |  | 175.774 | 1.213193 | 0 | 0 | 357.092 | 3.179013 | 345.74 | 23.93 | 345.74 | 1.665976 | 159.63 | 207.53 | 0.17 | 524 | 1240 | 801/12 | 75.2 | 186 | 5 | 2.5 | 12.04645 | 163.7 | 788.8016 | 21.44 |  | 10.19 | 58.55 | 0.2134913 | 1,23/1,43 | 8.62 | 5.7 | 17.71 | 274.25 | 2.02 |  |  | 0 | 207.53 | 261.4359 | 22.45803 | 8.3012 | 0.6929947 | 30.75923 | 0.878 | 3742.58 | 221.1034 | 3537.655 | 1 | 3537.655 | 301.5 |  | 251.774 | [5 empty] | 2.47 | [6 empty] | 36.94 |  | 46.43 | [5 empty] | 345.74 | [8 empty] | 294.05295 | 0 | 251.774 | 0 | 0 | 0 | 0 | 345.74 | 0 | 0 | 0 | 0 |  |  | 0 | 0
17 | 562.52 | 1.116611 | 556.23884 | 41.06862 | 2.205547 |  | 1.195951 | 0 | 15.53 |  | 178.62 | 1.009596 | 0 | 0 | 371.505 | 3.586762 | 358.18 | 57.74 | 358.18 | 1.420222 | 252.2 | 196.69 | 0.61 | 501 | 1252 | 788/12 | 76.13 | 189 | 5 | 1.75 | 6.938937 | 141.45 | 560.8644 | 26.11 |  | 12.16 | 49.27 | 0.1585519 | 1,25/1,46 | 10.23 | 6.28 | 11.05 | 310.75 | 2.88 |  |  | 0 | 252.2 | 261.9569 | 12.10792 | 10.088 | 0.8404841 | 22.19592 | 0.875 | 3994.78 | 221.1034 | 3758.759 | 1 | 3758.759 | 307.9 |  | 254.62 | [5 empty] | 2.04 | [6 empty] | 36.85 |  | 46.17 | [5 empty] | 358.18 | [8 empty] | 301.61884 | 0 | 254.62 | 0 | 0 | 0 | 0 | 358.18 | 0 | 0 | 0 | 0 |  |  | 0 | 0
18 | 241.046 | 0.7994823 | 239.11888 | 43.1744 | 2.536263 |  | 0.9171922 | 0 | 6.531 |  | 76.646 | 1.619071 | 0 | 0 | 170.639 | 2.894415 | 165.7 | 21.08 | 165.7 | 1.757531 | 94.28 | 94.28 | 0.15 | 476 | 1168 | 785/12 | 75.76 | 84 | 2 | 1.8 | 19.09207 | 62.9 | 667.1616 | 9.62 |  | 5.9 | 18.15 | 0.156533 | 1,21/1,42 | 8.87 | 6.57 | 13.1 | 115.95 | 2.38 |  |  | 0 | 94.28 | 118.9637 | 6.383021 |  | 0.6918619 | 6.383021 | 0.87 | 4089.06 | 221.1034 | 3979.862 | 1 | 3979.862 | 88.4 |  | 152.646 | [5 empty] | 2.18 | [6 empty] | 37.57 |  | 46.42 | [5 empty] | 165.7 | [8 empty] | 86.47288 | 0 | 152.646 | 0 | 0 | 0 | 0 | 165.7 | 0 | 0 | 0 | 0 |  |  | 0 | 0
19 | 481.031 | 1.230731 | 475.1108 | 41.37655 | 2.057737 |  | 1.070119 | 0 | 11.987 |  | 152.031 | 0.9876175 | 2.807 | 0 | 320.454 | 2.812884 | 311.44 | 14.93 | 311.44 | 1.348867 | 230.89 | 230.89 | 0.44 | 566 | 1226 | 801/12 | 76.15 | 160 | 5 | 0.2 | 0.8662133 | 154.4 | 668.7167 | 26.44 |  | 8.65 | 48.59 | 0.1700437 | 1,20/1,41 | 9.4 | 6.38 | 12 | 285.75 | 2.38 |  |  | 0 | 230.89 | 225.3687 | 14.35268 | 9.2356 | 0.8943877 | 23.58828 | 0.871 | 4319.95 | 221.1034 | 4200.966 | 1 | 4200.966 | 253 |  | 228.031 | [5 empty] | 2.34 | [6 empty] | 36.93 |  | 46.31 | [5 empty] | 311.44 | [8 empty] | 247.0798 | 0 | 228.031 | 0 | 0 | 0 | 0 | 311.44 | 0 | 0 | 0 | 0 |  |  | 0 | 0
20 | 508.251 | 1.19926 | 502.15575 | 41.58489 | 2.473065 |  | 1.304136 | 0 | 10.637 |  | 161.351 | 1.168929 | 7.148 | 0 | 340.5 | 3.920705 | 327.15 | 27.79 | 327.15 | 1.61118 | 203.05 | 116.22 | 0.82 | 552 | 1237 | 789/12 | 75.81 | 169 | 5 | 0.95 | 4.678651 | 117.45 | 578.429 | 22.87 |  | 9.56 | 48.2 | 0.1863882 | 1,21/1,41 | 9.77 | 6.21 | 11.96 | 258.6 | 2.21 |  |  | 0 | 203.05 | 240.4705 | 10.88149 | 8.122 | 0.7371493 | 19.00349 | 0.864 | 4523 | 221.1034 | 4422.069 | 1 | 4422.069 | 270.9 |  | 237.351 | [5 empty] | 2.25 | [6 empty] | 37.48 |  | 46.27 | [5 empty] | 253.05 |  | 74.1 | [6 empty] | 264.80475 | 0 | 237.351 | 0 | 0 | 0 | 0 | 253.05 | 0 | 74.1 | 0 | 0 |  |  | 0 | 0
21 | 433.429 | 1.170911 | 428.35393 | 41.73622 | 1.820613 |  | 0.9122107 | 0 | 8.621 |  | 137.729 | 0.9084028 | 7.034 | 0 | 286.688 | 4.600123 | 273.5 | 2.96 | 273.5 | 1.162445 | 235.28 | 89.66 | 1.02 | 638 | 1245 | 803/12 | 76.44 | 145 | 5 | 4.85 | 20.61374 | 116.75 | 496.2173 | 24.87 |  | 10.08 | 52.91 | 0.17875 | 1,31/1,52 | 11.43 | 6.5 | 7.46 | 296 | 2.27 |  |  | 0 | 235.28 | 204.1782 | 6.746835 | 9.4112 | 1.005981 | 16.15803 | 0.87 | 4758.28 | 221.1034 | 4643.172 | 1 | 4643.172 | 219.7 |  | 213.729 | [5 empty] | 2.31 | [6 empty] | 37.17 |  | 46.43 | [5 empty] | 137.75 |  | 135.75 | [6 empty] | 214.62493 | 0 | 213.729 | 0 | 0 | 0 | 0 | 137.75 | 0 | 135.75 | 0 | 0 |  |  | 0 | 0
22 | 479.466 | 1.237427 | 473.53296 | 41.65414 | 2.08412 |  | 1.080353 | 0 | 10.975 |  | 152.066 | 1.003767 | 6.652 | 0 | 314.475 | 4.348517 | 300.8 |  | 300.8 | 1.323885 | 227.21 | 227.21 | 0.8 | 606 | 1232 | 797/12 | 76.46 | 160 | 5 | 5.75 | 25.30698 | 124.1 | 546.1907 | 25.93 |  | 9.78 | 54.96 | 0.1899758 | 1,29/1,52 | 11.03 | 7.02 | 7.32 | 289.3 | 2.65 |  |  | 0 | 227.21 | 225.2103 | 7.036994 | 9.0884 | 0.8807514 | 16.12539 | 0.871 | 4985.49 | 221.1034 | 4864.276 | 1 | 4864.276 | 251.4 |  | 228.066 | [5 empty] | 2.36 | [6 empty] | 37.63 |  | 46.09 | [5 empty] | 152 |  | 148.8 | [6 empty] | 245.46696 | 0 | 228.066 | 0 | 0 | 0 | 0 | 152 | 0 | 148.8 | 0 | 0 |  |  | 0 | 0
23 | 475.432 | 0.7262363 | 471.97924 | 41.27826 | 2.014681 |  | 1.045577 | 0 | 10.883 |  | 151.032 | 0.969104 | 7.056 | 0 | 315.356 | 5.164322 | 299.07 | 20.34 | 299.07 | 1.276604 | 234.27 | 188.45 | 0.77 | 567 | 1237 | 785/12 | 76.61 | 159 | 5 | 4.5 | 19.20861 | 125.95 | 537.6275 | 23.81 |  | 8.74 | 49.2 | 0.1698309 | 1,28/1,51 | 11.14 | 7.01 | 7.47 | 289.7 | 2.51 |  |  | 0 | 234.27 | 222.0102 | 7.288248 | 9.3708 | 0.9212084 | 16.65905 | 0.873 | 5219.76 | 221.1034 | 5085.379 | 1 | 5085.379 | 248.4 |  | 227.032 | [5 empty] | 1.39 | [6 empty] | 37.31 |  | 45.62 | [5 empty] | 151.05 |  | 148.02 | [6 empty] | 244.94724 | 0 | 227.032 | 0 | 0 | 0 | 0 | 151.05 | 0 | 148.02 | 0 | 0 |  |  | 0 | 0
24 | 474.054 | 1.202131 | 468.35525 | 41.7351 | 1.910874 |  | 0.9661414 | 0 | 11.236 |  | 155.554 | 0.9447328 | 6.603 | 0 | 317.115 | 5.567381 | 299.46 | 25.85 | 299.46 | 1.221787 | 245.1 | 201.22 | 0.78 | 573 | 1249 | 786/12 | 76.89 | 159 | 5 | 3.85 | 15.70787 | 123.9 | 505.508 | 20.54 |  | 10.12 | 53.74 | 0.1750774 | 1,32/1,54 | 11.68 | 7.09 | 6.9 | 306.95 | 2.01 |  |  | 0 | 245.1 | 221.9327 | 6.622542 | 9.804 | 0.9641316 | 16.42654 | 0.877 | 5464.86 | 221.1034 | 5306.483 | 1 | 5306.483 | 242.5 |  | 231.554 | [5 empty] | 2.35 | [6 empty] | 37.72 |  | 45.94 | [5 empty] | 151.05 |  | 148.41 | [6 empty] | 236.80125 | 0 | 231.554 | 0 | 0 | 0 | 0 | 151.05 | 0 | 148.41 | 0 | 0 |  |  | 0 | 0
25 | 462.576 | 1.637206 | 455.00268 | 41.50888 | 2.035806 |  | 1.002357 | 0 | 11.634 |  | 154.976 | 1.03345 | 7.069 | 0 | 307.11 | 5.206603 | 291.12 | 25.92 | 291.12 | 1.30255 | 223.5 | 182.74 | 1.02 | 575 | 1240 | 772/12 | 76.34 | 155 | 5 | 5.25 | 23.48993 | 123.75 | 553.6913 | 25.16 |  | 10.8 | 52.17 | 0.1836648 | 1,25/1,48 | 10.81 | 7.02 | 8.42 | 284.05 | 2.42 |  |  | 0 | 223.5 | 215.9818 | 8.071637 | 8.94 | 0.9033888 | 17.01164 | 0.878 | 5688.36 | 221.1034 | 5527.586 | 1 | 5527.586 | 231.6 |  | 230.976 | [5 empty] | 3.27 | [6 empty] | 36.98 |  | 46.05 | [5 empty] | 147.25 |  | 143.87 | [6 empty] | 224.02668 | 0 | 230.976 | 0 | 0 | 0 | 0 | 147.25 | 0 | 143.87 | 0 | 0 |  |  | 0 | 0
26 | 445.715 | 0.7229328 | 442.49278 | 41.83173 | 1.817517 |  | 0.8932793 | 0 | 10.511 |  | 149.015 | 0.9242381 | 7.068 | 0 | 286.735 | 4.036828 | 275.16 | 15.77 | 275.16 | 1.130206 | 243.46 | 97.24 | 1.25 | 605 | 1238 | 799/12 | 75.99 | 149 | 5 | 7.7 | 31.62737 | 130.45 | 535.817 | 29.09 |  | 9.11 | 58.16 | 0.189046 | 1,25/1,48 | 11.19 | 6.85 | 7.46 | 307.65 | 3.08 |  |  | 0 | 243.46 | 212.6521 | 7.53854 | 9.7384 | 0.9994754 | 17.27694 | 0.882 | 5931.82 | 221.1034 | 5748.69 | 1 | 5748.69 | 220.7 |  | 225.015 | [5 empty] | 1.46 | [6 empty] | 37.48 |  | 46.1 | [5 empty] | 141.55 |  | 133.61 | [6 empty] | 217.47778 | 0 | 225.015 | 0 | 0 | 0 | 0 | 141.55 | 0 | 133.61 | 0 | 0 |  |  | 0 | 0
27 | 477.793 | 1.609325 | 470.10376 | 41.89535 | 1.962363 |  | 0.9772531 | 0 | 11.21 |  | 159.993 | 0.9851102 | 6.958 | 0 | 313.992 | 3.494357 | 303.02 | 24.91 | 303.02 | 1.264902 | 239.56 | 239.56 | 0.27 | 585 | 1248 | 806/12 | 76.04 | 162 | 5 | 5.8 | 24.21105 | 165.45 | 690.6412 | 27.21 |  | 9.87 | 53.35 | 0.177567 | 1,24/1,46 | 9.56 | 6.4 | 13.69 | 300.45 | 2.33 |  |  | 0 | 239.56 | 226.1162 | 17.54586 | 9.5824 | 0.9249044 | 27.12826 | 0.884 | 6171.38 | 221.1034 | 5969.793 | 1 | 5969.793 | 241.8 |  | 235.993 | [5 empty] | 3.18 | [6 empty] | 37.86 |  | 46.03 | [5 empty] | 152.53 |  | 150.49 | [6 empty] | 234.11076 | 0 | 235.993 | 0 | 0 | 0 | 0 | 152.53 | 0 | 150.49 | 0 | 0 |  |  | 0 | 0
28 | 517.049 | 1.350139 | 510.06812 | 41.56803 | 2.59405 |  | 1.494783 | 0 | 14.652 |  | 140.149 | 1.099268 | 7.212 | 0 | 341.594 | 3.663413 | 329.08 | 24.36 | 329.08 | 1.6736 | 196.63 | 151.2 | 0.52 | 485 | 1253 | 786/12 | 76.74 | 173 | 5 | 3.6 | 18.3085 | 146.4 | 744.5456 | 21.96 |  | 9.25 | 58.31 | 0.2228124 | 1,24/1,44 | 8.66 | 6.16 | 13.23 | 261.7 | 2.49 |  |  | 0 | 196.63 | 241.2016 | 15.00394 | 7.8652 | 0.7116786 | 22.86914 | 0.877 | 6368.01 | 221.1034 | 6190.897 | 1 | 6190.897 | 300.9 |  | 216.149 | [5 empty] | 2.32 | [6 empty] | 38.37 |  | 46.02 | [5 empty] | 164.35 |  | 164.73 | [6 empty] | 293.91912 | 0 | 216.149 | 0 | 0 | 0 | 0 | 164.35 | 0 | 164.73 | 0 | 0 |  |  | 0 | 0
29 | 464.961 | 1.695219 | 457.0788936 | 41.00304 | 2.008785 |  | 1.116208 | 0 | 13.841 |  | 116.516 | 0.8925771 | 6.298 | 0 | 309.207 | 3.391579 | 298.72 | 27.5 | 298.72 | 1.312824 | 227.54 | 227.54 | 0.41 | 578 | 1246 | 773/12 | 76.19 | 156 | 5 | 5.5 | 24.17157 | 150 | 659.2248 | 25.27 |  | 11.91 | 51.7 | 0.1775717 | 1,26/1,48 | 8.42 | 6.32 | 8.59 | 291.15 |  |  |  | 0 | 227.54 | 214.7452 | 9.981338 | 9.1016 | 0.9250144 | 19.08294 | 0.879 | 6595.55 | 221.1034 | 6412 | 1 | 6412 | 261.864 |  | 203.097 | [5 empty] | 3.01 | [6 empty] | 37.81 |  | 45.12 | [5 empty] | 148.2 |  | 150.52 | [6 empty] | 253.9818936 | 0 | 203.097 | 0 | 0 | 0 | 0 | 148.2 | 0 | 150.52 | 0 | 0 |  |  | 0 | 0
30 | 0 | 0 | 0 | 0 | 0 |  | 0 | 0 | 0 |  | 0 | 0 | 7.124 | 0 | 0 | 0 | 0 |  | 0 | 0 | [10 empty] | 0 |  | 0 |  |  |  |  | 0 | [8 empty] | 0 | 0 | 0 | 0 | 0 | 0 | 0 |  | 6595.55 | 0 | 6412 | 0 | 6412 | [32 empty] | 0 | 0 | 0 | 0 | 0 | 0 | 0 | 0 | 0 | 0 | 0 | 0 |  |  | 0 | 0
31 | 0 | 0 | 0 | 0 | 0 |  | 0 | 0 | 0 |  | 0 | 0 | 6.741 | 0 | 0 | 0 | 0 |  | 0 | 0 | [10 empty] | 0 |  | 0 |  |  |  |  | 0 | [8 empty] | 0 | 0 | 0 | 0 | 0 | 0 | 0 |  | 6595.55 | 0 | 6412 | 0 | 6412 | [31 empty] | 0 | 0 | 0 | 0 | 0 | 0 | 0 | 0 | 0 | 0 | 0 | 0 | 0 |  |  | 0 | 0
е | 14046.581 |  | 13851.08 |  |  | 0 |  | 0 | 313.269 | 0 | 4480.436 |  | 85.77 | 0 | 8936.703 |  | 8672.16 | 775.62 | 8672.16 |  | 6453.48 | 5485.46 | [6 empty] | 142 | 106.15 |  | 3861.6 |  | 714.85 | 0 | 279.23 | 1564.62 | [5 empty] | 8369.6 | 69.8 | 0 | 0 |  | 6595.55 | 6554.488 | 283.598 | 260.0508 |  | 543.6488 |  |  | 0 |  | 29 |  | 7351.564 | 1e-07 | 6695.017 | 1e-07 | 1e-07 | 1e-07 | 1e-07 | 1e-07 | [15 empty] | 3134.35 | 1e-07 | 5537.81 | 1e-07 | [5 empty] | 7156.067 | 9.99999999e-08 | 6695.017 | 9.99999999e-08 | 9.99999999e-08 | 9.99999999e-08 | 9.99999999e-08 | 3134.35 | 9.99999999e-08 | 5537.81 | 9.99999999e-08 | 0 | #DIV/0! | #DIV/0! | 0 | 0
ср. | 484.3649 | 1.391777 |  | 41.40413 | 2.100065 | 0 | 1.084984 | 0 | 10.80238 | 0 | 154.4978 | 1.015081 | 2.957586 | 0 | 308.1622 | 2.960186 |  | 26.74552 | 299.04 | 1.31485 | 222.5338 | 189.1538 | 0.6670739 | 590.6897 | 1238.586 |  | 76.40566 | 162.2759 | 4.896552 | 3.660345 | 16.09418 | 133.1586 | 585.4857 | 24.65 |  | 9.628621 | 53.95241 | 0.1869408 | 0 | 10.67 | 6.634483 | 9.341379 | 288.6069 | 2.406897 | #DIV/0! | 0 | 0 | 227.4328 | 226.0168 | #DIV/0! | #DIV/0! | 0.8787173 | 18.74651 | 0 | [13 empty] | 2.659258 | 1e-07 | 3.291851e-09 | 1e-07 | 1e-07 | 1e-07 | 1e-07 | 37.38341 | 1e-07 | 45.81914 | 1e-07 | 1e-07 | 1e-07 | 1e-07 | 1e-07 |  |  |  |  | 3.190454e-18 | 1e-07 | 4.995477e-09 | 1e-07 |  | 7156.067 |  | 6695.017 |  |  |  |  | 8672.16
пл. |  |  |  | 39 | 2.08 |  | 1.456 |  | 17.909343 |  |  | 0.624 | [5 empty] | 25.5816171 |  | 1.285 | 6412 | 6412 |  |  | 1250 |  | 76 | [5 empty] | 570 | [9 empty] | 6412 | 44.88 |  |  |  | 221.1 |  |  |  | 0.9 | [39 empty] | 13851.08
± |  |  |  |  | 0.02006503 | 0 |  | 0 | [7 empty] | 2.960186 |  |  |  | 0.02985016 |  |  |  |  | -11.41379 | 0 | [16 empty] | 1957.6
Отклонения
[7 empty] | по выпускам | [34 empty] | ССП | 221.1034 |  |  | тн | [6 empty] | Дней | 29
|  | Средний вес выпуска: | [6 empty] | 58.94085 | [27 empty] | План: |  |  |  |  | Суток работы | 28
[42 empty] | Среднесуточное пр-во | 229 | [5 empty] | Отставание (-) опережение (+)
[49 empty] | 183.55 |  |  |  | Тн
[49 empty] | 2.862601 |  |  |  | %
| Диспетчер АО "СЧПЗ" | [11 empty] | Барчук Л.Ю.

## март 20
Сведения по учету производства ферромарганца в АО "СЧПЗ" — ДП-3
[42 empty] | на | 31 |  |  |  |  | марта |  |  |  | 2020г.
Дата | Расход Mn шихты |  |  |  |  | Отсев агломерата, т | Расх.добавок, флюсов | [7 empty] | Расход кокса | [5 empty] | Производство FeMn78 т | Производство FeMn с Si<1, т | Сод. Si в сплаве % | Температура колош. газа, °С | Темпе-ратура гор. дутья, °С | Расход гор. дутья, м3/мин / фурмы,шт | Средн. содерж. Mn в сплаве, % | Количество подач,шт | Количество выпусков, шт | Количество пыли |  | Количество шлака |  | Перевал, т |  | Зеленый шлак | Мелочь Фмн | Удельн.расход мелочи, т | Осн-ть | Сод. Al2O3 в шлаке, % | Сод MgO в шлаке, % | Сод. MnO в шлаке, % | Производство фактическое, т | [5 empty] | Теорети- ческий выход FeMn, т | Потери Mn со шлаком расчетно, т |  | Факт. коэф-т извлеч. Mn из расплава | Потери Mn со шлаком расчетно, т | Средняя значения кофицент извлечения Mn из расплава | [5 empty] | Проплавлено руды (влаж.), т | [7 empty] | Влажность руды , % | [6 empty] | Сод. Mn в руде, % | [7 empty] | Сожжено кокса сух., т |  |  |  | Влажность кокса, %
| Проплавлено шихты (влаж.), т | Влажность шихты , % | Сухой руды, т | Сод. Mn в марг. шихте, % | Удельн расход марг. шихты, т |  | Удельн расход руды, т | Тяж.шлак ,т | Кварцит, т | Отсев руды ,т | Агломерат, т | Удельн.расход агломерата, т | Fe содер. материалов, т | Известняк, т | Сожжено кокса (влаж.), т | Влажность кокса, % | Сухого скипо- вого кокса, т | Выход кокс. мелочи, т | Сухого кокса (заданный), т | Удельн. расход сухого кокса, т
[30 empty] | всего, т | на т FeMn, кг | всего, т | на т FeMn, кг | [9 empty] | Разлито жидкого | из шлака | c перевала | с отвала | % с отвала от годного | Всего годного |  | химические | физические | [50 empty] | Тяжелый шлак
[51 empty] | 4% |  |  |  | FeMn НИ | План | План по нараст. |  |  | Маматван | Агломерат | Агломерат кисл | Габон | Глория | Каражал | Казахстан(10-100) |  | Маматван |  |  | Габон | Глория | Каражал | Казахстан(10-100) | Маматван | Агломерат | Агломерат кисл | Габон | Глория | Каражал | Казахстан(10-100) | Чиатури | Н. Тагил | Губаха +25 | Кемерово | Алтай | Н. Тагил | Губаха +25 | Кемерово | Алтай | Маматван | Агломерат | Агломерат кисл | Габон | Глория | Каражал | Казахстан (10-100) | Н. Тагил | кокс Губаха +25 | Кемерово | кокс Алтай | Кол-во, т | W | Mn |  | ИТОГО
1 | 487.306 | 1.97955 | 477.6595 | 40.1 | 2.255665 |  | 1.720096 | 0 | 11.224 |  | 113.412 | 0.5355686 | 0 | 0 | 320.22 | 3.222784 | 309.9000002 | 12.11 | 309.9000002 | 1.463449 | 211.76 | 90.73 | 1.44 | 638 | 1239 | 775/12 | 76.18 | 163 | 5 | 5.45 | 25.73668 | 111.45 | 526.3034 | 23.62 |  | 9.33 | 57.63 | 0.211215 | 1,28/1,50 | 9.52 | 7.16 | 5.92 | 272.85 | 5.87 |  |  |  | 211.76 | 219.5008 | 5.111003 | 8.4704 | 0.8422133 | 13.5814 | 0.842 | 211.76 | 220.9677 | 220.9677 | 1 | 220.9677 | 373.894 | 1e-07 | 113.412 | 1e-07 | 1e-07 | 1e-07 | 1e-07 | 1e-07 | 2.58 | 1e-07 | 1e-07 | 1e-07 | 1e-07 | 1e-07 | 1e-07 | 38.55 | 1e-07 | 45.21 | 1e-07 | 1e-07 | 1e-07 | 1e-07 | 1e-07 | 154.85 | 1e-07 | 155.05 | 1e-07 | 1e-07 | 1e-07 | 1e-07 | 1e-07 | 364.2475348 | 9.99999999e-08 | 113.412 | 9.99999999e-08 | 9.99999999e-08 | 9.99999999e-08 | 9.99999999e-08 | 154.85 | 9.99999999e-08 | 155.05 | 9.99999999e-08 | 0 |  |  | 0 | 0
2 | 416.658 | 2.485619 | 406.3014696 | 40.12342 | 1.940961 |  | 1.477521 | 0 | 15.044 |  | 97.012 | 0.4634405 | 0 | 0 | 273.806 | 3.307451 | 264.75 | 18.18 | 264.75 | 1.264749 | 209.33 |  | 1.51 | 663 | 1245 | 752/12 | 76.52 | 139 | 5 | 3.85 | 18.39201 | 110.75 | 529.0689 | 25.66 |  | 9.97 | 53.43 | 0.1975962 | 1,33/1,56 | 9.85 | 7.32 | 5.59 | 270.4 | 2.33 |  |  |  | 209.33 | 185.9883 | 4.795787 | 8.3732 | 0.9825623 | 13.16899 | 0.907 | 421.09 | 220.9677 | 441.9355 | 1 | 441.9355 | 319.646 |  | 97.012 | [5 empty] | 3.24 | [6 empty] | 38.61 |  | 45.11 | [5 empty] | 132.05 |  | 132.7 | [5 empty] | 309.2894696 | 0 | 97.012 | 0 | 0 | 0 | 0 | 132.05 | 0 | 132.7 | 0 | 0 |  |  | 0 | 0
3 | 386.067 | 2.17582 | 377.6668764 | 40.13844 | 2.311727 |  | 1.759068 | 0 | 13.404 |  | 90.288 | 0.5526596 | 0 | 0 | 247.331 | 3.057037 | 239.77 | 13.25 | 239.77 | 1.46765 | 163.37 |  | 1.55 | 648 | 1243 | 681/12 | 76.02 | 129 | 5 | 6.45 | 39.48093 | 103.4 | 632.9191 | 24.35 |  | 11.09 | 53.75 | 0.2379898 | 1,25/1,47 | 8.46 | 7.35 | 8.2 | 225.85 | 2.36 |  |  |  | 163.37 | 174.0827 | 6.568085 | 6.5348 | 0.8192771 | 13.10288 | 0.881 | 584.46 | 220.9677 | 662.9032 | 1 | 662.9032 | 295.779 |  | 90.288 | [5 empty] | 2.84 | [6 empty] | 38.63 |  | 45.08 | [5 empty] | 122.55 |  | 117.22 | [5 empty] | 287.3788764 | 0 | 90.288 | 0 | 0 | 0 | 0 | 122.55 | 0 | 117.22 | 0 | 0 |  |  | 0 | 0
4 | 228.119 | 2.68981 | 221.9830312 | 40.00787 | 2.224948 |  | 1.625649 | 0 | 4.543 |  | 59.792 | 0.5992984 | 0 | 0 | 148.733 | 3.404087 | 143.67 | 18.11 | 143.67 | 1.440012 | 99.77 | 69.53 | 0.99 | 553 | 1172 | 672/12 | 76.66 | 77 | 3 |  | 0 | 60.85 | 609.9028 | 16.39 |  | 8.02 | 30.35 | 0.2240679 | 1,30/1,54 | 8.62 | 7.17 | 9.65 | 135.45 | 2.69 |  |  |  | 99.77 | 101.1371 | 4.548752 | 3.9908 | 0.8611991 | 8.539552 | 0.878 | 684.23 | 220.9677 | 883.871 | 1 | 883.871 | 159.461 |  | 59.792 |  |  |  | 8.866 |  | 3.64 | [5 empty] | 3.74 | 38.22 |  | 45.05 |  |  |  | 38.16 |  | 72.2 |  | 71.47 | [5 empty] | 153.6566196 | 0 | 59.792 | 0 | 0 | 0 | 8.5344116 | 72.2 | 0 | 71.47 | 0 | 0 |  |  | 0 | 0
5 | 338.12 | 2.150925 | 330.8472921 | 40.08986 | 2.214062 |  | 1.565725 | 0 | 3.018 |  | 96.881 | 0.648337 | 0 | 0 | 217.554 | 3.190472 | 210.613 | 2.72 | 210.613 | 1.409443 | 149.43 | 149.43 | 0.46 | 561 | 1160 | 773/12 | 76.39 | 113 | 4 | 4.9 | 32.79127 | 88.7 | 593.589 | 24.75 |  | 6.92 | 46.89 | 0.233982 | 1,24/1,47 | 8.7 | 7.03 | 11 | 200.4 | 2.84 |  |  |  | 149.43 | 151.5793 | 7.558239 | 5.9772 | 0.8606216 | 13.53544 | 0.875 | 833.66 | 220.9677 | 1104.839 | 1 | 1104.839 | 218.51 |  | 96.881 |  |  |  | 22.729 |  | 2.88 | [5 empty] | 4.31 | 38.23 |  | 44.66 |  |  |  | 38.49 |  | 107.35 |  | 103.263 | [5 empty] | 212.216912 | 0 | 96.881 | 0 | 0 | 0 | 21.7493801 | 107.35 | 0 | 103.263 | 0 | 0 |  |  | 0 | 0
6 | 480.209 | 1.34214 | 473.7639206 | 40.46675 | 2.014045 |  | 1.435816 | 0 | 4.649 |  | 136.017 | 0.5782298 | 0 | 0 | 309.333 | 3.062396 | 299.86 | 25.93 | 299.86 | 1.274752 | 235.23 | 235.23 | 0.75 | 636 | 1213 | 804/12 | 76.09 | 160 | 5 | 2.1 | 8.927433 | 116.55 | 495.4725 | 27.14 |  | 9.08 | 53.83 | 0.1820426 | 1,31/1,54 | 10.69 | 6.78 | 6.74 | 295.7 | 2.44 |  |  |  | 235.23 | 219.9616 | 6.085223 | 9.4092 | 0.9335983 | 15.49442 | 0.887 | 1068.89 | 220.9677 | 1325.806 | 1 | 1325.806 | 312.189 |  | 136.017 |  |  |  | 32.003 |  | 1.8 | [5 empty] | 2.58 | 38.57 |  | 45.37 |  |  |  | 38.13 |  | 152 |  | 147.86 | [5 empty] | 306.569598 | 0 | 136.017 | 0 | 0 | 0 | 31.1773226 | 152 | 0 | 147.86 | 0 | 0 |  |  | 0 | 0
7 | 504.153 | 1.855116 | 494.8003747 | 40.269 | 2.150464 |  | 1.563012 | 0 | 5.171 |  | 135.167 | 0.5874527 | 0 | 0 | 318.34 | 2.805177 | 309.41 |  | 309.41 | 1.344735 | 230.09 | 49.55 | 1.41 | 610 | 1243 | 791/12 | 75.37 | 168 | 5 | 3.3 | 14.34221 | 99.2 | 431.1356 | 25.92 |  | 15.02 | 53.84 | 0.1813711 | 1,33/1,53 | 10.82 | 6.43 | 5.4 | 296.85 | 2.1 |  |  |  | 230.09 | 230.7898 | 4.149634 | 9.2036 | 0.870353 | 13.35323 | 0.884 | 1298.98 | 220.9677 | 1546.774 | 1 | 1546.774 | 335.827 |  | 135.167 |  |  |  | 33.159 |  | 2.39 | [5 empty] | 4 | 38.75 |  | 44.58 |  |  |  | 38.08 |  | 159.6 |  | 149.81 | [5 empty] | 327.8007347 | 0 | 135.167 | 0 | 0 | 0 | 31.83264 | 159.6 | 0 | 149.81 | 0 | 0 |  |  | 0 | 0
8 | 511.251 | 1.689421 | 502.6138201 | 39.29631 | 2.013274 |  | 1.468944 | 0 | 5.121 |  | 135.892 | 0.5443301 | 0 | 0 | 319.232 | 3.079892 | 309.4 | 19.86 | 309.4 | 1.239335 | 249.65 | 201.63 | 0.8 | 612 | 1231 | 800/12 | 75.74 | 170 | 5 | 4.95 | 19.82776 | 126.85 | 508.1114 | 28.65 |  | 11.91 | 48.29 | 0.1579653 | 1,30/1,53 | 10.64 | 7.19 | 6.37 | 305.7 | 4.15 |  |  |  | 249.65 | 227.6539 | 6.259422 | 9.986 | 0.9573498 | 16.24542 | 0.895 | 1548.63 | 220.9677 | 1767.742 | 1 | 1767.742 | 341.746 |  | 135.892 |  |  |  | 33.613 |  | 2.31 | [5 empty] | 2.21 | 37.49 |  | 44.35 |  |  |  | 37.23 |  | 161.5 |  | 147.9 | [5 empty] | 333.8516674 | 0 | 135.892 | 0 | 0 | 0 | 32.8701527 | 161.5 | 0 | 147.9 | 0 | 0 |  |  | 0 | 0
9 | 496.791 | 2.630789 | 483.7214759 | 39.44192 | 2.115462 |  | 1.572529 | 0 | 8.22 |  | 124.147 | 0.5429327 | 0 | 0 | 313.646 | 3.215727 | 303.56 | 16.15 | 303.56 | 1.327561 | 228.66 | 188.24 | 0.68 | 586 | 1237 | 793/12 | 75.84 | 165 | 5 | 4.4 | 19.24254 | 118.8 | 519.5487 | 28.49 |  | 10.77 | 55.88 | 0.1915995 | 1,30/1,51 | 9.96 | 6.61 | 6.93 | 291.65 | 3.66 |  |  |  | 228.66 | 219.6187 | 6.377552 | 9.1464 | 0.9089398 | 15.52395 | 0.897 | 1777.29 | 220.9677 | 1988.71 | 1 | 1988.71 | 335.731 |  | 124.147 | 28.961 |  |  | 7.952 |  | 2.5 |  |  | 15.15 |  |  | 3.63 | 37.6 |  | 44.55 | 39.17 |  |  | 38.45 |  | 156.75 |  | 146.81 | [5 empty] | 327.337725 | 0 | 124.147 | 24.5734085 | 0 | 0 | 7.6633424 | 156.75 | 0 | 146.81 | 0 | 0 |  |  | 0 | 0
10 | 498.732 | 3.324409 | 482.1521091 | 40.47291 | 2.375602 |  | 1.748774 | 0 | 0 |  | 127.221 | 0.6268279 | 0 | 0 | 316.695 | 3.20024 | 306.56 | 20.21 | 306.56 | 1.510445 | 76.11 | 78.19 | 1.12 | 598 | 1232 | 791/12 | 74.93 | 166 | 5 | 1.8 | 8.868743 | 107.55 | 529.9074 | 31.95 |  | 11.95 | 56.12 | 0.2093639 | 1,29/1,50 | 14.37 | 6.17 | 8.48 | 268.05 | 2.98 |  |  |  | 202.96 | 227.3563 | 7.064975 | 8.1184 | 0.7793234 | 15.18337 | 0.883 | 1980.25 | 220.9677 | 2209.677 | 1 | 2209.677 | 271.521 |  | 127.221 | 99.99 |  |  |  |  | 2.49 |  |  | 9.82 |  |  |  | 37.64 |  | 44.58 | 42.94 |  |  |  |  | 157.7 |  | 148.86 | [5 empty] | 264.7601271 | 0 | 127.221 | 90.170982 | 0 | 0 | 0 | 157.7 | 0 | 148.86 | 0 | 0 |  |  | 0 | 0
11 | 425.107 | 3.719104 | 409.2968286 | 40.39843 | 2.33457 |  | 1.727018 | 0 | 0 |  | 106.516 | 0.6075519 | 0 | 0 | 273.948 | 1.755078 | 269.14 | 40.08 | 269.14 | 1.535136 | 95.51 | 78.06 | 1.15 | 644 | 1236 | 749/12 | 74.95 | 147 | 5 |  | 0 | 94.2 | 537.3032 | 26.21 |  | 13.25 | 66.97 | 0.2680945 | 1,26/1,49 | 14.89 | 6.34 | 9.74 | 249.8 | 5.74 |  |  |  | 175.32 | 192.5952 | 7.107456 | 7.0128 | 0.7946945 | 14.12026 | 0.875 | 2155.57 | 220.9677 | 2430.645 | 1 | 2430.645 | 234.77 |  | 106.516 | 83.821 |  |  |  |  | 2.15 |  |  | 12.84 |  |  |  | 37.98 |  | 44.5 | 41.96 |  |  |  |  | 25.65 |  | 243.49 | [5 empty] | 229.722445 | 0 | 106.516 | 73.0583836 | 0 | 0 | 0 | 25.65 | 0 | 243.49 | 0 | 0 |  |  | 0 | 0
12 | 141.052 | 4.601183 | 134.56194 | 40.31002 | 1.531724 |  | 1.130449 | 0 | 0 |  | 35.252 | 0.4012749 | 0 | 0 | 94.685 | 1.526113 | 93.24 | 20.18 | 93.24 | 1.061355 |  | 44.78 | 1.41 | 651 | 1223 | 762/12 | 73.31 | 50 | 2 | 1.65 | 18.78201 | 30.15 | 343.1986 | 10.87 |  | 6.9 |  | 0 | 1,28/1,50 | 14.82 | 6.25 | 8.7 | 92.3 | 2.45 |  |  | 0 | 87.85 | 64.59312 | 2.03194 | 3.514 | 1.187325 | 5.54594 | 0.884 | 2243.42 | 220.9677 | 2651.613 | 1 | 2651.613 | 77.549 |  | 35.252 | 28.251 |  |  |  |  | 2.93 |  |  | 14.93 |  |  |  | 37.38 |  | 44.68 | 42.9 | [6 empty] | 93.24 | [5 empty] | 75.2768143 | 0 | 35.252 | 24.0331257 | 0 | 0 | 0 | 0 | 0 | 93.24 | 0 | 0 |  |  | 0 | 0
13 | 218.97 | 4.880116 | 208.2840096 | 41.93993 | 3.246322 |  | 1.881266 | 0 | 0 |  | 87.582 | 1.365056 | 0 | 15.919 | 135.617 | 1.49465 | 133.59 | 2.19 | 133.59 | 2.082138 |  |  | 1.53 | 585 | 1094 | 508/6 | 71.73 | 73 | 3 |  | 0 | 30.4 | 473.8155 | 16.74 |  | 7.93 | 34.11 | 0.3276657 | 1,29/1,51 | 15.18 | 6.29 | 7.36 | 104.1 | 2.1 |  |  | 0 | 64.16 | 106.3156 | 1.733228 | 2.5664 | 0.5268434 | 4.299628 | 0.869 | 2307.58 | 220.9677 | 2872.581 | 1 | 2872.581 | 65.736 |  | 87.582 | 65.652 |  |  |  |  | 5.25 |  |  | 11.02 |  |  |  | 37.9 |  | 44.23 | 42.93 | [6 empty] | 133.59 | [5 empty] | 62.28486 | 0 | 87.582 | 58.4171496 | 0 | 0 | 0 | 0 | 0 | 133.59 | 0 | 0 |  |  | 0 | 0
14 | 302.926 | 3.178282 | 293.2981572 | 41.96504 | 2.31728 |  | 1.502206 | 0 | 0 |  | 103.164 | 0.8150747 | 0 | 13.23 | 187.735 | 1.675234 | 184.59 | 12.5 | 184.59 | 1.458402 |  |  | 1.36 | 612 | 1192 | 605/9 | 70.03 | 101 | 4 | 4 | 31.60307 | 84.1 | 664.4545 | 21.81 |  | 10.29 | 42.88 | 0.243015 | 1,31/1,49 | 15.13 | 5.27 | 9.45 | 176.45 | 3.29 |  |  | 0 | 126.57 | 153.4359 | 6.156475 | 5.0628 | 0.7201417 | 11.21928 | 0.86 | 2434.15 | 220.9677 | 3093.548 | 1 | 3093.548 | 104.447 |  | 103.164 | 95.315 |  |  |  |  | 1.89 |  |  | 8.03 |  |  |  | 38.63 |  | 44.45 | 42.93 | [6 empty] | 184.59 | [5 empty] | 102.4729517 | 0 | 103.164 | 87.6612055 | 0 | 0 | 0 | 0 | 0 | 184.59 | 0 | 0 |  |  | 0 | 0
15 | 455.825 | 3.226232 | 441.1190297 | 40.20641 | 2.401301 |  | 1.795901 | 0 | 6.361 |  | 111.212 | 0.6054001 | 0 | 9.354 | 279.493 | 1.639755 | 274.91 | 13.71 | 274.91 | 1.496516 |  |  | 1.56 | 674 | 1236 | 791/12 | 70.06 | 152 | 5 | 1.2 | 6.53239 | 97.65 | 531.5732 | 25.84 |  | 13 | 56.59 | 0.2267682 | 1,33/1,51 | 14.66 | 5.27 | 8.65 | 249.55 | 3.74 |  |  | 0 | 183.7 | 221.0015 | 6.543238 | 7.348 | 0.7256517 | 13.89124 | 0.85 | 2617.85 | 220.9677 | 3314.516 | 1 | 3314.516 | 256.935 |  | 111.212 | 87.678 |  |  |  |  | 1.83 |  |  | 11.41 |  |  |  | 37.41 |  | 43.96 | 43.64 | [6 empty] | 274.91 | [5 empty] | 252.2330895 | 0 | 111.212 | 77.6739402 | 0 | 0 | 0 | 0 | 0 | 274.91 | 0 | 0 |  |  | 0 | 0
16 | 498.347 | 1.474135 | 491.0006932 | 39.10189 | 2.059221 |  | 1.608013 | 0 | 18.92 |  | 107.586 | 0.4512079 | 0 | 0 | 301.043 | 1.558914 | 296.35 | 9.87 | 296.35 | 1.24287 |  | 189.52 | 0.95 | 640 | 1220 | 795/12 | 74.09 | 166 | 5 | 2.05 | 8.597551 | 144.3 | 605.1837 | 32.57 |  | 9.56 | 53.41 | 0.1791981 | 1,31/1,53 | 10.5 | 6.78 | 8.09 | 298.05 | 3.36 |  |  | 0 | 238.44 | 226.2218 | 9.043139 | 9.5376 | 0.9201504 | 18.58074 | 0.855 | 2856.29 | 220.9677 | 3535.484 | 1 | 3535.484 | 390.761 |  | 107.586 | [5 empty] | 1.88 | [6 empty] | 37.69 |  | 44.23 | [7 empty] | 296.35 | [5 empty] | 383.4146932 | 0 | 107.586 | 0 | 0 | 0 | 0 | 0 | 0 | 296.35 | 0 | 0 |  |  | 0 | 0
17 | 509.05 | 1.278623 | 502.541168 | 38.72734 | 2.158497 |  | 1.719325 | 0 | 18.306 |  | 102.248 | 0.4391719 | 0 | 0 | 310.923 | 2.660787 | 302.65 | 6.69 | 302.65 | 1.299931 | 184.18 | 232.82 | 0.69 | 628 | 1225 | 803/12 | 75.75 | 169 | 5 | 3.5 | 15.03307 | 146.55 | 629.4562 | 29.6 |  | 9.86 | 56.38 | 0.1901838 | 1,26/1,49 | 8.64 | 7.32 | 6.48 | 296.45 | 2.61 |  |  | 0 | 232.82 | 224.2957 | 7.356397 | 9.3128 | 0.9061781 | 16.6692 | 0.859 | 3089.11 | 220.9677 | 3756.452 | 1 | 3756.452 | 406.802 |  | 102.248 | [5 empty] | 1.6 | [6 empty] | 37.48 |  | 43.69 | [7 empty] | 302.65 | [5 empty] | 400.293168 | 0 | 102.248 | 0 | 0 | 0 | 0 | 0 | 0 | 302.65 | 0 | 0 |  |  | 0 | 0
18 | 539.906 | 1.231153 | 533.2589336 | 38.26502 | 2.264465 |  | 1.828782 | 0 | 17.78 |  | 102.599 | 0.435683 | 0 | 0 | 333.331 | 4.083329 | 319.72 | 33.61 | 319.72 | 1.35768 | 235.49 | 235.49 | 0.56 | 563 | 1229 | 812/12 | 76.05 | 180 | 5 |  | 0 | 168.15 | 714.0431 | 30.46 |  | 14.06 | 48.74 | 0.1647456 | 1,19/1,41 | 6.98 | 7.26 | 8.76 | 295.85 | 2.44 |  |  | 0 | 235.49 | 234.2368 | 11.41052 |  | 0.8776708 | 11.41052 | 0.86 | 3324.6 | 220.9677 | 3977.419 | 1 | 3977.419 | 437.307 |  | 102.599 | [5 empty] | 1.52 | [6 empty] | 36.95 |  | 43.87 | [7 empty] | 319.72 | [5 empty] | 430.6599336 | 0 | 102.599 | 0 | 0 | 0 | 0 | 0 | 0 | 319.72 | 0 | 0 |  |  | 0 | 0
19 | 570.075 | 1.240125 | 563.005357 | 39.10153 | 2.435144 |  | 1.942199 | 0 | 17.484 | 59.93 | 113.969 | 0.4929455 | 2.807 | 0 | 343.656 | 3.962102 | 330.04 | 22.03 | 330.04 | 1.427509 | 231.2 | 132.46 | 0.86 | 514 | 1237 | 796/12 | 76.49 | 190 | 5 | 2.8 | 12.11073 | 156.9 | 678.6332 | 25.55 |  | 12.7 | 54.22 | 0.1849881 | 1,24/1,46 | 7.07 | 7.12 | 8.32 | 293.1 | 5.02 |  |  | 0 | 231.2 | 251.2556 | 10.11232 | 9.248 | 0.8033157 | 19.36032 | 0.856 | 3555.8 | 220.9677 | 4198.387 | 1 | 4198.387 | 456.106 |  | 113.969 | [5 empty] | 1.55 | [6 empty] | 37.93 |  | 43.79 | [7 empty] | 330.04 | [5 empty] | 449.036357 | 0 | 113.969 | 0 | 0 | 0 | 0 | 0 | 0 | 330.04 | 0 | 0 |  |  | 0 | 0
20 | 525.278 | 2.648073 | 511.3682546 | 39.02387 | 2.262091 |  | 1.797418 | 0 | 15.284 | 22.08 | 105.044 | 0.4646731 | 7.148 | 0 | 314.324 | 3.965335 | 301.86 | 13.33 | 301.86 | 1.335309 | 226.06 | 226.06 | 0.3 | 583 | 1234 | 793/12 | 75.94 | 175 | 5 | 1.5 | 6.635407 | 174.95 | 773.9096 | 29.97 |  | 8.94 | 53.34 | 0.1879493 | 1,24/1,46 | 6.69 | 6.79 | 11.81 | 283.8 | 4.54 |  |  | 0 | 226.06 | 229.4076 | 16.00546 | 9.0424 | 0.8602609 | 25.04786 | 0.856 | 3781.86 | 220.9677 | 4419.355 | 1 | 4419.355 | 420.234 |  | 105.044 | [5 empty] | 3.31 | [6 empty] | 37.86 |  | 43.68 | [7 empty] | 301.86 | [5 empty] | 406.3242546 | 0 | 105.044 | 0 | 0 | 0 | 0 | 0 | 0 | 301.86 | 0 | 0 |  |  | 0 | 0
21 | 539.981 | 2.600338 | 525.9396675 | 39.42944 | 2.442936 |  | 1.941566 | 0 | 14.248 | 26.07 | 107.94 | 0.5013702 | 7.034 | 0 | 324.787 | 4.121778 | 311.4 | 15.22 | 311.4 | 1.446421 | 215.29 | 215.29 | 0.31 | 573 | 1235 | 792/12 | 76.28 | 180 | 5 | 4.55 | 21.13428 | 161.7 | 751.0799 | 32.56 |  | 8.7 | 63.19 | 0.2228531 | 1,26/1,48 | 6.88 | 6.97 | 10.47 | 283.55 | 3.63 |  |  | 0 | 215.29 | 237.3341 | 13.11478 | 8.6116 | 0.791914 | 21.72638 | 0.853 | 3997.15 | 220.9677 | 4640.323 | 1 | 4640.323 | 432.041 |  | 107.94 | [5 empty] | 3.25 | [6 empty] | 38.35 |  | 43.75 | [7 empty] | 311.4 | [5 empty] | 417.9996675 | 0 | 107.94 | 0 | 0 | 0 | 0 | 0 | 0 | 311.4 | 0 | 0 |  |  | 0 | 0
22 | 543.078 | 2.623955 | 528.827876 | 39.07808 | 2.153471 |  | 1.711141 | 0 | 14.51 | 26.13 | 108.623 | 0.4423301 | 6.652 | 0 | 326.498 | 4.186243 | 312.83 | 14.53 | 312.83 | 1.273893 | 245.57 | 245.57 | 0.43 | 570 | 1242 | 792/12 | 76.51 | 181 | 5 | 2.8 | 11.40204 | 142.45 | 580.079 | 31.68 |  | 8.74 | 53.4 | 0.1749099 | 1,29/1,52 | 7.24 | 7.37 | 8.44 | 305.3 | 2.41 |  |  | 0 | 245.57 | 235.7999 | 9.313421 | 9.8228 | 0.9091718 | 19.13622 | 0.856 | 4242.72 | 220.9677 | 4861.29 | 1 | 4861.29 | 434.455 |  | 108.623 | [5 empty] | 3.28 | [6 empty] | 37.91 |  | 43.75 | [7 empty] | 312.83 | [5 empty] | 420.204876 | 0 | 108.623 | 0 | 0 | 0 | 0 | 0 | 0 | 312.83 | 0 | 0 |  |  | 0 | 0
23 | 544.114 | 1.672575 | 535.0132831 | 38.92236 | 2.242208 |  | 1.786766 | 0 | 14.681 | 31.3 | 108.673 | 0.4554419 | 7.056 | 0 | 328.785 | 4.055842 | 315.45 | 7.8 | 315.45 | 1.322032 | 238.61 | 238.61 | 0.29 | 581 | 1236 | 803/12 | 76.04 | 181 | 5 | 1.45 | 6.076862 | 174.6 | 731.738 | 26.37 |  | 11.73 | 53.93 | 0.1788723 | 1,28/1,51 | 7.07 | 7.26 | 9.84 | 301.5 | 2.77 |  |  | 0 | 238.61 | 239.0759 | 13.30895 | 9.5444 | 0.8712987 | 22.85335 | 0.856 | 4481.33 | 220.9677 | 5082.258 | 1 | 5082.258 | 435.441 |  | 108.673 | [5 empty] | 2.09 | [6 empty] | 37.73 |  | 43.7 | [7 empty] | 315.45 | [5 empty] | 426.3402831 | 0 | 108.673 | 0 | 0 | 0 | 0 | 0 | 0 | 315.45 | 0 | 0 |  |  | 0 | 0
24 | 524.709 | 1.895534 | 514.7629632 | 38.46725 | 2.261104 |  | 1.799692 | 0 | 13.373 | 21.14 | 105.045 | 0.4614118 | 6.603 | 0 | 322.985 | 4.342307 | 308.96 | 18.84 | 308.96 | 1.357111 | 227.66 | 227.66 | 0.32 | 564 | 1238 | 792/12 | 76.59 | 175 | 5 |  | 0 | 163.85 | 719.7136 | 33.14 |  | 12.31 | 53.4 | 0.1843923 | 1,23/1,46 | 6.94 | 7.19 | 10.04 | 289.6 | 3.77 |  |  | 0 | 227.66 | 225.7047 | 12.74338 | 9.1064 | 0.8805628 | 21.84978 | 0.858 | 4708.99 | 220.9677 | 5303.226 | 1 | 5303.226 | 419.664 |  | 105.045 | [5 empty] | 2.37 | [6 empty] | 37.19 |  | 43.57 | [7 empty] | 308.96 | [5 empty] | 409.7179632 | 0 | 105.045 | 0 | 0 | 0 | 0 | 0 | 0 | 308.96 | 0 | 0 |  |  | 0 | 0
25 | 534.139 | 1.152134 | 527.9850016 | 38.39739 | 2.309242 |  | 1.842228 | 0 | 12.206 |  | 106.778 | 0.4670136 | 7.069 | 0 | 332.902 | 4.160984 | 319.05 | 3.77 | 319.05 | 1.395425 | 228.64 | 228.64 | 0.47 | 532 | 1248 | 785/12 | 76.6 | 178 | 5 | 9.55 | 41.76872 | 147.55 | 645.3376 | 30.73 |  | 8.11 | 61.17 | 0.207708 | 1,26/1,48 | 7.23 | 7.21 | 7.94 | 294.5 | 3.42 |  |  | 0 | 228.64 | 231.0515 | 9.075364 | 9.1456 | 0.8638885 | 18.22096 | 0.858 | 4937.63 | 220.9677 | 5524.194 | 1 | 5524.194 | 427.361 |  | 106.778 | [5 empty] | 1.44 | [6 empty] | 37.09 |  | 43.63 | [7 empty] | 319.05 | [5 empty] | 421.2070016 | 0 | 106.778 | 0 | 0 | 0 | 0 | 0 | 0 | 319.05 | 0 | 0 |  |  | 0 | 0
26 | 501.009 | 1.503984 | 493.4739036 | 38.30006 | 2.11365 |  | 1.684447 | 0 | 13.073 |  | 100.206 | 0.4292029 | 7.068 | 0 | 311.443 | 4.01775 | 298.93 | 33.67 | 298.93 | 1.280379 | 233.47 | 233.47 | 0.69 | 588 | 1240 | 777/12 | 76.92 | 167 | 5 | 2.6 | 11.13633 | 141.95 | 608.001 | 28.35 |  | 9.13 | 53.46 | 0.1822086 | 1,32/1,55 | 7.96 | 7.35 | 7.62 | 293.4 | 2.66 |  |  | 0 | 233.47 | 214.5056 | 8.379049 | 9.3388 | 0.9501819 | 17.71785 | 0.862 | 5171.1 | 220.9677 | 5745.161 | 1 | 5745.161 | 400.803 |  | 100.206 | [5 empty] | 1.88 | [6 empty] | 36.92 |  | 43.82 | [7 empty] | 298.93 | [5 empty] | 393.2679036 | 0 | 100.206 | 0 | 0 | 0 | 0 | 0 | 0 | 298.93 | 0 | 0 |  |  | 0 | 0
27 | 459.324 | 1.368286 | 453.0391344 | 38.49283 | 2.264743 |  | 1.805894 | 0 | 12.185 |  | 91.788 | 0.4588482 | 6.958 | 0 | 287.85 | 4.616988 | 274.56 | 19.64 | 274.56 | 1.372525 | 200.04 | 166.27 | 0.7 | 592 | 1247 | 731/12 | 76.3 | 153 | 5 | 2.25 | 11.24775 | 134.15 | 670.6159 | 25 |  | 8.26 | 56.6 | 0.2160718 | 1,27/1,50 | 7.49 | 7.49 | 6.77 | 261.95 | 2.95 |  |  | 0 | 200.04 | 199.5287 | 7.035317 | 8.0016 | 0.8752372 | 15.03692 | 0.862 | 5371.14 | 220.9677 | 5966.129 | 1 | 5966.129 | 367.536 |  | 91.788 | [5 empty] | 1.71 | [6 empty] | 37.1 |  | 44.07 | [7 empty] | 274.56 | [5 empty] | 361.2511344 | 0 | 91.788 | 0 | 0 | 0 | 0 | 0 | 0 | 274.56 | 0 | 0 |  |  | 0 | 0
28 | 414.09 | 1.18415 | 409.1865528 | 38.18328 | 2.136744 |  | 1.704494 | 0 | 11.721 |  | 82.776 | 0.4322507 | 7.212 | 0 | 250.053 | 2.856594 | 242.91 | 16.48 | 242.91 | 1.26846 | 191.5 | 44.15 | 1.23 | 631 | 1234 | 699/12 | 76.1 | 138 | 5 | 2 | 10.44386 | 99.55 | 519.8433 | 27.73 |  | 15.3 | 34.93 | 0.1457542 | 1,33/1,54 | 8.98 | 7.12 | 5.74 | 239.65 | 2.08 |  |  | 0 | 191.5 | 179.2355 | 4.42647 | 7.66 | 0.9327363 | 12.08647 | 0.864 | 5562.64 | 220.9677 | 6187.097 | 1 | 6187.097 | 331.314 |  | 82.776 | [5 empty] | 1.48 | [6 empty] | 36.76 |  | 43.88 | [7 empty] | 242.91 | [5 empty] | 326.4105528 | 0 | 82.776 | 0 | 0 | 0 | 0 | 0 | 0 | 242.91 | 0 | 0 |  |  | 0 | 0
29 | 428.784 | 1.152443 | 423.8425104 | 38.40181 | 2.345819 |  | 1.871914 | 0 | 13.501 |  | 85.625 | 0.4739041 | 6.298 | 0 | 255.803 | 2.679015 | 248.95 | 21.5 | 248.95 | 1.37785 | 180.68 | 148.57 | 0.97 | 625 | 1226 | 707/12 | 76.41 | 143 | 5 | 5 | 27.67323 | 113.65 | 629.0126 | 27.3 |  | 15.52 | 54.63 | 0.2218027 | 1,32/1,54 | 9.14 | 7.4 | 5.61 | 246.3 | 4.53 |  |  | 0 | 180.68 | 185.9603 | 4.938973 | 7.2272 | 0.8482113 | 12.16617 | 0.864 | 5743.32 | 220.9677 | 6408.065 | 1 | 6408.065 | 343.159 |  | 85.625 | [5 empty] | 1.44 | [6 empty] | 36.98 |  | 44.1 | [7 empty] | 248.95 | [5 empty] | 338.2175104 | 0 | 85.625 | 0 | 0 | 0 | 0 | 0 | 0 | 248.95 | 0 | 0 |  |  | 0 | 0
30 | 357.247 | 1.720478 | 351.1006445 | 38.12642 | 2.185636 |  | 1.741351 | 0 | 11.795 |  | 71.37 | 0.4442854 | 7.124 | 0 | 212.313 | 2.700259 | 206.58 | 13.46 | 206.58 | 1.285981 | 160.64 | 64.83 | 1.06 | 550 | 1216 | 708/12 | 75.66 | 119 | 5 | 2.3 | 14.31773 | 109.85 | 683.8272 | 29.7 |  | 10.72 | 46.7 | 0.2179188 | 1,27/1,49 | 8.31 | 7.12 | 7.92 | 214.3 | 3.76 |  |  | 0 | 160.64 | 154.4563 | 6.73953 | 6.4256 | 0.9079508 | 13.16513 | 0.865 | 5903.96 | 220.9677 | 6629.032 | 1 | 6629.032 | 285.877 |  | 71.37 | [5 empty] | 2.15 | [6 empty] | 36.71 |  | 43.8 | [7 empty] | 206.58 | [5 empty] | 279.7306445 | 0 | 71.37 | 0 | 0 | 0 | 0 | 0 | 0 | 206.58 | 0 | 0 |  |  | 0 | 0
31 | 432.448 | 0.9761258 | 428.2267634 | 38.24724 | 2.378773 |  | 1.898577 | 0 | 14.609 |  | 86.445 | 0.4801966 | 6.741 | 0 | 254.976 | 2.649661 | 248.22 | 12.54 | 248.22 | 1.378847 | 180.02 | 142.19 | 0.87 | 658 | 1223 | 715/12 | 75.93 | 144 | 5 | 2.65 | 14.72059 | 122.3 | 679.369 | 22.11 |  | 11.3 | 51.53 | 0.2121886 | 1,29/1,51 | 9.03 | 7.16 | 6.69 | 242.85 |  |  |  | 0 | 180.02 | 188.3106 | 6.338068 | 7.2008 | 0.8345651 | 13.53887 | 0.864 | 6083.98 | 220.9677 | 6850 | 1 | 6850 | 346.003 |  | 86.445 | [5 empty] | 1.22 | [6 empty] | 36.78 |  | 44.12 | [7 empty] | 248.22 | [5 empty] | 341.7817634 | 0 | 86.445 | 0 | 0 | 0 | 0 | 0 | 0 | 248.22 | 0 | 0 |  |  | 0 | 0
е | 13812.865 |  | 13530.64 |  |  | 0 |  | 0 | 310.431 | 186.65 | 3146.27 |  | 85.77 | 38.503 | 8568.04 |  | 8291.423 | 498.16 | 8291.423 |  | 5127.96 | 4156.97 | [6 empty] | 146 | 89.05 |  | 3683.05 |  | 821.21 | 0 | 330.37 | 1559.59 | [5 empty] | 7875.25 | 98.69 | 0 | 0 |  | 6083.98 | 6151.991 | 225.0941 | 226.7388 |  | 465.3717 |  |  | 0 |  | 31 |  | 10038.605 | 1e-07 | 3146.27 | 489.6680001 | 1e-07 | 1e-07 | 138.3220001 | 1e-07 | [15 empty] | 1402.2 | 1e-07 | 6889.223 | 1e-07 |  |  |  |  | 9814.957132 | 9.99999999e-08 | 3146.27 | 435.5881952 | 9.99999999e-08 | 9.99999999e-08 | 133.8272495 | 1402.2 | 9.99999999e-08 | 6889.223 | 9.99999999e-08 | 0 | #DIV/0! | #DIV/0! | 0 | 0
ср. | 445.5763 | 2.043185 |  | 39.34484 | 2.223979 | 0 | 1.706839 | 0 | 10.0139 | 6.020968 | 101.4926 | 0.5171401 | 2.766774 | 1.242032 | 276.3884 | 3.228475 |  | 16.06968 | 267.4653 | 1.362829 | 165.4181 | 134.0958 | 0.8635536 | 602.0323 | 1223.419 |  | 75.61473 | 148.7742 | 4.709677 | 2.872581 | 14.6368 | 118.8081 | 605.3685 | 26.49065 |  | 10.6571 | 50.30935 | 0.1980369 | 0 | 9.756774 | 6.888387 | 8.023226 | 254.0403 | 3.183548 | #DIV/0! | 0 | 0 | 196.2574 | 198.4513 | #DIV/0! | #DIV/0! | 0.8641477 | 15.01199 | 0 | [13 empty] | 2.227878 | 1e-07 | 3.604649e-09 | 11.04418 | 1e-07 | 1e-07 | 3.249484 | 37.66314 | 1e-07 | 44.25323 | 42.66902 | 1e-07 | 1e-07 | 37.97878 | 1e-07 |  |  |  |  | 1.104336e-08 | 1e-07 | 2.250617e-09 | 1e-07 | 9814.957 |  | 3715.685 |  |  |  |  | 8291.423
пл. |  |  |  | 39 | 2.08 |  | 1.56 |  | 16.5726 |  |  | 0.52 | [5 empty] | 25.5659976 |  | 1.285 | 6850 | 6850 |  |  | 1250 |  | 76 | [5 empty] | 590 | [9 empty] | 6850 | 47.95 |  |  |  | 220.97 |  |  |  | 0.9 | [38 empty] | 13530.64
± |  |  |  |  | 0.1439788 | 0 |  | 0 | [7 empty] | 3.228475 |  |  |  | 0.07782877 |  |  |  |  | -26.58065 | 0 | [16 empty] | 1025.25
Отклонения
[7 empty] | по выпускам | [34 empty] | ССП | 220.9677 |  |  | тн | [6 empty] | Дней | 31 | [36 empty] | 10250.55 |  |  | 13530.643
|  | Средний вес выпуска: | [6 empty] | 53.94007 | [27 empty] | План: |  |  |  |  | Суток работы | 30
[42 empty] | Среднесуточное пр-во | 228.3333 | [5 empty] | Отставание (-) опережение (+)
[49 empty] | -766.02 |  |  |  | Тн
[49 empty] | -11.18277 |  |  |  | %
| Диспетчер АО "СЧПЗ" | [11 empty] | Тренина С.А.

## март 20 (-руда,+агл)
Сведения по учету производства ферромарганца в АО "СЧПЗ" — ДП-3
[42 empty] | на | 31 |  |  |  |  | марта |  |  |  | 2020г.
Дата | Расход Mn шихты |  |  |  |  | Отсев агломерата, т | Расх.добавок, флюсов | [7 empty] | Расход кокса | [5 empty] | Производство FeMn78 т | Производство FeMn с Si<1, т | Сод. Si в сплаве % | Температура колош. газа, °С | Темпе-ратура гор. дутья, °С | Расход гор. дутья, м3/мин / фурмы,шт | Средн. содерж. Mn в сплаве, % | Количество подач,шт | Количество выпусков, шт | Количество пыли |  | Количество шлака |  | Перевал, т |  | Зеленый шлак | Мелочь Фмн | Удельн.расход мелочи, т | Осн-ть | Сод. Al2O3 в шлаке, % | Сод MgO в шлаке, % | Сод. MnO в шлаке, % | Производство фактическое, т | [5 empty] | Теорети- ческий выход FeMn, т | Потери Mn со шлаком расчетно, т |  | Факт. коэф-т извлеч. Mn из расплава | Потери Mn со шлаком расчетно, т | Средняя значения кофицент извлечения Mn из расплава | [5 empty] | Проплавлено руды (влаж.), т | [7 empty] | Влажность руды , % | [6 empty] | Сод. Mn в руде, % | [7 empty] | Сожжено кокса сух., т |  |  |  | Влажность кокса, %
| Проплавлено шихты (влаж.), т | Влажность шихты , % | Сухой руды, т | Сод. Mn в марг. шихте, % | Удельн расход марг. шихты, т |  | Удельн расход руды, т | Тяж.шлак ,т | Кварцит, т | Отсев руды ,т | Агломерат, т | Удельн.расход агломерата, т | Fe содер. материалов, т | Известняк, т | Сожжено кокса (влаж.), т | Влажность кокса, % | Сухого скипо- вого кокса, т | Выход кокс. мелочи, т | Сухого кокса (заданный), т | Удельн. расход сухого кокса, т
[30 empty] | всего, т | на т FeMn, кг | всего, т | на т FeMn, кг | [9 empty] | Разлито жидкого | из шлака | c перевала | с отвала | % с отвала от годного | Всего годного |  | химические | физические | [50 empty] | Тяжелый шлак
[51 empty] | 4% |  |  |  | FeMn НИ | План | План по нараст. |  |  | Маматван | Агломерат | Агломерат кисл | Габон | Глория | Каражал | Казахстан(10-100) |  | Маматван |  |  | Габон | Глория | Каражал | Казахстан(10-100) | Маматван | Агломерат | Агломерат кисл | Габон | Глория | Каражал | Казахстан(10-100) | Чиатури | Н. Тагил | Губаха +25 | Кемерово | Алтай | Н. Тагил | Губаха +25 | Кемерово | Алтай | Маматван | Агломерат | Агломерат кисл | Габон | Глория | Каражал | Казахстан (10-100) | Н. Тагил | кокс Губаха +25 | Кемерово | кокс Алтай | Кол-во, т | W | Mn |  | ИТОГО
1 | 468.9960005 | 1.811043 | 460.5023 | 40.53498 | 2.174642 |  | 1.514546 | 0 | 11.224 |  | 139.782 | 0.6600963 | 0 | 0 | 320.22 | 3.222784 | 309.9000002 | 12.11 | 309.9000002 | 1.463449 | 211.76 | 90.73 | 1.44 | 638 | 1239 | 775/12 | 76.18 | 163 | 5 | 5.45 | 25.73668 | 111.45 | 526.3034 | 23.62 |  | 9.33 | 57.63 | 0.211215 | 1,28/1,50 | 9.52 | 7.16 | 5.92 | 272.85 | 5.87 |  |  |  | 211.76 | 213.9119 | 5.111003 | 8.4704 | 0.8642177 | 13.5814 | 0.864 | 211.76 | 220.9677 | 220.9677 | 1 | 220.9677 | 329.214 | 1e-07 | 139.782 | 1e-07 | 1e-07 | 1e-07 | 1e-07 | 1e-07 | 2.58 | 1e-07 | 1e-07 | 1e-07 | 1e-07 | 1e-07 | 1e-07 | 38.55 | 1e-07 | 45.21 | 1e-07 | 1e-07 | 1e-07 | 1e-07 | 1e-07 | 154.85 | 1e-07 | 155.05 | 1e-07 | 1e-07 | 1e-07 | 1e-07 | 1e-07 | 320.7202788 | 9.99999999e-08 | 139.782 | 9.99999999e-08 | 9.99999999e-08 | 9.99999999e-08 | 9.99999999e-08 | 154.85 | 9.99999999e-08 | 155.05 | 9.99999999e-08 | 0 |  |  | 0 | 0
2 | 398.348 | 2.236461 | 389.4391016 | 40.62327 | 1.860407 |  | 1.270994 | 0 | 15.044 |  | 123.382 | 0.5894138 | 0 | 0 | 273.806 | 3.307451 | 264.75 | 18.18 | 264.75 | 1.264749 | 209.33 |  | 1.51 | 663 | 1245 | 752/12 | 76.52 | 139 | 5 | 3.85 | 18.39201 | 110.75 | 529.0689 | 25.66 |  | 9.97 | 53.43 | 0.1975962 | 1,33/1,56 | 9.85 | 7.32 | 5.59 | 270.4 | 2.33 |  |  |  | 209.33 | 180.4902 | 4.795787 | 8.3732 | 1.012493 | 13.16899 | 0.932 | 421.09 | 220.9677 | 441.9355 | 1 | 441.9355 | 274.966 |  | 123.382 | [5 empty] | 3.24 | [6 empty] | 38.61 |  | 45.11 | [5 empty] | 132.05 |  | 132.7 | [5 empty] | 266.0571016 | 0 | 123.382 | 0 | 0 | 0 | 0 | 132.05 | 0 | 132.7 | 0 | 0 |  |  | 0 | 0
3 | 367.757 | 1.93911 | 360.6257884 | 40.67604 | 2.207417 |  | 1.493345 | 0 | 13.404 |  | 116.658 | 0.7140724 | 0 | 0 | 247.331 | 3.057037 | 239.77 | 13.25 | 239.77 | 1.46765 | 163.37 |  | 1.55 | 648 | 1243 | 681/12 | 76.02 | 129 | 5 | 6.45 | 39.48093 | 103.4 | 632.9191 | 24.35 |  | 11.09 | 53.75 | 0.2379898 | 1,25/1,47 | 8.46 | 7.35 | 8.2 | 225.85 | 2.36 |  |  |  | 163.37 | 168.4542 | 6.568085 | 6.5348 | 0.8466517 | 13.10288 | 0.907 | 584.46 | 220.9677 | 662.9032 | 1 | 662.9032 | 251.099 |  | 116.658 | [5 empty] | 2.84 | [6 empty] | 38.63 |  | 45.08 | [5 empty] | 122.55 |  | 117.22 | [5 empty] | 243.9677884 | 0 | 116.658 | 0 | 0 | 0 | 0 | 122.55 | 0 | 117.22 | 0 | 0 |  |  | 0 | 0
4 | 209.809 | 2.149391 | 205.2993832 | 41.02233 | 2.057727 |  | 1.19412 | 0 | 4.543 |  | 86.162 | 0.8636063 | 0 | 0 | 148.733 | 3.404087 | 143.67 | 18.11 | 143.67 | 1.440012 | 99.77 | 69.53 | 0.99 | 553 | 1172 | 672/12 | 76.66 | 77 | 3 |  | 0 | 60.85 | 609.9028 | 16.39 |  | 8.02 | 30.35 | 0.2240679 | 1,30/1,54 | 8.62 | 7.17 | 9.65 | 135.45 | 2.69 |  |  |  | 99.77 | 95.90769 | 4.548752 | 3.9908 | 0.9081567 | 8.539552 | 0.907 | 684.23 | 220.9677 | 883.871 | 1 | 883.871 | 114.781 |  | 86.162 |  |  |  | 8.866 |  | 3.64 | [5 empty] | 3.74 | 38.22 |  | 45.05 |  |  |  | 38.16 |  | 72.2 |  | 71.47 | [5 empty] | 110.6029716 | 0 | 86.162 | 0 | 0 | 0 | 8.5344116 | 72.2 | 0 | 71.47 | 0 | 0 |  |  | 0 | 0
5 | 319.81 | 1.871713 | 313.8240761 | 40.72652 | 2.100141 |  | 1.275333 | 0 | 3.018 |  | 123.251 | 0.8248076 | 0 | 0 | 217.554 | 3.190472 | 210.613 | 2.72 | 210.613 | 1.409443 | 149.43 | 149.43 | 0.46 | 561 | 1160 | 773/12 | 76.39 | 113 | 4 | 4.9 | 32.79127 | 88.7 | 593.589 | 24.75 |  | 6.92 | 46.89 | 0.233982 | 1,24/1,47 | 8.7 | 7.03 | 11 | 200.4 | 2.84 |  |  |  | 149.43 | 146.0634 | 7.558239 | 5.9772 | 0.8931218 | 13.53544 | 0.904 | 833.66 | 220.9677 | 1104.839 | 1 | 1104.839 | 173.83 |  | 123.251 |  |  |  | 22.729 |  | 2.88 | [5 empty] | 4.31 | 38.23 |  | 44.66 |  |  |  | 38.49 |  | 107.35 |  | 103.263 | [5 empty] | 168.823696 | 0 | 123.251 | 0 | 0 | 0 | 21.7493801 | 107.35 | 0 | 103.263 | 0 | 0 |  |  | 0 | 0
6 | 461.899 | 1.221228 | 456.2581606 | 40.93015 | 1.939626 |  | 1.249293 | 0 | 4.649 |  | 162.387 | 0.6903329 | 0 | 0 | 309.333 | 3.062396 | 299.86 | 25.93 | 299.86 | 1.274752 | 235.23 | 235.23 | 0.75 | 636 | 1213 | 804/12 | 76.09 | 160 | 5 | 2.1 | 8.927433 | 116.55 | 495.4725 | 27.14 |  | 9.08 | 53.83 | 0.1820426 | 1,31/1,54 | 10.69 | 6.78 | 6.74 | 295.7 | 2.44 |  |  |  | 235.23 | 214.2598 | 6.085223 | 9.4092 | 0.9584431 | 15.49442 | 0.916 | 1068.89 | 220.9677 | 1325.806 | 1 | 1325.806 | 267.509 |  | 162.387 |  |  |  | 32.003 |  | 1.8 | [5 empty] | 2.58 | 38.57 |  | 45.37 |  |  |  | 38.13 |  | 152 |  | 147.86 | [5 empty] | 262.693838 | 0 | 162.387 | 0 | 0 | 0 | 31.1773226 | 152 | 0 | 147.86 | 0 | 0 |  |  | 0 | 0
7 | 485.843 | 1.705237 | 477.5582267 | 40.64268 | 2.075528 |  | 1.373468 | 0 | 5.171 |  | 161.537 | 0.7020601 | 0 | 0 | 318.34 | 2.805177 | 309.41 |  | 309.41 | 1.344735 | 230.09 | 49.55 | 1.41 | 610 | 1243 | 791/12 | 75.37 | 168 | 5 | 3.3 | 14.34221 | 99.2 | 431.1356 | 25.92 |  | 15.02 | 53.84 | 0.1813711 | 1,33/1,53 | 10.82 | 6.43 | 5.4 | 296.85 | 2.1 |  |  |  | 230.09 | 224.8145 | 4.149634 | 9.2036 | 0.8934857 | 13.35323 | 0.912 | 1298.98 | 220.9677 | 1546.774 | 1 | 1546.774 | 291.147 |  | 161.537 |  |  |  | 33.159 |  | 2.39 | [5 empty] | 4 | 38.75 |  | 44.58 |  |  |  | 38.08 |  | 159.6 |  | 149.81 | [5 empty] | 284.1885867 | 0 | 161.537 | 0 | 0 | 0 | 31.83264 | 159.6 | 0 | 149.81 | 0 | 0 |  |  | 0 | 0
8 | 492.941 | 1.542796 | 485.3359281 | 39.73039 | 1.944065 |  | 1.294107 | 0 | 5.121 |  | 162.262 | 0.6499579 | 0 | 0 | 319.232 | 3.079892 | 309.4 | 19.86 | 309.4 | 1.239335 | 249.65 | 201.63 | 0.8 | 612 | 1231 | 800/12 | 75.74 | 170 | 5 | 4.95 | 19.82776 | 126.85 | 508.1114 | 28.65 |  | 11.91 | 48.29 | 0.1579653 | 1,30/1,53 | 10.64 | 7.19 | 6.37 | 305.7 | 4.15 |  |  |  | 249.65 | 222.2563 | 6.259422 | 9.986 | 0.9805995 | 16.24542 | 0.922 | 1548.63 | 220.9677 | 1767.742 | 1 | 1767.742 | 297.066 |  | 162.262 |  |  |  | 33.613 |  | 2.31 | [5 empty] | 2.21 | 37.49 |  | 44.35 |  |  |  | 37.23 |  | 161.5 |  | 147.9 | [5 empty] | 290.2037754 | 0 | 162.262 | 0 | 0 | 0 | 32.8701527 | 161.5 | 0 | 147.9 | 0 | 0 |  |  | 0 | 0
9 | 478.481 | 2.498014 | 466.5284759 | 39.89543 | 2.040271 |  | 1.382015 | 0 | 8.22 |  | 150.517 | 0.6582568 | 0 | 0 | 313.646 | 3.215727 | 303.56 | 16.15 | 303.56 | 1.327561 | 228.66 | 188.24 | 0.68 | 586 | 1237 | 793/12 | 75.84 | 165 | 5 | 4.4 | 19.24254 | 118.8 | 519.5487 | 28.49 |  | 10.77 | 55.88 | 0.1915995 | 1,30/1,51 | 9.96 | 6.61 | 6.93 | 291.65 | 3.66 |  |  |  | 228.66 | 214.2482 | 6.377552 | 9.1464 | 0.9317238 | 15.52395 | 0.923 | 1777.29 | 220.9677 | 1988.71 | 1 | 1988.71 | 291.051 |  | 150.517 | 28.961 |  |  | 7.952 |  | 2.5 |  |  | 15.15 |  |  | 3.63 | 37.6 |  | 44.55 | 39.17 |  |  | 38.45 |  | 156.75 |  | 146.81 | [5 empty] | 283.774725 | 0 | 150.517 | 24.5734085 | 0 | 0 | 7.6633424 | 156.75 | 0 | 146.81 | 0 | 0 |  |  | 0 | 0
10 | 480.422 | 3.219536 | 464.9546411 | 40.96181 | 2.290868 |  | 1.534113 | 0 | 0 |  | 153.591 | 0.756755 | 0 | 0 | 316.695 | 3.20024 | 306.56 | 20.21 | 306.56 | 1.510445 | 76.11 | 78.19 | 1.12 | 598 | 1232 | 791/12 | 74.93 | 166 | 5 | 1.8 | 8.868743 | 107.55 | 529.9074 | 31.95 |  | 11.95 | 56.12 | 0.2093639 | 1,29/1,50 | 14.37 | 6.17 | 8.48 | 268.05 | 2.98 |  |  |  | 202.96 | 221.8953 | 7.064975 | 8.1184 | 0.7985029 | 15.18337 | 0.909 | 1980.25 | 220.9677 | 2209.677 | 1 | 2209.677 | 226.841 |  | 153.591 | 99.99 |  |  |  |  | 2.49 |  |  | 9.82 |  |  |  | 37.64 |  | 44.58 | 42.94 |  |  |  |  | 157.7 |  | 148.86 | [5 empty] | 221.1926591 | 0 | 153.591 | 90.170982 | 0 | 0 | 0 | 157.7 | 0 | 148.86 | 0 | 0 |  |  | 0 | 0
11 | 406.797 | 3.650359 | 391.9474486 | 40.92993 | 2.235612 |  | 1.477649 | 0 | 0 |  | 132.886 | 0.7579626 | 0 | 0 | 273.948 | 1.755078 | 269.14 | 40.08 | 269.14 | 1.535136 | 95.51 | 78.06 | 1.15 | 644 | 1236 | 749/12 | 74.95 | 147 | 5 |  | 0 | 94.2 | 537.3032 | 26.21 |  | 13.25 | 66.97 | 0.2680945 | 1,26/1,49 | 14.89 | 6.34 | 9.74 | 249.8 | 5.74 |  |  |  | 175.32 | 186.8579 | 7.107456 | 7.0128 | 0.8190949 | 14.12026 | 0.901 | 2155.57 | 220.9677 | 2430.645 | 1 | 2430.645 | 190.09 |  | 132.886 | 83.821 |  |  |  |  | 2.15 |  |  | 12.84 |  |  |  | 37.98 |  | 44.5 | 41.96 |  |  |  |  | 25.65 |  | 243.49 | [5 empty] | 186.003065 | 0 | 132.886 | 73.0583836 | 0 | 0 | 0 | 25.65 | 0 | 243.49 | 0 | 0 |  |  | 0 | 0
12 | 122.742 | 4.220997 | 117.561064 | 42.31544 | 1.338202 |  | 0.6367566 | 0 | 0 |  | 61.622 | 0.7014456 | 0 | 0 | 94.685 | 1.526113 | 93.24 | 20.18 | 93.24 | 1.061355 |  | 44.78 | 1.41 | 651 | 1223 | 762/12 | 73.31 | 50 | 2 | 1.65 | 18.78201 | 30.15 | 343.1986 | 10.87 |  | 6.9 |  | 0 | 1,28/1,50 | 14.82 | 6.25 | 8.7 | 92.3 | 2.45 |  |  | 0 | 87.85 | 59.23978 | 2.03194 | 3.514 | 1.294621 | 5.54594 | 0.912 | 2243.42 | 220.9677 | 2651.613 | 1 | 2651.613 | 32.869 |  | 61.622 | 28.251 |  |  |  |  | 2.93 |  |  | 14.93 |  |  |  | 37.38 |  | 44.68 | 42.9 | [6 empty] | 93.24 | [5 empty] | 31.9059383 | 0 | 61.622 | 24.0331257 | 0 | 0 | 0 | 0 | 0 | 93.24 | 0 | 0 |  |  | 0 | 0
13 | 200.66 | 4.156429 | 192.3197096 | 43.14044 | 2.997502 |  | 1.221442 | 0 | 0 |  | 113.952 | 1.77606 | 0 | 15.919 | 135.617 | 1.49465 | 133.59 | 2.19 | 133.59 | 2.082138 |  |  | 1.53 | 585 | 1094 | 508/6 | 71.73 | 73 | 3 |  | 0 | 30.4 | 473.8155 | 16.74 |  | 7.93 | 34.11 | 0.3276657 | 1,29/1,51 | 15.18 | 6.29 | 7.36 | 104.1 | 2.1 |  |  | 0 | 64.16 | 100.9768 | 1.733228 | 2.5664 | 0.5546983 | 4.299628 | 0.896 | 2307.58 | 220.9677 | 2872.581 | 1 | 2872.581 | 21.056 |  | 113.952 | 65.652 |  |  |  |  | 5.25 |  |  | 11.02 |  |  |  | 37.9 |  | 44.23 | 42.93 | [6 empty] | 133.59 | [5 empty] | 19.95056 | 0 | 113.952 | 58.4171496 | 0 | 0 | 0 | 0 | 0 | 133.59 | 0 | 0 |  |  | 0 | 0
14 | 284.616 | 3.08605 | 275.8326092 | 42.71882 | 2.179289 |  | 1.155871 | 0 | 0 |  | 129.534 | 1.023418 | 0 | 13.23 | 187.735 | 1.675234 | 184.59 | 12.5 | 184.59 | 1.458402 |  |  | 1.36 | 612 | 1192 | 605/9 | 70.03 | 101 | 4 | 4 | 31.60307 | 84.1 | 664.4545 | 21.81 |  | 10.29 | 42.88 | 0.243015 | 1,31/1,49 | 15.13 | 5.27 | 9.45 | 176.45 | 3.29 |  |  | 0 | 126.57 | 146.8909 | 6.156475 | 5.0628 | 0.752229 | 11.21928 | 0.888 | 2434.15 | 220.9677 | 3093.548 | 1 | 3093.548 | 59.767 |  | 129.534 | 95.315 |  |  |  |  | 1.89 |  |  | 8.03 |  |  |  | 38.63 |  | 44.45 | 42.93 | [6 empty] | 184.59 | [5 empty] | 58.6374037 | 0 | 129.534 | 87.6612055 | 0 | 0 | 0 | 0 | 0 | 184.59 | 0 | 0 |  |  | 0 | 0
15 | 437.515 | 3.174366 | 423.6266737 | 40.71822 | 2.306079 |  | 1.557129 | 0 | 6.361 |  | 137.582 | 0.7489494 | 0 | 9.354 | 279.493 | 1.639755 | 274.91 | 13.71 | 274.91 | 1.496516 |  |  | 1.56 | 674 | 1236 | 791/12 | 70.06 | 152 | 5 | 1.2 | 6.53239 | 97.65 | 531.5732 | 25.84 |  | 13 | 56.59 | 0.2267682 | 1,33/1,51 | 14.66 | 5.27 | 8.65 | 249.55 | 3.74 |  |  | 0 | 183.7 | 214.9395 | 6.543238 | 7.348 | 0.7461175 | 13.89124 | 0.877 | 2617.85 | 220.9677 | 3314.516 | 1 | 3314.516 | 212.255 |  | 137.582 | 87.678 |  |  |  |  | 1.83 |  |  | 11.41 |  |  |  | 37.41 |  | 43.96 | 43.64 | [6 empty] | 274.91 | [5 empty] | 208.3707335 | 0 | 137.582 | 77.6739402 | 0 | 0 | 0 | 0 | 0 | 274.91 | 0 | 0 |  |  | 0 | 0
16 | 480.037 | 1.355379 | 473.5306772 | 39.51501 | 1.985953 |  | 1.424151 | 0 | 18.92 |  | 133.956 | 0.5618017 | 0 | 0 | 301.043 | 1.558914 | 296.35 | 9.87 | 296.35 | 1.24287 |  | 189.52 | 0.95 | 640 | 1220 | 795/12 | 74.09 | 166 | 5 | 2.05 | 8.597551 | 144.3 | 605.1837 | 32.57 |  | 9.56 | 53.41 | 0.1791981 | 1,31/1,53 | 10.5 | 6.78 | 8.09 | 298.05 | 3.36 |  |  | 0 | 238.44 | 220.4778 | 9.043139 | 9.5376 | 0.9441228 | 18.58074 | 0.882 | 2856.29 | 220.9677 | 3535.484 | 1 | 3535.484 | 346.081 |  | 133.956 | [5 empty] | 1.88 | [6 empty] | 37.69 |  | 44.23 | [7 empty] | 296.35 | [5 empty] | 339.5746772 | 0 | 133.956 | 0 | 0 | 0 | 0 | 0 | 0 | 296.35 | 0 | 0 |  |  | 0 | 0
17 | 490.74 | 1.180656 | 484.946048 | 39.10758 | 2.082923 |  | 1.530487 | 0 | 18.306 |  | 128.618 | 0.5524354 | 0 | 0 | 310.923 | 2.660787 | 302.65 | 6.69 | 302.65 | 1.299931 | 184.18 | 232.82 | 0.69 | 628 | 1225 | 803/12 | 75.75 | 169 | 5 | 3.5 | 15.03307 | 146.55 | 629.4562 | 29.6 |  | 9.86 | 56.38 | 0.1901838 | 1,26/1,49 | 8.64 | 7.32 | 6.48 | 296.45 | 2.61 |  |  | 0 | 232.82 | 218.5677 | 7.356397 | 9.3128 | 0.9299264 | 16.6692 | 0.886 | 3089.11 | 220.9677 | 3756.452 | 1 | 3756.452 | 362.122 |  | 128.618 | [5 empty] | 1.6 | [6 empty] | 37.48 |  | 43.69 | [7 empty] | 302.65 | [5 empty] | 356.328048 | 0 | 128.618 | 0 | 0 | 0 | 0 | 0 | 0 | 302.65 | 0 | 0 |  |  | 0 | 0
18 | 521.596 | 1.144167 | 515.6280696 | 38.66103 | 2.189596 |  | 1.641934 | 0 | 17.78 |  | 128.969 | 0.5476623 | 0 | 0 | 333.331 | 4.083329 | 319.72 | 33.61 | 319.72 | 1.35768 | 235.49 | 235.49 | 0.56 | 563 | 1229 | 812/12 | 76.05 | 180 | 5 |  | 0 | 168.15 | 714.0431 | 30.46 |  | 14.06 | 48.74 | 0.1647456 | 1,19/1,41 | 6.98 | 7.26 | 8.76 | 295.85 | 2.44 |  |  | 0 | 235.49 | 228.8363 | 11.41052 |  | 0.8983834 | 11.41052 | 0.887 | 3324.6 | 220.9677 | 3977.419 | 1 | 3977.419 | 392.627 |  | 128.969 | [5 empty] | 1.52 | [6 empty] | 36.95 |  | 43.87 | [7 empty] | 319.72 | [5 empty] | 386.6590696 | 0 | 128.969 | 0 | 0 | 0 | 0 | 0 | 0 | 319.72 | 0 | 0 |  |  | 0 | 0
19 | 551.765 | 1.155764 | 545.387897 | 39.42047 | 2.358944 |  | 1.751942 | 0 | 17.484 | 59.93 | 140.339 | 0.6070026 | 2.807 | 0 | 343.656 | 3.962102 | 330.04 | 22.03 | 330.04 | 1.427509 | 231.2 | 132.46 | 0.86 | 514 | 1237 | 796/12 | 76.49 | 190 | 5 | 2.8 | 12.11073 | 156.9 | 678.6332 | 25.55 |  | 12.7 | 54.22 | 0.1849881 | 1,24/1,46 | 7.07 | 7.12 | 8.32 | 293.1 | 5.02 |  |  | 0 | 231.2 | 245.3787 | 10.11232 | 9.248 | 0.8225556 | 19.36032 | 0.882 | 3555.8 | 220.9677 | 4198.387 | 1 | 4198.387 | 411.426 |  | 140.339 | [5 empty] | 1.55 | [6 empty] | 37.93 |  | 43.79 | [7 empty] | 330.04 | [5 empty] | 405.048897 | 0 | 140.339 | 0 | 0 | 0 | 0 | 0 | 0 | 330.04 | 0 | 0 |  |  | 0 | 0
20 | 506.968 | 2.451996 | 494.5371626 | 39.36863 | 2.187637 |  | 1.606313 | 0 | 15.284 | 22.08 | 131.414 | 0.5813235 | 7.148 | 0 | 314.324 | 3.965335 | 301.86 | 13.33 | 301.86 | 1.335309 | 226.06 | 226.06 | 0.3 | 583 | 1234 | 793/12 | 75.94 | 175 | 5 | 1.5 | 6.635407 | 174.95 | 773.9096 | 29.97 |  | 8.94 | 53.34 | 0.1879493 | 1,24/1,46 | 6.69 | 6.79 | 11.81 | 283.8 | 4.54 |  |  | 0 | 226.06 | 223.8169 | 16.00546 | 9.0424 | 0.8817491 | 25.04786 | 0.882 | 3781.86 | 220.9677 | 4419.355 | 1 | 4419.355 | 375.554 |  | 131.414 | [5 empty] | 3.31 | [6 empty] | 37.86 |  | 43.68 | [7 empty] | 301.86 | [5 empty] | 363.1231626 | 0 | 131.414 | 0 | 0 | 0 | 0 | 0 | 0 | 301.86 | 0 | 0 |  |  | 0 | 0
21 | 521.671 | 2.413251 | 509.0817675 | 39.74029 | 2.364633 |  | 1.740776 | 0 | 14.248 | 26.07 | 134.31 | 0.6238562 | 7.034 | 0 | 324.787 | 4.121778 | 311.4 | 15.22 | 311.4 | 1.446421 | 215.29 | 215.29 | 0.31 | 573 | 1235 | 792/12 | 76.28 | 180 | 5 | 4.55 | 21.13428 | 161.7 | 751.0799 | 32.56 |  | 8.7 | 63.19 | 0.2228531 | 1,26/1,48 | 6.88 | 6.97 | 10.47 | 283.55 | 3.63 |  |  | 0 | 215.29 | 231.5379 | 13.11478 | 8.6116 | 0.8117382 | 21.72638 | 0.878 | 3997.15 | 220.9677 | 4640.323 | 1 | 4640.323 | 387.361 |  | 134.31 | [5 empty] | 3.25 | [6 empty] | 38.35 |  | 43.75 | [7 empty] | 311.4 | [5 empty] | 374.7717675 | 0 | 134.31 | 0 | 0 | 0 | 0 | 0 | 0 | 311.4 | 0 | 0 |  |  | 0 | 0
22 | 524.768 | 2.436242 | 511.98338 | 39.4123 | 2.084878 |  | 1.535165 | 0 | 14.51 | 26.13 | 134.993 | 0.5497129 | 6.652 | 0 | 326.498 | 4.186243 | 312.83 | 14.53 | 312.83 | 1.273893 | 245.57 | 245.57 | 0.43 | 570 | 1242 | 792/12 | 76.51 | 181 | 5 | 2.8 | 11.40204 | 142.45 | 580.079 | 31.68 |  | 8.74 | 53.4 | 0.1749099 | 1,29/1,52 | 7.24 | 7.37 | 8.44 | 305.3 | 2.41 |  |  | 0 | 245.57 | 230.2415 | 9.313421 | 9.8228 | 0.9311205 | 19.13622 | 0.881 | 4242.72 | 220.9677 | 4861.29 | 1 | 4861.29 | 389.775 |  | 134.993 | [5 empty] | 3.28 | [6 empty] | 37.91 |  | 43.75 | [7 empty] | 312.83 | [5 empty] | 376.99038 | 0 | 134.993 | 0 | 0 | 0 | 0 | 0 | 0 | 312.83 | 0 | 0 |  |  | 0 | 0
23 | 525.804 | 1.553222 | 517.6370951 | 39.26328 | 2.169386 |  | 1.603429 | 0 | 14.681 | 31.3 | 135.043 | 0.565957 | 7.056 | 0 | 328.785 | 4.055842 | 315.45 | 7.8 | 315.45 | 1.322032 | 238.61 | 238.61 | 0.29 | 581 | 1236 | 803/12 | 76.04 | 181 | 5 | 1.45 | 6.076862 | 174.6 | 731.738 | 26.37 |  | 11.73 | 53.93 | 0.1788723 | 1,28/1,51 | 7.07 | 7.26 | 9.84 | 301.5 | 2.77 |  |  | 0 | 238.61 | 233.3373 | 13.30895 | 9.5444 | 0.8927271 | 22.85335 | 0.881 | 4481.33 | 220.9677 | 5082.258 | 1 | 5082.258 | 390.761 |  | 135.043 | [5 empty] | 2.09 | [6 empty] | 37.73 |  | 43.7 | [7 empty] | 315.45 | [5 empty] | 382.5940951 | 0 | 135.043 | 0 | 0 | 0 | 0 | 0 | 0 | 315.45 | 0 | 0 |  |  | 0 | 0
24 | 506.399 | 1.754964 | 497.5118792 | 38.84567 | 2.185328 |  | 1.608086 | 0 | 13.373 | 21.14 | 131.415 | 0.5772424 | 6.603 | 0 | 322.985 | 4.342307 | 308.96 | 18.84 | 308.96 | 1.357111 | 227.66 | 227.66 | 0.32 | 564 | 1238 | 792/12 | 76.59 | 175 | 5 |  | 0 | 163.85 | 719.7136 | 33.14 |  | 12.31 | 53.4 | 0.1843923 | 1,23/1,46 | 6.94 | 7.19 | 10.04 | 289.6 | 3.77 |  |  | 0 | 227.66 | 220.2867 | 12.74338 | 9.1064 | 0.9022207 | 21.84978 | 0.882 | 4708.99 | 220.9677 | 5303.226 | 1 | 5303.226 | 374.984 |  | 131.415 | [5 empty] | 2.37 | [6 empty] | 37.19 |  | 43.57 | [7 empty] | 308.96 | [5 empty] | 366.0968792 | 0 | 131.415 | 0 | 0 | 0 | 0 | 0 | 0 | 308.96 | 0 | 0 |  |  | 0 | 0
25 | 515.829 | 1.068301 | 510.3183936 | 38.77813 | 2.231973 |  | 1.649626 | 0 | 12.206 |  | 133.148 | 0.5823478 | 7.069 | 0 | 332.902 | 4.160984 | 319.05 | 3.77 | 319.05 | 1.395425 | 228.64 | 228.64 | 0.47 | 532 | 1248 | 785/12 | 76.6 | 178 | 5 | 9.55 | 41.76872 | 147.55 | 645.3376 | 30.73 |  | 8.11 | 61.17 | 0.207708 | 1,26/1,48 | 7.23 | 7.21 | 7.94 | 294.5 | 3.42 |  |  | 0 | 228.64 | 225.5348 | 9.075364 | 9.1456 | 0.8850195 | 18.22096 | 0.883 | 4937.63 | 220.9677 | 5524.194 | 1 | 5524.194 | 382.681 |  | 133.148 | [5 empty] | 1.44 | [6 empty] | 37.09 |  | 43.63 | [7 empty] | 319.05 | [5 empty] | 377.1703936 | 0 | 133.148 | 0 | 0 | 0 | 0 | 0 | 0 | 319.05 | 0 | 0 |  |  | 0 | 0
26 | 482.699 | 1.387016 | 476.0038876 | 38.72936 | 2.038822 |  | 1.496671 | 0 | 13.073 |  | 126.576 | 0.542151 | 7.068 | 0 | 311.443 | 4.01775 | 298.93 | 33.67 | 298.93 | 1.280379 | 233.47 | 233.47 | 0.69 | 588 | 1240 | 777/12 | 76.92 | 167 | 5 | 2.6 | 11.13633 | 141.95 | 608.001 | 28.35 |  | 9.13 | 53.46 | 0.1822086 | 1,32/1,55 | 7.96 | 7.35 | 7.62 | 293.4 | 2.66 |  |  | 0 | 233.47 | 209.2309 | 8.379049 | 9.3388 | 0.974136 | 17.71785 | 0.886 | 5171.1 | 220.9677 | 5745.161 | 1 | 5745.161 | 356.123 |  | 126.576 | [5 empty] | 1.88 | [6 empty] | 36.92 |  | 43.82 | [7 empty] | 298.93 | [5 empty] | 349.4278876 | 0 | 126.576 | 0 | 0 | 0 | 0 | 0 | 0 | 298.93 | 0 | 0 |  |  | 0 | 0
27 | 441.014 | 1.251851 | 435.4931624 | 38.96743 | 2.17703 |  | 1.586359 | 0 | 12.185 |  | 118.158 | 0.5906719 | 6.958 | 0 | 287.85 | 4.616988 | 274.56 | 19.64 | 274.56 | 1.372525 | 200.04 | 166.27 | 0.7 | 592 | 1247 | 731/12 | 76.3 | 153 | 5 | 2.25 | 11.24775 | 134.15 | 670.6159 | 25 |  | 8.26 | 56.6 | 0.2160718 | 1,27/1,50 | 7.49 | 7.49 | 6.77 | 261.95 | 2.95 |  |  | 0 | 200.04 | 194.1658 | 7.035317 | 8.0016 | 0.8994113 | 15.03692 | 0.887 | 5371.14 | 220.9677 | 5966.129 | 1 | 5966.129 | 322.856 |  | 118.158 | [5 empty] | 1.71 | [6 empty] | 37.1 |  | 44.07 | [7 empty] | 274.56 | [5 empty] | 317.3351624 | 0 | 118.158 | 0 | 0 | 0 | 0 | 0 | 0 | 274.56 | 0 | 0 |  |  | 0 | 0
28 | 395.78 | 1.071854 | 391.5378168 | 38.72351 | 2.044584 |  | 1.474631 | 0 | 11.721 |  | 109.146 | 0.569953 | 7.212 | 0 | 250.053 | 2.856594 | 242.91 | 16.48 | 242.91 | 1.26846 | 191.5 | 44.15 | 1.23 | 631 | 1234 | 699/12 | 76.1 | 138 | 5 | 2 | 10.44386 | 99.55 | 519.8433 | 27.73 |  | 15.3 | 34.93 | 0.1457542 | 1,33/1,54 | 8.98 | 7.12 | 5.74 | 239.65 | 2.08 |  |  | 0 | 191.5 | 173.9314 | 4.42647 | 7.66 | 0.9611805 | 12.08647 | 0.889 | 5562.64 | 220.9677 | 6187.097 | 1 | 6187.097 | 286.634 |  | 109.146 | [5 empty] | 1.48 | [6 empty] | 36.76 |  | 43.88 | [7 empty] | 242.91 | [5 empty] | 282.3918168 | 0 | 109.146 | 0 | 0 | 0 | 0 | 0 | 0 | 242.91 | 0 | 0 |  |  | 0 | 0
29 | 410.474 | 1.047106 | 406.1759024 | 38.92264 | 2.24804 |  | 1.628187 | 0 | 13.501 |  | 111.995 | 0.6198528 | 6.298 | 0 | 255.803 | 2.679015 | 248.95 | 21.5 | 248.95 | 1.37785 | 180.68 | 148.57 | 0.97 | 625 | 1226 | 707/12 | 76.41 | 143 | 5 | 5 | 27.67323 | 113.65 | 629.0126 | 27.3 |  | 15.52 | 54.63 | 0.2218027 | 1,32/1,54 | 9.14 | 7.4 | 5.61 | 246.3 | 4.53 |  |  | 0 | 180.68 | 180.6261 | 4.938973 | 7.2272 | 0.8732605 | 12.16617 | 0.889 | 5743.32 | 220.9677 | 6408.065 | 1 | 6408.065 | 298.479 |  | 111.995 | [5 empty] | 1.44 | [6 empty] | 36.98 |  | 44.1 | [7 empty] | 248.95 | [5 empty] | 294.1809024 | 0 | 111.995 | 0 | 0 | 0 | 0 | 0 | 0 | 248.95 | 0 | 0 |  |  | 0 | 0
30 | 338.931 | 1.529989 | 333.7453935 | 38.75459 | 2.077598 |  | 1.469157 | 0 | 11.795 |  | 97.74 | 0.6084412 | 7.124 | 0 | 212.313 | 2.700259 | 206.58 | 13.46 | 206.58 | 1.285981 | 160.64 | 64.83 | 1.06 | 550 | 1216 | 708/12 | 75.66 | 119 | 5 | 2.3 | 14.31773 | 109.85 | 683.8272 | 29.7 |  | 10.72 | 46.7 | 0.2179188 | 1,27/1,49 | 8.31 | 7.12 | 7.92 | 214.3 | 3.76 |  |  | 0 | 160.64 | 149.2404 | 6.73953 | 6.4256 | 0.9396834 | 13.16513 | 0.89 | 5903.96 | 220.9677 | 6629.032 | 1 | 6629.032 | 241.191 |  | 97.74 | [5 empty] | 2.15 | [6 empty] | 36.71 |  | 43.8 | [7 empty] | 206.58 | [5 empty] | 236.0053935 | 0 | 97.74 | 0 | 0 | 0 | 0 | 0 | 0 | 206.58 | 0 | 0 |  |  | 0 | 0
31 | 412.651 | 0.8849465 | 408.9992594 | 38.79581 | 2.271966 |  | 1.642436 | 0 | 14.609 |  | 113.328 | 0.6295301 | 6.741 | 0 | 254.976 | 2.649661 | 248.22 | 12.54 | 248.22 | 1.378847 | 180.02 | 142.19 | 0.87 | 658 | 1223 | 715/12 | 75.93 | 144 | 5 | 2.65 | 14.72059 | 122.3 | 679.369 | 22.11 |  | 11.3 | 51.53 | 0.2121886 | 1,29/1,51 | 9.03 | 7.16 | 6.69 | 242.85 |  |  |  | 0 | 180.02 | 182.435 | 6.338068 | 7.2008 | 0.8614434 | 13.53887 | 0.889 | 6083.98 | 220.9677 | 6850 | 1 | 6850 | 299.323 |  | 113.328 | [5 empty] | 1.22 | [6 empty] | 36.78 |  | 44.12 | [7 empty] | 248.22 | [5 empty] | 295.6712594 | 0 | 113.328 | 0 | 0 | 0 | 0 | 0 | 0 | 248.22 | 0 | 0 |  |  | 0 | 0
е | 13243.76 |  | 12994.13 |  |  | 0 |  | 0 | 310.431 | 186.65 | 3964.253 |  | 85.77 | 38.503 | 8568.04 |  | 8291.423 | 498.16 | 8291.423 |  | 5127.96 | 4156.97 | [6 empty] | 146 | 89.05 |  | 3683.05 |  | 821.21 | 0 | 330.37 | 1559.59 | [5 empty] | 7875.25 | 98.69 | 0 | 0 |  | 6083.98 | 5978.852 | 225.0941 | 226.7388 |  | 465.3717 |  |  | 0 |  | 31 |  | 8651.519 | 1e-07 | 3964.253 | 489.6680001 | 1e-07 | 1e-07 | 138.3220001 | 1e-07 | [15 empty] | 1402.2 | 1e-07 | 6889.223 | 1e-07 |  |  |  |  | 8460.462913 | 9.99999999e-08 | 3964.253 | 435.5881952 | 9.99999999e-08 | 9.99999999e-08 | 133.8272495 | 1402.2 | 9.99999999e-08 | 6889.223 | 9.99999999e-08 | 0 | #DIV/0! | #DIV/0! | 0 | 0
ср. | 427.2181 | 1.884892 |  | 39.81924 | 2.135795 | 0 | 1.484206 | 0 | 10.0139 | 6.020968 | 127.8791 | 0.6515888 | 2.766774 | 1.242032 | 276.3884 | 3.228475 |  | 16.06968 | 267.4653 | 1.362829 | 165.4181 | 134.0958 | 0.8635536 | 602.0323 | 1223.419 |  | 75.61473 | 148.7742 | 4.709677 | 2.872581 | 14.6368 | 118.8081 | 605.3685 | 26.49065 |  | 10.6571 | 50.30935 | 0.1980369 | 0 | 9.756774 | 6.888387 | 8.023226 | 254.0403 | 3.183548 | #DIV/0! | 0 | 0 | 196.2574 | 192.8662 | #DIV/0! | #DIV/0! | 0.8891068 | 15.01199 | 0 | [13 empty] | 2.208353 | 1e-07 | 3.526062e-09 | 11.04418 | 1e-07 | 1e-07 | 3.249484 | 37.65579 | 1e-07 | 44.25294 | 42.66902 | 1e-07 | 1e-07 | 37.97878 | 1e-07 |  |  |  |  | 1.104336e-08 | 1e-07 | 2.250617e-09 | 1e-07 | 8460.463 |  | 4533.668 |  |  |  |  | 8291.423
пл. |  |  |  | 39 | 2.08 |  | 1.56 |  | 16.5726 |  |  | 0.52 | [5 empty] | 25.5659976 |  | 1.285 | 6850 | 6850 |  |  | 1250 |  | 76 | [5 empty] | 590 | [9 empty] | 6850 | 47.95 |  |  |  | 220.97 |  |  |  | 0.9 | [38 empty] | 12994.13
± |  |  |  |  | 0.05579456 | 0 |  | 0 | [7 empty] | 3.228475 |  |  |  | 0.07782877 |  |  |  |  | -26.58065 | 0 | [16 empty] | 1025.25
Отклонения
[7 empty] | по выпускам | [34 empty] | ССП | 220.9677 |  |  | тн | [6 empty] | Дней | 31
|  | Средний вес выпуска: | [6 empty] | 53.94007 | [27 empty] | План: |  |  |  |  | Суток работы | 30
[42 empty] | Среднесуточное пр-во | 228.3333 | [5 empty] | Отставание (-) опережение (+)
[49 empty] | -766.02 |  |  |  | Тн
[49 empty] | -11.18277 |  |  |  | %
| Диспетчер АО "СЧПЗ" | [11 empty] | Тренина С.А.

## апрель 20
Сведения по учету производства ферромарганца в АО "СЧПЗ" — ДП-3
[42 empty] | на | 30 |  |  |  |  | апреля |  |  |  | 2020г.
Дата | Расход Mn шихты |  |  |  |  | Отсев агломерата, т | Расх.добавок, флюсов | [7 empty] | Расход кокса | [5 empty] | Производство FeMn78 т | Производство FeMn с Si<1, т | Сод. Si в сплаве % | Температура колош. газа, °С | Темпе-ратура гор. дутья, °С | Расход гор. дутья, м3/мин / фурмы,шт | Средн. содерж. Mn в сплаве, % | Количество подач,шт | Количество выпусков, шт | Количество пыли |  | Количество шлака |  | Перевал, т |  | Зеленый шлак | Мелочь Фмн | Удельн.расход мелочи, т | Осн-ть | Сод. Al2O3 в шлаке, % | Сод MgO в шлаке, % | Сод. MnO в шлаке, % | Производство фактическое, т | [5 empty] | Теорети- ческий выход FeMn, т | Потери Mn со шлаком расчетно, т |  | Факт. коэф-т извлеч. Mn из расплава | Потери Mn со шлаком расчетно, т | Средняя значения кофицент извлечения Mn из расплава | [5 empty] | Проплавлено руды (влаж.), т | [7 empty] | Влажность руды , % | [6 empty] | Сод. Mn в руде, % | [7 empty] | Сожжено кокса сух., т |  |  |  | Влажность кокса, %
| Проплавлено шихты (влаж.), т | Влажность шихты , % | Сухой руды, т | Сод. Mn в марг. шихте, % | Удельн расход марг. шихты, т |  | Удельн расход руды, т | Тяж.шлак ,т | Кварцит, т | Отсев руды ,т | Агломерат, т | Удельн.расход агломерата, т | Fe содер. материалов, т | Известняк, т | Сожжено кокса (влаж.), т | Влажность кокса, % | Сухого скипо- вого кокса, т | Выход кокс. мелочи, т | Сухого кокса (заданный), т | Удельн. расход сухого кокса, т
[30 empty] | всего, т | на т FeMn, кг | всего, т | на т FeMn, кг | [9 empty] | Разлито жидкого | из шлака | c перевала | с отвала | % с отвала от годного | Всего годного |  | химические | физические | [50 empty] | Тяжелый шлак
[51 empty] | 4% |  |  |  | FeMn НИ | План | План по нараст. |  |  | Маматван | Агломерат | Агломерат кисл | Габон | Глория | Каражал | Казахстан(10-100) |  | Маматван |  |  | Габон | Глория | Каражал | Казахстан(10-100) | Маматван | Агломерат | Агломерат кисл | Габон | Глория | Каражал | Казахстан(10-100) | Чиатури | Н. Тагил | Губаха +25 | Кемерово | Алтай | Н. Тагил | Губаха +25 | Кемерово | Алтай | Маматван | Агломерат | Агломерат кисл | Габон | Глория | Каражал | Казахстан (10-100) | Н. Тагил | кокс Губаха +25 | Кемерово | кокс Алтай | Кол-во, т | W | Mn |  | ИТОГО
1 | 425.886 | 1.263403 | 420.5053 | 38.2606 | 2.379501 |  | 1.896601 | 0 | 15.132 |  | 85.338 | 0.4828995 | 0 | 0 | 252.052 | 2.706584 | 245.2300003 | 11.97 | 245.2300003 | 1.387675 | 176.72 | 176.72 | 0.56 | 623 | 1231 | 700/12 | 77.07 | 142 | 5 | 2.85 | 16.12721 | 124.25 | 703.0896 | 24.78 |  | 18.11 | 54.48 | 0.2231415 | 1,26/1,50 | 8.31 | 7.7 | 7.31 | 244.15 | 5.16 |  |  |  | 176.72 | 182.2436 | 7.035875 | 7.0688 | 0.8465405 | 14.104675 | 0.847 | 176.72 | 223.3333 | 223.3333 | 1 | 223.3333 | 340.548 | 1e-07 | 85.338 | 1e-07 | 1e-07 | 1e-07 | 1e-07 | 1e-07 | 1.58 | 1e-07 | 1e-07 | 1e-07 | 1e-07 | 1e-07 | 1e-07 | 36.88 | 1e-07 | 43.77 | 1e-07 | 1e-07 | 1e-07 | 1e-07 | 1e-07 | 1e-07 | 1e-07 | 245.23 | 1e-07 | 1e-07 | 1e-07 | 1e-07 | 1e-07 | 335.1673416 | 9.99999999e-08 | 85.338 | 9.99999999e-08 | 9.99999999e-08 | 9.99999999e-08 | 9.99999999e-08 | 9.99999999e-08 | 9.99999999e-08 | 245.23 | 9.99999999e-08 | 0 |  |  | 0 | 0
2 | 453.517 | 2.381519 | 442.716406 | 39.46234 | 2.325191 |  | 1.675596 | 0 | 4.796 |  | 123.683 | 0.6495956 | 0 | 0 | 268.867 | 2.654472 | 261.73 | 15.13 | 261.73 | 1.374632 | 151.77 | 35.93 | 1.22 | 620 | 1228 | 715/12 | 76.33 | 151 | 5 | 4.15 | 21.79622 | 104.05 | 546.4811 | 27.33 |  | 11.89 | 55.26 | 0.2195907 | 1,29/1,53 | 9.02 | 7.51 | 6.02 | 251.65 | 5.9 |  |  |  | 190.4 | 199.8147 | 4.852247 | 7.616 | 0.8318666 | 12.46825 | 0.839 | 367.12 | 223.3333 | 446.6667 | 1 | 446.6667 | 281.915 |  | 123.683 | 47.919 |  |  |  |  | 1.29 |  |  | 14.95 |  |  |  | 36.86 |  | 43.88 | 43.37 | [6 empty] | 261.73 | [5 empty] | 278.2782965 | 0 | 123.683 | 40.7551095 | 0 | 0 | 0 | 0 | 0 | 261.73 | 0 | 0 |  |  | 0 | 0
3 | 432.299 | 2.922906 | 419.6633056 | 39.27513 | 2.027555 |  | 1.368027 | 0 | 4.788 |  | 136.509 | 0.6595275 | 0 | 0 | 256.048 | 2.705743 | 249.12 | 14.35 | 249.12 | 1.203595 |  | 81.86 | 1.23 | 687 | 1233 | 722/12 | 72.12 | 144 | 5 | 2.3 | 11.11218 | 105.7 | 510.6774 | 28.06 |  | 9.83 | 53.15 | 0.1996244 | 1,31/1,56 | 11.76 | 7.27 | 6.43 | 266.25 | 3.71 |  |  |  | 206.98 | 199.5157 | 5.264902 | 8.2792 | 0.9056606 | 13.5441 | 0.861 | 574.1 | 223.3333 | 670 | 1 | 670 | 263.647 |  | 136.509 | 32.143 |  |  |  |  | 2.97 |  |  | 14.95 |  |  |  | 36.49 |  | 43.69 | 43.37 | [6 empty] | 249.12 | [5 empty] | 255.8166841 | 0 | 136.509 | 27.3376215 | 0 | 0 | 0 | 0 | 0 | 249.12 | 0 | 0 |  |  | 0 | 0
4 | 497.752 | 1.600146 | 489.78724 | 38.36549 | 2.137036 |  | 1.702837 | 0 | 19.533 |  | 99.514 | 0.4341987 | 0 | 0 | 293.363 | 2.134898 | 287.1 |  | 287.1 | 1.252672 | 183.21 | 187.21 | 0.81 | 638 | 1239 | 774/12 | 76.31 | 166 | 5 | 1.75 | 7.635586 | 138.45 | 604.0839 | 22.46 |  | 10.6 | 61.36 | 0.2060443 | 1,31/1,56 | 9.76 | 7.96 | 5.74 | 297.8 | 3.35 |  |  |  | 229.19 | 214.9716 | 6.15615 | 9.1676 | 0.930741 | 15.32375 | 0.88 | 803.29 | 223.3333 | 893.3333 | 1 | 893.3333 | 398.238 |  | 99.514 | [5 empty] | 2 | [6 empty] | 36.98 |  | 43.91 | [7 empty] | 287.1 | [5 empty] | 390.27324 | 0 | 99.514 | 0 | 0 | 0 | 0 | 0 | 0 | 287.1 | 0 | 0 |  |  | 0 | 0
5 | 504.525 | 1.358693 | 497.670056 | 38.28341 | 2.248442 |  | 1.790806 | 0 | 19.323 |  | 101.293 | 0.4576353 | 0 | 0 | 299.36 | 2.749198 | 291.13 | 15.54 | 291.13 | 1.315307 | 221.34 | 221.34 | 0.47 | 649 | 1226 | 787/12 | 76.08 | 168 | 5 | 2.1 | 9.487666 | 152.95 | 691.0183 | 26.05 |  | 11.63 | 54.32 | 0.1913687 | 1,28/1,51 | 8.17 | 7.34 | 7.49 | 283.85 | 3.44 |  |  |  | 221.34 | 218.623 | 8.874331 | 8.8536 | 0.8838493 | 17.72793 | 0.881 | 1024.63 | 223.3333 | 1116.667 | 1 | 1116.667 | 403.232 |  | 101.293 | [5 empty] | 1.7 | [6 empty] | 36.87 |  | 43.91 | [7 empty] | 291.13 | [5 empty] | 396.377056 | 0 | 101.293 | 0 | 0 | 0 | 0 | 0 | 0 | 291.13 | 0 | 0 |  |  | 0 | 0
6 | 503.836 | 1.682268 | 495.3601304 | 38.12561 | 2.149441 |  | 1.722937 | 0 | 20.012 |  | 98.292 | 0.4265035 | 0 | 0 | 301.609 | 2.933931 | 292.76 | 38.25 | 292.76 | 1.270329 | 190.84 | 230.46 | 0.48 | 659 | 1230 | 798/12 | 75.55 | 168 | 5 | 3.55 | 15.40397 | 153.8 | 667.3609 | 25.87 |  | 6.96 | 58.75 | 0.2006146 | 1,25/1,47 | 7.84 | 7.2 | 7.16 | 292.85 | 3.32 |  |  |  | 230.46 | 218.2316 | 8.530485 | 9.2184 | 0.9219177 | 17.74888 | 0.888 | 1255.09 | 223.3333 | 1340 | 1 | 1340 | 405.544 |  | 98.292 | [5 empty] | 2.09 | [6 empty] | 36.76 |  | 43.76 | [7 empty] | 292.76 | [5 empty] | 397.0681304 | 0 | 98.292 | 0 | 0 | 0 | 0 | 0 | 0 | 292.76 | 0 | 0 |  |  | 0 | 0
7 | 525.228 | 1.436697 | 517.6820664 | 38.14809 | 2.120952 |  | 1.680781 | 0 | 13.968 |  | 107.437 | 0.4401713 | 0 | 0 | 314.694 | 2.950167 | 305.41 | 12.7 | 305.41 | 1.25127 | 244.08 | 151.68 | 0.84 | 624 | 1222 | 791/12 | 75.99 | 175 | 5 | 1.55 | 6.350377 | 143.15 | 586.488 | 34.37 |  | 8.97 | 52.7 | 0.1735551 | 1,31/1,54 | 8.31 | 7.46 | 6.45 | 303.65 | 2.1 |  |  |  | 244.08 | 226.8787 | 7.15246 | 9.7632 | 0.9391885 | 16.91566 | 0.896 | 1499.17 | 223.3333 | 1563.333 | 1 | 1563.333 | 395.371 | 79.783 | 27.654 |  |  | 22.42 |  |  | 1.76 |  |  |  |  | 2.62 |  | 36.64 | 43.71 | 43.71 |  |  | 38.09 |  |  |  |  | 305.41 | [5 empty] | 388.4124704 | 79.783 | 27.654 | 0 | 0 | 21.832596 | 0 | 0 | 0 | 305.41 | 0 | 0 |  |  | 0 | 0
8 | 515.41 | 1.822263 | 506.0178758 | 38.48544 | 2.344847 |  | 1.766149 | 0 | 1.404 |  | 124.883 | 0.5786979 | 0 | 0 | 307.298 | 2.950882 | 298.23 | 12.39 | 298.23 | 1.381974 | 95.78 | 165.36 | 0.82 | 632 | 1222 | 787/11 | 74.99 | 172 | 5 | 0.95 | 4.402224 | 131.55 | 609.5922 | 25.34 |  | 9.88 | 61.55 | 0.2164586 | 1,27/1,49 | 9.86 | 6.9 | 6.42 | 284.35 | 2.88 |  |  |  | 215.8 | 226.7113 | 6.542296 | 8.632 | 0.8309836 | 15.1743 | 0.887 | 1714.97 | 223.3333 | 1786.667 | 1 | 1786.667 | 326.464 | 124.883 |  |  |  | 64.063 |  |  | 2.3 |  |  |  |  | 2.94 |  | 36.48 | 43.7 |  |  |  | 38.54 |  |  |  |  | 298.23 | [5 empty] | 318.955328 | 124.883 | 0 | 0 | 0 | 62.1795478 | 0 | 0 | 0 | 298.23 | 0 | 0 |  |  | 0 | 0
9 | 488.974 | 1.74106 | 480.460668 | 38.17122 | 2.16492 |  | 1.670408 | 0 | 4.918 |  | 109.747 | 0.4945118 | 0 | 0 | 288.685 | 2.918406 | 280.26 | 23.47 | 280.26 | 1.262831 | 221.93 | 221.93 | 0.65 | 646 | 1220 | 763/11 | 75.49 | 162 | 5 | 1.85 | 8.335962 | 142.75 | 643.2208 | 29.07 |  | 14.03 | 52.3 | 0.1838636 | 1,25/1,48 | 9.27 | 7.03 | 7.86 | 284.45 | 3.81 |  |  |  | 221.93 | 212.0893 | 8.691665 | 8.8772 | 0.9135063 | 17.56887 | 0.89 | 1936.9 | 223.3333 | 2010 | 1 | 2010 | 330.559 | 109.747 |  |  |  | 48.668 |  |  | 2.2 |  |  |  |  | 2.55 |  | 36.5 | 43.68 |  |  |  | 37.1 |  |  |  |  | 280.26 | [5 empty] | 323.286702 | 109.747 | 0 | 0 | 0 | 47.426966 | 0 | 0 | 0 | 280.26 | 0 | 0 |  |  | 0 | 0
10 | 498.632 | 1.433284 | 491.4851862 | 38.83031 | 2.480369 |  | 1.934722 | 0 | 3.547 |  | 108.12 | 0.5456472 | 0 | 0 | 301.792 | 3.549465 | 291.08 | 48.37 | 291.08 | 1.468988 | 198.15 | 198.15 | 0.58 | 597 | 1226 | 762/11 | 76.24 | 166 | 5 | 3.15 | 15.89705 | 144.85 | 731.0119 | 28.21 |  | 11.78 | 72.68 | 0.261157 | 1,23/1,46 | 8.66 | 6.86 | 9.57 | 278.3 | 4.31 |  |  |  | 198.15 | 218.5308 | 10.73828 | 7.926 | 0.7915816 | 18.66428 | 0.88 | 2135.05 | 223.3333 | 2233.333 | 1 | 2233.333 | 340.833 | 108.12 |  |  |  | 49.679 |  |  | 1.68 |  |  |  |  | 2.86 |  | 37.28 | 43.35 |  |  |  | 39.63 |  |  |  |  | 291.08 | [5 empty] | 335.1070056 | 108.12 | 0 | 0 | 0 | 48.2581806 | 0 | 0 | 0 | 291.08 | 0 | 0 |  |  | 0 | 0
11 | 507.652 | 1.315492 | 500.9738772 | 39.28082 | 2.376762 |  | 1.894842 | 0 | 3.308 |  | 101.579 | 0.4819195 | 0 | 0 | 313.484 | 4.093989 | 300.65 | 15.39 | 300.65 | 1.426369 | 210.78 | 210.78 | 0.64 | 609 | 1229 | 757/11 | 76.33 | 169 | 5 | 2 | 9.488566 | 120.05 | 569.5512 | 30.7 |  | 7.95 | 59.35 | 0.2155047 | 1,26/1,48 | 8.63 | 6.84 | 7.07 | 275.4 | 2.68 |  |  |  | 210.78 | 225.0684 | 6.574851 | 8.4312 | 0.8175778 | 15.00605 | 0.874 | 2345.83 | 223.3333 | 2456.667 | 1 | 2456.667 | 356.204 | 101.579 |  |  |  | 49.869 |  |  | 1.55 |  |  |  |  | 2.32 |  | 38.04 | 43.76 |  |  |  | 39.02 |  |  |  |  | 300.65 | [5 empty] | 350.682838 | 101.579 | 0 | 0 | 0 | 48.7120392 | 0 | 0 | 0 | 300.65 | 0 | 0 |  |  | 0 | 0
12 | 471.934 | 1.427207 | 465.1985241 | 38.72603 | 2.28509 |  | 1.841632 | 0 | 3.14 |  | 90.279 | 0.4434571 | 0 | 0 | 292.838 | 4.305452 | 280.23 |  | 280.23 | 1.37651 | 203.58 | 203.58 | 0.51 | 615 | 1243 | 753/11 | 75.88 | 157 | 5 | 1.1 | 5.403281 | 143.85 | 706.6018 | 25.56 |  | 13.6 | 59.89 | 0.2181785 | 1,25/1,47 | 7.72 | 6.9 | 9.08 | 274.5 | 2.57 |  |  | 0 | 203.58 | 207.2661 | 10.11813 | 8.1432 | 0.8574743 | 18.26133 | 0.873 | 2549.41 | 223.3333 | 2680 | 1 | 2680 | 334.028 | 90.279 |  |  |  | 47.627 |  |  | 1.65 |  |  |  |  | 2.57 |  | 37.36 | 43.43 |  |  |  | 39.39 |  |  |  |  | 280.23 | [5 empty] | 328.516538 | 90.279 | 0 | 0 | 0 | 46.4029861 | 0 | 0 | 0 | 280.23 | 0 | 0 |  |  | 0 | 0
13 | 485.376 | 1.998389 | 475.6762974 | 38.88127 | 2.363139 |  | 1.920648 | 0 | 3.24 |  | 89.069 | 0.4424909 | 0 | 0 | 301.166 | 4.414841 | 287.87 | 17.72 | 287.87 | 1.430126 | 172.22 | 133.62 | 0.98 | 588 | 1234 | 747/11 | 76.31 | 162 | 5 | 2 | 9.935913 | 122.6 | 609.0715 | 24.96 |  | 12.88 | 61.82 | 0.2274467 | 1,28//1,50 | 8.57 | 7.06 | 7.13 | 271.8 | 4.19 |  |  | 0 | 201.29 | 211.5849 | 6.771492 | 8.0516 | 0.8305231 | 14.82309 | 0.869 | 2750.7 | 223.3333 | 2903.333 | 1 | 2903.333 | 348.338 | 89.069 |  |  |  | 47.969 |  |  | 2.41 |  |  |  |  | 2.72 |  | 37.68 | 43.79 |  |  |  | 38.49 |  |  |  |  | 287.87 | [5 empty] | 339.9430542 | 89.069 | 0 | 0 | 0 | 46.6642432 | 0 | 0 | 0 | 287.87 | 0 | 0 |  |  | 0 | 0
14 | 482.781 | 1.888795 | 473.6622574 | 39.02365 | 2.389458 |  | 1.943163 | 0 | 3.246 |  | 88.469 | 0.4462947 | 0 | 0 | 300.943 | 4.516802 | 287.35 | 32.49 | 287.35 | 1.449579 | 198.23 | 198.23 | 0.44 | 625 | 1237 | 755/11 | 76.76 | 161 | 5 | 2.55 | 12.86385 | 138.25 | 697.4222 | 31.7 |  | 14.46 | 55.6 | 0.2108057 | 1,24/1,46 | 7.97 | 7.11 | 9.15 | 263.75 | 4.54 |  |  | 0 | 198.23 | 210.221 | 9.799199 | 7.9292 | 0.8232043 | 17.7284 | 0.866 | 2948.93 | 223.3333 | 3126.667 | 1 | 3126.667 | 346.358 | 88.469 |  |  |  | 47.954 |  |  | 2.36 |  |  |  |  | 1.97 |  | 37.79 | 43.85 |  |  |  | 39.03 |  |  |  |  | 287.35 | [5 empty] | 338.1839512 | 88.469 | 0 | 0 | 0 | 47.0093062 | 0 | 0 | 0 | 287.35 | 0 | 0 |  |  | 0 | 0
15 | 414.652 | 1.287108 | 409.3149822 | 38.58724 | 2.351304 |  | 1.915728 | 0 | 2.85 |  | 75.825 | 0.4355756 | 0 | 0 | 257.367 | 4.257345 | 246.41 | 18.22 | 246.41 | 1.415499 | 174.08 | 128.46 | 0.75 | 623 | 1215 | 752/11 | 76.65 | 138 | 5 | 1.35 | 7.755055 | 120.95 | 694.7955 | 24.72 |  | 8.85 | 48.24 | 0.2122772 | 1,26/1,48 | 7.83 | 6.76 | 10.7 | 227.25 | 3.92 |  |  | 0 | 174.08 | 179.8885 | 10.02522 | 6.9632 | 0.8448113 | 16.98842 | 0.865 | 3123.01 | 223.3333 | 3350 | 1 | 3350 | 296.817 | 75.825 |  |  |  | 42.01 |  |  | 1.44 |  |  |  |  | 2.53 |  | 37.33 | 43.69 |  |  |  | 38.26 |  |  |  |  | 246.41 | [5 empty] | 292.5428352 | 75.825 | 0 | 0 | 0 | 40.947147 | 0 | 0 | 0 | 246.41 | 0 | 0 |  |  | 0 | 0
16 | 481.63 | 0.9103449 | 477.2455059 | 38.92644 | 2.198376 |  | 1.773962 | 0 | 3.201 |  | 92.136 | 0.4244138 | 0 | 0 | 297.099 | 4.267601 | 284.42 | 15.18 | 284.42 | 1.310148 | 217.09 | 73.17 | 0.96 | 592 | 1240 | 760/11 | 77 | 161 | 5 | 1.3 | 5.9883 | 135.7 | 625.0864 | 19.28 |  | 10.64 | 53.17 | 0.1911559 | 1,26/1,50 | 8.54 | 7.33 | 6.91 | 278.15 | 2.75 |  |  | 0 | 217.09 | 210.625 | 7.263773 | 8.6836 | 0.899796 | 15.94737 | 0.867 | 3340.1 | 223.3333 | 3573.333 | 1 | 3573.333 | 341.397 | 92.136 |  |  |  | 48.097 |  |  | 1.08 |  |  |  |  | 1.45 |  | 37.53 | 43.77 |  |  |  | 39.56 |  |  |  |  | 284.42 | [5 empty] | 337.7099124 | 92.136 | 0 | 0 | 0 | 47.3995935 | 0 | 0 | 0 | 284.42 | 0 | 0 |  |  | 0 | 0
17 | 508.932 | 1.199621 | 502.8267457 | 38.8585 | 2.417669 |  | 1.920106 | 0 | 2.094 |  | 103.483 | 0.4975623 | 0 | 0 | 314.828 | 4.344595 | 301.15 | 32.03 | 301.15 | 1.447976 | 207.98 | 207.98 | 0.6 | 577 | 1233 | 766/11 | 76.87 | 169 | 5 | 2.1 | 10.09712 | 141.25 | 679.1518 | 22.63 |  | 12.34 | 55.2 | 0.2027921 | 1,23/1,46 | 8.41 | 7.32 | 8.37 | 272.2 | 3.32 |  |  | 0 | 207.98 | 221.9023 | 9.158371 | 8.3192 | 0.8182274 | 17.47757 | 0.864 | 3548.08 | 223.3333 | 3796.667 | 1 | 3796.667 | 353.39 | 103.483 |  |  |  | 52.059 |  |  | 1.57 |  |  |  |  | 1.07 |  | 37.26 | 44.06 |  |  |  | 39.37 |  |  |  |  | 301.15 | [5 empty] | 347.841777 | 103.483 | 0 | 0 | 0 | 51.5019687 | 0 | 0 | 0 | 301.15 | 0 | 0 |  |  | 0 | 0
18 | 501.469 | 1.161783 | 495.6430175 | 39.34703 | 2.346906 |  | 1.835471 | 0 | 0 |  | 108.01 | 0.5114352 | 0 | 0 | 314 | 4.382166 | 300.24 |  | 300.24 | 1.421658 | 211.19 | 211.19 | 0.44 | 602 | 1230 | 773/11 | 76.62 | 167 | 5 | 2.2 | 10.41716 | 146 | 691.3206 | 27.06 |  | 12.65 | 55.14 | 0.2002542 | 1,24/1,47 | 8.12 | 7.1 | 9.7 | 275.35 | 3.63 |  |  | 0 | 211.19 | 222.2046 | 10.97056 |  | 0.8297256 | 10.97056 | 0.862 | 3759.27 | 223.3333 | 4020 | 1 | 4020 | 343.351 | 108.01 |  |  |  | 50.108 |  |  | 1.51 |  |  |  |  | 1.28 |  | 37.94 | 44.12 |  |  |  | 38.7 |  |  |  |  | 300.24 | [5 empty] | 338.1663999 | 108.01 | 0 | 0 | 0 | 49.4666176 | 0 | 0 | 0 | 300.24 | 0 | 0 |  |  | 0 | 0
19 | 499.629 | 1.12243 | 494.0210133 | 39.17305 | 2.242289 |  | 1.752583 | 0 | 0 |  | 107.892 | 0.4897059 | 2.807 | 0 | 314.152 | 4.3584 | 300.46 | 15.09 | 300.46 | 1.363744 | 220.32 | 220.32 | 0.58 | 605 | 1229 | 772/11 | 76.07 | 166 | 5 | 1.1 | 4.992738 | 137.7 | 625 | 24.05 |  | 10.03 | 54.52 | 0.1947491 | 1,25/1,47 | 8.58 | 7.07 | 8.09 | 279.95 | 4.92 |  |  | 0 | 220.32 | 222.0924 | 8.629523 | 8.8128 | 0.8660332 | 17.44232 | 0.862 | 3979.59 | 223.3333 | 4243.333 | 1 | 4243.333 | 341.38 | 107.892 |  |  |  | 50.357 |  |  | 1.42 |  |  |  |  | 1.51 |  | 37.7 | 43.91 |  |  |  | 39.01 |  |  |  |  | 300.46 | [5 empty] | 336.532404 | 107.892 | 0 | 0 | 0 | 49.5966093 | 0 | 0 | 0 | 300.46 | 0 | 0 |  |  | 0 | 0
20 | 476.522 | 1.152755 | 471.0288668 | 39.45345 | 2.292669 |  | 1.790153 | 0 | 0 |  | 103.242 | 0.5025164 | 7.148 | 0 | 300.979 | 4.382033 | 287.79 | 30.73 | 287.79 | 1.400779 | 205.45 | 205.45 | 0.62 | 630 | 1245 | 758/11 | 75.97 | 159 | 5 | 1 | 4.867364 | 129.2 | 628.8635 | 26.31 |  | 10.05 | 53.62 | 0.2013141 | 1,25/1,48 | 8.76 | 7.23 | 8.34 | 266.35 | 2.77 |  |  | 0 | 205.45 | 213.5525 | 8.347048 | 8.218 | 0.8398771 | 16.56505 | 0.862 | 4185.04 | 223.3333 | 4466.667 | 1 | 4466.667 | 325.884 | 103.242 |  |  |  | 47.396 |  |  | 1.45 |  |  |  |  | 1.62 |  | 38.2 | 43.99 |  |  |  | 38.19 |  |  |  |  | 287.79 | [5 empty] | 321.158682 | 103.242 | 0 | 0 | 0 | 46.6281848 | 0 | 0 | 0 | 287.79 | 0 | 0 |  |  | 0 | 0
21 | 492.748 | 0.9127601 | 488.2503929 | 38.72794 | 2.402216 |  | 1.882408 | 0 | 2.803 |  | 105.651 | 0.5198081 | 7.034 | 0 | 311.69 | 4.53335 | 297.56 | 14.74 | 297.56 | 1.46401 | 203.25 | 160.67 | 0.79 | 595 | 1246 | 766/11 | 75.59 | 164 | 5 | 1.35 | 6.642066 | 119 | 585.4859 | 26.57 |  | 12.71 | 55.64 | 0.2070326 | 1,30/1,53 | 8.81 | 7.13 | 7.86 | 268.75 | 2.85 |  |  | 0 | 203.25 | 218.382 | 7.245592 | 8.13 | 0.8125085 | 15.37559 | 0.859 | 4388.29 | 223.3333 | 4690 | 1 | 4690 | 342.218 | 105.651 |  |  |  | 44.879 |  |  | 1.09 |  |  |  |  | 1.71 |  | 37.06 | 44.1 |  |  |  | 38.8 |  |  |  |  | 297.56 | [5 empty] | 338.4878238 | 105.651 | 0 | 0 | 0 | 44.1115691 | 0 | 0 | 0 | 297.56 | 0 | 0 |  |  | 0 | 0
22 | 447.012 | 0.8560464 | 443.1853697 | 39.11974 | 2.179636 |  | 1.74004 | 0 | 17.735 |  | 89.383 | 0.4395957 | 6.652 | 0 | 288.789 | 4.812856 | 274.89 | 13.69 | 274.89 | 1.35194 | 162.63 | 203.33 | 0.63 | 608 | 1238 | 761/11 | 75.78 | 149 | 5 | 1.45 | 7.131264 | 142.45 | 700.5853 | 23.47 |  | 9.14 | 48.13 | 0.1875317 | 1,24/1,49 | 7.35 | 7.32 | 9.03 | 256.65 | 3.95 |  |  | 0 | 203.33 | 199.7289 | 9.964478 | 8.1332 | 0.8887399 | 18.09768 | 0.86 | 4591.62 | 223.3333 | 4913.333 | 1 | 4913.333 | 357.629 | 89.383 | [6 empty] | 1.07 | [6 empty] | 37.92 | 43.92 | [8 empty] | 274.89 | [5 empty] | 353.8023697 | 89.383 | 0 | 0 | 0 | 0 | 0 | 0 | 0 | 274.89 | 0 | 0 |  |  | 0 | 0
23 | 455.765 | 1.328182 | 449.7116108 | 38.69127 | 2.207715 |  | 1.760474 | 0 | 16.104 |  | 91.103 | 0.447241 | 7.056 | 0 | 293.765 | 4.961449 | 279.19 | 20.2 | 279.19 | 1.370594 | 165.02 | 118.74 | 0.8 | 583 | 1245 | 749/11 | 75.44 | 152 | 5 | 2.4 | 11.78203 | 122.85 | 603.0928 | 22.84 |  | 13.29 | 49.59 | 0.1877698 | 1,27/1,48 | 7.33 | 7.1 | 7.12 | 264.1 | 2.48 |  |  | 0 | 203.7 | 201.3537 | 6.775783 | 8.148 | 0.8831727 | 14.92378 | 0.861 | 4795.32 | 223.3333 | 5136.667 | 1 | 5136.667 | 364.662 | 91.103 | [6 empty] | 1.66 | [6 empty] | 37.36 | 44.02 | [8 empty] | 279.19 | [5 empty] | 358.6086108 | 91.103 | 0 | 0 | 0 | 0 | 0 | 0 | 0 | 279.19 | 0 | 0 |  |  | 0 | 0
24 | 466.02 | 1.960799 | 456.882284 | 38.7078 | 2.235346 |  | 1.780079 | 0 | 16.987 |  | 93.052 | 0.4552669 | 6.603 | 0 | 290.218 | 4.030763 | 278.52 | 13.91 | 278.52 | 1.362689 | 165.04 | 85.06 | 0.99 | 599 | 1244 | 763/11 | 75.36 | 155 | 5 | 1.2 | 5.871129 | 132.95 | 650.4721 | 16.58 |  | 10.5 | 49.9 | 0.1914445 | 1,27/1,48 | 7.27 | 7.29 | 7.39 | 260.65 | 4.14 |  |  | 0 | 204.39 | 204.869 | 7.610919 | 8.1756 | 0.8709591 | 15.78652 | 0.862 | 4999.71 | 223.3333 | 5360 | 1 | 5360 | 372.968 | 93.052 | [6 empty] | 2.45 | [6 empty] | 37.36 | 44.11 | [8 empty] | 278.52 | [5 empty] | 363.830284 | 93.052 | 0 | 0 | 0 | 0 | 0 | 0 | 0 | 278.52 | 0 | 0 |  |  | 0 | 0
25 | 495.368 | 1.960453 | 485.656543 | 38.79475 | 2.286411 |  | 1.820416 | 0 | 18.434 |  | 98.982 | 0.465995 | 7.069 | 0 | 298.17 | 2.880907 | 289.58 | 13.07 | 289.58 | 1.363307 | 179.2 | 128.15 | 0.93 | 582 | 1241 | 763/11 | 75.22 | 165 | 5 |  | 0 | 125.9 | 592.7216 | 20.88 |  | 9.6 | 54.49 | 0.1994875 | 1,29/1,52 | 8.37 | 7.33 | 6.03 | 273.15 | 3.35 |  |  | 0 | 212.41 | 218.6669 | 5.880949 | 8.4964 | 0.8480201 | 14.37735 | 0.861 | 5212.12 | 223.3333 | 5583.333 | 1 | 5583.333 | 396.386 | 98.982 | [6 empty] | 2.45 | [6 empty] | 37.44 | 44.22 | [8 empty] | 289.58 | [5 empty] | 386.674543 | 98.982 | 0 | 0 | 0 | 0 | 0 | 0 | 0 | 289.58 | 0 | 0 |  |  | 0 | 0
26 | 456.103 | 1.472293 | 449.387828 | 39.069 | 2.172845 |  | 1.732133 | 0 | 18.242 |  | 91.148 | 0.4407117 | 7.068 | 0 | 271.102 | 2.977477 | 263.03 | 13.18 | 263.03 | 1.271782 | 206.82 | 89.02 | 1.18 | 600 | 1228 | 748/11 | 75.52 | 152 | 5 | 4.9 | 23.6921 | 135.6 | 655.6426 | 17.53 |  | 8.42 | 56.04 | 0.2086374 | 1,26/1,49 | 8.44 | 7.35 | 6.53 | 268.6 | 2.68 |  |  | 0 | 206.82 | 202.9578 | 6.859259 | 8.2728 | 0.8896126 | 15.13206 | 0.862 | 5418.94 | 223.3333 | 5806.667 | 1 | 5806.667 | 364.955 | 91.148 | [6 empty] | 1.84 | [6 empty] | 37.81 | 44.11 | [8 empty] | 263.03 | [5 empty] | 358.239828 | 91.148 | 0 | 0 | 0 | 0 | 0 | 0 | 0 | 263.03 | 0 | 0 |  |  | 0 | 0
27 | 461.667 | 1.095897 | 456.6076037 | 38.72849 | 2.253628 |  | 1.797738 | 0 | 18.287 |  | 92.368 | 0.4558906 | 6.958 | 0 | 275.572 | 3.600511 | 265.65 | 57.41 | 265.65 | 1.31114 | 202.61 | 202.61 | 0.51 | 560 | 1226 | 754/11 | 75.46 | 154 | 5 | 2.6 | 12.83254 | 158 | 779.8233 | 20.76 |  | 7.58 | 56.44 | 0.2130213 | 1,24/1,45 | 7.77 | 7.15 | 9.15 | 264.95 | 1.68 |  |  | 0 | 202.61 | 204.5837 | 11.19908 | 8.1044 | 0.8645777 | 19.30348 | 0.862 | 5621.55 | 223.3333 | 6030 | 1 | 6030 | 369.299 | 92.368 | [6 empty] | 1.37 | [6 empty] | 37.43 | 43.92 | [8 empty] | 265.65 | [5 empty] | 364.2396037 | 92.368 | 0 | 0 | 0 | 0 | 0 | 0 | 0 | 265.65 | 0 | 0 |  |  | 0 | 0
28 | 260.953 | 1.496183 | 257.0486644 | 39.11741 | 2.271952 |  | 1.810886 | 0 | 9.399 |  | 52.165 | 0.4610659 | 7.212 | 0 | 162.867 | 2.834828 | 158.25 | 9.14 | 158.25 | 1.39871 | 84.26 | 113.14 | 0.66 | 559 | 1184 | 722/11 | 75.39 | 89 | 3 | 2.75 | 24.30617 | 80.05 | 707.5305 | 9.96 |  | 7.54 | 31.21 | 0.208136 | 1,24/1,46 | 7.6 | 6.94 | 8.84 | 149.95 | 1.94 |  |  | 0 | 113.14 | 116.4356 | 5.481734 | 4.5256 | 0.8482903 | 10.00733 | 0.862 | 5734.69 | 223.3333 | 6253.333 | 1 | 6253.333 | 208.788 | 52.165 | [6 empty] | 1.87 | [6 empty] | 37.91 | 43.95 | [8 empty] | 158.25 | [5 empty] | 204.8836644 | 52.165 | 0 | 0 | 0 | 0 | 0 | 0 | 0 | 158.25 | 0 | 0 |  |  | 0 | 0
29 | 459.053 | 1.252495 | 453.3033835 | 38.85718 | 2.362924 |  | 1.903635 | 0 | 17.666 |  | 88.11 | 0.459289 | 6.298 | 0 | 274.808 | 2.269948 | 268.57 | 13.91 | 268.57 | 1.399969 | 191.84 | 191.84 | 0.61 | 547 | 1225 | 761/11 | 75.42 | 153 | 5 |  | 0 | 133.7 | 696.9349 | 18.38 |  | 8.55 | 46.96 | 0.1907005 | 1,27/1,49 | 7.925 | 6.98 | 7.68 | 246.25 | 1.1 |  |  | 0 | 191.84 | 203.8863 | 7.954208 | 7.6736 | 0.8214204 | 15.62781 | 0.86 | 5926.53 | 223.3333 | 6476.667 | 1 | 6476.667 | 370.943 | 88.11 | [6 empty] | 1.55 | [6 empty] | 37.79 | 43.35 | [8 empty] | 268.57 | [5 empty] | 365.1933835 | 88.11 | 0 | 0 | 0 | 0 | 0 | 0 | 0 | 268.57 | 0 | 0 |  |  | 0 | 0
30 | 446.979 | 1.871426 | 438.6141181 | 38.73785 | 2.163111 |  | 1.776062 | 0 | 18.717 |  | 78.482 | 0.3870494 | 7.124 | 0 | 268.837 | 1.888505 | 263.76 | 13.17 | 263.76 | 1.300784 | 202.77 | 202.77 | 0.5 | 610 | 1232 | 764/10 | 75.97 | 149 | 5 | 3.85 | 18.98703 | 152.75 | 753.3166 | 20.01 |  | 8.81 | 48.92 | 0.1877927 | 1,23/1,45 | 7.55 | 7.1 | 9.06 | 260.5 |  |  |  | 0 | 202.77 | 195.2496 | 10.72047 | 8.1108 | 0.9066251 | 18.83127 | 0.862 | 6129.3 | 223.3333 | 6700 | 1 | 6700 | 368.497 | 78.482 | [6 empty] | 2.27 | [6 empty] | 37.73 | 43.47 | [8 empty] | 263.76 | [5 empty] | 360.1321181 | 78.482 | 0 | 0 | 0 | 0 | 0 | 0 | 0 | 263.76 | 0 | 0 |  |  | 0 | 0
31 | 0 | 0 | 0 | 0 | 0 |  | 0 | 0 | 0 |  | 0 | 0 | 6.741 | 0 | 0 | 0 | 0 |  | 0 | 0 | [10 empty] | 0 |  | 0 |  |  |  |  | 0 | [8 empty] | 0 | 0 | 0 | 0 | 0 | 0 | 0 |  | 6129.3 | 0 | 6700 | 0 | 6700 | [31 empty] | 0 | 0 | 0 | 0 | 0 | 0 | 0 | 0 | 0 | 0 | 0 | 0 |  |  | 0 | 0
е | 14118.304 |  | 13905.59 |  |  | 0 |  | 0 | 282.874 | 0 | 2935.244 |  | 85.77 | 0 | 8626.442 |  | 8317.62 | 551.44 | 8317.62 |  | 5468.18 | 4958.75 | [6 empty] | 148 | 61.4 |  | 3980.3 |  | 725.49 | 0 | 323.27 | 1630.42 | [5 empty] | 7985.55 | 97.44 | 0 | 0 |  | 6129.3 | 6208.13 | 241.1893 | 236.7244 |  | 477.9137 |  |  | 0 |  | 30 |  | 10389.843 | 2262.961 | 672.283 | 80.0620001 | 1e-07 | 713.1550001 | 1e-07 | 1e-07 | [15 empty] | 1e-07 | 1e-07 | 8317.62 | 1e-07 |  |  |  |  | 10204.11 | 2262.961 | 672.283 | 68.0927311 | 9.99999999e-08 | 698.1375552 | 9.99999999e-08 | 9.99999999e-08 | 9.99999999e-08 | 8317.62 | 9.99999999e-08 | 0 | #DIV/0! | #DIV/0! | 0 | 0
ср. | 470.6101 | 1.506674 |  | 38.79836 | 2.268707 | 0 | 1.78982 | 0 | 9.429133 | 0 | 97.84147 | 0.4788873 | 2.859 | 0 | 287.5481 | 3.579946 |  | 18.38133 | 277.254 | 1.357026 | 182.2727 | 165.2917 | 0.7267257 | 609.4667 | 1230.7 |  | 75.85704 | 156.8333 | 4.933333 | 2.046667 | 10.01746 | 132.6767 | 649.389 | 24.183 |  | 10.77567 | 54.34733 | 0.2041713 | 0 | 8.416833 | 7.188 | 7.789333 | 266.185 | 3.248 | #DIV/0! | 0 | 0 | 204.31 | 206.9377 | #DIV/0! | #DIV/0! | 0.8617951 | 15.93046 | 0 | [13 empty] | 1.787612 | 4.418989e-18 | 1.269376e-08 | 14.95 | 1e-07 | 2.105776 | 1e-07 | 37.34324 | 43.83576 | 43.81188 | 43.37 | 1e-07 | 38.77385 | 1e-07 | 1e-07 |  |  |  |  | 1e-07 | 1e-07 | 2.948319e-09 | 1e-07 | 12467.07 |  | 1438.513 |  |  |  |  | 8317.62
пл. |  |  |  | 38 | 2.13 |  | 1.7466 |  | 26.79996 | 23.405 |  | 0.3834 | [5 empty] | 26.531604 |  | 1.32 | 6700 | 6700 |  |  | 1250 |  | 76 | [5 empty] | 730 | [9 empty] | 6700 | 46.9 |  |  |  | 223.33 |  |  |  | 0.9 | [38 empty] | 13905.59
± |  |  |  |  | 0.1387072 | 0 |  | 0 | [7 empty] | 3.579946 |  |  |  | 0.03702609 |  |  |  |  | -19.3 | 0 | [16 empty] | 1285.55
Отклонения
[7 empty] | по выпускам | [34 empty] | ССП | 223.3333 |  |  | тн | [6 empty] | Дней | 30 | [39 empty] | 13905.587
|  | Средний вес выпуска: | [6 empty] | 53.95642 | [27 empty] | План: |  |  |  |  | Суток работы | 29
[42 empty] | Среднесуточное пр-во | 231.0345 | [5 empty] | Отставание (-) опережение (+)
[49 empty] | -570.7 |  |  |  | Тн
[49 empty] | -8.51791 |  |  |  | %
| Диспетчер АО "СЧПЗ" | [11 empty] | Тренина С.А.

## апрель 20 (+371т,+ру,кок)
Сведения по учету производства ферромарганца в АО "СЧПЗ" — ДП-3
[42 empty] | на | 30 |  |  |  |  | апреля |  |  |  | 2020г.
Дата | Расход Mn шихты |  |  |  |  | Отсев агломерата, т | Расх.добавок, флюсов | [7 empty] | Расход кокса | [5 empty] | Производство FeMn78 т | Производство FeMn с Si<1, т | Сод. Si в сплаве % | Температура колош. газа, °С | Темпе-ратура гор. дутья, °С | Расход гор. дутья, м3/мин / фурмы,шт | Средн. содерж. Mn в сплаве, % | Количество подач,шт | Количество выпусков, шт | Количество пыли |  | Количество шлака |  | Перевал, т |  | Зеленый шлак | Мелочь Фмн | Удельн.расход мелочи, т | Осн-ть | Сод. Al2O3 в шлаке, % | Сод MgO в шлаке, % | Сод. MnO в шлаке, % | Производство фактическое, т | [5 empty] | Теорети- ческий выход FeMn, т | Потери Mn со шлаком расчетно, т |  | Факт. коэф-т извлеч. Mn из расплава | Потери Mn со шлаком расчетно, т | Средняя значения кофицент извлечения Mn из расплава | [5 empty] | Проплавлено руды (влаж.), т | [7 empty] | Влажность руды , % | [6 empty] | Сод. Mn в руде, % | [7 empty] | Сожжено кокса сух., т |  |  |  | Влажность кокса, %
| Проплавлено шихты (влаж.), т | Влажность шихты , % | Сухой руды, т | Сод. Mn в марг. шихте, % | Удельн расход марг. шихты, т |  | Удельн расход руды, т | Тяж.шлак ,т | Кварцит, т | Отсев руды ,т | Агломерат, т | Удельн.расход агломерата, т | Fe содер. материалов, т | Известняк, т | Сожжено кокса (влаж.), т | Влажность кокса, % | Сухого скипо- вого кокса, т | Выход кокс. мелочи, т | Сухого кокса (заданный), т | Удельн. расход сухого кокса, т
[30 empty] | всего, т | на т FeMn, кг | всего, т | на т FeMn, кг | [9 empty] | Разлито жидкого | из шлака | c перевала | с отвала | % с отвала от годного | Всего годного |  | химические | физические | [50 empty] | Тяжелый шлак
[51 empty] | 4% |  |  |  | FeMn НИ | План | План по нараст. |  |  | Маматван | Агломерат | Агломерат кисл | Габон | Глория | Каражал | Казахстан(10-100) |  | Маматван |  |  | Габон | Глория | Каражал | Казахстан(10-100) | Маматван | Агломерат | Агломерат кисл | Габон | Глория | Каражал | Казахстан(10-100) | Чиатури | Н. Тагил | Губаха +25 | Кемерово | Алтай | Н. Тагил | Губаха +25 | Кемерово | Алтай | Маматван | Агломерат | Агломерат кисл | Габон | Глория | Каражал | Казахстан (10-100) | Н. Тагил | кокс Губаха +25 | Кемерово | кокс Алтай | Кол-во, т | W | Mn |  | ИТОГО
1 | 491.8860002 | 1.58 | 484.1142014 | 36.88 | 2.56118 |  | 2.56118 | 0 | 15.132 |  |  | 1.058089e-09 | 0 | 0 | 279.93 | 2.714964 | 272.3300002 | 11.97 | 272.3300002 | 1.440747 | 189.02 | 176.72 | 0.56 | 623 | 1231 | 700/12 | 77.07 | 142 | 5 | 2.85 | 15.07777 | 124.25 | 657.3378 | 24.78 |  | 18.11 | 54.48 | 0.2124391 | 1,26/1,50 | 8.31 | 7.7 | 7.31 | 256.45 | 5.16 |  |  |  | 189.02 | 202.2403 | 7.035875 | 7.5608 | 0.8159328 | 14.596675 | 0.816 | 189.02 | 223.3333 | 223.3333 | 1 | 223.3333 | 491.886 | 1e-07 | 1e-07 | 1e-07 | 1e-07 | 1e-07 | 1e-07 | 1e-07 | 1.58 | 1e-07 | 1e-07 | 1e-07 | 1e-07 | 1e-07 | 1e-07 | 36.88 | 1e-07 | 1e-07 | 1e-07 | 1e-07 | 1e-07 | 1e-07 | 1e-07 | 1e-07 | 272.33 |  | 1e-07 | 1e-07 | 1e-07 | 1e-07 | 1e-07 | 484.1142012 | 9.99999999e-08 | 9.99999999e-08 | 9.99999999e-08 | 9.99999999e-08 | 9.99999999e-08 | 9.99999999e-08 | 9.99999999e-08 | 272.33 | 0 | 9.99999999e-08 | 0 |  |  | 0 | 0 | 244.15 | 256.45 | 176.72 | 189.02 | 425.886 | 491.886 | 245.23 | 272.33
2 | 519.517 | 2.549966 | 506.2694953 | 37.46047 | 2.497629 |  | 2.497629 | 0 | 4.796 |  |  | 0 | 0 | 0 | 296.7 | 2.652511 | 288.83 | 15.13 | 288.83 | 1.424914 | 164.07 | 35.93 | 1.22 | 620 | 1228 | 715/12 | 76.33 | 151 | 5 | 4.15 | 20.47361 | 104.05 | 513.3202 | 27.33 |  | 11.89 | 55.26 | 0.2093578 | 1,29/1,53 | 9.02 | 7.51 | 6.02 | 263.95 | 5.9 |  |  |  | 202.7 | 216.9072 | 4.852247 | 8.108 | 0.8158195 | 12.96025 | 0.816 | 391.72 | 223.3333 | 446.6667 | 1 | 446.6667 | 471.598 |  |  | 47.919 |  |  |  |  | 1.29 |  |  | 14.95 |  |  |  | 36.86 |  |  | 43.37 | [5 empty] | 288.83 | [6 empty] | 465.5143858 | 0 | 0 | 40.7551095 | 0 | 0 | 0 | 0 | 288.83 | 0 | 0 | 0 |  |  | 0 | 0 | 251.65 | 263.95 | 151.77 | 164.07 | 405.598 | 471.598 | 261.73 | 288.83
3 | 498.299 | 3.742775 | 479.6487883 | 36.9338 | 2.18738 |  | 2.18738 | 0 | 4.788 |  |  | 0 | 0 | 0 | 283.9 | 2.705178 | 276.22 | 14.35 | 276.22 | 1.259668 | 0 | 81.86 | 1.23 | 687 | 1233 | 722/12 | 72.12 | 144 | 5 | 2.3 | 10.48887 | 105.7 | 482.0321 | 28.06 |  | 9.83 | 53.15 | 0.1908095 | 1,31/1,56 | 11.76 | 7.27 | 6.43 | 278.55 | 3.71 |  |  |  | 219.28 | 214.44 | 5.264902 | 8.7712 | 0.8927039 | 14.0361 | 0.841 | 611 | 223.3333 | 670 | 1 | 670 | 466.156 |  |  | 32.143 |  |  |  |  | 2.97 |  |  | 14.95 |  |  |  | 36.49 |  |  | 43.37 | [5 empty] | 276.22 | [6 empty] | 452.3111668 | 0 | 0 | 27.3376215 | 0 | 0 | 0 | 0 | 276.22 | 0 | 0 | 0 |  |  | 0 | 0 | 266.25 | 278.55 |  |  | 400.156 | 466.156 | 249.12 | 276.22
4 | 563.752 | 2 | 552.47696 | 36.98 | 2.287784 |  | 2.287784 | 0 | 19.533 |  |  | 0 | 0 | 0 | 321.05 | 2.133624 | 314.2 |  | 314.2 | 1.301089 | 195.51 | 187.21 | 0.81 | 638 | 1239 | 774/12 | 76.31 | 166 | 5 | 1.75 | 7.246677 | 138.45 | 573.3157 | 22.46 |  | 10.6 | 61.36 | 0.1978717 | 1,31/1,56 | 9.76 | 7.96 | 5.74 | 310.1 | 3.35 |  |  |  | 241.49 | 233.7297 | 6.15615 | 9.6596 | 0.9019854 | 15.81575 | 0.857 | 852.49 | 223.3333 | 893.3333 | 1 | 893.3333 | 563.752 | [7 empty] | 2 | [6 empty] | 36.98 | [8 empty] | 314.2 | [6 empty] | 552.47696 | 0 | 0 | 0 | 0 | 0 | 0 | 0 | 314.2 | 0 | 0 | 0 |  |  | 0 | 0 | 297.8 | 310.1 | 183.21 | 195.51 | 497.752 | 563.752 | 287.1 | 314.2
5 | 570.525 | 1.7 | 560.826075 | 36.87 | 2.400386 |  | 2.400386 | 0 | 19.323 |  |  | 0 | 0 | 0 | 327.23 | 2.750359 | 318.23 | 15.54 | 318.23 | 1.362053 | 233.64 | 221.34 | 0.47 | 649 | 1226 | 787/12 | 76.08 | 168 | 5 | 2.1 | 8.988187 | 152.95 | 654.6396 | 26.05 |  | 11.63 | 54.32 | 0.1834206 | 1,28/1,51 | 8.17 | 7.34 | 7.49 | 296.15 | 3.44 |  |  |  | 233.64 | 237.2712 | 8.874331 | 9.3456 | 0.8596395 | 18.21993 | 0.858 | 1086.13 | 223.3333 | 1116.667 | 1 | 1116.667 | 570.525 | [7 empty] | 1.7 | [6 empty] | 36.87 | [8 empty] | 318.23 | [6 empty] | 560.826075 | 0 | 0 | 0 | 0 | 0 | 0 | 0 | 318.23 | 0 | 0 | 0 |  |  | 0 | 0 | 283.85 | 296.15 | 221.34 | 233.64 | 504.525 | 570.525 | 291.13 | 318.23
6 | 569.836 | 2.09 | 557.9264276 | 36.76 | 2.298263 |  | 2.298263 | 0 | 20.012 |  |  | 0 | 0 | 0 | 329.5 | 2.925645 | 319.86 | 38.25 | 319.86 | 1.317598 | 203.14 | 230.46 | 0.48 | 659 | 1230 | 798/12 | 75.55 | 168 | 5 | 3.55 | 14.6235 | 153.8 | 633.5475 | 25.87 |  | 6.96 | 58.75 | 0.1925283 | 1,25/1,47 | 7.84 | 7.2 | 7.16 | 305.15 | 3.32 |  |  |  | 242.76 | 236.9912 | 8.530485 | 9.7104 | 0.8942504 | 18.24088 | 0.864 | 1328.89 | 223.3333 | 1340 | 1 | 1340 | 569.836 | [7 empty] | 2.09 | [6 empty] | 36.76 | [8 empty] | 319.86 | [6 empty] | 557.9264276 | 0 | 0 | 0 | 0 | 0 | 0 | 0 | 319.86 | 0 | 0 | 0 |  |  | 0 | 0 | 292.85 | 305.15 | 190.84 | 203.14 | 503.836 | 569.836 | 292.76 | 319.86
7 | 591.228 | 1.792612 | 580.6295752 | 36.69499 | 2.264723 |  | 2.264723 | 0 | 13.968 |  |  | 0 | 0 | 0 | 342.6 | 2.945126 | 332.51 | 12.7 | 332.51 | 1.296942 | 256.38 | 151.68 | 0.84 | 624 | 1222 | 791/12 | 75.99 | 175 | 5 | 1.55 | 6.045713 | 143.15 | 558.3509 | 34.37 |  | 8.97 | 52.7 | 0.1667985 | 1,31/1,54 | 8.31 | 7.46 | 6.45 | 315.95 | 2.1 |  |  |  | 256.38 | 244.7731 | 7.15246 | 10.2552 | 0.9143968 | 17.40766 | 0.872 | 1585.27 | 223.3333 | 1563.333 | 1 | 1563.333 | 568.808 |  |  |  |  | 22.42 |  |  | 1.76 |  |  |  |  | 2.62 |  | 36.64 |  |  |  |  | 38.09 |  |  |  | 332.51 | [6 empty] | 558.7969792 | 0 | 0 | 0 | 0 | 21.832596 | 0 | 0 | 332.51 | 0 | 0 | 0 |  |  | 0 | 0 | 303.65 | 315.95 | 244.08 | 256.38 | 502.808 | 568.808 | 305.41 | 332.51
8 | 581.41 | 2.370519 | 567.6275668 | 36.70698 | 2.488503 |  | 2.488503 | 0 | 1.404 |  |  | 0 | 0 | 0 | 335.22 | 2.950301 | 325.33 | 12.39 | 325.33 | 1.42626 | 108.08 | 165.36 | 0.82 | 632 | 1222 | 787/11 | 74.99 | 172 | 5 | 0.95 | 4.16484 | 131.55 | 576.7207 | 25.34 |  | 9.88 | 61.55 | 0.2074836 | 1,27/1,49 | 9.86 | 6.9 | 6.42 | 296.65 | 2.88 |  |  |  | 228.1 | 242.5622 | 6.542296 | 9.124 | 0.8209496 | 15.6663 | 0.865 | 1813.37 | 223.3333 | 1786.667 | 1 | 1786.667 | 517.347 |  |  |  |  | 64.063 |  |  | 2.3 |  |  |  |  | 2.94 |  | 36.48 |  |  |  |  | 38.54 |  |  |  | 325.33 | [6 empty] | 505.448019 | 0 | 0 | 0 | 0 | 62.1795478 | 0 | 0 | 325.33 | 0 | 0 | 0 |  |  | 0 | 0 | 284.35 | 296.65 | 95.78 | 108.08 | 451.347 | 517.347 | 298.23 | 325.33
9 | 554.974 | 2.230693 | 542.594234 | 36.55262 | 2.316502 |  | 2.316502 | 0 | 4.918 |  |  | 0 | 0 | 0 | 316.59 | 2.915443 | 307.36 | 23.47 | 307.36 | 1.312214 | 234.23 | 221.93 | 0.65 | 646 | 1220 | 763/11 | 75.49 | 162 | 5 | 1.85 | 7.89822 | 142.75 | 609.4437 | 29.07 |  | 14.03 | 52.3 | 0.1762426 | 1,25/1,48 | 9.27 | 7.03 | 7.86 | 296.75 | 3.81 |  |  |  | 234.23 | 229.3604 | 8.691665 | 9.3692 | 0.8915348 | 18.06087 | 0.868 | 2047.6 | 223.3333 | 2010 | 1 | 2010 | 506.306 |  |  |  |  | 48.668 |  |  | 2.2 |  |  |  |  | 2.55 |  | 36.5 |  |  |  |  | 37.1 |  |  |  | 307.36 | [6 empty] | 495.167268 | 0 | 0 | 0 | 0 | 47.426966 | 0 | 0 | 307.36 | 0 | 0 | 0 |  |  | 0 | 0 | 284.45 | 296.75 | 221.93 | 234.23 | 440.306 | 506.306 | 280.26 | 307.36
10 | 564.632 | 1.783822 | 554.5599702 | 37.48676 | 2.635115 |  | 2.635115 | 0 | 3.547 |  |  | 0 | 0 | 0 | 329.9 | 3.552592 | 318.18 | 48.37 | 318.18 | 1.511903 | 210.45 | 198.15 | 0.58 | 597 | 1226 | 762/11 | 76.24 | 166 | 5 | 3.15 | 14.96793 | 144.85 | 688.287 | 28.21 |  | 11.78 | 72.68 | 0.2501032 | 1,23/1,46 | 8.66 | 6.86 | 9.57 | 290.6 | 4.31 |  |  |  | 210.45 | 238.0443 | 10.73828 | 8.418 | 0.771801 | 19.15628 | 0.858 | 2258.05 | 223.3333 | 2233.333 | 1 | 2233.333 | 514.953 |  |  |  |  | 49.679 |  |  | 1.68 |  |  |  |  | 2.86 |  | 37.28 |  |  |  |  | 39.63 |  |  |  | 318.18 | [6 empty] | 506.3017896 | 0 | 0 | 0 | 0 | 48.2581806 | 0 | 0 | 318.18 | 0 | 0 | 0 |  |  | 0 | 0 | 278.3 | 290.6 | 198.15 | 210.45 | 448.953 | 514.953 | 291.08 | 318.18
11 | 573.652 | 1.616938 | 564.3764027 | 38.12519 | 2.529928 |  | 2.529928 | 0 | 3.308 |  |  | 0 | 0 | 0 | 341.73 | 4.090949 | 327.75 | 15.39 | 327.75 | 1.469204 | 223.08 | 210.78 | 0.64 | 609 | 1229 | 757/11 | 76.33 | 169 | 5 | 2 | 8.965394 | 120.05 | 538.1477 | 30.7 |  | 7.95 | 59.35 | 0.2062913 | 1,26/1,48 | 8.63 | 6.84 | 7.07 | 287.7 | 2.68 |  |  |  | 223.08 | 246.0934 | 6.574851 | 8.9232 | 0.7913616 | 15.49805 | 0.852 | 2481.13 | 223.3333 | 2456.667 | 1 | 2456.667 | 523.783 |  |  |  |  | 49.869 |  |  | 1.55 |  |  |  |  | 2.32 |  | 38.04 |  |  |  |  | 39.02 |  |  |  | 327.75 | [6 empty] | 515.6643635 | 0 | 0 | 0 | 0 | 48.7120392 | 0 | 0 | 327.75 | 0 | 0 | 0 |  |  | 0 | 0 | 275.4 | 287.7 | 210.78 | 223.08 | 457.783 | 523.783 | 300.65 | 327.75
12 | 537.934 | 1.731454 | 528.6199206 | 37.53973 | 2.448675 |  | 2.448675 | 0 | 3.14 |  |  | 0 | 0 | 0 | 321.18 | 4.312224 | 307.33 |  | 307.33 | 1.423615 | 215.88 | 203.58 | 0.51 | 615 | 1243 | 753/11 | 75.88 | 157 | 5 | 1.1 | 5.095423 | 143.85 | 666.3424 | 25.56 |  | 13.6 | 59.89 | 0.2088215 | 1,25/1,47 | 7.72 | 6.9 | 9.08 | 286.8 | 2.57 |  |  | 0 | 215.88 | 228.3082 | 10.11813 | 8.6352 | 0.8254772 | 18.75333 | 0.85 | 2697.01 | 223.3333 | 2680 | 1 | 2680 | 490.307 |  |  |  |  | 47.627 |  |  | 1.65 |  |  |  |  | 2.57 |  | 37.36 |  |  |  |  | 39.39 |  |  |  | 307.33 | [6 empty] | 482.2169345 | 0 | 0 | 0 | 0 | 46.4029861 | 0 | 0 | 307.33 | 0 | 0 | 0 |  |  | 0 | 0 | 274.5 | 286.8 | 203.58 | 215.88 | 424.307 | 490.307 | 280.23 | 307.33
13 | 551.376 | 2.43697 | 537.9391345 | 37.75047 | 2.51856 |  | 2.51856 | 0 | 3.24 |  |  | 0 | 0 | 0 | 329.5 | 4.409712 | 314.97 | 17.72 | 314.97 | 1.474648 | 184.52 | 133.62 | 0.98 | 588 | 1234 | 747/11 | 76.31 | 162 | 5 | 2 | 9.363734 | 122.6 | 573.9969 | 24.96 |  | 12.88 | 61.82 | 0.2175994 | 1,28//1,50 | 8.57 | 7.06 | 7.13 | 284.1 | 4.19 |  |  | 0 | 213.59 | 232.3209 | 6.771492 | 8.5436 | 0.8026143 | 15.31509 | 0.846 | 2910.6 | 223.3333 | 2903.333 | 1 | 2903.333 | 503.407 |  |  |  |  | 47.969 |  |  | 2.41 |  |  |  |  | 2.72 |  | 37.68 |  |  |  |  | 38.49 |  |  |  | 314.97 | [6 empty] | 491.2748913 | 0 | 0 | 0 | 0 | 46.6642432 | 0 | 0 | 314.97 | 0 | 0 | 0 |  |  | 0 | 0 | 271.8 | 284.1 | 172.22 | 184.52 | 437.407 | 503.407 | 287.87 | 314.97
14 | 548.781 | 2.325921 | 536.016789 | 37.89835 | 2.546035 |  | 2.546035 | 0 | 3.246 |  |  | 0 | 0 | 0 | 329.3 | 4.509566 | 314.45 | 32.49 | 314.45 | 1.493611 | 210.53 | 198.23 | 0.44 | 625 | 1237 | 755/11 | 76.76 | 161 | 5 | 2.55 | 12.11229 | 138.25 | 656.676 | 31.7 |  | 14.46 | 55.6 | 0.2014128 | 1,24/1,46 | 7.97 | 7.11 | 9.15 | 276.05 | 4.54 |  |  | 0 | 210.53 | 231.0351 | 9.799199 | 8.4212 | 0.7955184 | 18.2204 | 0.842 | 3121.13 | 223.3333 | 3126.667 | 1 | 3126.667 | 500.827 |  |  |  |  | 47.954 |  |  | 2.36 |  |  |  |  | 1.97 |  | 37.79 |  |  |  |  | 39.03 |  |  |  | 314.45 | [6 empty] | 489.0074828 | 0 | 0 | 0 | 0 | 47.0093062 | 0 | 0 | 314.45 | 0 | 0 | 0 |  |  | 0 | 0 | 263.75 | 276.05 | 198.23 | 210.53 | 434.827 | 500.827 | 287.35 | 314.45
15 | 480.652 | 1.535268 | 473.2727022 | 37.41128 | 2.539289 |  | 2.539289 | 0 | 2.85 |  |  | 0 | 0 | 0 | 285.7 | 4.266713 | 273.51 | 18.22 | 273.51 | 1.467486 | 186.38 | 128.46 | 0.75 | 623 | 1215 | 752/11 | 76.65 | 138 | 5 | 1.35 | 7.243266 | 120.95 | 648.943 | 24.72 |  | 8.85 | 48.24 | 0.2013776 | 1,26/1,48 | 7.83 | 6.76 | 10.7 | 239.55 | 3.92 |  |  | 0 | 186.38 | 201.6583 | 10.02522 | 7.4552 | 0.8068585 | 17.48042 | 0.84 | 3307.51 | 223.3333 | 3350 | 1 | 3350 | 438.642 |  |  |  |  | 42.01 |  |  | 1.44 |  |  |  |  | 2.53 |  | 37.33 |  |  |  |  | 38.26 |  |  |  | 273.51 | [6 empty] | 432.3255552 | 0 | 0 | 0 | 0 | 40.947147 | 0 | 0 | 273.51 | 0 | 0 | 0 |  |  | 0 | 0 | 227.25 | 239.55 | 174.08 | 186.38 | 372.642 | 438.642 | 246.41 | 273.51
16 | 547.63 | 1.112496 | 541.5376371 | 37.70829 | 2.360773 |  | 2.360773 | 0 | 3.201 |  |  | 0 | 0 | 0 | 325.4 | 4.265519 | 311.52 | 15.18 | 311.52 | 1.358037 | 229.39 | 73.17 | 0.96 | 592 | 1240 | 760/11 | 77 | 161 | 5 | 1.3 | 5.667204 | 135.7 | 591.5689 | 19.28 |  | 10.64 | 53.17 | 0.1830608 | 1,26/1,50 | 8.54 | 7.33 | 6.91 | 290.45 | 2.75 |  |  | 0 | 229.39 | 231.5203 | 7.263773 | 9.1756 | 0.8649674 | 16.43937 | 0.842 | 3536.9 | 223.3333 | 3573.333 | 1 | 3573.333 | 499.533 |  |  |  |  | 48.097 |  |  | 1.08 |  |  |  |  | 1.45 |  | 37.53 |  |  |  |  | 39.56 |  |  |  | 311.52 | [6 empty] | 494.1380436 | 0 | 0 | 0 | 0 | 47.3995935 | 0 | 0 | 311.52 | 0 | 0 | 0 |  |  | 0 | 0 | 278.15 | 290.45 | 217.09 | 229.39 | 433.533 | 499.533 | 284.42 | 311.52
17 | 574.932 | 1.524726 | 566.1658626 | 37.45106 | 2.57021 |  | 2.57021 | 0 | 2.094 |  |  | 0 | 0 | 0 | 343.15 | 4.342124 | 328.25 | 32.03 | 328.25 | 1.490149 | 220.28 | 207.98 | 0.6 | 577 | 1233 | 766/11 | 76.87 | 169 | 5 | 2.1 | 9.533321 | 141.25 | 641.2293 | 22.63 |  | 12.34 | 55.2 | 0.1940246 | 1,23/1,46 | 8.41 | 7.32 | 8.37 | 284.5 | 3.32 |  |  | 0 | 220.28 | 240.8048 | 9.158371 | 8.8112 | 0.7985906 | 17.96957 | 0.839 | 3757.18 | 223.3333 | 3796.667 | 1 | 3796.667 | 522.873 |  |  |  |  | 52.059 |  |  | 1.57 |  |  |  |  | 1.07 |  | 37.26 |  |  |  |  | 39.37 |  |  |  | 328.25 | [6 empty] | 514.6638939 | 0 | 0 | 0 | 0 | 51.5019687 | 0 | 0 | 328.25 | 0 | 0 | 0 |  |  | 0 | 0 | 272.2 | 284.5 | 207.98 | 220.28 | 456.873 | 522.873 | 301.15 | 328.25
18 | 567.469 | 1.489691 | 559.0154665 | 38.00711 | 2.5013 |  | 2.5013 | 0 | 0 |  |  | 0 | 0 | 0 | 342.33 | 4.378816 | 327.34 |  | 327.34 | 1.464674 | 223.49 | 211.19 | 0.44 | 602 | 1230 | 773/11 | 76.62 | 167 | 5 | 2.2 | 9.843841 | 146 | 653.2731 | 27.06 |  | 12.65 | 55.14 | 0.1916913 | 1,24/1,47 | 8.12 | 7.1 | 9.7 | 287.65 | 3.63 |  |  | 0 | 223.49 | 242.081 | 10.97056 |  | 0.8059565 | 10.97056 | 0.837 | 3980.67 | 223.3333 | 4020 | 1 | 4020 | 517.361 |  |  |  |  | 50.108 |  |  | 1.51 |  |  |  |  | 1.28 |  | 37.94 |  |  |  |  | 38.7 |  |  |  | 327.34 | [6 empty] | 509.5488489 | 0 | 0 | 0 | 0 | 49.4666176 | 0 | 0 | 327.34 | 0 | 0 | 0 |  |  | 0 | 0 | 275.35 | 287.65 | 211.19 | 223.49 | 451.361 | 517.361 | 300.24 | 327.34
19 | 565.629 | 1.428013 | 557.5517469 | 37.81663 | 2.396835 |  | 2.396835 | 0 | 0 |  |  | 0 | 2.807 | 0 | 342.5 | 4.362044 | 327.56 | 15.09 | 327.56 | 1.408133 | 232.62 | 220.32 | 0.58 | 605 | 1229 | 772/11 | 76.07 | 166 | 5 | 1.1 | 4.728742 | 137.7 | 591.9525 | 24.05 |  | 10.03 | 54.52 | 0.1865526 | 1,25/1,47 | 8.58 | 7.07 | 8.09 | 292.25 | 4.92 |  |  | 0 | 232.62 | 241.9741 | 8.629523 | 9.3048 | 0.8392522 | 17.93432 | 0.837 | 4213.29 | 223.3333 | 4243.333 | 1 | 4243.333 | 515.272 |  |  |  |  | 50.357 |  |  | 1.42 |  |  |  |  | 1.51 |  | 37.7 |  |  |  |  | 39.01 |  |  |  | 327.56 | [6 empty] | 507.9551376 | 0 | 0 | 0 | 0 | 49.5966093 | 0 | 0 | 327.56 | 0 | 0 | 0 |  |  | 0 | 0 | 279.95 | 292.25 | 220.32 | 232.62 | 449.272 | 515.272 | 300.46 | 327.56
20 | 542.522 | 1.464852 | 534.5748578 | 38.19913 | 2.454994 |  | 2.454994 | 0 | 0 |  |  | 0 | 7.148 | 0 | 329.3 | 4.375949 | 314.89 | 30.73 | 314.89 | 1.446108 | 217.75 | 205.45 | 0.62 | 630 | 1245 | 758/11 | 75.97 | 159 | 5 | 1 | 4.592423 | 129.2 | 593.341 | 26.31 |  | 10.05 | 53.62 | 0.1924278 | 1,25/1,48 | 8.76 | 7.23 | 8.34 | 278.65 | 2.77 |  |  | 0 | 217.75 | 234.6573 | 8.347048 | 8.71 | 0.8100994 | 17.05705 | 0.836 | 4431.04 | 223.3333 | 4466.667 | 1 | 4466.667 | 495.126 |  |  |  |  | 47.396 |  |  | 1.45 |  |  |  |  | 1.62 |  | 38.2 |  |  |  |  | 38.19 |  |  |  | 314.89 | [6 empty] | 487.946673 | 0 | 0 | 0 | 0 | 46.6281848 | 0 | 0 | 314.89 | 0 | 0 | 0 |  |  | 0 | 0 | 266.35 | 278.65 | 205.45 | 217.75 | 429.126 | 495.126 | 287.79 | 314.89
21 | 558.748 | 1.139799 | 552.379397 | 37.19976 | 2.562651 |  | 2.562651 | 0 | 2.803 |  |  | 0 | 7.034 | 0 | 340.08 | 4.534227 | 324.66 | 14.74 | 324.66 | 1.506193 | 215.55 | 160.67 | 0.79 | 595 | 1246 | 766/11 | 75.59 | 164 | 5 | 1.35 | 6.263048 | 119 | 552.0761 | 26.57 |  | 12.71 | 55.64 | 0.1979719 | 1,30/1,53 | 8.81 | 7.13 | 7.86 | 281.05 | 2.85 |  |  | 0 | 215.55 | 237.3163 | 7.245592 | 8.622 | 0.7929299 | 15.86759 | 0.834 | 4646.59 | 223.3333 | 4690 | 1 | 4690 | 513.869 |  |  |  |  | 44.879 |  |  | 1.09 |  |  |  |  | 1.71 |  | 37.06 |  |  |  |  | 38.8 |  |  |  | 30.45 | 294.21 | [5 empty] | 508.2678279 | 0 | 0 | 0 | 0 | 44.1115691 | 0 | 0 | 30.45 | 294.21 | 0 | 0 |  |  | 0 | 0 | 268.75 | 281.05 | 203.25 | 215.55 | 447.869 | 513.869 | 297.56 | 324.66
22 | 513.012 | 1.07 | 507.5227716 | 37.92 | 2.353674 |  | 2.353674 | 0 | 17.735 |  |  | 0 | 6.652 | 0 | 317.25 | 4.810087 | 301.99 | 13.69 | 301.99 | 1.400501 | 174.93 | 203.33 | 0.63 | 608 | 1238 | 761/11 | 75.78 | 149 | 5 | 1.45 | 6.724482 | 142.45 | 660.6224 | 23.47 |  | 9.14 | 48.13 | 0.1789552 | 1,24/1,49 | 7.35 | 7.32 | 9.03 | 268.95 | 3.95 |  |  | 0 | 215.63 | 221.7091 | 9.964478 | 8.6252 | 0.849063 | 18.58968 | 0.834 | 4862.22 | 223.3333 | 4913.333 | 1 | 4913.333 | 513.012 | [7 empty] | 1.07 | [6 empty] | 37.92 | [9 empty] | 301.99 | [5 empty] | 507.5227716 | 0 | 0 | 0 | 0 | 0 | 0 | 0 | 0 | 301.99 | 0 | 0 |  |  | 0 | 0 | 256.65 | 268.95 | 162.63 | 174.93 | 447.012 | 513.012 | 274.89 | 301.99
23 | 521.765 | 1.66 | 513.103701 | 37.36 | 2.37548 |  | 2.37548 | 0 | 16.104 |  |  | 0 | 7.056 | 0 | 358.4 | 4.958705 | 340.628 | 20.2 | 340.628 | 1.576981 | 177.32 | 118.74 | 0.8 | 583 | 1245 | 749/11 | 75.44 | 152 | 5 | 2.4 | 11.11111 | 122.85 | 568.75 | 22.84 |  | 13.29 | 49.59 | 0.1794139 | 1,27/1,48 | 7.33 | 7.1 | 7.12 | 276.4 | 2.48 |  |  | 0 | 216 | 221.8322 | 6.775783 | 8.64 | 0.8500479 | 15.41578 | 0.835 | 5078.22 | 223.3333 | 5136.667 | 1 | 5136.667 | 521.765 | [7 empty] | 1.66 | [6 empty] | 37.36 | [8 empty] | 34.338 | 306.29 | [5 empty] | 513.103701 | 0 | 0 | 0 | 0 | 0 | 0 | 0 | 34.338 | 306.29 | 0 | 0 |  |  | 0 | 0 | 264.1 | 276.4 | 165.02 | 177.32 | 455.765 | 521.765 | 279.19 | 306.29
24 | 532.02 | 2.45 | 518.98551 | 37.36 | 2.39506 |  | 2.39506 | 0 | 16.987 |  |  | 0 | 6.603 | 0 | 318.45 | 4.02889 | 305.62 | 13.91 | 305.62 | 1.410402 | 177.34 | 85.06 | 0.99 | 599 | 1244 | 763/11 | 75.36 | 155 | 5 | 1.2 | 5.537865 | 132.95 | 613.5493 | 16.58 |  | 10.5 | 49.9 | 0.1828174 | 1,27/1,48 | 7.27 | 7.29 | 7.39 | 272.95 | 4.14 |  |  | 0 | 216.69 | 224.6133 | 7.610919 | 8.6676 | 0.8422047 | 16.27852 | 0.835 | 5294.91 | 223.3333 | 5360 | 1 | 5360 | 532.02 | [7 empty] | 2.45 | [6 empty] | 37.36 | [9 empty] | 305.62 | [5 empty] | 518.98551 | 0 | 0 | 0 | 0 | 0 | 0 | 0 | 0 | 305.62 | 0 | 0 |  |  | 0 | 0 | 260.65 | 272.95 | 165.04 | 177.34 | 466.02 | 532.02 | 278.52 | 305.62
25 | 561.368 | 2.45 | 547.614484 | 37.44 | 2.436983 |  | 2.436983 | 0 | 18.434 |  |  | 0 | 7.069 | 0 | 326.055 | 2.875282 | 316.68 | 13.07 | 316.68 | 1.409283 | 191.5 | 128.15 | 0.93 | 582 | 1241 | 763/11 | 75.22 | 165 | 5 |  | 0 | 125.9 | 560.2777 | 20.88 |  | 9.6 | 54.49 | 0.1908916 | 1,29/1,52 | 8.37 | 7.33 | 6.03 | 285.45 | 3.35 |  |  | 0 | 224.71 | 237.9533 | 5.880949 | 8.9884 | 0.8244132 | 14.86935 | 0.835 | 5519.62 | 223.3333 | 5583.333 | 1 | 5583.333 | 561.368 | [7 empty] | 2.45 | [6 empty] | 37.44 | [9 empty] | 316.68 | [5 empty] | 547.614484 | 0 | 0 | 0 | 0 | 0 | 0 | 0 | 0 | 316.68 | 0 | 0 |  |  | 0 | 0 | 273.15 | 285.45 | 179.2 | 191.5 | 495.368 | 561.368 | 289.58 | 316.68
26 | 522.103 | 1.84 | 512.4963048 | 37.81 | 2.338884 |  | 2.338884 | 0 | 18.242 |  |  | 0 | 7.068 | 0 | 299.05 | 2.982779 | 290.13 | 13.18 | 290.13 | 1.324069 | 219.12 | 89.02 | 1.18 | 600 | 1228 | 748/11 | 75.52 | 152 | 5 | 4.9 | 22.36218 | 135.6 | 618.839 | 17.53 |  | 8.42 | 56.04 | 0.1995016 | 1,26/1,49 | 8.44 | 7.35 | 6.53 | 280.9 | 2.68 |  |  | 0 | 219.12 | 224.0009 | 6.859259 | 8.7648 | 0.8539778 | 15.62406 | 0.836 | 5738.74 | 223.3333 | 5806.667 | 1 | 5806.667 | 522.103 | [7 empty] | 1.84 | [6 empty] | 37.81 | [9 empty] | 290.13 | [5 empty] | 512.4963048 | 0 | 0 | 0 | 0 | 0 | 0 | 0 | 0 | 290.13 | 0 | 0 |  |  | 0 | 0 | 268.6 | 280.9 | 206.82 | 219.12 | 456.103 | 522.103 | 263.03 | 290.13
27 | 527.667 | 1.37 | 520.4379621 | 37.43 | 2.421655 |  | 2.421655 | 0 | 18.287 |  |  | 0 | 6.958 | 0 | 303.67 | 3.596009 | 292.75 | 57.41 | 292.75 | 1.362198 | 214.91 | 202.61 | 0.51 | 560 | 1226 | 754/11 | 75.46 | 154 | 5 | 2.6 | 12.09809 | 158 | 735.1915 | 20.76 |  | 7.58 | 56.44 | 0.2035708 | 1,24/1,45 | 7.77 | 7.15 | 9.15 | 277.25 | 1.68 |  |  | 0 | 214.91 | 225.3649 | 11.19908 | 8.5964 | 0.8325007 | 19.79548 | 0.836 | 5953.65 | 223.3333 | 6030 | 1 | 6030 | 527.667 | [7 empty] | 1.37 | [6 empty] | 37.43 | [9 empty] | 292.75 | [5 empty] | 520.4379621 | 0 | 0 | 0 | 0 | 0 | 0 | 0 | 0 | 292.75 | 0 | 0 |  |  | 0 | 0 | 264.95 | 277.25 | 202.61 | 214.91 | 461.667 | 527.667 | 265.65 | 292.75
28 | 326.953 | 1.87 | 320.8389789 | 37.91 | 2.557709 |  | 2.557709 | 0 | 9.399 |  |  | 0 | 7.212 | 0 | 190.75 | 2.830931 | 185.35 | 9.14 | 185.35 | 1.477599 | 96.56 | 113.14 | 0.66 | 559 | 1184 | 722/11 | 75.39 | 89 | 3 | 2.75 | 21.92283 | 80.05 | 638.1537 | 9.96 |  | 7.54 | 31.21 | 0.1923575 | 1,24/1,46 | 7.6 | 6.94 | 8.84 | 162.25 | 1.94 |  |  | 0 | 125.44 | 140.845 | 5.481734 | 5.0176 | 0.7775152 | 10.49933 | 0.834 | 6079.09 | 223.3333 | 6253.333 | 1 | 6253.333 | 326.953 | [7 empty] | 1.87 | [6 empty] | 37.91 | [9 empty] | 185.35 | [5 empty] | 320.8389789 | 0 | 0 | 0 | 0 | 0 | 0 | 0 | 0 | 185.35 | 0 | 0 |  |  | 0 | 0 | 149.95 | 162.25 | 84.26 | 96.56 | 260.953 | 326.953 | 158.25 | 185.35
29 | 525.053 | 1.55 | 516.9146785 | 37.79 | 2.532158 |  | 2.532158 | 0 | 17.666 |  |  | 0 | 6.298 | 0 | 302.55 | 2.274004 | 295.67 | 13.91 | 295.67 | 1.448369 | 204.14 | 191.84 | 0.61 | 547 | 1225 | 761/11 | 75.42 | 153 | 5 |  | 0 | 133.7 | 654.9427 | 18.38 |  | 8.55 | 46.96 | 0.1816283 | 1,27/1,49 | 7.925 | 6.98 | 7.68 | 258.55 | 1.1 |  |  | 0 | 204.14 | 226.1119 | 7.954208 | 8.1656 | 0.7881682 | 16.11981 | 0.834 | 6283.23 | 223.3333 | 6476.667 | 1 | 6476.667 | 525.053 | [7 empty] | 1.55 | [6 empty] | 37.79 | [9 empty] | 295.67 | [5 empty] | 516.9146785 | 0 | 0 | 0 | 0 | 0 | 0 | 0 | 0 | 295.67 | 0 | 0 |  |  | 0 | 0 | 246.25 | 258.55 | 191.84 | 204.14 | 459.053 | 525.053 | 268.57 | 295.67
30 | 511.298 | 2.27 | 499.6915354 | 37.73 | 2.301983 |  | 2.301983 | 0 | 18.717 |  |  | 0 | 7.124 | 0 | 296.95 | 1.894258 | 291.325 | 13.17 | 291.325 | 1.342079 | 217.07 | 202.77 | 0.5 | 610 | 1232 | 764/10 | 75.97 | 149 | 5 | 3.85 | 17.73621 | 152.75 | 703.6901 | 20.01 |  | 8.81 | 48.92 | 0.1780204 | 1,23/1,45 | 7.55 | 7.1 | 9.06 | 274.8 |  |  |  | 0 | 217.07 | 216.6511 | 10.72047 | 8.6828 | 0.8746879 | 19.40327 | 0.834 | 6500.3 | 223.3333 | 6700 | 1 | 6700 | 511.298 | [7 empty] | 2.27 | [6 empty] | 37.73 | [9 empty] | 291.325 | [5 empty] | 499.6915354 | 0 | 0 | 0 | 0 | 0 | 0 | 0 | 0 | 291.325 | 0 | 0 |  |  | 0 | 0 | 260.5 | 274.8 | 202.77 | 217.07 | 446.979 | 511.298 | 263.76 | 291.325
31 | 0 | 0 | 0 | 0 | 0 |  | 0 | 0 | 0 |  | 0 | 0 | 6.741 | 0 | 0 | 0 | 0 |  | 0 | 0 | [10 empty] | 0 |  | 0 |  |  |  |  | 0 | [8 empty] | 0 | 0 | 0 | 0 | 0 | 0 | 0 |  | 6500.3 | 0 | 6700 | 0 | 6700 | [31 empty] | 0 | 0 | 0 | 0 | 0 | 0 | 0 | 0 | 0 | 0 | 0 | 0 |  |  | 0 | 0
е | 16096.62 |  | 15795.73 |  |  | 0 |  | 0 | 282.874 | 0 | 0 |  | 85.77 | 0 | 9505.915 |  | 9165.423 | 551.44 | 9165.423 |  | 5826.88 | 4958.75 | [6 empty] | 148 | 61.4 |  | 3980.3 |  | 725.49 | 0 | 323.27 | 1630.42 | [5 empty] | 8356.55 | 97.44 | 0 | 0 |  | 6500.3 | 6803.171 | 241.1893 | 251.0724 |  | 492.2617 |  |  | 0 |  | 30 |  | 15303.406 | 1e-07 | 1e-07 | 80.0620001 | 1e-07 | 713.1550001 | 1e-07 | 1e-07 | [15 empty] | 1e-07 | 6285.408 | 2880.015 | 1e-07 |  |  |  |  | 15029.5 | 9.99999999e-08 | 9.99999999e-08 | 68.0927311 | 9.99999999e-08 | 698.1375552 | 9.99999999e-08 | 9.99999999e-08 | 6285.408 | 2880.015 | 9.99999999e-08 | 0 | #DIV/0! | #DIV/0! | 0 | 0
ср. | 536.5541 | 1.869298 |  | 37.42976 | 2.43 | 0 | 2.43 | 0 | 9.429133 | 0 | 0 | 3.076781e-11 | 2.859 | 0 | 316.8638 | 3.581896 |  | 18.38133 | 305.5141 | 1.41 | 194.2293 | 165.2917 | 0.7266148 | 609.4667 | 1230.7 |  | 75.8572 | 156.8333 | 4.933333 | 2.046667 | 9.445718 | 132.6767 | 612.3256 | 24.183 |  | 10.77567 | 54.34733 | 0.1951068 | 0 | 8.416833 | 7.188 | 7.789333 | 278.5517 | 3.248 | #DIV/0! | 0 | 0 | 216.6767 | 226.7724 | #DIV/0! | #DIV/0! | 0.8340144 | 16.40872 | 0 | [13 empty] | 1.789844 | 1e-07 | 1e-07 | 14.95 | 1e-07 | 2.105776 | 1e-07 | 37.33604 | 1e-07 | 1e-07 | 43.37 | 1e-07 | 38.77385 | 1e-07 | 1e-07 |  |  |  |  | 1e-07 | 4.332734e-09 | 0 | 1e-07 | 15029.5 |  | 766.2302866 |  |  |  |  | 9165.423
пл. |  |  |  | 38 | 2.13 |  | 1.7466 |  | 26.79996 | 23.405 |  | 0.3834 | [5 empty] | 26.531604 |  | 1.32 | 6700 | 6700 |  |  | 1250 |  | 76 | [5 empty] | 730 | [9 empty] | 6700 | 46.9 |  |  |  | 223.33 |  |  |  | 0.9 | [38 empty] | 15795.73
± |  |  |  |  | 0.3 | 0 |  | 0 | [7 empty] | 3.581896 |  |  |  | 0.09 |  |  |  |  | -19.3 | 0 | [16 empty] | 1656.55
Отклонения
[7 empty] | по выпускам | [34 empty] | ССП | 223.3333 |  |  | тн | [6 empty] | Дней | 30
|  | Средний вес выпуска: | [6 empty] | 56.46318 | [27 empty] | План: |  |  |  |  | Суток работы | 29
[42 empty] | Среднесуточное пр-во | 231.0345 | [5 empty] | Отставание (-) опережение (+)
[49 empty] | -199.7 |  |  |  | Тн
[49 empty] | -2.980597 |  |  |  | %
| Диспетчер АО "СЧПЗ" | [11 empty] | Тренина С.А.

## май 20
Сведения по учету производства ферромарганца в АО "СЧПЗ" — ДП-3
[42 empty] | на | 31 |  |  |  |  | мая |  |  |  | 2020г.
Дата | Расход Mn шихты |  |  |  |  | Отсев агломерата, т | Расх.добавок, флюсов | [7 empty] | Расход кокса | [5 empty] | Производство FeMn78 т | Производство FeMn с Si<1, т | Сод. Si в сплаве % | Температура колош. газа, °С | Темпе-ратура гор. дутья, °С | Расход гор. дутья, м3/мин / фурмы,шт | Средн. содерж. Mn в сплаве, % | Количество подач,шт | Количество выпусков, шт | Количество пыли |  | Количество шлака |  | Перевал, т |  | Зеленый шлак | Мелочь Фмн | Удельн.расход мелочи, т | Осн-ть | Сод. Al2O3 в шлаке, % | Сод MgO в шлаке, % | Сод. MnO в шлаке, % | Производство фактическое, т | [5 empty] | Теорети- ческий выход FeMn, т | Потери Mn со шлаком расчетно, т |  | Факт. коэф-т извлеч. Mn из расплава | Потери Mn со шлаком расчетно, т | Средняя значения кофицент извлечения Mn из расплава | [5 empty] | Проплавлено руды (влаж.), т | [7 empty] | Влажность руды , % | [6 empty] | Сод. Mn в руде, % | [7 empty] | Сожжено кокса сух., т |  |  |  | Влажность кокса, %
| Проплавлено шихты (влаж.), т | Влажность шихты , % | Сухой руды, т | Сод. Mn в марг. шихте, % | Удельн расход марг. шихты, т |  | Удельн расход руды, т | Тяж.шлак ,т | Кварцит, т | Отсев руды ,т | Агломерат, т | Удельн.расход агломерата, т | Fe содер. материалов, т | Известняк, т | Сожжено кокса (влаж.), т | Влажность кокса, % | Сухого скипо- вого кокса, т | Выход кокс. мелочи, т | Сухого кокса (заданный), т | Удельн. расход сухого кокса, т
[30 empty] | всего, т | на т FeMn, кг | всего, т | на т FeMn, кг | [9 empty] | Разлито жидкого | из шлака | c перевала | с отвала | % с отвала от годного | Всего годного |  | химические | физические | [50 empty] | Тяжелый шлак
[51 empty] | 4% |  |  |  | FeMn НИ | План | План по нараст. |  |  | Маматван | Агломерат | Агломерат кисл | Габон | Новорос - ая | Каражал | Казахстан(10-100) |  | Маматван |  |  | Габон | Новорос - ая | Каражал | Казахстан(10-100) | Маматван | Агломерат | Агломерат кисл | Габон | Новорос - ая | Каражал | Казахстан(10-100) | Чиатури | Н. Тагил | Губаха +25 | Кемерово | Алтай | Н. Тагил | Губаха +25 | Кемерово | Алтай | Маматван | Агломерат | Агломерат кисл | Габон | Новорос - ая | Каражал | Казахстан (10-100) | Н. Тагил | кокс Губаха +25 | Кемерово | кокс Алтай | Кол-во, т | W | Mn |  | ИТОГО
1 | 425.977 | 1.191738 | 420.9005 | 38.86473 | 2.229818 |  | 1.853812 | 0 | 18.467 |  | 70.975 | 0.3760066 | 0 | 0 | 257.463 | 1.659656 | 253.1900003 | 15.1 | 253.1900003 | 1.341333 | 188.76 | 188.76 | 0.46 | 600 | 1234 | 737/10 | 75.97 | 142 | 4 | 1 | 5.297733 | 125.75 | 666.1899 | 18.01 |  | 7.89 | 42.95 | 0.1823005 | 1,27/1,47 | 7.8 | 6.78 | 8.18 | 235.6 | 4 |  |  |  | 188.76 | 187.9781 | 7.968299 | 7.5504 | 0.8766315 | 15.5187 | 0.877 | 188.76 | 175.8065 | 175.8065 | 1 | 175.8065 | 355.002 | 70.975 | 1e-07 | 1e-07 | 1e-07 | 1e-07 | 1e-07 | 1e-07 | 1.43 | 1e-07 | 1e-07 | 1e-07 | 1e-07 | 1e-07 | 1e-07 | 37.95 | 43.44 | 1e-07 | 1e-07 | 1e-07 | 1e-07 | 1e-07 | 1e-07 | 1e-07 | 1e-07 | 253.19 | 1e-07 | 1e-07 | 1e-07 | 1e-07 | 1e-07 | 349.9254714 | 70.975 | 9.99999999e-08 | 9.99999999e-08 | 9.99999999e-08 | 9.99999999e-08 | 9.99999999e-08 | 9.99999999e-08 | 9.99999999e-08 | 253.19 | 9.99999999e-08 | 0 |  |  | 0 | 0
2 | 443.942 | 1.154974 | 438.8145832 | 38.40952 | 2.311253 |  | 1.944257 | 0 | 19.219 |  | 69.678 | 0.3669967 | 0 | 0 | 269.512 | 1.904182 | 264.38 | 14.35 | 264.38 | 1.3925 | 145.45 | 146.8 | 0.68 | 584 | 1241 | 743/10 | 76.03 | 148 | 4 | 0.4 | 2.106816 | 118.45 | 623.8808 | 13.73 |  | 9.1 | 43.16 | 0.1795341 | 1,28/1,50 | 8.21 | 6.92 | 7.18 | 240.4 | 1.72 |  |  |  | 189.86 | 193.5304 | 6.588156 | 7.5944 | 0.8564432 | 14.18256 | 0.866 | 378.62 | 175.8065 | 351.6129 | 1 | 351.6129 | 374.264 | 69.678 | [6 empty] | 1.37 | [6 empty] | 37.54 | 43.08 | [8 empty] | 264.38 | [5 empty] | 369.1365832 | 69.678 | 0 | 0 | 0 | 0 | 0 | 0 | 0 | 264.38 | 0 | 0 |  |  | 0 | 0
3 | 425.717 | 1.786004 | 418.113677 | 37.76137 | 2.248286 |  | 1.906005 | 0 | 16.727 |  | 63.654 | 0.342281 | 0 | 0 | 258.908 | 1.443756 | 255.17 | 11.03 | 255.17 | 1.372103 | 185.97 | 141.28 | 0.62 | 572 | 1237 | 722/10 | 76.2 | 154 | 4 | 1.15 | 6.183793 | 133.15 | 715.9757 | 14.47 |  | 8.56 | 42.83 | 0.1823329 | 1,27/1,50 | 7.92 | 7.36 | 8.32 | 234.9 | 2.46 |  |  |  | 185.97 | 180.8845 | 8.581611 | 7.4388 | 0.897544 | 16.02041 | 0.876 | 564.59 | 175.8065 | 527.4194 | 1 | 527.4194 | 362.063 | 24.707 | 38.947 | [5 empty] | 2.1 | [6 empty] | 36.93 | 42.79 | 42.3 | [7 empty] | 255.17 | [5 empty] | 354.459677 | 24.707 | 38.947 | 0 | 0 | 0 | 0 | 0 | 0 | 255.17 | 0 | 0 |  |  | 0 | 0
4 | 423.013 | 1.096573 | 418.3743535 | 38.37872 | 2.129782 |  | 1.806894 | 0 | 16.452 |  | 63.428 | 0.3228874 | 0 | 0 | 254.796 | 1.411325 | 251.2 | 14.09 | 251.2 | 1.278762 | 196.44 | 95.64 | 0.97 | 593 | 1240 | 730/10 | 76.31 | 141 | 4 | 1.45 | 7.381389 | 120.15 | 611.6371 | 15.33 |  | 9.37 | 40.06 | 0.164585 | 1,33/1,55 | 8.47 | 7.16 | 7.54 | 243.4 | 2.47 |  |  |  | 196.44 | 183.6912 | 7.017775 | 7.8576 | 0.9335891 | 14.87538 | 0.891 | 761.03 | 175.8065 | 703.2258 | 1 | 703.2258 | 359.585 |  | 63.428 | [5 empty] | 1.29 | [6 empty] | 37.65 |  | 42.51 | [6 empty] | 28 | 223.2 | [5 empty] | 354.9463535 | 0 | 63.428 | 0 | 0 | 0 | 0 | 0 | 28 | 223.2 | 0 | 0 |  |  | 0 | 0
5 | 395.832 | 0.7056149 | 393.0389504 | 38.01481 | 2.120752 |  | 1.800674 | 0 | 15.83 |  | 59.32 | 0.3200777 | 0 | 0 | 242.317 | 1.550448 | 238.56 | 12.36 | 238.56 | 1.287217 | 185.33 | 138.8 | 0.67 | 563 | 1234 | 701/10 | 76.15 | 133 | 4 | 1.15 | 6.205148 | 127.6 | 688.5016 | 17.68 |  | 9.33 | 42.89 | 0.1829778 | 1,3/1,53 | 7.88 | 7.22 | 7.78 | 234.4 | 3.15 |  |  |  | 185.33 | 171.2903 | 7.690146 | 7.4132 | 0.9445549 | 15.10335 | 0.901 | 946.36 | 175.8065 | 879.0323 | 1 | 879.0323 | 336.512 |  | 59.32 | [5 empty] | 0.83 | [6 empty] | 37.27 |  | 42.24 | [6 empty] | 66 | 172.56 | [5 empty] | 333.7189504 | 0 | 59.32 | 0 | 0 | 0 | 0 | 0 | 66 | 172.56 | 0 | 0 |  |  | 0 | 0
6 | 441.224 | 1.017136 | 436.7361503 | 38.39311 | 2.339491 |  | 1.96598 | 0 | 14.637 |  | 69.727 | 0.3735108 | 0 | 0 | 265.903 | 1.403895 | 262.17 | 38.95 | 262.17 | 1.404382 | 186.68 | 186.68 | 0.74 | 567 | 1233 | 731/10 | 76.39 | 147 | 4 | 0.7 | 3.749732 | 106.45 | 570.2271 | 14.81 |  | 6.77 | 44.08 | 0.1883761 | 1,31/1,54 | 8.22 | 7.62 | 5.89 | 234 | 3.53 |  |  |  | 186.68 | 191.6241 | 4.856969 | 7.4672 | 0.8504755 | 12.32417 | 0.892 | 1133.04 | 175.8065 | 1054.839 | 1 | 1054.839 | 364.233 |  | 69.727 |  |  | 7.264 |  |  | 1.21 |  |  |  |  | 1.11 |  | 37.64 |  | 42.54 |  |  | 36.35 |  |  |  | 73.5 | 188.67 | [5 empty] | 359.8257807 | 0 | 69.727 | 0 | 0 | 7.1833696 | 0 | 0 | 73.5 | 188.67 | 0 | 0 |  |  | 0 | 0
7 | 420.553 | 0.8529658 | 416.9658266 | 38.82695 | 2.242355 |  | 1.793282 | 0 | 0 |  | 83.505 | 0.4490723 | 0 | 0 | 248.164 | 1.355555 | 244.8 |  | 244.8 | 1.316483 | 185.95 | 141.76 | 0.8 | 596 | 1241 | 710/10 | 75.82 | 140 | 4 | 2.1 | 11.29336 | 126.5 | 680.2904 | 16.26 |  | 9.4 | 41.05 | 0.1747924 | 1,29/1,51 | 8.95 | 7.11 | 7.25 | 234.85 | 1.55 |  |  |  | 185.95 | 186.4079 | 7.104489 | 7.438 | 0.8708557 | 14.54249 | 0.889 | 1318.99 | 175.8065 | 1230.645 | 1 | 1230.645 | 294.101 |  | 83.505 |  |  | 42.947 |  |  | 0.97 |  |  |  |  | 1.71 |  | 38.1 |  | 42.62 |  |  | 36.43 |  |  |  | 70 | 174.8 | [5 empty] | 291.2482203 | 0 | 83.505 | 0 | 0 | 42.2126063 | 0 | 0 | 70 | 174.8 | 0 | 0 |  |  | 0 | 0
8 | 432.063 | 1.093063 | 427.3402805 | 38.77904 | 2.217761 |  | 1.806504 | 0 | 0 |  | 79.245 | 0.4112564 | 0 | 0 | 250.804 | 1.811773 | 246.26 |  | 246.26 | 1.278011 | 192.69 | 99.84 | 1.11 | 595 | 1226 | 719/10 | 75.67 | 144 | 4 | 1.85 | 9.600913 | 112.15 | 582.0229 | 16.69 |  | 8.51 | 42.49 | 0.1763436 | 1,30/1,53 | 10.17 | 6.98 | 7.33 | 240.95 | 2.74 |  |  |  | 192.69 | 191.1883 | 6.368067 | 7.7076 | 0.8798569 | 14.07567 | 0.888 | 1511.68 | 175.8065 | 1406.452 | 1 | 1406.452 | 302.401 |  | 79.245 |  |  | 50.417 |  |  | 1.34 |  |  |  |  | 1.33 |  | 37.89 |  | 42.68 |  |  | 37.98 |  |  |  | 72 | 174.26 | [5 empty] | 298.3488266 | 0 | 79.245 | 0 | 0 | 49.7464539 | 0 | 0 | 72 | 174.26 | 0 | 0 |  |  | 0 | 0
9 | 431.957 | 0.5996812 | 429.3666352 | 38.66324 | 2.236867 |  | 1.824348 | 0 | 0 |  | 79.183 | 0.4125189 | 0 | 0 | 249.588 | 1.341411 | 246.24 | 46.07 | 246.24 | 1.282834 | 191.95 | 191.95 | 0.62 | 572 | 1229 | 722/10 | 75.85 | 144 | 4 | 2 | 10.41938 | 125.25 | 652.5137 | 15.5 |  | 6.25 | 43.3 | 0.1809066 | 1,27/1,49 | 9.73 | 6.95 | 7.65 | 239.35 | 2.15 |  |  |  | 191.95 | 191.0668 | 7.422386 | 7.678 | 0.8770354 | 15.10039 | 0.886 | 1703.63 | 175.8065 | 1582.258 | 1 | 1582.258 | 302.382 |  | 79.183 |  |  | 50.392 |  |  | 0.72 |  |  |  |  | 0.82 |  | 37.95 |  | 42.49 |  |  | 36.93 |  |  |  | 72 | 174.24 | [5 empty] | 300.2048496 | 0 | 79.183 | 0 | 0 | 49.9787856 | 0 | 0 | 72 | 174.24 | 0 | 0 |  |  | 0 | 0
10 | 450.115 | 0.5391096 | 447.6883868 | 38.59066 | 2.402277 |  | 1.959784 | 0 | 0 |  | 82.463 | 0.442493 | 0 | 0 | 258.215 | 1.303178 | 254.85 | 14.42 | 254.85 | 1.367514 | 186.36 | 140.53 | 0.79 | 574 | 1235 | 725/10 | 75.99 | 150 | 4 |  | 0 | 128.15 | 687.6476 | 13.93 |  | 7.59 | 43.59 | 0.1848601 | 1,25/1,47 | 9.22 | 6.19 | 8.46 | 235.8 | 1.74 |  |  |  | 186.36 | 198.4796 | 8.398337 | 7.4544 | 0.8196928 | 15.85274 | 0.879 | 1889.99 | 175.8065 | 1758.065 | 1 | 1758.065 | 315.091 |  | 82.463 |  |  | 52.561 |  |  | 0.62 |  |  |  |  | 0.9 |  | 37.99 |  | 42.69 |  |  | 35.76 |  |  |  | 75 | 179.85 | [5 empty] | 313.1374358 | 0 | 82.463 | 0 | 0 | 52.087951 | 0 | 0 | 75 | 179.85 | 0 | 0 |  |  | 0 | 0
11 | 438.068 | 0.6265277 | 435.3233828 | 38.58287 | 2.324949 |  | 1.896183 | 0 | 0 |  | 80.282 | 0.4287652 | 0 | 0 | 252.844 | 1.354195 | 249.42 | 12.62 | 249.42 | 1.332087 | 187.24 | 187.24 | 0.37 | 607 | 1237 | 730/10 | 75.69 | 146 | 4 |  | 0 | 135.95 | 726.0735 | 16.47 |  | 9.06 | 42.26 | 0.1786514 | 1,25/1,47 | 9.15 | 6.61 | 9.88 | 236.55 | 2.01 |  |  |  | 187.24 | 193.7235 | 10.40496 | 7.4896 | 0.8437828 | 17.89456 | 0.876 | 2077.23 | 175.8065 | 1933.871 | 1 | 1933.871 | 306.717 |  | 80.282 |  |  | 51.069 |  |  | 0.73 |  |  |  |  | 0.99 |  | 37.74 |  | 42.6 |  |  | 37.33 |  |  |  | 73 | 176.42 | [5 empty] | 304.4779659 | 0 | 80.282 | 0 | 0 | 50.5634169 | 0 | 0 | 73 | 176.42 | 0 | 0 |  |  | 0 | 0
12 | 418.764 | 0.8317809 | 415.280801 | 38.23769 | 2.359952 |  | 1.880859 | 0 | 0 |  | 84.306 | 0.479093 | 0 | 0 | 243.168 | 1.311028 | 239.98 | 21.26 | 239.98 | 1.363755 | 175.97 | 175.97 | 0.63 | 619 | 1231 | 735/10 | 75.74 | 142 | 4 | 3.25 | 18.46906 | 125.5 | 713.1897 | 13.82 |  | 9.19 | 41.96 | 0.1866548 | 1,22/1,44 | 9.16 | 6.97 | 9.45 | 224.8 | 2.32 |  |  | 0 | 175.97 | 183.03 | 9.18713 | 7.0388 | 0.8393256 | 16.22593 | 0.873 | 2253.2 | 175.8065 | 2109.677 | 1 | 2109.677 | 281.143 |  | 84.306 |  |  | 53.315 |  |  | 1 |  |  |  |  | 1.26 |  | 37.49 |  | 42.26 |  |  | 35.82 |  |  |  | 71 | 168.98 | [5 empty] | 278.33157 | 0 | 84.306 | 0 | 0 | 52.643231 | 0 | 0 | 71 | 168.98 | 0 | 0 |  |  | 0 | 0
13 | 420.219 | 0.9226365 | 416.3419062 | 38.80654 | 2.407157 |  | 1.902867 | 0 | 0 |  | 87.222 | 0.50429 | 0 | 2.105 | 242.872 | 1.672486 | 238.81 | 5.97 | 238.81 | 1.380724 |  | 34.77 | 1.09 | 612 | 1237 | 722/10 | 74.44 | 141 | 4 | 0.85 | 4.914431 | 116.45 | 673.2771 | 19.14 |  | 7.85 | 42.58 | 0.1927569 | 1,18/1,38 | 9.09 | 6.5 | 9.94 | 220.9 | 2.49 |  |  | 0 | 172.96 | 189.4798 | 8.96665 | 6.9184 | 0.7968875 | 15.88505 | 0.867 | 2426.16 | 175.8065 | 2285.484 | 1 | 2285.484 | 269.76 |  | 87.222 |  |  | 63.237 |  |  | 1.17 |  |  |  |  | 1.14 |  | 37.86 |  | 42.79 |  |  | 37.35 |  |  |  | 70.5 | 168.31 | [5 empty] | 266.603808 | 0 | 87.222 | 0 | 0 | 62.5160982 | 0 | 0 | 70.5 | 168.31 | 0 | 0 |  |  | 0 | 0
14 | 437.929 | 0.6296298 | 435.1716685 | 38.18674 | 2.416815 |  | 1.975495 | 0 | 0 |  | 79.464 | 0.4413196 | 0 | 8.342 | 248.21 | 1.39801 | 244.74 | 3.67 | 244.74 | 1.359214 | 43.79 | 45.64 | 1.58 | 610 | 1240 | 733/10 | 74.41 | 146 | 4 |  | 0 | 133.7 | 742.5303 | 14.6 |  | 10.17 | 42.86 | 0.1861051 | 1,15/1,35 | 9.34 | 6.19 | 9.51 | 230.3 | 2.79 |  |  | 0 | 180.06 | 194.9648 | 9.849547 | 7.2024 | 0.8062604 | 17.05195 | 0.863 | 2606.22 | 175.8065 | 2461.29 | 1 | 2461.29 | 292.47 |  | 79.464 |  |  | 65.995 |  |  | 0.76 |  |  |  |  | 0.81 |  | 37.4 |  | 42.94 |  |  | 35.95 |  |  |  | 73 | 171.74 | [5 empty] | 290.247228 | 0 | 79.464 | 0 | 0 | 65.4604405 | 0 | 0 | 73 | 171.74 | 0 | 0 |  |  | 0 | 0
15 | 474.893 | 0.5529391 | 472.267131 | 38.04936 | 2.405721 |  | 2.040768 | 0 | 0 |  | 71.644 | 0.3649534 | 0 | 11.607 | 270.733 | 1.423173 | 266.88 | 4.54 | 266.88 | 1.359482 | 145.28 | 149.49 | 0.78 | 601 | 1243 | 735/10 | 74.97 | 159 | 4 | 1.6 | 8.150374 | 140.35 | 714.9407 | 16.05 |  | 8.01 | 41.61 | 0.1716938 | 1,17/1,36 | 9.13 | 6.2 | 9.79 | 242.35 | 3.58 |  |  | 0 | 196.31 | 209.2483 | 10.64387 | 7.8524 | 0.8190206 | 18.49627 | 0.86 | 2802.53 | 175.8065 | 2637.097 | 1 | 2637.097 | 323.874 |  | 71.644 |  |  | 79.375 |  |  | 0.6 |  |  |  |  | 0.86 |  | 37.86 |  | 42.45 |  |  | 34.85 |  |  |  | 79.5 | 187.38 | [5 empty] | 321.930756 | 0 | 71.644 | 0 | 0 | 78.692375 | 0 | 0 | 79.5 | 187.38 | 0 | 0 |  |  | 0 | 0
16 | 435.04 | 0.6729278 | 432.112495 | 37.669 | 2.392252 |  | 2.030762 | 0 | 0 |  | 65.296 | 0.3614903 | 0 | 12.693 | 245.983 | 1.440343 | 242.44 |  | 242.44 | 1.342191 | 136.97 | 138.89 | 0.79 | 610 | 1236 | 722/10 | 75.6 | 145 | 4 | 0.15 | 0.8304268 | 145.4 | 804.9604 | 15.04 |  | 10.18 | 43.2 | 0.1865285 | 1,16/1,35 | 8.73 | 6.13 | 10.5 | 231.6 | 2.41 |  |  | 0 | 180.63 | 187.9634 | 11.82655 | 7.2252 | 0.8389397 | 19.05175 | 0.858 | 2983.16 | 175.8065 | 2812.903 | 1 | 2812.903 | 297.241 |  | 65.296 |  |  | 72.503 |  |  | 0.78 |  |  |  |  | 0.84 |  | 37.34 |  | 42.53 |  |  | 34.64 |  |  |  | 72.5 | 169.94 | [5 empty] | 294.9225202 | 0 | 65.296 | 0 | 0 | 71.8939748 | 0 | 0 | 72.5 | 169.94 | 0 | 0 |  |  | 0 | 0
17 | 441.364 | 0.1802002 | 440.5686614 | 37.87077 | 2.358883 |  | 2.004715 | 0 | 0 |  | 66.148 | 0.3541682 | 0 | 14.071 | 250.68 | 1.412159 | 247.14 | 40.89 | 247.14 | 1.323232 | 186.77 | 186.77 | 0.65 | 608 | 1234 | 713/10 | 75.62 | 147 | 4 | 0.15 | 0.8031268 | 145.1 | 776.8914 | 15.36 |  | 9.3 | 40.58 | 0.1729384 | 1,21/1,41 | 8.92 | 6.12 | 9.26 | 234.65 | 2 |  |  | 0 | 186.77 | 192.6173 | 10.40837 | 7.4708 | 0.8464983 | 17.87917 | 0.858 | 3169.93 | 175.8065 | 2988.71 | 1 | 2988.71 | 301.366 |  | 66.148 |  |  | 73.85 |  |  | 0.21 |  |  |  |  | 0.22 |  | 37.49 |  | 42.23 |  |  | 35.52 |  |  |  | 73.55 | 173.59 | [5 empty] | 300.7331314 | 0 | 66.148 | 0 | 0 | 73.68753 | 0 | 0 | 73.55 | 173.59 | 0 | 0 |  |  | 0 | 0
18 | 435.548 | 0.4586478 | 433.5503688 | 38.51903 | 2.437045 |  | 2.070575 | 0 | 0 | 30.11 | 65.195 | 0.3664699 | 0 | 14.615 | 248.078 | 1.373761 | 244.67 | 7.47 | 244.67 | 1.375323 | 131.88 | 131.08 | 0.8 | 607 | 1246 | 712/10 | 76.02 | 145 | 4 |  | 0 | 136.25 | 765.8797 | 13.65 |  | 12.26 | 41.14 | 0.180241 | 1,17/1,37 | 8.51 | 6.21 | 11 | 228.25 | 3.05 |  |  | 0 | 177.9 | 191.7791 | 11.61004 |  | 0.8098209 | 11.61004 | 0.855 | 3347.83 | 175.8065 | 3164.516 | 1 | 3164.516 | 186.499 |  | 65.195 |  | 127.26 | 56.594 |  |  | 0.72 |  |  |  | 0.31 | 0.46 |  | 38.03 |  | 41.88 |  | 39.19 | 34.75 |  |  |  | 72.5 | 172.17 | [5 empty] | 185.1562072 | 0 | 65.195 | 0 | 126.865494 | 56.3336676 | 0 | 0 | 72.5 | 172.17 | 0 | 0 |  |  | 0 | 0
19 | 431.96 | 0.3016862 | 430.6568364 | 38.62809 | 2.184745 |  | 1.856163 | 0 | 0 |  | 64.77 | 0.3285816 | 2.807 | 17.982 | 249.14 | 1.38075 | 245.7 | 35.22 | 245.7 | 1.246449 | 100.91 | 197.12 | 0.55 | 615 | 1244 | 714/10 | 75.06 | 144 | 4 | 2.7 | 13.69724 | 135.4 | 686.8912 | 17.29 |  | 8.79 | 38.99 | 0.1615496 | 1,18/1,41 | 8.44 | 7 | 10.8 | 241.35 | 3.55 |  |  | 0 | 197.12 | 193.4819 | 11.32783 | 7.8848 | 0.8894155 | 19.21263 | 0.857 | 3544.95 | 175.8065 | 3340.323 | 1 | 3340.323 | 143.992 |  | 64.77 |  | 172.798 | 50.4 |  |  | 0.39 |  |  |  | 0.26 | 0.58 |  | 37.94 |  | 42.34 |  | 38.67 | 35.68 |  |  |  | 70.5 | 175.2 | [5 empty] | 143.4304312 | 0 | 64.77 | 0 | 172.3487252 | 50.10768 | 0 | 0 | 70.5 | 175.2 | 0 | 0 |  |  | 0 | 0
20 | 245.411 | 0.399591 | 244.4303597 | 38.82734 | 2.07408 |  | 1.761123 | 0 | 0 |  | 36.882 | 0.3129571 | 7.148 | 10.67 | 145.913 | 1.448123 | 143.8 | 20.46 | 143.8 | 1.220195 | 93.92 | 117.85 | 0.55 | 601 | 1195 | 722/10 | 75.4 | 83 | 3 | 1.5 | 12.72804 | 90.55 | 768.3496 | 16.6 |  | 8.25 | 23.98 | 0.162027 | 1,17/1,39 | 7.92 | 6.77 | 13.93 | 148 | 2.08 |  |  | 0 | 117.85 | 109.8843 | 9.77111 | 4.714 | 0.9362851 | 14.48511 | 0.859 | 3662.8 | 175.8065 | 3516.129 | 1 | 3516.129 | 81.901 |  | 36.882 |  | 98.368 | 28.26 |  |  | 0.63 |  |  |  | 0.3 | 0.6 |  | 38.2 |  | 42.3 |  | 39.4 | 34.12 |  |  |  |  | 143.8 | [5 empty] | 81.3850237 | 0 | 36.882 | 0 | 98.072896 | 28.09044 | 0 | 0 | 0 | 143.8 | 0 | 0 |  |  | 0 | 0
21 | 440.955 | 0.4030611 | 439.1776818 | 37.98133 | 2.292638 |  | 1.947477 | 0 | 0 | 26.75 | 66.119 | 0.3451608 | 7.034 | 19.237 | 257.442 | 1.422456 | 253.78 | 27.22 | 253.78 | 1.324807 | 191.56 | 191.56 | 0.41 | 582 | 1214 | 724/10 | 75.19 | 147 | 4 | 1.75 | 9.135519 | 135.15 | 705.5231 | 17.55 |  | 7.5 | 42.36 | 0.1769054 | 1,18/1,40 | 8.54 | 6.86 | 11.03 | 239.45 | 1.97 |  |  | 0 | 191.56 | 193.671 | 11.54771 | 7.6624 | 0.8634843 | 19.21011 | 0.859 | 3854.36 | 175.8065 | 3691.935 | 1 | 3691.935 | 146.98 |  | 66.119 |  | 176.49 | 51.366 |  |  | 0.51 |  |  |  | 0.3 | 0.97 |  | 37.33 |  | 42.32 |  | 38.06 | 33.99 |  |  |  |  | 253.78 | [5 empty] | 146.230402 | 0 | 66.119 | 0 | 175.96053 | 50.8677498 | 0 | 0 | 0 | 253.78 | 0 | 0 |  |  | 0 | 0
22 | 429.096 | 0.710674 | 426.0465264 | 37.56522 | 2.388153 |  | 2.027643 | 0 | 0 |  | 64.315 | 0.3605101 | 6.652 | 18.432 | 252.479 | 1.449229 | 248.82 | 21.82 | 248.82 | 1.394731 | 134.68 | 178.4 | 0.58 | 614 | 1234 | 717/10 | 74.93 | 143 | 4 | 1 | 5.605381 | 133.55 | 748.5987 | 14.16 |  | 13.11 | 42.72 | 0.1842173 | 1,18/1,40 | 8.68 | 6.97 | 10 | 231.9 | 2.33 |  |  | 0 | 178.4 | 186.4668 | 10.34542 | 7.136 | 0.8352329 | 17.48142 | 0.858 | 4032.76 | 175.8065 | 3867.742 | 1 | 3867.742 | 143.002 |  | 64.315 |  | 171.762 | 50.017 |  |  | 1 |  |  |  | 0.64 | 1.04 |  | 36.85 |  | 42.01 |  | 37.52 | 34.05 |  |  |  |  | 248.82 | [5 empty] | 141.57198 | 0 | 64.315 | 0 | 170.6627232 | 49.4968232 | 0 | 0 | 0 | 248.82 | 0 | 0 |  |  | 0 | 0
23 | 414.163 | 0.6772276 | 411.358174 | 38.39964 | 2.214937 |  | 1.880708 | 0 | 0 | 21.41 | 62.073 | 0.3342289 | 7.056 | 17.942 | 245.196 | 1.385014 | 241.8 | 13.71 | 241.8 | 1.30196 | 50.25 | 185.72 | 0.34 | 635 | 1229 | 729/10 | 74.54 | 138 | 4 |  | 0 | 140.9 | 758.669 | 15.46 |  | 12.26 | 41.83 | 0.1779621 | 1,17/1,39 | 8.88 | 6.84 | 9.97 | 235.05 | 4.76 |  |  | 0 | 185.72 | 185.0002 | 10.88204 | 7.4288 | 0.8763969 | 18.31084 | 0.865 | 4218.48 | 175.8065 | 4043.548 | 1 | 4043.548 | 138.182 |  | 62.073 |  | 165.583 | 48.325 |  |  | 1.04 |  |  |  | 0.54 | 0.98 |  | 37.63 |  | 42.91 |  | 38.46 | 34.6 |  |  |  |  | 241.8 | [5 empty] | 136.7449072 | 0 | 62.073 | 0 | 164.6888518 | 47.851415 | 0 | 0 | 0 | 241.8 | 0 | 0 |  |  | 0 | 0
24 | 423.069 | 0.7701634 | 419.8106774 | 38.32564 | 2.258018 |  | 1.916543 | 0 | 0 |  | 63.487 | 0.3414748 | 6.603 | 20.816 | 251.606 | 1.369602 | 248.16 | 16.3 | 248.16 | 1.334768 | 94.6 | 185.92 | 0.5 | 634 | 1230 | 722/10 | 74.88 | 141 | 4 | 4.95 | 26.62435 | 137.8 | 741.179 | 14.92 |  | 7.46 | 37.27 | 0.1638962 | 1,16/1,37 | 8.33 | 6.69 | 10.99 | 227.4 | 3.25 |  |  | 0 | 185.92 | 187.5821 | 11.73144 | 7.4368 | 0.8652648 | 19.16824 | 0.859 | 4404.4 | 175.8065 | 4219.355 | 1 | 4219.355 | 141.006 |  | 63.487 |  | 169.188 | 49.388 |  |  | 0.97 |  |  |  | 0.7 | 1.43 |  | 37.54 |  | 43.16 |  | 38.07 | 35.23 |  |  |  |  | 248.16 | [5 empty] | 139.6382418 | 0 | 63.487 | 0 | 168.003684 | 48.6817516 | 0 | 0 | 0 | 248.16 | 0 | 0 |  |  | 0 | 0
25 | 426.05 | 0.6303329 | 423.3644668 | 38.23235 | 2.251939 |  | 1.912066 | 0 | 0 |  | 63.896 | 0.3398723 | 7.069 | 21.091 | 254.908 | 1.41149 | 251.31 | 7.59 | 251.31 | 1.336755 |  | 188 | 0.49 | 625 | 1225 | 718/10 | 74.47 | 142 | 4 |  | 0 | 145.05 | 771.5426 | 17.17 |  | 7.1 | 41.65 | 0.177234 | 1,16/1,37 | 8.33 | 6.53 | 12.16 | 235 | 1.75 |  |  | 0 | 188 | 189.7485 | 13.6633 | 7.52 | 0.8649555 | 21.1833 | 0.86 | 4592.4 | 175.8065 | 4395.161 | 1 | 4395.161 | 145.388 |  | 63.896 |  | 160.197 | 56.569 |  |  | 0.64 |  |  |  | 0.58 | 1.46 |  | 37.52 |  | 42.73 |  | 38.47 | 34.31 |  |  |  |  | 251.31 | [5 empty] | 144.4575168 | 0 | 63.896 | 0 | 159.2678574 | 55.7430926 | 0 | 0 | 0 | 251.31 | 0 | 0 |  |  | 0 | 0
26 | 426.096 | 0.7294144 | 422.9879946 | 37.80187 | 2.382762 |  | 2.022949 | 0 | 0 |  | 63.874 | 0.359813 | 7.068 | 24.157 | 254.396 | 1.299549 | 251.09 | 3.95 | 251.09 | 1.414432 | 44.63 | 45.43 | 1.34 | 625 | 1242 | 723/10 | 74.95 | 142 | 4 | 3.6 | 20.27941 | 137.65 | 775.4056 | 15.63 |  | 15.01 | 44.2 | 0.1879252 | 1,19/1,39 | 8.74 | 6.24 | 10.43 | 235.2 | 1.53 |  |  | 0 | 177.52 | 186.2447 | 11.12154 | 7.1008 | 0.8321039 | 18.22234 | 0.859 | 4769.92 | 175.8065 | 4570.968 | 1 | 4570.968 | 157.199 |  | 63.874 |  | 141.093 | 63.93 |  |  | 1.05 |  |  |  | 0.53 | 1.11 |  | 37.29 |  | 42.56 |  | 37.9 | 34.09 |  |  |  |  | 251.09 | [5 empty] | 155.5484105 | 0 | 63.874 | 0 | 140.3452071 | 63.220377 | 0 | 0 | 0 | 251.09 | 0 | 0 |  |  | 0 | 0
27 | 419.882 | 0.46198 | 417.9422292 | 37.80997 | 2.278608 |  | 1.935265 | 0 | 0 | 27.57 | 62.976 | 0.3433431 | 6.958 | 23.477 | 249.325 | 1.337612 | 245.99 | 21.84 | 245.99 | 1.34113 | 135.42 | 94.47 | 0.93 | 596 | 1233 | 721/10 | 75.23 | 141 | 4 | 1.7 | 9.268346 | 137.85 | 751.5538 | 15.6 |  | 8.02 | 42.35 | 0.1857864 | 1,21/1,41 | 8.75 | 6.23 | 9.63 | 227.95 | 5.84 |  |  | 0 | 183.42 | 183.3774 | 10.28342 | 7.3368 | 0.873203 | 17.62022 | 0.859 | 4953.34 | 175.8065 | 4746.774 | 1 | 4746.774 | 160.912 |  | 62.976 |  | 132.787 | 63.207 |  |  | 0.56 |  |  |  | 0.33 | 0.95 |  | 37.23 |  | 42.93 |  | 37.86 | 34.08 |  |  |  |  | 245.99 | [5 empty] | 160.0108928 | 0 | 62.976 | 0 | 132.3488029 | 62.6065335 | 0 | 0 | 0 | 245.99 | 0 | 0 |  |  | 0 | 0
28 | 438.38 | 0.5633664 | 435.9103142 | 38.21153 | 2.322625 |  | 1.970233 | 0 | 0 |  | 66.137 | 0.3523924 | 7.212 | 24.144 | 259.119 | 1.493136 | 255.25 | 3.39 | 255.25 | 1.360028 | 187.68 | 187.68 | 0.82 | 568 | 1242 | 731/10 | 75.46 | 146 | 4 | 3.7 | 19.71441 | 145.75 | 776.5878 | 17.36 |  | 9.58 | 42.16 | 0.1778153 | 1,20/1,40 | 8.4 | 6.17 | 10.65 | 237.1 | 2.32 |  |  | 0 | 187.68 | 192.7032 | 12.024375 | 7.5072 | 0.8502434 | 19.531575 | 0.859 | 5141.02 | 175.8065 | 4922.581 | 1 | 4922.581 | 173.589 |  | 66.137 |  | 133.974 | 64.68 |  |  | 0.64 |  |  |  | 0.43 | 1.21 |  | 37.49 |  | 43.4 |  | 37.45 | 36.42 |  |  |  |  | 255.25 | [5 empty] | 172.4780304 | 0 | 66.137 | 0 | 133.3979118 | 63.897372 | 0 | 0 | 0 | 255.25 | 0 | 0 |  |  | 0 | 0
29 | 452.813 | 0.4092493 | 450.9598661 | 38.25179 | 2.235019 |  | 1.830891 | 0 | 0 |  | 81.541 | 0.4041285 | 6.298 | 0 | 260.437 | 1.38498 | 256.83 | 28.11 | 256.83 | 1.272885 | 55.31 | 154.03 | 0.72 | 578 | 1239 | 722/10 | 74.92 | 151 | 4 | 3 | 14.86841 | 134.35 | 665.8572 | 17.15 |  | 6.08 | 43.77 | 0.1756068 | 1,23/1,45 | 8.69 | 6.88 | 9.81 | 249.25 | 2.37 |  |  | 0 | 201.77 | 201.0046 | 10.20965 | 8.0708 | 0.8763241 | 18.28045 | 0.859 | 5342.79 | 175.8065 | 5098.387 | 1 | 5098.387 | 226.488 |  | 81.541 |  | 117.803 | 26.981 |  |  | 0.52 |  |  |  | 0.2 | 1.63 |  | 37.47 |  | 43.19 |  | 37.48 | 33.26 |  |  |  |  | 256.83 | [5 empty] | 225.3102624 | 0 | 81.541 | 0 | 117.567394 | 26.5412097 | 0 | 0 | 0 | 256.83 | 0 | 0 |  |  | 0 | 0
30 | 423.365 | 0.4477453 | 421.4694033 | 38.24924 | 2.175663 |  | 1.782694 | 0 | 0 |  | 76.126 | 0.3929692 | 7.124 | 0 | 244.536 | 1.401021 | 241.11 | 1.69 | 241.11 | 1.244631 | 93.26 | 193.72 | 0.58 | 620 | 1242 | 726/10 | 75.05 | 141 | 4 | 1.4 | 7.226925 | 122.7 | 633.3884 | 16.53 |  | 9.35 | 43.73 | 0.177188 | 1,25/1,48 | 9.03 | 7.33 | 8.51 | 246.8 |  |  |  | 0 | 193.72 | 187.5221 | 8.088695 | 7.7488 | 0.9018542 | 15.8375 | 0.861 | 5536.51 | 175.8065 | 5274.194 | 1 | 5274.194 | 211.575 |  | 76.126 |  | 110.078 | 25.586 |  |  | 0.55 |  |  |  | 0.3 | 1.57 |  | 37.43 |  | 43.13 |  | 37.22 | 34.93 |  |  |  |  | 241.11 | [5 empty] | 210.4113375 | 0 | 76.126 | 0 | 109.747766 | 25.1842998 | 0 | 0 | 0 | 241.11 | 0 | 0 |  |  | 0 | 0
31 | 467.852 | 0.3502452 | 466.2133708 | 38.47904 | 2.307187 |  | 1.890609 | 0 | 0 |  | 84.178 | 0.4165784 | 6.741 | 0 | 271.098 | 1.382526 | 267.35 | 30.82 | 267.35 | 1.323056 | 153.53 | 202.07 | 0.41 | 572 | 1236 | 727/10 | 75.04 | 156 | 4 |  | 0 | 121.5 | 601.2768 | 18.59 |  | 8.93 | 42.35 | 0.1671601 | 1,26/1,51 | 9.31 | 7.83 | 7.05 | 253.35 |  |  |  | 0 | 202.07 | 208.7038 | 6.63544 | 8.0828 | 0.8452511 | 14.71824 | 0.86 | 5738.58 | 175.8065 | 5450 | 1 | 5450 | 233.954 |  | 84.178 |  | 121.522 | 28.198 |  |  | 0.38 |  |  |  | 0.35 | 1.15 |  | 37.58 |  | 43.21 |  | 38.16 | 33.19 |  |  |  |  | 267.35 | [5 empty] | 233.0649748 | 0 | 84.178 | 0 | 121.096673 | 27.873723 | 0 | 0 | 0 | 267.35 | 0 | 0 |  |  | 0 | 0
е | 13231.31 |  | 13138.28 |  |  | 0 |  | 0 | 101.332 | 105.84 | 2177.109 |  | 85.77 | 261.381 | 7753.833 |  | 7641.89 | 494.91 | 7641.89 |  | 4189.23 | 4643.86 | [6 empty] | 123 | 43.1 |  | 4020.5 |  | 494.55 | 0 | 280.23 | 1289.95 | [5 empty] | 7230.85 | 77.91 | 0 | 0 |  | 5738.58 | 5824.338 | 285.8899 | 214.3444 |  | 514.9525 |  |  | 0 |  | 31 |  | 7728.872 | 165.36 | 2011.749 | 1e-07 | 1998.903 | 1326.426 | 1e-07 | 1e-07 | [15 empty] | 1e-07 | 1112.55 | 6529.34 | 1e-07 |  |  |  |  | 7657.638 | 165.36 | 2011.749 | 9.99999999e-08 | 1990.375 | 1313.162 | 9.99999999e-08 | 9.99999999e-08 | 1112.55 | 6529.34 | 9.99999999e-08 | 0 | #DIV/0! | #DIV/0! | 0 | 0
ср. | 426.8165 | 0.7030775 |  | 38.29497 | 2.289466 | 0 | 1.910085 | 0 | 3.268774 | 3.414194 | 70.22932 | 0.3793811 | 2.766774 | 8.431645 | 250.1236 | 1.443712 |  | 15.96484 | 246.5126 | 1.331669 | 135.1365 | 149.8019 | 0.7200358 | 598.5484 | 1234.161 |  | 75.42063 | 142.871 | 3.967742 | 1.390323 | 7.510569 | 129.6935 | 700.6089 | 15.95323 |  | 9.039677 | 41.61129 | 0.1783953 | 0 | 8.730323 | 6.76 | 9.350645 | 233.2532 | 2.513226 | #DIV/0! | 0 | 0 | 185.1155 | 187.8819 | #DIV/0! | #DIV/0! | 0.8602293 | 16.61137 | 0 | [13 empty] | 0.9216643 | 4.29215e-08 | 4.970799e-18 | 1e-07 | 0.4266582 | 0.9999527 | 1e-07 | 37.60771 | 43.19119 | 42.64059 | 1e-07 | 38.13123 | 35.34504 | 1e-07 | 1e-07 |  |  |  |  | 1e-07 | 8.98836e-18 | 3.877727e-09 | 1e-07 | 7822.998 |  | 5315.286 |  |  |  |  | 7641.89
пл. |  |  |  | 38.6 | 2.1 |  | 1.68 |  |  |  |  | 0.42 | [5 empty] | 20.3407542 |  | 1.285 | 5450 | 5450 |  |  | 1250 |  | 76 | [5 empty] | 620 | [9 empty] | 5450 | 38.15 |  |  |  | 175.81 |  |  |  | 0.9 | [38 empty] | 13138.28
± |  |  |  |  | 0.189466 | 0 |  | 0 | [7 empty] | 1.443712 |  |  |  | 0.04666916 |  |  |  |  | -15.83871 | 0 | [16 empty] | 1780.85
Отклонения
[7 empty] | по выпускам | [34 empty] | ССП | 175.8065 |  |  | тн | [6 empty] | Дней | 31
|  | Средний вес выпуска: | [6 empty] | 58.7874 | [27 empty] | План: |  |  |  |  | Суток работы | 30 | [50 empty] | 13138.284
[42 empty] | Среднесуточное пр-во | 181.6667 | [5 empty] | Отставание (-) опережение (+)
[49 empty] | 288.58 |  |  |  | Тн
[49 empty] | 5.295046 |  |  |  | %
| Диспетчер АО "СЧПЗ" | [11 empty] | Барчук Л.Ю.

## май 20 (+руда,+кокс,-агл)
Сведения по учету производства ферромарганца в АО "СЧПЗ" — ДП-3
[42 empty] | на | 31 |  |  |  |  | мая |  |  |  | 2020г.
Дата | Расход Mn шихты |  |  |  |  | Отсев агломерата, т | Расх.добавок, флюсов | [7 empty] | Расход кокса | [5 empty] | Производство FeMn78 т | Производство FeMn с Si<1, т | Сод. Si в сплаве % | Температура колош. газа, °С | Темпе-ратура гор. дутья, °С | Расход гор. дутья, м3/мин / фурмы,шт | Средн. содерж. Mn в сплаве, % | Количество подач,шт | Количество выпусков, шт | Количество пыли |  | Количество шлака |  | Перевал, т |  | Зеленый шлак | Мелочь Фмн | Удельн.расход мелочи, т | Осн-ть | Сод. Al2O3 в шлаке, % | Сод MgO в шлаке, % | Сод. MnO в шлаке, % | Производство фактическое, т | [5 empty] | Теорети- ческий выход FeMn, т | Потери Mn со шлаком расчетно, т |  | Факт. коэф-т извлеч. Mn из расплава | Потери Mn со шлаком расчетно, т | Средняя значения кофицент извлечения Mn из расплава | [5 empty] | Проплавлено руды (влаж.), т | [7 empty] | Влажность руды , % | [6 empty] | Сод. Mn в руде, % | [7 empty] | Сожжено кокса сух., т |  |  |  | Влажность кокса, %
| Проплавлено шихты (влаж.), т | Влажность шихты , % | Сухой руды, т | Сод. Mn в марг. шихте, % | Удельн расход марг. шихты, т |  | Удельн расход руды, т | Тяж.шлак ,т | Кварцит, т | Отсев руды ,т | Агломерат, т | Удельн.расход агломерата, т | Fe содер. материалов, т | Известняк, т | Сожжено кокса (влаж.), т | Влажность кокса, % | Сухого скипо- вого кокса, т | Выход кокс. мелочи, т | Сухого кокса (заданный), т | Удельн. расход сухого кокса, т
[30 empty] | всего, т | на т FeMn, кг | всего, т | на т FeMn, кг | [9 empty] | Разлито жидкого | из шлака | c перевала | с отвала | % с отвала от годного | Всего годного |  | химические | физические | [50 empty] | Тяжелый шлак
[51 empty] | 4% |  |  |  | FeMn НИ | План | План по нараст. |  |  | Маматван | Агломерат | Агломерат кисл | Габон | Новорос - ая | Каражал | Казахстан(10-100) |  | Маматван |  |  | Габон | Новорос - ая | Каражал | Казахстан(10-100) | Маматван | Агломерат | Агломерат кисл | Габон | Новорос - ая | Каражал | Казахстан(10-100) | Чиатури | Н. Тагил | Губаха +25 | Кемерово | Алтай | Н. Тагил | Губаха +25 | Кемерово | Алтай | Маматван | Агломерат | Агломерат кисл | Габон | Новорос - ая | Каражал | Казахстан (10-100) | Н. Тагил | кокс Губаха +25 | Кемерово | кокс Алтай | Кол-во, т | W | Mn |  | ИТОГО
1 | 451.9770003 | 1.43 | 445.5137 | 37.95 | 2.360213 |  | 2.360213 | 0 | 18.467 |  |  | 1.059547e-09 | 0 | 0 | 274.28 | 1.662535 | 269.7200003 | 15.1 | 269.7200003 | 1.428904 | 188.76 | 188.76 | 0.46 | 600 | 1234 | 737/10 | 75.97 | 142 | 4 | 1 | 5.297733 | 125.75 | 666.1899 | 18.01 |  | 7.89 | 42.95 | 0.1823005 | 1,27/1,47 | 7.8 | 6.78 | 8.18 | 235.6 | 4 |  |  |  | 188.76 | 194.2876 | 7.968299 | 7.5504 | 0.8481628 | 15.5187 | 0.848 | 188.76 | 175.8065 | 175.8065 | 1 | 175.8065 | 451.9770001 | 1e-07 | 1e-07 | 1e-07 | 1e-07 | 1e-07 | 1e-07 | 1e-07 | 1.43 | 1e-07 | 1e-07 | 1e-07 | 1e-07 | 1e-07 | 1e-07 | 37.95 | 43.44 | 1e-07 | 1e-07 | 1e-07 | 1e-07 | 1e-07 | 1e-07 | 1e-07 | 1e-07 | 269.72 | 1e-07 | 1e-07 | 1e-07 | 1e-07 | 1e-07 | 445.5137 | 9.99999999e-08 | 9.99999999e-08 | 9.99999999e-08 | 9.99999999e-08 | 9.99999999e-08 | 9.99999999e-08 | 9.99999999e-08 | 9.99999999e-08 | 269.72 | 9.99999999e-08 | 0 |  |  | 0 | 0 | 355.002 | 70.975 | 1e-07 | 451.9770001 | 253.19 | 269.72
2 | 469.942 | 1.37 | 463.5037946 | 37.54 | 2.441293 |  | 2.441293 | 0 | 19.219 |  |  | 0 | 0 | 0 | 286.35 | 1.899773 | 280.91 | 14.35 | 280.91 | 1.479564 | 145.45 | 146.8 | 0.68 | 584 | 1241 | 743/10 | 76.03 | 148 | 4 | 0.4 | 2.106816 | 118.45 | 623.8808 | 13.73 |  | 9.1 | 43.16 | 0.1795341 | 1,28/1,50 | 8.21 | 6.92 | 7.18 | 240.4 | 1.72 |  |  |  | 189.86 | 199.7914 | 6.588156 | 7.5944 | 0.8296041 | 14.18256 | 0.839 | 378.62 | 175.8065 | 351.6129 | 1 | 351.6129 | 469.942 | [7 empty] | 1.37 | [6 empty] | 37.54 | 43.08 | [8 empty] | 280.91 | [5 empty] | 463.5037946 | 0 | 0 | 0 | 0 | 0 | 0 | 0 | 0 | 280.91 | 0 | 0 |  |  | 0 | 0 | 374.264 | 69.678 |  | 469.942 | 264.38 | 280.91
3 | 451.717 | 2.1 | 442.230943 | 36.93 | 2.377969 |  | 2.377969 | 0 | 16.727 |  |  | 0 | 0 | 0 | 275.67 | 1.440128 | 271.7 | 11.03 | 271.7 | 1.460988 | 185.97 | 141.28 | 0.62 | 572 | 1237 | 722/10 | 76.2 | 154 | 4 | 1.15 | 6.183793 | 133.15 | 715.9757 | 14.47 |  | 8.56 | 42.83 | 0.1823329 | 1,27/1,50 | 7.92 | 7.36 | 8.32 | 234.9 | 2.46 |  |  |  | 185.97 | 187.106 | 8.581611 | 7.4388 | 0.8676997 | 16.02041 | 0.848 | 564.59 | 175.8065 | 527.4194 | 1 | 527.4194 | 451.717 | [7 empty] | 2.1 | [6 empty] | 36.93 | 42.79 | 42.3 | [7 empty] | 271.7 | [5 empty] | 442.230943 | 0 | 0 | 0 | 0 | 0 | 0 | 0 | 0 | 271.7 | 0 | 0 |  |  | 0 | 0 | 362.063 | 24.707 | 38.947 | 451.717 | 255.17 | 271.7
4 | 449.013 | 1.29 | 443.2207323 | 37.65 | 2.256265 |  | 2.256265 | 0 | 16.452 |  |  | 0 | 0 | 0 | 271.55 | 1.406739 | 267.73 | 14.09 | 267.73 | 1.36291 | 196.44 | 95.64 | 0.97 | 593 | 1240 | 730/10 | 76.31 | 141 | 4 | 1.45 | 7.381389 | 120.15 | 611.6371 | 15.33 |  | 9.37 | 40.06 | 0.164585 | 1,33/1,55 | 8.47 | 7.16 | 7.54 | 243.4 | 2.47 |  |  |  | 196.44 | 190.9052 | 7.017775 | 7.8576 | 0.8983102 | 14.87538 | 0.861 | 761.03 | 175.8065 | 703.2258 | 1 | 703.2258 | 449.013 | [7 empty] | 1.29 | [6 empty] | 37.65 |  | 42.51 | [6 empty] | 28 | 239.73 | [5 empty] | 443.2207323 | 0 | 0 | 0 | 0 | 0 | 0 | 0 | 28 | 239.73 | 0 | 0 |  |  | 0 | 0 | 359.585 |  | 63.428 | 449.013 | 223.2 | 239.73
5 | 421.832 | 0.83 | 418.3307944 | 37.27 | 2.257221 |  | 2.257221 | 0 | 15.83 |  |  | 0 | 0 | 0 | 259.1 | 1.547665 | 255.09 | 12.36 | 255.09 | 1.37641 | 185.33 | 138.8 | 0.67 | 563 | 1234 | 701/10 | 76.15 | 133 | 4 | 1.15 | 6.205148 | 127.6 | 688.5016 | 17.68 |  | 9.33 | 42.89 | 0.1829778 | 1,3/1,53 | 7.88 | 7.22 | 7.78 | 234.4 | 3.15 |  |  |  | 185.33 | 178.7407 | 7.690146 | 7.4132 | 0.905183 | 15.10335 | 0.869 | 946.36 | 175.8065 | 879.0323 | 1 | 879.0323 | 421.832 | [7 empty] | 0.83 | [6 empty] | 37.27 |  | 42.24 | [6 empty] | 66 | 189.09 | [5 empty] | 418.3307944 | 0 | 0 | 0 | 0 | 0 | 0 | 0 | 66 | 189.09 | 0 | 0 |  |  | 0 | 0 | 336.512 |  | 59.32 | 421.832 | 172.56 | 189.09
6 | 467.224 | 1.208445 | 461.5778536 | 37.61994 | 2.472562 |  | 2.472562 | 0 | 14.637 |  |  | 0 | 0 | 0 | 282.67 | 1.404465 | 278.7 | 38.95 | 278.7 | 1.492929 | 186.68 | 186.68 | 0.74 | 567 | 1233 | 731/10 | 76.39 | 147 | 4 | 0.7 | 3.749732 | 106.45 | 570.2271 | 14.81 |  | 6.77 | 44.08 | 0.1883761 | 1,31/1,54 | 8.22 | 7.62 | 5.89 | 234 | 3.53 |  |  |  | 186.68 | 198.4453 | 4.856969 | 7.4672 | 0.8212421 | 12.32417 | 0.861 | 1133.04 | 175.8065 | 1054.839 | 1 | 1054.839 | 459.96 |  |  |  |  | 7.264 |  |  | 1.21 |  |  |  |  | 1.11 |  | 37.64 |  | 42.54 |  |  | 36.35 |  |  |  | 73.5 | 205.2 | [5 empty] | 454.394484 | 0 | 0 | 0 | 0 | 7.1833696 | 0 | 0 | 73.5 | 205.2 | 0 | 0 |  |  | 0 | 0 | 364.233 |  | 69.727 | 459.96 | 188.67 | 205.2
7 | 446.553 | 1.041169 | 441.9036281 | 37.93939 | 2.376465 |  | 2.376465 | 0 | 0 |  |  | 0 | 0 | 0 | 264.93 | 1.35885 | 261.33 |  | 261.33 | 1.405378 | 185.95 | 141.76 | 0.8 | 596 | 1241 | 710/10 | 75.82 | 140 | 4 | 2.1 | 11.29336 | 126.5 | 680.2904 | 16.26 |  | 9.4 | 41.05 | 0.1747924 | 1,29/1,51 | 8.95 | 7.11 | 7.25 | 234.85 | 1.55 |  |  |  | 185.95 | 193.0405 | 7.104489 | 7.438 | 0.8409343 | 14.54249 | 0.858 | 1318.99 | 175.8065 | 1230.645 | 1 | 1230.645 | 403.606 |  |  |  |  | 42.947 |  |  | 0.97 |  |  |  |  | 1.71 |  | 38.1 |  | 42.62 |  |  | 36.43 |  |  |  | 70 | 191.33 | [5 empty] | 399.6910218 | 0 | 0 | 0 | 0 | 42.2126063 | 0 | 0 | 70 | 191.33 | 0 | 0 |  |  | 0 | 0 | 294.101 |  | 83.505 | 403.606 | 174.8 | 191.33
8 | 458.063 | 1.338899 | 451.9299975 | 37.89991 | 2.345373 |  | 2.345373 | 0 | 0 |  |  | 0 | 0 | 0 | 267.63 | 1.808467 | 262.79 |  | 262.79 | 1.363797 | 192.69 | 99.84 | 1.11 | 595 | 1226 | 719/10 | 75.67 | 144 | 4 | 1.85 | 9.600913 | 112.15 | 582.0229 | 16.69 |  | 8.51 | 42.49 | 0.1763436 | 1,30/1,53 | 10.17 | 6.98 | 7.33 | 240.95 | 2.74 |  |  |  | 192.69 | 197.6059 | 6.368067 | 7.7076 | 0.8512823 | 14.07567 | 0.857 | 1511.68 | 175.8065 | 1406.452 | 1 | 1406.452 | 407.646 |  |  |  |  | 50.417 |  |  | 1.34 |  |  |  |  | 1.33 |  | 37.89 |  | 42.68 |  |  | 37.98 |  |  |  | 72 | 190.79 | [5 empty] | 402.1835436 | 0 | 0 | 0 | 0 | 49.7464539 | 0 | 0 | 72 | 190.79 | 0 | 0 |  |  | 0 | 0 | 302.401 |  | 79.245 | 407.646 | 174.26 | 190.79
9 | 457.957 | 0.7310037 | 454.6093176 | 37.83776 | 2.368374 |  | 2.368374 | 0 | 0 |  |  | 0 | 0 | 0 | 266.35 | 1.344096 | 262.77 | 46.07 | 262.77 | 1.36895 | 191.95 | 191.95 | 0.62 | 572 | 1229 | 722/10 | 75.85 | 144 | 4 | 2 | 10.41938 | 125.25 | 652.5137 | 15.5 |  | 6.25 | 43.3 | 0.1809066 | 1,27/1,49 | 9.73 | 6.95 | 7.65 | 239.35 | 2.15 |  |  |  | 191.95 | 197.9805 | 7.422386 | 7.678 | 0.8464083 | 15.10039 | 0.856 | 1703.63 | 175.8065 | 1582.258 | 1 | 1582.258 | 407.565 |  |  |  |  | 50.392 |  |  | 0.72 |  |  |  |  | 0.82 |  | 37.95 |  | 42.49 |  |  | 36.93 |  |  |  | 72 | 190.77 | [5 empty] | 404.630532 | 0 | 0 | 0 | 0 | 49.9787856 | 0 | 0 | 72 | 190.77 | 0 | 0 |  |  | 0 | 0 | 302.382 |  | 79.183 | 407.565 | 174.24 | 190.77
10 | 476.115 | 0.6509108 | 473.0159162 | 37.74382 | 2.538184 |  | 2.538184 | 0 | 0 |  |  | 0 | 0 | 0 | 274.95 | 1.298418 | 271.38 | 14.42 | 271.38 | 1.456214 | 186.36 | 140.53 | 0.79 | 574 | 1235 | 725/10 | 75.99 | 150 | 4 |  | 0 | 128.15 | 687.6476 | 13.93 |  | 7.59 | 43.59 | 0.1848601 | 1,25/1,47 | 9.22 | 6.19 | 8.46 | 235.8 | 1.74 |  |  |  | 186.36 | 205.1065 | 8.398337 | 7.4544 | 0.7932089 | 15.85274 | 0.849 | 1889.99 | 175.8065 | 1758.065 | 1 | 1758.065 | 423.554 |  |  |  |  | 52.561 |  |  | 0.62 |  |  |  |  | 0.9 |  | 37.99 |  | 42.69 |  |  | 35.76 |  |  |  | 75 | 196.38 | [5 empty] | 420.9279652 | 0 | 0 | 0 | 0 | 52.087951 | 0 | 0 | 75 | 196.38 | 0 | 0 |  |  | 0 | 0 | 315.091 |  | 82.463 | 423.554 | 179.85 | 196.38
11 | 464.068 | 0.7586121 | 460.5475242 | 37.69488 | 2.459664 |  | 2.459664 | 0 | 0 |  |  | 0 | 0 | 0 | 269.6 | 1.353858 | 265.95 | 12.62 | 265.95 | 1.42037 | 187.24 | 187.24 | 0.37 | 607 | 1237 | 730/10 | 75.69 | 146 | 4 |  | 0 | 135.95 | 726.0735 | 16.47 |  | 9.06 | 42.26 | 0.1786514 | 1,25/1,47 | 9.15 | 6.61 | 9.88 | 236.55 | 2.01 |  |  |  | 187.24 | 200.2316 | 10.40496 | 7.4896 | 0.8163574 | 17.89456 | 0.846 | 2077.23 | 175.8065 | 1933.871 | 1 | 1933.871 | 412.999 |  |  |  |  | 51.069 |  |  | 0.73 |  |  |  |  | 0.99 |  | 37.74 |  | 42.6 |  |  | 37.33 |  |  |  | 73 | 192.95 | [5 empty] | 409.9841073 | 0 | 0 | 0 | 0 | 50.5634169 | 0 | 0 | 73 | 192.95 | 0 | 0 |  |  | 0 | 0 | 306.717 |  | 80.282 | 412.999 | 176.42 | 192.95
12 | 444.764 | 1.031167 | 440.177741 | 37.28981 | 2.501436 |  | 2.501436 | 0 | 0 |  |  | 0 | 0 | 0 | 259.92 | 1.311942 | 256.51 | 21.26 | 256.51 | 1.457692 | 175.97 | 175.97 | 0.63 | 619 | 1231 | 735/10 | 75.74 | 142 | 4 | 3.25 | 18.46906 | 125.5 | 713.1897 | 13.82 |  | 9.19 | 41.96 | 0.1866548 | 1,22/1,44 | 9.16 | 6.97 | 9.45 | 224.8 | 2.32 |  |  | 0 | 175.97 | 189.1939 | 9.18713 | 7.0388 | 0.8119806 | 16.22593 | 0.843 | 2253.2 | 175.8065 | 2109.677 | 1 | 2109.677 | 391.449 |  |  |  |  | 53.315 |  |  | 1 |  |  |  |  | 1.26 |  | 37.49 |  | 42.26 |  |  | 35.82 |  |  |  | 71 | 185.51 | [5 empty] | 387.53451 | 0 | 0 | 0 | 0 | 52.643231 | 0 | 0 | 71 | 185.51 | 0 | 0 |  |  | 0 | 0 | 281.143 |  | 84.306 | 391.449 | 168.98 | 185.51
13 | 446.219 | 1.165748 | 441.0172088 | 37.78772 | 2.549822 |  | 2.549822 | 0 | 0 |  |  | 0 | 0 | 2.105 | 259.67 | 1.667501 | 255.34 | 5.97 | 255.34 | 1.476295 |  | 34.77 | 1.09 | 612 | 1237 | 722/10 | 74.44 | 141 | 4 | 0.85 | 4.914431 | 116.45 | 673.2771 | 19.14 |  | 7.85 | 42.58 | 0.1927569 | 1,18/1,38 | 9.09 | 6.5 | 9.94 | 220.9 | 2.49 |  |  | 0 | 172.96 | 195.4403 | 8.96665 | 6.9184 | 0.7725841 | 15.88505 | 0.838 | 2426.16 | 175.8065 | 2285.484 | 1 | 2285.484 | 382.982 |  |  |  |  | 63.237 |  |  | 1.17 |  |  |  |  | 1.14 |  | 37.86 |  | 42.79 |  |  | 37.35 |  |  |  | 70.5 | 184.84 | [5 empty] | 378.5011106 | 0 | 0 | 0 | 0 | 62.5160982 | 0 | 0 | 70.5 | 184.84 | 0 | 0 |  |  | 0 | 0 | 269.76 |  | 87.222 | 382.982 | 168.31 | 184.84
14 | 463.929 | 0.7671126 | 460.3701421 | 37.19373 | 2.55676 |  | 2.55676 | 0 | 0 |  |  | 0 | 0 | 8.342 | 264.98 | 1.400106 | 261.27 | 3.67 | 261.27 | 1.451016 | 43.79 | 45.64 | 1.58 | 610 | 1240 | 733/10 | 74.41 | 146 | 4 |  | 0 | 133.7 | 742.5303 | 14.6 |  | 10.17 | 42.86 | 0.1861051 | 1,15/1,35 | 9.34 | 6.19 | 9.51 | 230.3 | 2.79 |  |  | 0 | 180.06 | 200.8907 | 9.849547 | 7.2024 | 0.7824771 | 17.05195 | 0.834 | 2606.22 | 175.8065 | 2461.29 | 1 | 2461.29 | 397.934 |  |  |  |  | 65.995 |  |  | 0.76 |  |  |  |  | 0.81 |  | 37.4 |  | 42.94 |  |  | 35.95 |  |  |  | 73 | 188.27 | [5 empty] | 394.9097016 | 0 | 0 | 0 | 0 | 65.4604405 | 0 | 0 | 73 | 188.27 | 0 | 0 |  |  | 0 | 0 | 292.47 |  | 79.464 | 397.934 | 171.74 | 188.27
15 | 500.893 | 0.6412014 | 497.681267 | 37.38301 | 2.53518 |  | 2.53518 | 0 | 0 |  |  | 0 | 0 | 11.607 | 287.5 | 1.422609 | 283.41 | 4.54 | 283.41 | 1.443686 | 145.28 | 149.49 | 0.78 | 601 | 1243 | 735/10 | 74.97 | 159 | 4 | 1.6 | 8.150374 | 140.35 | 714.9407 | 16.05 |  | 8.01 | 41.61 | 0.1716938 | 1,17/1,36 | 9.13 | 6.2 | 9.79 | 242.35 | 3.58 |  |  | 0 | 196.31 | 216.6468 | 10.64387 | 7.8524 | 0.7910507 | 18.49627 | 0.831 | 2802.53 | 175.8065 | 2637.097 | 1 | 2637.097 | 421.518 |  |  |  |  | 79.375 |  |  | 0.6 |  |  |  |  | 0.86 |  | 37.86 |  | 42.45 |  |  | 34.85 |  |  |  | 79.5 | 203.91 | [5 empty] | 418.988892 | 0 | 0 | 0 | 0 | 78.692375 | 0 | 0 | 79.5 | 203.91 | 0 | 0 |  |  | 0 | 0 | 323.874 |  | 71.644 | 421.518 | 187.38 | 203.91
16 | 461.04 | 0.7894356 | 457.4003862 | 36.9154 | 2.53225 |  | 2.53225 | 0 | 0 |  |  | 0 | 0 | 12.693 | 262.75 | 1.43863 | 258.97 |  | 258.97 | 1.433704 | 136.97 | 138.89 | 0.79 | 610 | 1236 | 722/10 | 75.6 | 145 | 4 | 0.15 | 0.8304268 | 145.4 | 804.9604 | 15.04 |  | 10.18 | 43.2 | 0.1865285 | 1,16/1,35 | 8.73 | 6.13 | 10.5 | 231.6 | 2.41 |  |  | 0 | 180.63 | 194.9829 | 11.82655 | 7.2252 | 0.8087375 | 19.05175 | 0.829 | 2983.16 | 175.8065 | 2812.903 | 1 | 2812.903 | 388.537 |  |  |  |  | 72.503 |  |  | 0.78 |  |  |  |  | 0.84 |  | 37.34 |  | 42.53 |  |  | 34.64 |  |  |  | 72.5 | 186.47 | [5 empty] | 385.5064114 | 0 | 0 | 0 | 0 | 71.8939748 | 0 | 0 | 72.5 | 186.47 | 0 | 0 |  |  | 0 | 0 | 297.241 |  | 65.296 | 388.537 | 169.94 | 186.47
17 | 467.364 | 0.2115801 | 466.3751506 | 37.17871 | 2.497056 |  | 2.497056 | 0 | 0 |  |  | 0 | 0 | 14.071 | 267.45 | 1.413348 | 263.67 | 40.89 | 263.67 | 1.411736 | 186.77 | 186.77 | 0.65 | 608 | 1234 | 713/10 | 75.62 | 147 | 4 | 0.15 | 0.8031268 | 145.1 | 776.8914 | 15.36 |  | 9.3 | 40.58 | 0.1729384 | 1,21/1,41 | 8.92 | 6.12 | 9.26 | 234.65 | 2 |  |  | 0 | 186.77 | 200.1738 | 10.40837 | 7.4708 | 0.814543 | 17.87917 | 0.829 | 3169.93 | 175.8065 | 2988.71 | 1 | 2988.71 | 393.514 |  |  |  |  | 73.85 |  |  | 0.21 |  |  |  |  | 0.22 |  | 37.49 |  | 42.23 |  |  | 35.52 |  |  |  | 73.55 | 190.12 | [5 empty] | 392.6876206 | 0 | 0 | 0 | 0 | 73.68753 | 0 | 0 | 73.55 | 190.12 | 0 | 0 |  |  | 0 | 0 | 301.366 |  | 66.148 | 393.514 | 173.59 | 190.12
18 | 461.548 | 0.5750724 | 458.8937648 | 37.94765 | 2.579504 |  | 2.579504 | 0 | 0 | 30.11 |  | 0 | 0 | 14.615 | 264.83 | 1.370691 | 261.2 | 7.47 | 261.2 | 1.468241 | 131.88 | 131.08 | 0.8 | 607 | 1246 | 712/10 | 76.02 | 145 | 4 |  | 0 | 136.25 | 765.8797 | 13.65 |  | 12.26 | 41.14 | 0.180241 | 1,17/1,37 | 8.51 | 6.21 | 11 | 228.25 | 3.05 |  |  | 0 | 177.9 | 199.9786 | 11.61004 |  | 0.7766167 | 11.61004 | 0.826 | 3347.83 | 175.8065 | 3164.516 | 1 | 3164.516 | 277.694 |  |  |  | 127.26 | 56.594 |  |  | 0.72 |  |  |  | 0.31 | 0.46 |  | 38.03 |  | 41.88 |  | 39.19 | 34.75 |  |  |  | 72.5 | 188.7 | [5 empty] | 275.6946032 | 0 | 0 | 0 | 126.865494 | 56.3336676 | 0 | 0 | 72.5 | 188.7 | 0 | 0 |  |  | 0 | 0 | 186.499 |  | 65.195 | 277.694 | 172.17 | 188.7
19 | 457.96 | 0.3618584 | 456.3028334 | 37.96672 | 2.314848 |  | 2.314848 | 0 | 0 |  |  | 0 | 2.807 | 17.982 | 265.9 | 1.380218 | 262.23 | 35.22 | 262.23 | 1.330306 | 100.91 | 197.12 | 0.55 | 615 | 1244 | 714/10 | 75.06 | 144 | 4 | 2.7 | 13.69724 | 135.4 | 686.8912 | 17.29 |  | 8.79 | 38.99 | 0.1615496 | 1,18/1,41 | 8.44 | 7 | 10.8 | 241.35 | 3.55 |  |  | 0 | 197.12 | 201.4939 | 11.32783 | 7.8848 | 0.8540493 | 19.21263 | 0.827 | 3544.95 | 175.8065 | 3340.323 | 1 | 3340.323 | 234.762 |  |  |  | 172.798 | 50.4 |  |  | 0.39 |  |  |  | 0.26 | 0.58 |  | 37.94 |  | 42.34 |  | 38.67 | 35.68 |  |  |  | 70.5 | 191.73 | [5 empty] | 233.8464282 | 0 | 0 | 0 | 172.3487252 | 50.10768 | 0 | 0 | 70.5 | 191.73 | 0 | 0 |  |  | 0 | 0 | 143.992 |  | 64.77 | 234.762 | 175.2 | 191.73
20 | 271.411 | 0.5072738 | 270.0342031 | 38.2101 | 2.291338 |  | 2.291338 | 0 | 0 |  |  | 0 | 7.148 | 10.67 | 162.69 | 1.450612 | 160.33 | 20.46 | 160.33 | 1.360458 | 93.92 | 117.85 | 0.55 | 601 | 1195 | 722/10 | 75.4 | 83 | 3 | 1.5 | 12.72804 | 90.55 | 768.3496 | 16.6 |  | 8.25 | 23.98 | 0.162027 | 1,17/1,39 | 7.92 | 6.77 | 13.93 | 148 | 2.08 |  |  | 0 | 117.85 | 119.4648 | 9.77111 | 4.714 | 0.8612 | 14.48511 | 0.828 | 3662.8 | 175.8065 | 3516.129 | 1 | 3516.129 | 144.783 |  |  |  | 98.368 | 28.26 |  |  | 0.63 |  |  |  | 0.3 | 0.6 |  | 38.2 |  | 42.3 |  | 39.4 | 34.12 |  |  |  |  | 160.33 | [5 empty] | 143.8708671 | 0 | 0 | 0 | 98.072896 | 28.09044 | 0 | 0 | 0 | 160.33 | 0 | 0 |  |  | 0 | 0 | 81.901 |  | 36.882 | 144.783 | 143.8 | 160.33
21 | 466.955 | 0.4812295 | 464.7078749 | 37.2385 | 2.425913 |  | 2.425913 | 0 | 0 | 26.75 |  | 0 | 7.034 | 19.237 | 274.19 | 1.415077 | 270.31 | 27.22 | 270.31 | 1.411098 | 191.56 | 191.56 | 0.41 | 582 | 1214 | 724/10 | 75.19 | 147 | 4 | 1.75 | 9.135519 | 135.15 | 705.5231 | 17.55 |  | 7.5 | 42.36 | 0.1769054 | 1,18/1,40 | 8.54 | 6.86 | 11.03 | 239.45 | 1.97 |  |  | 0 | 191.56 | 200.9215 | 11.54771 | 7.6624 | 0.8323245 | 19.21011 | 0.828 | 3854.36 | 175.8065 | 3691.935 | 1 | 3691.935 | 239.099 |  |  |  | 176.49 | 51.366 |  |  | 0.51 |  |  |  | 0.3 | 0.97 |  | 37.33 |  | 42.32 |  | 38.06 | 33.99 |  |  |  |  | 270.31 | [5 empty] | 237.8795951 | 0 | 0 | 0 | 175.96053 | 50.8677498 | 0 | 0 | 0 | 270.31 | 0 | 0 |  |  | 0 | 0 | 146.98 |  | 66.119 | 239.099 | 253.78 | 270.31
22 | 455.096 | 0.8685252 | 451.1433764 | 36.79514 | 2.528831 |  | 2.528831 | 0 | 0 |  |  | 0 | 6.652 | 18.432 | 269.25 | 1.448468 | 265.35 | 21.82 | 265.35 | 1.487388 | 134.68 | 178.4 | 0.58 | 614 | 1234 | 717/10 | 74.93 | 143 | 4 | 1 | 5.605381 | 133.55 | 748.5987 | 14.16 |  | 13.11 | 42.72 | 0.1842173 | 1,18/1,40 | 8.68 | 6.97 | 10 | 231.9 | 2.33 |  |  | 0 | 178.4 | 193.4032 | 10.34542 | 7.136 | 0.8052775 | 17.48142 | 0.827 | 4032.76 | 175.8065 | 3867.742 | 1 | 3867.742 | 233.317 |  |  |  | 171.762 | 50.017 |  |  | 1 |  |  |  | 0.64 | 1.04 |  | 36.85 |  | 42.01 |  | 37.52 | 34.05 |  |  |  |  | 265.35 | [5 empty] | 230.98383 | 0 | 0 | 0 | 170.6627232 | 49.4968232 | 0 | 0 | 0 | 265.35 | 0 | 0 |  |  | 0 | 0 | 143.002 |  | 64.315 | 233.317 | 248.82 | 265.35
23 | 440.163 | 0.8453198 | 436.4422148 | 37.60957 | 2.350001 |  | 2.350001 | 0 | 0 | 21.41 |  | 0 | 7.056 | 17.942 | 261.96 | 1.385708 | 258.33 | 13.71 | 258.33 | 1.390965 | 50.25 | 185.72 | 0.34 | 635 | 1229 | 729/10 | 74.54 | 138 | 4 |  | 0 | 140.9 | 758.669 | 15.46 |  | 12.26 | 41.83 | 0.1779621 | 1,17/1,39 | 8.88 | 6.84 | 9.97 | 235.05 | 4.76 |  |  | 0 | 185.72 | 192.2428 | 10.88204 | 7.4288 | 0.8433792 | 18.31084 | 0.828 | 4218.48 | 175.8065 | 4043.548 | 1 | 4043.548 | 226.255 |  |  |  | 165.583 | 48.325 |  |  | 1.04 |  |  |  | 0.54 | 0.98 |  | 37.63 |  | 42.91 |  | 38.46 | 34.6 |  |  |  |  | 258.33 | [5 empty] | 223.901948 | 0 | 0 | 0 | 164.6888518 | 47.851415 | 0 | 0 | 0 | 258.33 | 0 | 0 |  |  | 0 | 0 | 138.182 |  | 62.073 | 226.255 | 241.8 | 258.33
24 | 449.069 | 0.9188669 | 444.9426535 | 37.48563 | 2.393194 |  | 2.393194 | 0 | 0 |  |  | 0 | 6.603 | 20.816 | 268.38 | 1.374916 | 264.69 | 16.3 | 264.69 | 1.423677 | 94.6 | 185.92 | 0.5 | 634 | 1230 | 722/10 | 74.88 | 141 | 4 | 4.95 | 26.62435 | 137.8 | 741.179 | 14.92 |  | 7.46 | 37.27 | 0.1638962 | 1,16/1,37 | 8.33 | 6.69 | 10.99 | 227.4 | 3.25 |  |  | 0 | 185.92 | 194.4542 | 11.73144 | 7.4368 | 0.834686 | 19.16824 | 0.828 | 4404.4 | 175.8065 | 4219.355 | 1 | 4219.355 | 230.493 |  |  |  | 169.188 | 49.388 |  |  | 0.97 |  |  |  | 0.7 | 1.43 |  | 37.54 |  | 43.16 |  | 38.07 | 35.23 |  |  |  |  | 264.69 | [5 empty] | 228.2572179 | 0 | 0 | 0 | 168.003684 | 48.6817516 | 0 | 0 | 0 | 264.69 | 0 | 0 |  |  | 0 | 0 | 141.006 |  | 63.487 | 230.493 | 248.16 | 264.69
25 | 452.05 | 0.7213511 | 448.7891324 | 37.45496 | 2.387176 |  | 2.387176 | 0 | 0 |  |  | 0 | 7.069 | 21.091 | 271.66 | 1.406169 | 267.84 | 7.59 | 267.84 | 1.424681 |  | 188 | 0.49 | 625 | 1225 | 718/10 | 74.47 | 142 | 4 |  | 0 | 145.05 | 771.5426 | 17.17 |  | 7.1 | 41.65 | 0.177234 | 1,16/1,37 | 8.33 | 6.53 | 12.16 | 235 | 1.75 |  |  | 0 | 188 | 197.0537 | 13.6633 | 7.52 | 0.8328897 | 21.1833 | 0.829 | 4592.4 | 175.8065 | 4395.161 | 1 | 4395.161 | 235.284 |  |  |  | 160.197 | 56.569 |  |  | 0.64 |  |  |  | 0.58 | 1.46 |  | 37.52 |  | 42.73 |  | 38.47 | 34.31 |  |  |  |  | 267.84 | [5 empty] | 233.7781824 | 0 | 0 | 0 | 159.2678574 | 55.7430926 | 0 | 0 | 0 | 267.84 | 0 | 0 |  |  | 0 | 0 | 145.388 |  | 63.896 | 235.284 | 251.31 | 267.84
26 | 452.096 | 0.8961996 | 448.0443176 | 37.02787 | 2.523909 |  | 2.523909 | 0 | 0 |  |  | 0 | 7.068 | 24.157 | 271.14 | 1.298222 | 267.62 | 3.95 | 267.62 | 1.507548 | 44.63 | 45.43 | 1.34 | 625 | 1242 | 723/10 | 74.95 | 142 | 4 | 3.6 | 20.27941 | 137.65 | 775.4056 | 15.63 |  | 15.01 | 44.2 | 0.1879252 | 1,19/1,39 | 8.74 | 6.24 | 10.43 | 235.2 | 1.53 |  |  | 0 | 177.52 | 193.2379 | 11.12154 | 7.1008 | 0.8019906 | 18.22234 | 0.828 | 4769.92 | 175.8065 | 4570.968 | 1 | 4570.968 | 247.073 |  |  |  | 141.093 | 63.93 |  |  | 1.05 |  |  |  | 0.53 | 1.11 |  | 37.29 |  | 42.56 |  | 37.9 | 34.09 |  |  |  |  | 267.62 | [5 empty] | 244.4787335 | 0 | 0 | 0 | 140.3452071 | 63.220377 | 0 | 0 | 0 | 267.62 | 0 | 0 |  |  | 0 | 0 | 157.199 |  | 63.874 | 247.073 | 251.09 | 267.62
27 | 445.882 | 0.5467896 | 443.4439636 | 36.97108 | 2.417642 |  | 2.417642 | 0 | 0 | 27.57 |  | 0 | 6.958 | 23.477 | 266.09 | 1.341651 | 262.52 | 21.84 | 262.52 | 1.431251 | 135.42 | 94.47 | 0.93 | 596 | 1233 | 721/10 | 75.23 | 141 | 4 | 1.7 | 9.268346 | 137.85 | 751.5538 | 15.6 |  | 8.02 | 42.35 | 0.1857864 | 1,21/1,41 | 8.75 | 6.23 | 9.63 | 227.95 | 5.84 |  |  | 0 | 183.42 | 190.2498 | 10.28342 | 7.3368 | 0.8416603 | 17.62022 | 0.828 | 4953.34 | 175.8065 | 4746.774 | 1 | 4746.774 | 249.888 |  |  |  | 132.787 | 63.207 |  |  | 0.56 |  |  |  | 0.33 | 0.95 |  | 37.23 |  | 42.93 |  | 37.86 | 34.08 |  |  |  |  | 262.52 | [5 empty] | 248.4886272 | 0 | 0 | 0 | 132.3488029 | 62.6065335 | 0 | 0 | 0 | 262.52 | 0 | 0 |  |  | 0 | 0 | 160.912 |  | 62.976 | 249.888 | 245.99 | 262.52
28 | 464.38 | 0.6588058 | 461.3206374 | 37.32943 | 2.458017 |  | 2.458017 | 0 | 0 |  |  | 0 | 7.212 | 24.144 | 275.9 | 1.493295 | 271.78 | 3.39 | 271.78 | 1.448103 | 187.68 | 187.68 | 0.82 | 568 | 1242 | 731/10 | 75.46 | 146 | 4 | 3.7 | 19.71441 | 145.75 | 776.5878 | 17.36 |  | 9.58 | 42.16 | 0.1778153 | 1,20/1,40 | 8.4 | 6.17 | 10.65 | 237.1 | 2.32 |  |  | 0 | 187.68 | 199.2286 | 12.024375 | 7.5072 | 0.8223952 | 19.531575 | 0.828 | 5141.02 | 175.8065 | 4922.581 | 1 | 4922.581 | 265.726 |  |  |  | 133.974 | 64.68 |  |  | 0.64 |  |  |  | 0.43 | 1.21 |  | 37.49 |  | 43.4 |  | 37.45 | 36.42 |  |  |  |  | 271.78 | [5 empty] | 264.0253536 | 0 | 0 | 0 | 133.3979118 | 63.897372 | 0 | 0 | 0 | 271.78 | 0 | 0 |  |  | 0 | 0 | 173.589 |  | 66.137 | 265.726 | 255.25 | 271.78
29 | 478.813 | 0.5038182 | 476.4006529 | 37.23523 | 2.361107 |  | 2.361107 | 0 | 0 |  |  | 0 | 6.298 | 0 | 277.18 | 1.378166 | 273.36 | 28.11 | 273.36 | 1.35481 | 55.31 | 154.03 | 0.72 | 578 | 1239 | 722/10 | 74.92 | 151 | 4 | 3 | 14.86841 | 134.35 | 665.8572 | 17.15 |  | 6.08 | 43.77 | 0.1756068 | 1,23/1,45 | 8.69 | 6.88 | 9.81 | 249.25 | 2.37 |  |  | 0 | 201.77 | 206.7011 | 10.20965 | 8.0708 | 0.8521735 | 18.28045 | 0.829 | 5342.79 | 175.8065 | 5098.387 | 1 | 5098.387 | 334.029 |  |  |  | 117.803 | 26.981 |  |  | 0.52 |  |  |  | 0.2 | 1.63 |  | 37.47 |  | 43.19 |  | 37.48 | 33.26 |  |  |  |  | 273.36 | [5 empty] | 332.2920492 | 0 | 0 | 0 | 117.567394 | 26.5412097 | 0 | 0 | 0 | 273.36 | 0 | 0 |  |  | 0 | 0 | 226.488 |  | 81.541 | 334.029 | 256.83 | 273.36
30 | 449.365 | 0.546836 | 446.9077103 | 37.23621 | 2.306978 |  | 2.306978 | 0 | 0 |  |  | 0 | 7.124 | 0 | 261.3 | 1.400689 | 257.64 | 1.69 | 257.64 | 1.329961 | 93.26 | 193.72 | 0.58 | 620 | 1242 | 726/10 | 75.05 | 141 | 4 | 1.4 | 7.226925 | 122.7 | 633.3884 | 16.53 |  | 9.35 | 43.73 | 0.177188 | 1,25/1,48 | 9.03 | 7.33 | 8.51 | 246.8 |  |  |  | 0 | 193.72 | 193.5739 | 8.088695 | 7.7488 | 0.8736587 | 15.8375 | 0.83 | 5536.51 | 175.8065 | 5274.194 | 1 | 5274.194 | 313.701 |  |  |  | 110.078 | 25.586 |  |  | 0.55 |  |  |  | 0.3 | 1.57 |  | 37.43 |  | 43.13 |  | 37.22 | 34.93 |  |  |  |  | 257.64 | [5 empty] | 311.9756445 | 0 | 0 | 0 | 109.747766 | 25.1842998 | 0 | 0 | 0 | 257.64 | 0 | 0 |  |  | 0 | 0 | 211.575 |  | 76.126 | 313.701 | 241.11 | 257.64
31 | 508.604 | 0.4155223 | 506.4906368 | 37.47519 | 2.506511 |  | 2.506511 | 0 | 0 |  |  | 0 | 6.741 | 0 | 288.05 | 1.378233 | 284.08 | 30.82 | 284.08 | 1.405849 | 153.53 | 202.07 | 0.41 | 572 | 1236 | 727/10 | 75.04 | 156 | 4 |  | 0 | 121.5 | 601.2768 | 18.59 |  | 8.93 | 42.35 | 0.1671601 | 1,26/1,51 | 9.31 | 7.83 | 7.05 | 253.35 |  |  |  | 0 | 202.07 | 220.8191 | 6.63544 | 8.0828 | 0.798876 | 14.71824 | 0.829 | 5738.58 | 175.8065 | 5450 | 1 | 5450 | 358.884 |  |  |  | 121.522 | 28.198 |  |  | 0.38 |  |  |  | 0.35 | 1.15 |  | 37.58 |  | 43.21 |  | 38.16 | 33.19 |  |  |  |  | 284.08 | [5 empty] | 357.5202408 | 0 | 0 | 0 | 121.096673 | 27.873723 | 0 | 0 | 0 | 284.08 | 0 | 0 |  |  | 0 | 0 | 233.954 |  | 84.178 | 358.884 | 267.35 | 284.08
е | 14052.06 |  | 13933.27 |  |  | 0 |  | 0 | 101.332 | 105.84 | 0 |  | 85.77 | 261.381 | 8273.87 |  | 8154.52 | 494.91 | 8154.52 |  | 4189.23 | 4643.86 | [6 empty] | 123 | 43.1 |  | 4020.5 |  | 494.55 | 0 | 280.23 | 1289.95 | [5 empty] | 7230.85 | 77.91 | 0 | 0 |  | 5738.58 | 6043.393 | 285.8899 | 214.3444 |  | 514.9525 |  |  | 0 |  | 31 |  | 10726.73 | 1e-07 | 1e-07 | 1e-07 | 1998.903 | 1326.426 | 1e-07 | 1e-07 | [15 empty] | 1e-07 | 1112.55 | 7041.97 | 1e-07 |  |  |  |  | 10629.73 | 9.99999999e-08 | 9.99999999e-08 | 9.99999999e-08 | 1990.375 | 1313.162 | 9.99999999e-08 | 9.99999999e-08 | 1112.55 | 7041.97 | 9.99999999e-08 | 0 | #DIV/0! | #DIV/0! | 0 | 0
ср. | 453.2923 | 0.8453699 |  | 37.46808 | 2.428 | 0 | 2.428 | 0 | 3.268774 | 3.414194 | 0 | 3.485183e-11 | 2.766774 | 8.431645 | 266.899 | 1.442493 |  | 15.96484 | 263.049 | 1.421 | 135.1365 | 149.8019 | 0.7200358 | 598.5484 | 1234.161 |  | 75.42063 | 142.871 | 3.967742 | 1.390323 | 7.510569 | 129.6935 | 700.6089 | 15.95323 |  | 9.039677 | 41.61129 | 0.1783953 | 0 | 8.730323 | 6.76 | 9.350645 | 233.2532 | 2.513226 | #DIV/0! | 0 | 0 | 185.1155 | 194.9482 | #DIV/0! | #DIV/0! | 0.8290489 | 16.61137 | 0 | [13 empty] | 0.9042808 | 1e-07 | 1e-07 | 1e-07 | 0.4266582 | 0.9999527 | 1e-07 | 37.60703 | 43.44 | 1e-07 | 1e-07 | 38.13123 | 35.34504 | 1e-07 | 1e-07 |  |  |  |  | 1e-07 | 8.98836e-18 | 3.830178e-09 | 1e-07 | 10629.73 |  | 3303.537 |  |  |  |  | 8154.52
пл. |  |  |  | 38.6 | 2.1 |  | 1.68 |  |  |  |  | 0.42 | [5 empty] | 20.3407542 |  | 1.285 | 5450 | 5450 |  |  | 1250 |  | 76 | [5 empty] | 620 | [9 empty] | 5450 | 38.15 |  |  |  | 175.81 |  |  |  | 0.9 | [38 empty] | 13933.27
± |  |  |  |  | 0.3279996 | 0 |  | 0 | [7 empty] | 1.442493 |  |  |  | 0.1359996 |  |  |  |  | -15.83871 | 0 | [16 empty] | 1780.85
Отклонения
[7 empty] | по выпускам | [34 empty] | ССП | 175.8065 |  |  | тн | [6 empty] | Дней | 31
|  | Средний вес выпуска: | [6 empty] | 58.7874 | [27 empty] | План: |  |  |  |  | Суток работы | 30
[42 empty] | Среднесуточное пр-во | 181.6667 | [5 empty] | Отставание (-) опережение (+)
[49 empty] | 288.58 |  |  |  | Тн
[49 empty] | 5.295046 |  |  |  | %
| Диспетчер АО "СЧПЗ" | [11 empty] | Барчук Л.Ю.

## июнь 20
Сведения по учету производства ферромарганца в АО "СЧПЗ" — ДП-3
[42 empty] | на | 30 |  |  |  |  | июня |  |  |  | 2020г.
Дата | Расход Mn шихты |  |  |  |  | Отсев агломерата, т | Расх.добавок, флюсов | [7 empty] | Расход кокса | [5 empty] | Производство FeMn78 т | Производство FeMn с Si<1, т | Сод. Si в сплаве % | Температура колош. газа, °С | Темпе-ратура гор. дутья, °С | Расход гор. дутья, м3/мин / фурмы,шт | Средн. содерж. Mn в сплаве, % | Количество подач,шт | Количество выпусков, шт | Количество пыли |  | Количество шлака |  | Перевал, т |  | Зеленый шлак | Мелочь Фмн | Удельн.расход мелочи, т | Осн-ть | Сод. Al2O3 в шлаке, % | Сод MgO в шлаке, % | Сод. MnO в шлаке, % | Производство фактическое, т | [5 empty] | Теорети- ческий выход FeMn, т | Потери Mn со шлаком расчетно, т |  | Факт. коэф-т извлеч. Mn из расплава | Потери Mn со шлаком расчетно, т | Средняя значения кофицент извлечения Mn из расплава | [5 empty] | Проплавлено руды (влаж.), т | [7 empty] | Влажность руды , % | [6 empty] | Сод. Mn в руде, % | [7 empty] | Сожжено кокса сух., т |  |  |  | Влажность кокса, %
| Проплавлено шихты (влаж.), т | Влажность шихты , % | Сухой руды, т | Сод. Mn в марг. шихте, % | Удельн расход марг. шихты, т |  | Удельн расход руды, т | Тяж.шлак ,т | Кварцит, т | Отсев руды ,т | Агломерат, т | Удельн.расход агломерата, т | Fe содер. материалов, т | Известняк, т | Сожжено кокса (влаж.), т | Влажность кокса, % | Сухого скипо- вого кокса, т | Выход кокс. мелочи, т | Сухого кокса (заданный), т | Удельн. расход сухого кокса, т
[30 empty] | всего, т | на т FeMn, кг | всего, т | на т FeMn, кг | [9 empty] | Разлито жидкого | из шлака | c перевала | с отвала | % с отвала от годного | Всего годного |  | химические | физические | [50 empty] | Тяжелый шлак
[51 empty] | 4% |  |  |  | FeMn НИ | План | План по нараст. |  |  | Маматван | Агломерат | Агломерат кисл | Глория | Новорос - ая | Каражал | Казахстан(10-100) |  | Маматван |  |  | Глория | Новорос - ая | Каражал | Казахстан(10-100) | Маматван | Агломерат | Агломерат кисл | Глория | Новорос - ая | Каражал | Казахстан(10-100) | Чиатури | Н. Тагил | Губаха +25 | Кемерово | Алтай | Н. Тагил | Губаха +25 | Кемерово | Алтай | Маматван | Агломерат | Агломерат кисл | Глория | Новорос - ая | Каражал | Казахстан (10-100) | Н. Тагил | кокс Губаха +25 | Кемерово | кокс Алтай | Кол-во, т | W | Mn |  | ИТОГО
1 | 432.069 | 0.4205401 | 430.252 | 38.43415 | 2.158058 |  | 1.768079 | 0 | 0 | 30.13 | 77.75 | 0.3899784 | 0 | 0 | 258.89 | 1.40214 | 255.2600003 | 7.37 | 255.2600003 | 1.280333 | 153.99 | 199.37 | 0.24 | 603 | 1229 | 730/10 | 74.97 | 145 | 4 | 5.1 | 25.58058 | 129.15 | 647.7905 | 17.51 |  | 8.85 | 42.43 | 0.1742863 | 1,23/1,46 | 8.31 | 7.35 | 9.87 | 243.45 | 7.2 |  |  |  | 199.37 | 192.5604 | 9.874518 | 7.9748 | 0.9038725 | 17.84932 | 0.904 | 199.37 | 183.3333 | 183.3333 | 1 | 183.3333 | 215.933 | 1e-07 | 77.75 | 1e-07 | 112.354 | 26.032 | 1e-07 | 1e-07 | 0.51 | 1e-07 | 1e-07 | 1e-07 | 0.41 | 0.98 | 1e-07 | 37.5 | 1e-07 | 42.79 | 1e-07 | 38.56 | 32.63 | 1e-07 | 1e-07 | 1e-07 | 1e-07 | 255.26 | 1e-07 | 1e-07 | 1e-07 | 1e-07 | 1e-07 | 214.8317417 | 9.99999999e-08 | 77.75 | 9.99999999e-08 | 111.8933486 | 25.7768864 | 9.99999999e-08 | 9.99999999e-08 | 9.99999999e-08 | 255.26 | 9.99999999e-08 | 0 |  |  | 0 | 0
2 | 207.695 | 0.4847511 | 206.6881962 | 37.91098 | 2.358108 |  | 1.932963 | 0 | 0 |  | 37.264 | 0.4251455 | 0 | 0 | 131.105 | 1.514054 | 129.12 | 11.48 | 129.12 | 1.473132 | 52.83 | 87.65 | 0.31 | 590 | 1177 | 693/10 | 75.06 | 71 | 2 |  | 0 | 54.3 | 619.5094 | 10.35 |  | 5.69 | 17.78 | 0.162746 | 1,23/1,47 | 8.79 | 7.69 | 8.52 | 109.25 | 1.87 |  |  |  | 87.65 | 91.13524 | 3.5838 | 3.506 | 0.8396143 | 7.0898 | 0.883 | 287.02 | 183.3333 | 366.6667 | 1 | 366.6667 | 103.471 |  | 37.264 |  | 54.416 | 12.544 |  |  | 0.58 |  |  |  | 0.42 | 1.42 |  | 36.89 |  | 42.88 |  | 37.69 | 32.53 |  |  |  |  | 129.12 | [5 empty] | 102.8708682 | 0 | 37.264 | 0 | 54.1874528 | 12.3658752 | 0 | 0 | 0 | 129.12 | 0 | 0 |  |  | 0 | 0
3 | 402.08 | 0.4595186 | 400.2323675 | 38.09934 | 2.258265 |  | 1.849367 | 0 | 0 |  | 72.469 | 0.408898 | 0 | 0 | 245.022 | 1.363959 | 241.68 | 16.6 | 241.68 | 1.363652 | 92.34 | 177.23 | 0.5 | 633 | 1196 | 723/10 | 74.98 | 134 | 4 |  | 0 | 111.9 | 631.3829 | 18.14 |  | 9.34 | 49.54 | 0.2121173 | 1,21/1,43 | 9.77 | 7.06 | 7.05 | 233.55 | 2.56 |  |  |  | 177.23 | 177.5409 | 6.111158 | 7.0892 | 0.8714712 | 13.20036 | 0.879 | 464.25 | 183.3333 | 550 | 1 | 550 | 201.011 |  | 72.469 |  | 104.468 | 24.132 |  |  | 0.59 |  |  |  | 0.34 | 1.27 |  | 37.12 |  | 42.96 |  | 38.73 | 28.93 |  |  |  |  | 241.68 | [5 empty] | 199.8250351 | 0 | 72.469 | 0 | 104.1128088 | 23.8255236 | 0 | 0 | 0 | 241.68 | 0 | 0 |  |  | 0 | 0
4 | 414.009 | 0.2438339 | 412.9995059 | 37.9234 | 2.136683 |  | 1.75133 | 0 | 0 |  | 74.485 | 0.3853536 | 0 | 0 | 253.785 | 1.392911 | 250.25 | 3.48 | 250.25 | 1.294687 | 97.17 | 193.29 | 0.55 | 615 | 1213 | 728/10 | 74.98 | 138 | 4 | 2.9 | 15.00336 | 108.6 | 561.8501 | 19.78 |  | 6.81 | 42.11 | 0.1764878 | 1,26/1,51 | 9.67 | 7.71 | 7.19 | 238.6 | 3.61 |  |  |  | 193.29 | 182.3583 | 6.048714 | 7.7316 | 0.9253329 | 13.78031 | 0.892 | 657.54 | 183.3333 | 733.3333 | 1 | 733.3333 | 206.99 |  | 74.485 |  | 107.685 | 24.849 |  |  | 0.26 |  |  |  | 0.29 | 0.64 |  | 37 |  | 43.13 |  | 37.24 | 32.97 |  |  |  |  | 250.25 | [5 empty] | 206.451826 | 0 | 74.485 | 0 | 107.3727135 | 24.6899664 | 0 | 0 | 0 | 250.25 | 0 | 0 |  |  | 0 | 0
5 | 407.996 | 0.2688338 | 406.8991689 | 38.51378 | 2.123358 |  | 1.740459 | 0 | 0 |  | 73.375 | 0.3828993 | 0 | 0 | 249.216 | 1.438912 | 245.63 | 37.32 | 245.63 | 1.281793 | 51.98 | 98.01 | 0.92 | 636 | 1225 | 724/10 | 74.74 | 136 | 4 | 2.85 | 14.87241 | 104 | 542.7125 | 16.88 |  | 9.39 | 42.69 | 0.176697 | 1,29/1,54 | 9.74 | 7.6 | 7.04 | 241.6 | 2.11 |  |  |  | 191.63 | 183.0476 | 5.671662 | 7.6652 | 0.9139315 | 13.33686 | 0.897 | 849.17 | 183.3333 | 916.6667 | 1 | 916.6667 | 203.976 |  | 73.375 |  | 106.173 | 24.472 |  |  | 0.33 |  |  |  | 0.27 | 0.56 |  | 36.84 |  | 43.05 |  | 39.19 | 35.93 |  |  |  |  | 245.63 | [5 empty] | 203.3028792 | 0 | 73.375 | 0 | 105.8863329 | 24.3349568 | 0 | 0 | 0 | 245.63 | 0 | 0 |  |  | 0 | 0
6 | 411.251 | 0.1573374 | 410.6039483 | 38.08535 | 2.12385 |  | 1.741313 | 0 | 0 |  | 73.956 | 0.3825376 | 0 | 0 | 249.674 | 1.411441 | 246.15 | 14.06 | 246.15 | 1.273212 | 47.31 | 193.33 | 0.88 | 635 | 1221 | 722/10 | 74.56 | 137 | 4 | 1.85 | 9.569131 | 106.6 | 551.3888 | 17.82 |  | 6.78 | 44.28 | 0.183013 | 1,29/1,54 | 9.87 | 7.78 | 7.01 | 241.95 | 2.44 |  |  |  | 193.33 | 183.1004 | 5.78868 | 7.7332 | 0.9217732 | 13.52188 | 0.901 | 1042.5 | 183.3333 | 1100 | 1 | 1100 | 205.632 |  | 73.956 |  | 106.87 | 24.793 |  |  | 0.16 |  |  |  | 0.17 | 0.55 |  | 36.9 |  | 42.77 |  | 38.71 | 31.25 |  |  |  |  | 246.15 | [5 empty] | 205.3029888 | 0 | 73.956 | 0 | 106.688321 | 24.6566385 | 0 | 0 | 0 | 246.15 | 0 | 0 |  |  | 0 | 0
7 | 420.006 | 0.3161586 | 418.6781151 | 38.62847 | 2.216166 |  | 1.8378 | 0 | 0 | 33.66 | 71.481 | 0.3783665 | 0 | 0 | 252.395 | 1.372848 | 248.93 | 28.61 | 248.93 | 1.317648 | 139.5 | 98.72 | 1 | 605 | 1225 | 718/10 | 75.19 | 140 | 4 | 1.75 | 9.26318 | 105.6 | 558.9668 | 16.71 |  | 11.86 | 42.49 | 0.1761244 | 1,28/1,52 | 9.54 | 7.37 | 7.7 | 241.25 | 2.02 |  |  |  | 188.92 | 187.7768 | 6.298817 | 7.5568 | 0.8783149 | 13.85562 | 0.898 | 1231.42 | 183.3333 | 1283.333 | 1 | 1283.333 | 213.756 |  | 71.481 |  | 109.208 | 25.561 |  |  | 0.38 |  |  |  | 0.32 | 0.65 |  | 37.26 |  | 43.23 |  | 40.2 | 30.49 |  |  |  |  | 248.93 | [5 empty] | 212.9437272 | 0 | 71.481 | 0 | 108.8585344 | 25.3948535 | 0 | 0 | 0 | 248.93 | 0 | 0 |  |  | 0 | 0
8 | 428.891 | 0.4220312 | 427.080946 | 38.53653 | 2.219294 |  | 1.892158 | 0 | 0 |  | 62.954 | 0.3271357 | 0 | 0 | 256.848 | 1.404722 | 253.24 | 34.5 | 253.24 | 1.315943 | 94.58 | 192.44 | 0.57 | 601 | 1216 | 721/10 | 75.28 | 143 | 4 | 2.85 | 14.80981 | 118.9 | 617.8549 | 15.42 |  | 8.19 | 42.62 | 0.1785131 | 1,26/1,51 | 9.7 | 7.9 | 6.98 | 238.75 | 4.5 |  |  |  | 192.44 | 190.8611 | 6.428973 | 7.6976 | 0.8802219 | 14.12657 | 0.896 | 1423.86 | 183.3333 | 1466.667 | 1 | 1466.667 | 221.656 |  | 62.954 |  | 111.459 | 32.822 |  |  | 0.56 |  |  |  | 0.26 | 0.85 |  | 37.65 |  | 43.1 |  | 39.8 | 31.48 |  |  |  |  | 253.24 | [5 empty] | 220.4147264 | 0 | 62.954 | 0 | 111.1692066 | 32.543013 | 0 | 0 | 0 | 253.24 | 0 | 0 |  |  | 0 | 0
9 | 411.117 | 0.2849894 | 409.9453601 | 37.48169 | 2.230995 |  | 1.908998 | 0 | 0 |  | 59.167 | 0.3219973 | 0 | 0 | 246.939 | 1.429098 | 243.41 | 25.67 | 243.41 | 1.32468 | 141.31 | 183.75 | 0.56 | 579 | 1218 | 724/10 | 75.31 | 137 | 4 | 3.85 | 20.95238 | 122 | 663.9456 | 15.91 |  | 8.02 | 43.05 | 0.1850419 | 1,20/1,44 | 8.66 | 7.44 | 9.07 | 232.65 | 2.17 |  |  |  | 183.75 | 178.1176 | 8.571789 | 7.35 | 0.9006059 | 15.92179 | 0.896 | 1607.61 | 183.3333 | 1650 | 1 | 1650 | 212.912 |  | 59.167 |  | 107.321 | 31.717 |  |  | 0.32 |  |  |  | 0.25 | 0.7 |  | 36.96 |  | 43.01 |  | 37.81 | 29.56 |  |  |  |  | 243.41 | [5 empty] | 212.2306816 | 0 | 59.167 | 0 | 107.0526975 | 31.494981 | 0 | 0 | 0 | 243.41 | 0 | 0 |  |  | 0 | 0
10 | 416.861 | 0.2810208 | 415.689534 | 38.1853 | 2.188761 |  | 1.940057 | 0 | 0 |  | 47.234 | 0.2487047 | 0 | 0 | 248.306 | 1.424049 | 244.77 | 31.27 | 244.77 | 1.288806 | 189.92 | 143.2 | 0.95 | 583 | 1215 | 720/10 | 75.84 | 139 | 4 | 2.9 | 15.26959 | 116.7 | 614.4693 | 16.72 |  | 5.76 | 41.34 | 0.1764405 | 1,23/1,47 | 9.15 | 7.5 | 7.09 | 234.3 | 2.72 |  |  |  | 189.92 | 182.718 | 6.40946 | 7.5968 | 0.9074103 | 14.00626 | 0.897 | 1797.53 | 183.3333 | 1833.333 | 1 | 1833.333 | 222.495 |  | 47.234 |  | 115.355 | 31.777 |  |  | 0.28 |  |  |  | 0.2 | 1 |  | 37.42 |  | 43.1 |  | 39.43 | 31.72 |  |  |  |  | 244.77 | [5 empty] | 221.872014 | 0 | 47.234 | 0 | 115.12429 | 31.45923 | 0 | 0 | 0 | 244.77 | 0 | 0 |  |  | 0 | 0
11 | 420.425 | 0.3923602 | 418.7754198 | 38.13376 | 2.329248 |  | 2.064194 | 0 | 0 | 26.58 | 47.654 | 0.2650537 | 0 | 0 | 248.542 | 1.425111 | 245 | 4.69 | 245 | 1.362701 | 179.79 | 179.79 | 0.71 | 596 | 1219 | 713/10 | 75.9 | 140 | 4 |  | 0 | 117.5 | 653.5402 | 15.61 |  | 8.03 | 42.83 | 0.1869081 | 1,23/1,47 | 9.21 | 7.56 | 8.41 | 229.15 | 1.5 |  |  |  | 179.79 | 183.6806 | 7.654877 | 7.1916 | 0.8545087 | 14.84648 | 0.893 | 1977.32 | 183.3333 | 2016.667 | 1 | 2016.667 | 224.019 |  | 47.654 |  | 116.224 | 32.528 |  |  | 0.46 |  |  |  | 0.25 | 1.01 |  | 37.01 |  | 42.75 |  | 39.48 | 34.3 |  |  |  |  | 245 | [5 empty] | 222.9885126 | 0 | 47.654 | 0 | 115.93344 | 32.1994672 | 0 | 0 | 0 | 245 | 0 | 0 |  |  | 0 | 0
12 | 428.484 | 0.3505522 | 426.9819401 | 37.78103 | 2.368832 |  | 2.099223 | 0 | 0 |  | 48.597 | 0.2696089 | 0 | 0 | 253.725 | 1.412947 | 250.14 | 31.73 | 250.14 | 1.387739 | 180.25 | 180.25 | 0.72 | 603 | 1212 | 715/10 | 76.05 | 143 | 4 | 3.65 | 20.24965 | 127.55 | 707.6283 | 14.02 |  | 8.31 | 48.42 | 0.2059111 | 1,24/1,49 | 9.05 | 7.56 | 8.66 | 235.15 | 1.83 |  |  | 0 | 180.25 | 185.1818 | 8.556629 | 7.21 | 0.84975 | 15.76663 | 0.889 | 2157.57 | 183.3333 | 2200 | 1 | 2200 | 228.821 |  | 48.597 |  | 118.707 | 32.359 |  |  | 0.44 |  |  |  | 0.27 | 0.54 |  | 37.29 |  | 43.11 |  | 38.13 | 31.97 |  |  |  |  | 250.14 | [5 empty] | 227.8141876 | 0 | 48.597 | 0 | 118.3864911 | 32.1842614 | 0 | 0 | 0 | 250.14 | 0 | 0 |  |  | 0 | 0
13 | 429.154 | 0.5377898 | 426.8460537 | 37.58386 | 2.29216 |  | 2.031447 | 0 | 0 |  | 48.55 | 0.2607131 | 0 | 0 | 252.03 | 1.420466 | 248.45 | 31.6 | 248.45 | 1.334175 | 186.22 | 135.49 | 0.92 | 619 | 1234 | 720/10 | 75.99 | 143 | 4 | 3.35 | 17.98947 | 124 | 665.8791 | 15.13 |  | 8.66 | 50.24 | 0.2069619 | 1,25/1,50 | 8.93 | 7.63 | 8.43 | 242.75 | 2.37 |  |  | 0 | 186.22 | 184.3022 | 8.097549 | 7.4488 | 0.8820842 | 15.54635 | 0.889 | 2343.79 | 183.3333 | 2383.333 | 1 | 2383.333 | 228.807 |  | 48.55 |  | 118.613 | 33.184 |  |  | 0.53 |  |  |  | 0.68 | 0.87 |  | 36.88 |  | 42.99 |  | 38.54 | 31.11 |  |  |  |  | 248.45 | [5 empty] | 227.5943229 | 0 | 48.55 | 0 | 117.8064316 | 32.8952992 | 0 | 0 | 0 | 248.45 | 0 | 0 |  |  | 0 | 0
14 | 443.263 | 0.2664954 | 442.0817245 | 37.99747 | 2.222521 |  | 1.969648 | 0 | 0 |  | 50.299 | 0.2528732 | 0 | 0 | 259.465 | 1.397106 | 255.84 | 23.57 | 255.84 | 1.28621 | 198.91 | 51.98 | 1.09 | 612 | 1230 | 717/10 | 75.99 | 148 | 4 | 2.25 | 11.31165 | 118 | 593.2331 | 15.38 |  | 7.76 | 47.35 | 0.1883078 | 1,27/1,51 | 9.67 | 7.56 | 6.71 | 251.45 | 2.57 |  |  | 0 | 198.91 | 192.9812 | 6.133507 | 7.9564 | 0.8998203 | 14.08991 | 0.889 | 2542.7 | 183.3333 | 2566.667 | 1 | 2566.667 | 236.502 |  | 50.299 |  | 122.855 | 33.607 |  |  | 0.27 |  |  |  | 0.16 | 1.03 |  | 37.4 |  | 42.94 |  | 39.32 | 29.97 |  |  |  |  | 255.84 | [5 empty] | 235.8634446 | 0 | 50.299 | 0 | 122.658432 | 33.2608479 | 0 | 0 | 0 | 255.84 | 0 | 0 |  |  | 0 | 0
15 | 437.943 | 0.4897109 | 435.7983455 | 37.57518 | 2.142884 |  | 1.898841 | 0 | 0 |  | 49.631 | 0.2440429 | 0 | 0 | 254.677 | 1.396671 | 251.12 | 17.68 | 251.12 | 1.234794 | 203.37 | 203.37 | 0.64 | 600 | 1244 | 719/10 | 76.72 | 146 | 4 |  | 0 | 132.5 | 651.5219 | 13.79 |  | 9.27 | 47.25 | 0.1832105 | 1,25/1,50 | 9.08 | 8.01 | 7.48 | 257.9 | 1.99 |  |  | 0 | 203.37 | 186.3341 | 7.677535 | 8.1348 | 0.9528155 | 15.81234 | 0.894 | 2746.07 | 183.3333 | 2750 | 1 | 2750 | 233.623 |  | 49.631 |  | 121.182 | 33.507 |  |  | 0.55 |  |  |  | 0.35 | 1.3 |  | 37.02 |  | 42.96 |  | 38.46 | 30.27 |  |  |  |  | 251.12 | [5 empty] | 232.3380735 | 0 | 49.631 | 0 | 120.757863 | 33.071409 | 0 | 0 | 0 | 251.12 | 0 | 0 |  |  | 0 | 0
16 | 438.488 | 0.4047494 | 436.7132225 | 38.19871 | 2.413314 |  | 2.139087 | 0 | 0 |  | 49.624 | 0.2742263 | 0 | 0 | 254.724 | 1.414865 | 251.12 | 39.39 | 251.12 | 1.38771 | 180.96 | 180.96 | 0.74 | 584 | 1224 | 706/10 | 76.41 | 146 | 4 |  | 0 | 122.5 | 676.9452 | 16.88 |  | 12.63 | 49.57 | 0.2070161 | 1,24/1,50 | 9 | 7.64 | 9.11 | 239.45 | 3.71 |  |  | 0 | 180.96 | 190.5939 | 8.644877 | 7.2384 | 0.8288725 | 15.88328 | 0.89 | 2927.03 | 183.3333 | 2933.333 | 1 | 2933.333 | 233.949 |  | 49.624 |  | 121.288 | 33.627 |  |  | 0.44 |  |  |  | 0.39 | 0.81 |  | 37.94 |  | 42.95 |  | 38.55 | 31.72 |  |  |  |  | 251.12 | [5 empty] | 232.9196244 | 0 | 49.624 | 0 | 120.8149768 | 33.3546213 | 0 | 0 | 0 | 251.12 | 0 | 0 |  |  | 0 | 0
17 | 438.353 | 0.5668776 | 435.868075 | 37.89384 | 2.300945 |  | 2.038954 | 0 | 0 | 35.97 | 49.629 | 0.2619912 | 0 | 0 | 254.863 | 1.468632 | 251.12 | 15.23 | 251.12 | 1.325661 | 97.91 | 189.43 | 0.72 | 604 | 1237 | 722/10 | 75.18 | 146 | 4 | 5.7 | 30.09027 | 129.3 | 682.574 | 15.77 |  | 12.53 | 47.34 | 0.1923218 | 1,22/1,47 | 9.23 | 7.62 | 8.23 | 246.15 | 3.15 |  |  | 0 | 189.43 | 191.7942 | 8.24333 | 7.5772 | 0.8622385 | 15.82053 | 0.888 | 3116.46 | 183.3333 | 3116.667 | 1 | 3116.667 | 233.534 |  | 49.629 |  | 121.182 | 34.008 |  |  | 0.68 |  |  |  | 0.51 | 0.82 |  | 36.98 |  | 42.84 |  | 38.36 | 35.29 |  |  |  |  | 251.12 | [5 empty] | 231.9459688 | 0 | 49.629 | 0 | 120.5639718 | 33.7291344 | 0 | 0 | 0 | 251.12 | 0 | 0 |  |  | 0 | 0
18 | 425.495 | 0.5309861 | 423.2356808 | 37.28205 | 2.231785 |  | 1.977429 | 0 | 0 |  | 48.236 | 0.2543556 | 0 | 0 | 247.938 | 1.491502 | 244.24 | 35.14 | 244.24 | 1.287914 | 189.64 | 189.64 | 0.75 | 631 | 1235 | 712/10 | 76.21 | 142 | 4 | 1.85 | 9.755326 | 130.05 | 685.773 | 15.1 |  | 10.41 | 47.95 | 0.1944444 | 1,22/1,48 | 9.19 | 7.93 | 8.06 | 246.6 | 1.4 |  |  | 0 | 189.64 | 180.7525 | 8.119882 |  | 0.9159249 | 8.119882 | 0.889 | 3306.1 | 183.3333 | 3300 | 1 | 3300 | 227.208 |  | 48.236 |  | 117.891 | 32.16 |  |  | 0.65 |  |  |  | 0.32 | 1.26 |  | 37.19 |  | 43.04 |  | 36.91 | 30.66 |  |  |  |  | 244.24 | [5 empty] | 225.731148 | 0 | 48.236 | 0 | 117.5137488 | 31.754784 | 0 | 0 | 0 | 244.24 | 0 | 0 |  |  | 0 | 0
19 | 423.555 | 0.5320908 | 421.3013029 | 37.33664 | 2.260321 |  | 2.00314 | 0 | 0 |  | 47.936 | 0.2571812 | 2.807 | 0 | 246.175 | 1.484716 | 242.52 | 18.48 | 242.52 | 1.301143 | 186.39 | 186.39 | 0.57 | 651 | 1236 | 720/10 | 75.72 | 141 | 4 | 1.75 | 9.388916 | 115.2 | 618.0589 | 12.99 |  | 2.9 | 48.69 | 0.2076775 | 1,26/1,49 | 9.54 | 7.35 | 7.1 | 234.45 | 3.53 |  |  | 0 | 186.39 | 181.3559 | 6.336 | 7.4556 | 0.897233 | 13.7916 | 0.89 | 3492.49 | 183.3333 | 3483.333 | 1 | 3483.333 | 225.7 |  | 47.936 |  | 117.316 | 32.603 |  |  | 0.71 |  |  |  | 0.33 | 0.81 |  | 37.17 |  | 43.14 |  | 36.48 | 33.04 |  |  |  |  | 242.52 | [5 empty] | 224.09753 | 0 | 47.936 | 0 | 116.9288572 | 32.3389157 | 0 | 0 | 0 | 242.52 | 0 | 0 |  |  | 0 | 0
20 | 449.848 | 0.4726842 | 447.7216397 | 37.78364 | 2.377451 |  | 2.106705 | 0 | 0 |  | 50.987 | 0.2707466 | 7.148 | 0 | 261.816 | 1.457512 | 258 | 15.75 | 258 | 1.370008 | 188.32 | 188.32 | 0.56 | 610 | 1226 | 715/10 | 75.92 | 150 | 4 | 2.85 | 15.13381 | 116.15 | 616.7693 | 16.62 |  | 8.83 | 48.12 | 0.1986378 | 1,29/1,54 | 9.31 | 7.57 | 7.44 | 242.25 | 3.02 |  |  | 0 | 188.32 | 194.5225 | 6.694166 | 7.5328 | 0.8451636 | 14.22697 | 0.887 | 3680.81 | 183.3333 | 3666.667 | 1 | 3666.667 | 239.982 |  | 50.987 |  | 124.442 | 34.437 |  |  | 0.6 |  |  |  | 0.25 | 1.09 |  | 37.41 |  | 42.86 |  | 37.38 | 34.33 |  |  |  |  | 258 | [5 empty] | 238.542108 | 0 | 50.987 | 0 | 124.130895 | 34.0616367 | 0 | 0 | 0 | 258 | 0 | 0 |  |  | 0 | 0
21 | 430.5 | 0.6418613 | 427.736787 | 37.24094 | 2.227332 |  | 1.990162 | 0 | 0 |  | 45.546 | 0.2371693 | 7.034 | 0 | 250.98 | 1.526018 | 247.15 | 14.82 | 247.15 | 1.286971 | 192.04 | 192.04 | 0.43 | 655 | 1243 | 724/10 | 76.35 | 143 | 4 | 2.6 | 13.53885 | 122 | 635.2843 | 15.55 |  | 7 | 48.65 | 0.1986525 | 1,25/1,50 | 9.05 | 7.76 | 7.77 | 244.9 | 2.79 |  |  | 0 | 192.04 | 182.1388 | 7.343197 | 7.6816 | 0.920457 | 15.0248 | 0.889 | 3872.85 | 183.3333 | 3850 | 1 | 3850 | 234.164 |  | 45.546 |  | 119.782 | 31.008 |  |  | 0.89 |  |  |  | 0.29 | 1.07 |  | 37.32 |  | 43.28 |  | 36.24 | 31.64 |  |  |  |  | 247.15 | [5 empty] | 232.0799404 | 0 | 45.546 | 0 | 119.4346322 | 30.6762144 | 0 | 0 | 0 | 247.15 | 0 | 0 |  |  | 0 | 0
22 | 413.942 | 0.3432006 | 412.5213484 | 37.66754 | 2.278872 |  | 2.050168 | 0 | 0 | 30.3 | 41.4 | 0.228704 | 6.652 | 0 | 242.367 | 1.463483 | 238.82 | 4.39 | 238.82 | 1.319302 | 181.02 | 134.76 | 0.81 | 642 | 1229 | 698/10 | 76.25 | 138 | 4 | 3.05 | 16.84897 | 120.45 | 665.3961 | 14.26 |  | 6.56 | 48.99 | 0.2090017 | 1,2/1,47 | 8.69 | 8.38 | 8.02 | 234.4 | 2.17 |  |  | 0 | 181.02 | 177.905 | 7.483168 | 7.2408 | 0.8882858 | 14.72397 | 0.889 | 4053.87 | 183.3333 | 4033.333 | 1 | 4033.333 |  |  | 41.4 | 227.597 | 115.97 | 28.975 | [5 empty] | 0.33 | 0.37 | 0.83 |  |  |  | 42.99 | 37.04 | 38.57 | 31.38 |  |  |  |  | 238.82 | [5 empty] | 0 | 0 | 41.4 | 226.8459299 | 115.540911 | 28.7345075 | 0 | 0 | 0 | 238.82 | 0 | 0 |  |  | 0 | 0
23 | 407.527 | 0.5237063 | 405.3927554 | 38.35148 | 2.479315 |  | 2.229795 | 0 | 0 |  | 40.799 | 0.2495199 | 7.056 | 0 | 241.017 | 1.650091 | 237.04 | 44.54 | 237.04 | 1.449697 | 163.51 | 163.51 | 0.43 | 604 | 1238 | 697/10 | 76.01 | 136 | 4 | 2.05 | 12.53746 | 109.75 | 671.2128 | 15.83 |  | 8.05 | 48.24 | 0.2212844 | 1,20/1,47 | 8.58 | 8.35 | 8.28 | 218 | 1.8 |  |  | 0 | 163.51 | 178.5672 | 7.039458 | 6.5404 | 0.7993868 | 13.57986 | 0.885 | 4217.38 | 183.3333 | 4216.667 | 1 | 4216.667 |  |  | 40.799 | 224.354 | 114.264 | 28.11 | [5 empty] | 0.7 | 0.24 | 1.03 |  |  |  | 42.71 | 37.51 | 39.7 | 33.26 |  |  |  |  | 237.04 | [5 empty] | 0 | 0 | 40.799 | 222.783522 | 113.9897664 | 27.820467 | 0 | 0 | 0 | 237.04 | 0 | 0 |  |  | 0 | 0
24 | 422.761 | 1.235715 | 417.536881 | 37.99852 | 2.242772 |  | 2.015743 | 0 | 0 |  | 42.266 | 0.2270291 | 6.603 | 0 | 250.203 | 1.571924 | 246.27 |  | 246.27 | 1.322823 | 93.59 | 186.17 | 0.42 | 600 | 1230 | 697/10 | 75.06 | 141 | 4 |  | 0 | 128.8 | 691.8408 | 13.74 |  | 7.43 | 42.6 | 0.1821681 | 1,18/1,45 | 8.41 | 8.22 | 9.23 | 233.85 | 2.35 |  |  | 0 | 186.17 | 184.5301 | 9.2092 | 7.4468 | 0.8807583 | 16.656 | 0.885 | 4403.55 | 183.3333 | 4400 | 1 | 4400 |  |  | 42.266 | 232.66 | 118.385 | 29.45 | [5 empty] | 1.6 | 0.94 | 1.32 |  |  |  | 43.2 | 37.87 | 37.64 | 32.99 |  |  |  | 68.88 | 177.39 | [5 empty] | 0 | 0 | 42.266 | 228.93744 | 117.272181 | 29.06126 | 0 | 0 | 68.88 | 177.39 | 0 | 0 |  |  | 0 | 0
25 | 427.954 | 1.24063 | 422.644674 | 38.49556 | 2.446427 |  | 2.185105 | 0 | 0 |  | 45.146 | 0.2613221 | 7.069 | 0 | 251.735 | 1.285082 | 248.5 | 37.81 | 248.5 | 1.438412 | 172.76 | 172.76 | 0.48 | 638 | 1233 | 705/10 | 76.3 | 143 | 4 | 7.05 | 40.80806 | 105.95 | 613.2785 | 14.69 |  | 8.14 | 43.04 | 0.1938302 | 1,20/1,46 | 8.19 | 7.75 | 9.2 | 222.05 | 1.89 |  |  | 0 | 172.76 | 186.1555 | 7.550803 | 6.9104 | 0.8101803 | 14.4612 | 0.882 | 4576.31 | 183.3333 | 4583.333 | 1 | 4583.333 |  |  | 45.146 | 240.028 | 110.708 | 32.072 | [5 empty] | 1.37 | 1.22 | 2.09 |  |  |  | 43.33 | 37.77 | 39.95 | 32.1 |  |  |  | 177 | 71.5 | [5 empty] | 0 | 0 | 45.146 | 236.7396164 | 109.3573624 | 31.4016952 | 0 | 0 | 177 | 71.5 | 0 | 0 |  |  | 0 | 0
26 | 428.263 | 0.5174644 | 426.0468914 | 38.31846 | 2.408678 |  | 2.126464 | 0 | 0 |  | 49.918 | 0.2822139 | 7.068 | 0 | 252.832 | 1.756898 | 248.39 | 1.78 | 248.39 | 1.404285 | 176.88 | 176.88 | 0.34 | 635 | 1225 | 703/10 | 75.84 | 143 | 4 | 3.6 | 20.35278 | 133.15 | 752.7702 | 12.4 |  | 8.05 | 49.88 | 0.2148148 | 1,18/1,43 | 7.83 | 7.61 | 11.63 | 232.2 | 2.61 |  |  | 0 | 176.88 | 187.9236 | 11.99569 | 7.0752 | 0.8216969 | 19.07089 | 0.879 | 4753.19 | 183.3333 | 4766.667 | 1 | 4766.667 |  |  | 49.918 | 249.625 | 92.801 | 35.919 | [5 empty] | 0.57 | 0.34 | 1.33 |  |  |  | 42.81 | 37.99 | 38.5 | 33.89 |  |  |  | 176.89 | 71.5 | [5 empty] | 0 | 0 | 49.918 | 248.2021375 | 92.4854766 | 35.4412773 | 0 | 0 | 176.89 | 71.5 | 0 | 0 |  |  | 0 | 0
27 | 425.732 | 0.6472428 | 422.9764801 | 38.17704 | 2.379481 |  | 2.100104 | 0 | 0 |  | 49.662 | 0.2793767 | 6.958 | 0 | 253.845 | 1.73925 | 249.43 | 32.92 | 249.43 | 1.403184 | 177.76 | 177.76 | 0.3 | 696 | 1236 | 713/10 | 75.78 | 142 | 4 | 1.75 | 9.844734 | 115.85 | 651.7214 | 15.57 |  | 7.35 | 41.1 | 0.1839749 | 1,17/1,41 | 8.03 | 7.48 | 10 | 223.4 | 2.81 |  |  | 0 | 177.76 | 186.0279 | 8.974296 | 7.1104 | 0.8342 | 16.0847 | 0.878 | 4930.95 | 183.3333 | 4950 | 1 | 4950 |  |  | 49.662 | 248.568 | 92.275 | 35.227 | [5 empty] | 0.74 | 0.34 | 1.71 |  |  |  | 42.66 | 37.71 | 39.56 | 31.53 |  |  |  | 178.43 | 71 | [5 empty] | 0 | 0 | 49.662 | 246.7285968 | 91.961265 | 34.6246183 | 0 | 0 | 178.43 | 71 | 0 | 0 |  |  | 0 | 0
28 | 416.862 | 0.796241 | 413.5427739 | 38.42937 | 2.294401 |  | 2.024483 | 0 | 0 |  | 48.65 | 0.2699179 | 7.212 | 0 | 251.569 | 1.887752 | 246.82 | 15.45 | 246.82 | 1.369396 | 180.24 | 180.24 | 0.4 | 675 | 1224 | 710/10 | 75.84 | 139 | 4 | 2.6 | 14.42521 | 114.1 | 633.0448 | 16.08 |  | 8.81 | 36.25 | 0.1620836 | 1,16/1,40 | 7.96 | 7.94 | 9.55 | 223.65 | 1.65 |  |  | 0 | 180.24 | 182.9362 | 8.440989 | 7.2096 | 0.8601334 | 15.65059 | 0.877 | 5111.19 | 183.3333 | 5133.333 | 1 | 5133.333 |  |  | 48.65 | 243.257 | 90.433 | 34.522 | [5 empty] | 0.67 | 0.7 | 3.06 |  |  |  | 42.83 | 37.87 | 38.62 | 35.67 |  |  |  | 177.32 | 69.5 | [5 empty] | 0 | 0 | 48.65 | 241.6271781 | 89.799969 | 33.4656268 | 0 | 0 | 177.32 | 69.5 | 0 | 0 |  |  | 0 | 0
29 | 387.408 | 0.9248341 | 383.8251189 | 37.91622 | 2.251042 |  | 1.986441 | 0 | 0 |  | 45.117 | 0.2646003 | 6.298 | 10.055 | 237.988 | 2.10851 | 232.97 | 14.35 | 232.97 | 1.366313 | 131.17 | 170.51 | 0.58 | 670 | 1233 | 697/10 | 75.97 | 129 | 4 | 3.2 | 18.76723 | 114.75 | 672.9811 | 15.37 |  | 10.08 | 42.72 | 0.1932594 | 1,16/1,41 | 7.98 | 7.65 | 9.94 | 221.05 | 2.26 |  |  | 0 | 170.51 | 167.2363 | 8.83575 | 6.8204 | 0.8900892 | 15.65615 | 0.878 | 5281.7 | 183.3333 | 5316.667 | 1 | 5316.667 |  | 21.003 | 24.114 | 225.815 | 83.867 | 32.609 | [5 empty] | 0.84 | 0.98 | 2.65 |  |  | 43.45 | 43.31 | 37.67 | 38.25 | 31.21 |  |  |  | 168.47 | 64.5 | [5 empty] | 0 | 21.003 | 24.114 | 223.918154 | 83.0451034 | 31.7448615 | 0 | 0 | 168.47 | 64.5 | 0 | 0 |  |  | 0 | 0
30 | 279.484 | 1.463901 | 275.3926297 | 38.06621 | 2.708691 |  | 2.40758 | 0 | 0 | 23.16 | 30.614 | 0.3011114 | 7.124 | 9.278 | 173.4 | 1.758939 | 170.35 | 1.98 | 170.35 | 1.675519 | 64.91 | 101.67 | 0.33 | 666 | 1178 | 675/10 | 75.23 | 93 | 3 |  | 0 | 84.45 | 830.6285 | 14.03 |  | 6.1 | 36.03 | 0.2505563 | 1,25/1,47 | 8.03 | 7.06 | 9.01 | 143.8 |  |  |  | 0 | 101.67 | 121.6509 | 5.894253 | 4.0668 | 0.7296119 | 9.961053 | 0.874 | 5383.37 | 183.3333 | 5500 | 1 | 5500 |  | 30.614 |  | 166.703 | 60.601 | 21.566 | [5 empty] | 1.39 | 1.28 | 4.63 |  |  | 43.16 |  | 37.75 | 37.97 | 33.55 |  |  |  | 106.17 | 64.18 | [5 empty] | 0 | 30.614 | 0 | 164.3858283 | 59.8253072 | 20.5674942 | 0 | 0 | 106.17 | 64.18 | 0 | 0 |  |  | 0 | 0
31 | 0 | 0 | 0 | 0 | 0 |  | 0 | 0 | 0 |  | 0 | 0 | 6.741 | 0 | 0 | 0 | 0 |  | 0 | 0 | [10 empty] | 0 |  | 0 |  |  |  |  | 0 | [8 empty] | 0 | 0 | 0 | 0 | 0 | 0 | 0 |  | 5383.37 | 0 | 5500 | 0 | 5500 | [31 empty] | 0 | 0 | 0 | 0 | 0 | 0 | 0 | 0 | 0 | 0 | 0 | 0 |  |  | 0 | 0
е | 12327.416 |  | 12262.01 |  |  | 0 |  | 0 | 0 | 179.8 | 1580.396 |  | 85.77 | 19.333 | 7332.071 |  | 7221.73 | 611.66 | 7221.73 |  | 4386.57 | 4908.91 | [6 empty] | 117 | 71.35 |  | 3459.75 |  | 464.05 | 0 | 247.59 | 1323.59 | [5 empty] | 6877.95 | 76.6 | 0 | 0 |  | 5383.37 | 5375.787 | 223.7127 | 207.7492 |  | 431.4619 |  |  | 0 |  | 30 |  | 4554.141 | 51.6170001 | 1528.779 | 2058.607 | 3234.095 | 900.177 | 1e-07 | 1e-07 | [15 empty] | 1e-07 | 1053.16 | 6168.57 | 1e-07 |  |  |  |  | 4531.961349 | 51.6170001 | 1528.779 | 2040.168 | 3220.553 | 888.9303234 | 9.99999999e-08 | 9.99999999e-08 | 1053.16 | 6168.57 | 9.99999999e-08 | 0 | #DIV/0! | #DIV/0! | 0 | 0
ср. | 410.9139 | 0.5305827 |  | 38.00007 | 2.277757 | 0 | 1.984187 | 0 | 0 | 5.993333 | 52.67987 | 0.29357 | 2.859 | 0.6444333 | 244.4024 | 1.504909 |  | 20.38867 | 240.7243 | 1.341489 | 146.219 | 163.6303 | 0.627284 | 622.3667 | 1223.367 |  | 75.66602 | 137.0667 | 3.9 | 2.378333 | 13.25378 | 115.325 | 642.6736 | 15.46833 |  | 8.253 | 44.11967 | 0.1924396 | 0 | 8.938667 | 7.667667 | 8.326 | 229.265 | 2.553333 | #DIV/0! | 0 | 0 | 179.4457 | 179.1929 | #DIV/0! | #DIV/0! | 0.8741966 | 14.38206 | 0 | [13 empty] | 0.4870216 | 1.937346e-16 | 5.085758e-09 | 0.8956832 | 0.4187327 | 1.249385 | 1e-07 | 37.21137 | 43.278 | 42.98457 | 37.69092 | 38.4676 | 32.2496 | 1e-07 | 1e-07 |  |  |  |  | 1e-07 | 9.495233e-18 | 4.138074e-09 | 1e-07 | 4583.578 |  | 7678.431 |  |  |  |  | 7221.73
пл. |  |  |  | 38.4 | 2.22 |  | 1.887 |  |  |  |  | 0.333 |  | 21.99 |  |  |  | 21.779 |  | 1.32 | 5500 | 5500 |  |  | 1250 |  | 76 | [5 empty] | 750 | [9 empty] | 5500 | 38.5 |  |  |  | 183.33 |  |  |  | 0.9 | [38 empty] | 12262.01
± |  |  |  |  | 0.05775703 | 0 |  | 0 | [7 empty] | 1.504909 |  |  |  | 0.0214887 |  |  |  |  | -26.63333 | 0 | [16 empty] | 1377.95
Отклонения
[7 empty] | по выпускам | [34 empty] | ССП | 183.3333 |  |  | тн | [6 empty] | Дней | 30
12262.009
|  | Средний вес выпуска: | [6 empty] | 58.7859 | [27 empty] | План: |  |  |  |  | Суток работы | 29
[42 empty] | Среднесуточное пр-во | 189.6552 | [5 empty] | Отставание (-) опережение (+)
[49 empty] | -116.63 |  |  |  | Тн
[49 empty] | -2.120545 |  |  |  | %
| Диспетчер АО "СЧПЗ" | [11 empty] | Шалахманова А.В.

## июнь 20 (+руда,кокс)
Сведения по учету производства ферромарганца в АО "СЧПЗ" — ДП-3
[42 empty] | на | 30 |  |  |  |  | июня |  |  |  | 2020г.
Дата | Расход Mn шихты |  |  |  |  | Отсев агломерата, т | Расх.добавок, флюсов | [7 empty] | Расход кокса | [5 empty] | Производство FeMn78 т | Производство FeMn с Si<1, т | Сод. Si в сплаве % | Температура колош. газа, °С | Темпе-ратура гор. дутья, °С | Расход гор. дутья, м3/мин / фурмы,шт | Средн. содерж. Mn в сплаве, % | Количество подач,шт | Количество выпусков, шт | Количество пыли |  | Количество шлака |  | Перевал, т |  | Зеленый шлак | Мелочь Фмн | Удельн.расход мелочи, т | Осн-ть | Сод. Al2O3 в шлаке, % | Сод MgO в шлаке, % | Сод. MnO в шлаке, % | Производство фактическое, т | [5 empty] | Теорети- ческий выход FeMn, т | Потери Mn со шлаком расчетно, т |  | Факт. коэф-т извлеч. Mn из расплава | Потери Mn со шлаком расчетно, т | Средняя значения кофицент извлечения Mn из расплава | [5 empty] | Проплавлено руды (влаж.), т | [7 empty] | Влажность руды , % | [6 empty] | Сод. Mn в руде, % | [7 empty] | Сожжено кокса сух., т |  |  |  | Влажность кокса, %
| Проплавлено шихты (влаж.), т | Влажность шихты , % | Сухой руды, т | Сод. Mn в марг. шихте, % | Удельн расход марг. шихты, т |  | Удельн расход руды, т | Тяж.шлак ,т | Кварцит, т | Отсев руды ,т | Агломерат, т | Удельн.расход агломерата, т | Fe содер. материалов, т | Известняк, т | Сожжено кокса (влаж.), т | Влажность кокса, % | Сухого скипо- вого кокса, т | Выход кокс. мелочи, т | Сухого кокса (заданный), т | Удельн. расход сухого кокса, т
[30 empty] | всего, т | на т FeMn, кг | всего, т | на т FeMn, кг | [9 empty] | Разлито жидкого | из шлака | c перевала | с отвала | % с отвала от годного | Всего годного |  | химические | физические | [50 empty] | Тяжелый шлак
[51 empty] | 4% |  |  |  | FeMn НИ | План | План по нараст. |  |  | Маматван | Агломерат | Агломерат кисл | Глория | Новорос - ая | Каражал | Казахстан(10-100) |  | Маматван |  |  | Глория | Новорос - ая | Каражал | Казахстан(10-100) | Маматван | Агломерат | Агломерат кисл | Глория | Новорос - ая | Каражал | Казахстан(10-100) | Чиатури | Н. Тагил | Губаха +25 | Кемерово | Алтай | Н. Тагил | Губаха +25 | Кемерово | Алтай | Маматван | Агломерат | Агломерат кисл | Глория | Новорос - ая | Каражал | Казахстан (10-100) | Н. Тагил | кокс Губаха +25 | Кемерово | кокс Алтай | Кол-во, т | W | Mn |  | ИТОГО
1 | 433.3190003 | 0.5123069 | 431.099077 | 37.48227 | 2.162307 |  | 2.162307 | 0 | 0 | 30.13 |  | 1.00316e-09 | 0 | 0 | 278.62 | 1.396167 | 274.7300003 | 7.37 | 274.7300003 | 1.377991 | 153.99 | 199.37 | 0.24 | 603 | 1229 | 730/10 | 74.97 | 145 | 4 | 5.1 | 25.58058 | 129.15 | 647.7905 | 17.51 |  | 8.85 | 42.43 | 0.1742863 | 1,23/1,46 | 8.31 | 7.35 | 9.87 | 243.45 | 7.2 |  |  |  | 199.37 | 188.1611 | 9.874518 | 7.9748 | 0.9250054 | 17.84932 | 0.925 | 199.37 | 183.3333 | 183.3333 | 1 | 183.3333 | 294.933 | 1e-07 | 1e-07 | 1e-07 | 112.354 | 26.032 | 1e-07 | 1e-07 | 0.51 | 1e-07 | 1e-07 | 1e-07 | 0.41 | 0.98 | 1e-07 | 37.5 | 1e-07 | 1e-07 | 1e-07 | 38.56 | 32.63 | 1e-07 | 1e-07 | 1e-07 | 1e-07 | 274.73 | 1e-07 | 1e-07 | 1e-07 | 1e-07 | 1e-07 | 293.4288417 | 9.99999999e-08 | 9.99999999e-08 | 9.99999999e-08 | 111.8933486 | 25.7768864 | 9.99999999e-08 | 9.99999999e-08 | 9.99999999e-08 | 274.73 | 9.99999999e-08 | 0 |  |  | 0 | 0 | 215.933 |  | 294.933 | 255.26 | 274.73
2 | 249.431 | 0.5873383 | 247.9659962 | 36.84526 | 2.829047 |  | 2.829047 | 0 | 0 |  |  | 0 | 0 | 0 | 150.87 | 1.511235 | 148.59 | 11.48 | 148.59 | 1.695265 | 52.83 | 87.65 | 0.31 | 590 | 1177 | 693/10 | 75.06 | 71 | 2 |  | 0 | 54.3 | 619.5094 | 10.35 |  | 5.69 | 17.78 | 0.162746 | 1,23/1,47 | 8.79 | 7.69 | 8.52 | 109.25 | 1.87 |  |  |  | 87.65 | 106.2624 | 3.5838 | 3.506 | 0.7200899 | 7.0898 | 0.851 | 287.02 | 183.3333 | 366.6667 | 1 | 366.6667 | 182.471 |  |  |  | 54.416 | 12.544 |  |  | 0.58 |  |  |  | 0.42 | 1.42 |  | 36.89 |  |  |  | 37.69 | 32.53 |  |  |  |  | 148.59 | [5 empty] | 181.4126682 | 0 | 0 | 0 | 54.1874528 | 12.3658752 | 0 | 0 | 0 | 148.59 | 0 | 0 |  |  | 0 | 0 | 103.471 |  | 182.471 | 129.12 | 148.59
3 | 408.611 | 0.5662433 | 406.2972675 | 37.04793 | 2.292486 |  | 2.292486 | 0 | 0 |  |  | 0 | 0 | 0 | 264.75 | 1.359773 | 261.15 | 16.6 | 261.15 | 1.473509 | 92.34 | 177.23 | 0.5 | 633 | 1196 | 723/10 | 74.98 | 134 | 4 |  | 0 | 111.9 | 631.3829 | 18.14 |  | 9.34 | 49.54 | 0.2121173 | 1,21/1,43 | 9.77 | 7.06 | 7.05 | 233.55 | 2.56 |  |  |  | 177.23 | 175.2575 | 6.111158 | 7.0892 | 0.8828254 | 13.20036 | 0.863 | 464.25 | 183.3333 | 550 | 1 | 550 | 280.011 |  |  |  | 104.468 | 24.132 |  |  | 0.59 |  |  |  | 0.34 | 1.27 |  | 37.12 |  |  |  | 38.73 | 28.93 |  |  |  |  | 261.15 | [5 empty] | 278.3589351 | 0 | 0 | 0 | 104.1128088 | 23.8255236 | 0 | 0 | 0 | 261.15 | 0 | 0 |  |  | 0 | 0 | 201.011 |  | 280.011 | 241.68 | 261.15
4 | 418.524 | 0.2902806 | 417.3091059 | 36.82248 | 2.158979 |  | 2.158979 | 0 | 0 |  |  | 0 | 0 | 0 | 273.53 | 1.3929 | 269.72 | 3.48 | 269.72 | 1.395416 | 97.17 | 193.29 | 0.55 | 615 | 1213 | 728/10 | 74.98 | 138 | 4 | 2.9 | 15.00336 | 108.6 | 561.8501 | 19.78 |  | 6.81 | 42.11 | 0.1764878 | 1,26/1,51 | 9.67 | 7.71 | 7.19 | 238.6 | 3.61 |  |  |  | 193.29 | 178.9121 | 6.048714 | 7.7316 | 0.9431569 | 13.78031 | 0.885 | 657.54 | 183.3333 | 733.3333 | 1 | 733.3333 | 285.99 |  |  |  | 107.685 | 24.849 |  |  | 0.26 |  |  |  | 0.29 | 0.64 |  | 37 |  |  |  | 37.24 | 32.97 |  |  |  |  | 269.72 | [5 empty] | 285.246426 | 0 | 0 | 0 | 107.3727135 | 24.6899664 | 0 | 0 | 0 | 269.72 | 0 | 0 |  |  | 0 | 0 | 206.99 |  | 285.99 | 250.25 | 269.72
5 | 413.621 | 0.3282065 | 412.2634689 | 37.38938 | 2.151351 |  | 2.151351 | 0 | 0 |  |  | 0 | 0 | 0 | 268.96 | 1.435158 | 265.1 | 37.32 | 265.1 | 1.383395 | 51.98 | 98.01 | 0.92 | 636 | 1225 | 724/10 | 74.74 | 136 | 4 | 2.85 | 14.87241 | 104 | 542.7125 | 16.88 |  | 9.39 | 42.69 | 0.176697 | 1,29/1,54 | 9.74 | 7.6 | 7.04 | 241.6 | 2.11 |  |  |  | 191.63 | 180.0463 | 5.671662 | 7.6652 | 0.9291662 | 13.33686 | 0.895 | 849.17 | 183.3333 | 916.6667 | 1 | 916.6667 | 282.976 |  |  |  | 106.173 | 24.472 |  |  | 0.33 |  |  |  | 0.27 | 0.56 |  | 36.84 |  |  |  | 39.19 | 35.93 |  |  |  |  | 265.1 | [5 empty] | 282.0421792 | 0 | 0 | 0 | 105.8863329 | 24.3349568 | 0 | 0 | 0 | 265.1 | 0 | 0 |  |  | 0 | 0 | 203.976 |  | 282.976 | 245.63 | 265.1
6 | 416.295 | 0.1857941 | 415.5215483 | 37.02816 | 2.149286 |  | 2.149286 | 0 | 0 |  |  | 0 | 0 | 0 | 269.42 | 1.410437 | 265.62 | 14.06 | 265.62 | 1.37392 | 47.31 | 193.33 | 0.88 | 635 | 1221 | 722/10 | 74.56 | 137 | 4 | 1.85 | 9.569131 | 106.6 | 551.3888 | 17.82 |  | 6.78 | 44.28 | 0.183013 | 1,29/1,54 | 9.87 | 7.78 | 7.01 | 241.95 | 2.44 |  |  |  | 193.33 | 180.1499 | 5.78868 | 7.7332 | 0.9368702 | 13.52188 | 0.902 | 1042.5 | 183.3333 | 1100 | 1 | 1100 | 284.632 |  |  |  | 106.87 | 24.793 |  |  | 0.16 |  |  |  | 0.17 | 0.55 |  | 36.9 |  |  |  | 38.71 | 31.25 |  |  |  |  | 265.62 | [5 empty] | 284.1765888 | 0 | 0 | 0 | 106.688321 | 24.6566385 | 0 | 0 | 0 | 265.62 | 0 | 0 |  |  | 0 | 0 | 205.632 |  | 284.632 | 246.15 | 265.62
7 | 427.525 | 0.3808163 | 425.8969151 | 37.60623 | 2.254377 |  | 2.254377 | 0 | 0 | 33.66 |  | 0 | 0 | 0 | 272.12 | 1.367044 | 268.4 | 28.61 | 268.4 | 1.420707 | 139.5 | 98.72 | 1 | 605 | 1225 | 718/10 | 75.19 | 140 | 4 | 1.75 | 9.26318 | 105.6 | 558.9668 | 16.71 |  | 11.86 | 42.49 | 0.1761244 | 1,28/1,52 | 9.54 | 7.37 | 7.7 | 241.25 | 2.02 |  |  |  | 188.92 | 185.9596 | 6.298817 | 7.5568 | 0.886898 | 13.85562 | 0.9 | 1231.42 | 183.3333 | 1283.333 | 1 | 1283.333 | 292.756 |  |  |  | 109.208 | 25.561 |  |  | 0.38 |  |  |  | 0.32 | 0.65 |  | 37.26 |  |  |  | 40.2 | 30.49 |  |  |  |  | 268.4 | [5 empty] | 291.6435272 | 0 | 0 | 0 | 108.8585344 | 25.3948535 | 0 | 0 | 0 | 268.4 | 0 | 0 |  |  | 0 | 0 | 213.756 |  | 292.756 | 248.93 | 268.4
8 | 444.937 | 0.5062411 | 442.684546 | 37.73344 | 2.300377 |  | 2.300377 | 0 | 0 |  |  | 0 | 0 | 0 | 276.58 | 1.399233 | 272.71 | 34.5 | 272.71 | 1.417117 | 94.58 | 192.44 | 0.57 | 601 | 1216 | 721/10 | 75.28 | 143 | 4 | 2.85 | 14.80981 | 118.9 | 617.8549 | 15.42 |  | 8.19 | 42.62 | 0.1785131 | 1,26/1,51 | 9.7 | 7.9 | 6.98 | 238.75 | 4.5 |  |  |  | 192.44 | 193.7115 | 6.428973 | 7.6976 | 0.8672698 | 14.12657 | 0.895 | 1423.86 | 183.3333 | 1466.667 | 1 | 1466.667 | 300.656 |  |  |  | 111.459 | 32.822 |  |  | 0.56 |  |  |  | 0.26 | 0.85 |  | 37.65 |  |  |  | 39.8 | 31.48 |  |  |  |  | 272.71 | [5 empty] | 298.9723264 | 0 | 0 | 0 | 111.1692066 | 32.543013 | 0 | 0 | 0 | 272.71 | 0 | 0 |  |  | 0 | 0 | 221.656 |  | 300.656 | 253.24 | 272.71
9 | 430.95 | 0.3305348 | 429.5255601 | 36.62705 | 2.337554 |  | 2.337554 | 0 | 0 |  |  | 0 | 0 | 0 | 266.7 | 1.432321 | 262.88 | 25.67 | 262.88 | 1.430639 | 141.31 | 183.75 | 0.56 | 579 | 1218 | 724/10 | 75.31 | 137 | 4 | 3.85 | 20.95238 | 122 | 663.9456 | 15.91 |  | 8.02 | 43.05 | 0.1850419 | 1,20/1,44 | 8.66 | 7.44 | 9.07 | 232.65 | 2.17 |  |  |  | 183.75 | 182.3697 | 8.571789 | 7.35 | 0.8796076 | 15.92179 | 0.893 | 1607.61 | 183.3333 | 1650 | 1 | 1650 | 291.912 |  |  |  | 107.321 | 31.717 |  |  | 0.32 |  |  |  | 0.25 | 0.7 |  | 36.96 |  |  |  | 37.81 | 29.56 |  |  |  |  | 262.88 | [5 empty] | 290.9778816 | 0 | 0 | 0 | 107.0526975 | 31.494981 | 0 | 0 | 0 | 262.88 | 0 | 0 |  |  | 0 | 0 | 212.912 |  | 291.912 | 243.41 | 262.88
10 | 448.627 | 0.3104285 | 447.234334 | 37.53309 | 2.354856 |  | 2.354856 | 0 | 0 |  |  | 0 | 0 | 0 | 268.05 | 1.421377 | 264.24 | 31.27 | 264.24 | 1.391323 | 189.92 | 143.2 | 0.95 | 583 | 1215 | 720/10 | 75.84 | 139 | 4 | 2.9 | 15.26959 | 116.7 | 614.4693 | 16.72 |  | 5.76 | 41.34 | 0.1764405 | 1,23/1,47 | 9.15 | 7.5 | 7.09 | 234.3 | 2.72 |  |  |  | 189.92 | 193.2259 | 6.40946 | 7.5968 | 0.8580638 | 14.00626 | 0.889 | 1797.53 | 183.3333 | 1833.333 | 1 | 1833.333 | 301.495 |  |  |  | 115.355 | 31.777 |  |  | 0.28 |  |  |  | 0.2 | 1 |  | 37.42 |  |  |  | 39.43 | 31.72 |  |  |  |  | 264.24 | [5 empty] | 300.650814 | 0 | 0 | 0 | 115.12429 | 31.45923 | 0 | 0 | 0 | 264.24 | 0 | 0 |  |  | 0 | 0 | 222.495 |  | 301.495 | 244.77 | 264.24
11 | 451.771 | 0.4455753 | 449.7580198 | 37.45032 | 2.501574 |  | 2.501574 | 0 | 0 | 26.58 |  | 0 | 0 | 0 | 268.3 | 1.427507 | 264.47 | 4.69 | 264.47 | 1.470994 | 179.79 | 179.79 | 0.71 | 596 | 1219 | 713/10 | 75.9 | 140 | 4 |  | 0 | 117.5 | 653.5402 | 15.61 |  | 8.03 | 42.83 | 0.1869081 | 1,23/1,47 | 9.21 | 7.56 | 8.41 | 229.15 | 1.5 |  |  |  | 179.79 | 193.7345 | 7.654877 | 7.1916 | 0.8101639 | 14.84648 | 0.882 | 1977.32 | 183.3333 | 2016.667 | 1 | 2016.667 | 303.019 |  |  |  | 116.224 | 32.528 |  |  | 0.46 |  |  |  | 0.25 | 1.01 |  | 37.01 |  |  |  | 39.48 | 34.3 |  |  |  |  | 264.47 | [5 empty] | 301.6251126 | 0 | 0 | 0 | 115.93344 | 32.1994672 | 0 | 0 | 0 | 264.47 | 0 | 0 |  |  | 0 | 0 | 224.019 |  | 303.019 | 245 | 264.47
12 | 458.887 | 0.4030752 | 457.0373401 | 37.13215 | 2.535575 |  | 2.535575 | 0 | 0 |  |  | 0 | 0 | 0 | 273.46 | 1.407884 | 269.61 | 31.73 | 269.61 | 1.495756 | 180.25 | 180.25 | 0.72 | 603 | 1212 | 715/10 | 76.05 | 143 | 4 | 3.65 | 20.24965 | 127.55 | 707.6283 | 14.02 |  | 8.31 | 48.42 | 0.2059111 | 1,24/1,49 | 9.05 | 7.56 | 8.66 | 235.15 | 1.83 |  |  | 0 | 180.25 | 194.8125 | 8.556629 | 7.21 | 0.8077421 | 15.76663 | 0.875 | 2157.57 | 183.3333 | 2200 | 1 | 2200 | 307.821 |  |  |  | 118.707 | 32.359 |  |  | 0.44 |  |  |  | 0.27 | 0.54 |  | 37.29 |  |  |  | 38.13 | 31.97 |  |  |  |  | 269.61 | [5 empty] | 306.4665876 | 0 | 0 | 0 | 118.3864911 | 32.1842614 | 0 | 0 | 0 | 269.61 | 0 | 0 |  |  | 0 | 0 | 228.821 |  | 307.821 | 250.14 | 269.61
13 | 459.604 | 0.5932599 | 456.8773537 | 36.89181 | 2.453428 |  | 2.453428 | 0 | 0 |  |  | 0 | 0 | 0 | 271.78 | 1.420266 | 267.92 | 31.6 | 267.92 | 1.438728 | 186.22 | 135.49 | 0.92 | 619 | 1234 | 720/10 | 75.99 | 143 | 4 | 3.35 | 17.98947 | 124 | 665.8791 | 15.13 |  | 8.66 | 50.24 | 0.2069619 | 1,25/1,50 | 8.93 | 7.63 | 8.43 | 242.75 | 2.37 |  |  | 0 | 186.22 | 193.6366 | 8.097549 | 7.4488 | 0.8395629 | 15.54635 | 0.872 | 2343.79 | 183.3333 | 2383.333 | 1 | 2383.333 | 307.807 |  |  |  | 118.613 | 33.184 |  |  | 0.53 |  |  |  | 0.68 | 0.87 |  | 36.88 |  |  |  | 38.54 | 31.11 |  |  |  |  | 267.92 | [5 empty] | 306.1756229 | 0 | 0 | 0 | 117.8064316 | 32.8952992 | 0 | 0 | 0 | 267.92 | 0 | 0 |  |  | 0 | 0 | 228.807 |  | 307.807 | 248.45 | 267.92
14 | 471.964 | 0.2954834 | 470.5694245 | 37.37072 | 2.36574 |  | 2.36574 | 0 | 0 |  |  | 0 | 0 | 0 | 279.21 | 1.396798 | 275.31 | 23.57 | 275.31 | 1.384093 | 198.91 | 51.98 | 1.09 | 612 | 1230 | 717/10 | 75.99 | 148 | 4 | 2.25 | 11.31165 | 118 | 593.2331 | 15.38 |  | 7.76 | 47.35 | 0.1883078 | 1,27/1,51 | 9.67 | 7.56 | 6.71 | 251.45 | 2.57 |  |  | 0 | 198.91 | 202.0287 | 6.133507 | 7.9564 | 0.8595237 | 14.08991 | 0.871 | 2542.7 | 183.3333 | 2566.667 | 1 | 2566.667 | 315.502 |  |  |  | 122.855 | 33.607 |  |  | 0.27 |  |  |  | 0.16 | 1.03 |  | 37.4 |  |  |  | 39.32 | 29.97 |  |  |  |  | 275.31 | [5 empty] | 314.6501446 | 0 | 0 | 0 | 122.658432 | 33.2608479 | 0 | 0 | 0 | 275.31 | 0 | 0 |  |  | 0 | 0 | 236.502 |  | 315.502 | 255.84 | 275.31
15 | 467.312 | 0.5519127 | 464.7328455 | 36.90943 | 2.285159 |  | 2.285159 | 0 | 0 |  |  | 0 | 0 | 0 | 274.42 | 1.395671 | 270.59 | 17.68 | 270.59 | 1.330531 | 203.37 | 203.37 | 0.64 | 600 | 1244 | 719/10 | 76.72 | 146 | 4 |  | 0 | 132.5 | 651.5219 | 13.79 |  | 9.27 | 47.25 | 0.1832105 | 1,25/1,50 | 9.08 | 8.01 | 7.48 | 257.9 | 1.99 |  |  | 0 | 203.37 | 195.185 | 7.677535 | 8.1348 | 0.909609 | 15.81234 | 0.874 | 2746.07 | 183.3333 | 2750 | 1 | 2750 | 312.623 |  |  |  | 121.182 | 33.507 |  |  | 0.55 |  |  |  | 0.35 | 1.3 |  | 37.02 |  |  |  | 38.46 | 30.27 |  |  |  |  | 270.59 | [5 empty] | 310.9035735 | 0 | 0 | 0 | 120.757863 | 33.071409 | 0 | 0 | 0 | 270.59 | 0 | 0 |  |  | 0 | 0 | 233.623 |  | 312.623 | 251.12 | 270.59
16 | 467.864 | 0.4536313 | 465.7416225 | 37.65108 | 2.573727 |  | 2.573727 | 0 | 0 |  |  | 0 | 0 | 0 | 274.45 | 1.406449 | 270.59 | 39.39 | 270.59 | 1.495303 | 180.96 | 180.96 | 0.74 | 584 | 1224 | 706/10 | 76.41 | 146 | 4 |  | 0 | 122.5 | 676.9452 | 16.88 |  | 12.63 | 49.57 | 0.2070161 | 1,24/1,50 | 9 | 7.64 | 9.11 | 239.45 | 3.71 |  |  | 0 | 180.96 | 200.3487 | 8.644877 | 7.2384 | 0.7885156 | 15.88328 | 0.868 | 2927.03 | 183.3333 | 2933.333 | 1 | 2933.333 | 312.949 |  |  |  | 121.288 | 33.627 |  |  | 0.44 |  |  |  | 0.39 | 0.81 |  | 37.94 |  |  |  | 38.55 | 31.72 |  |  |  |  | 270.59 | [5 empty] | 311.5720244 | 0 | 0 | 0 | 120.8149768 | 33.3546213 | 0 | 0 | 0 | 270.59 | 0 | 0 |  |  | 0 | 0 | 233.949 |  | 312.949 | 251.12 | 270.59
17 | 467.724 | 0.6461343 | 464.701875 | 37.21466 | 2.453159 |  | 2.453159 | 0 | 0 | 35.97 |  | 0 | 0 | 0 | 274.62 | 1.467482 | 270.59 | 15.23 | 270.59 | 1.428443 | 97.91 | 189.43 | 0.72 | 604 | 1237 | 722/10 | 75.18 | 146 | 4 | 5.7 | 30.09027 | 129.3 | 682.574 | 15.77 |  | 12.53 | 47.34 | 0.1923218 | 1,22/1,47 | 9.23 | 7.62 | 8.23 | 246.15 | 3.15 |  |  | 0 | 189.43 | 200.817 | 8.24333 | 7.5772 | 0.823498 | 15.82053 | 0.865 | 3116.46 | 183.3333 | 3116.667 | 1 | 3116.667 | 312.534 |  |  |  | 121.182 | 34.008 |  |  | 0.68 |  |  |  | 0.51 | 0.82 |  | 36.98 |  |  |  | 38.36 | 35.29 |  |  |  |  | 270.59 | [5 empty] | 310.4087688 | 0 | 0 | 0 | 120.5639718 | 33.7291344 | 0 | 0 | 0 | 270.59 | 0 | 0 |  |  | 0 | 0 | 233.534 |  | 312.534 | 251.12 | 270.59
18 | 456.259 | 0.6077292 | 453.4861808 | 36.65738 | 2.3913 |  | 2.3913 | 0 | 0 |  |  | 0 | 0 | 0 | 267.7 | 1.490474 | 263.71 | 35.14 | 263.71 | 1.390582 | 189.64 | 189.64 | 0.75 | 631 | 1235 | 712/10 | 76.21 | 142 | 4 | 1.85 | 9.755326 | 130.05 | 685.773 | 15.1 |  | 10.41 | 47.95 | 0.1944444 | 1,22/1,48 | 9.19 | 7.93 | 8.06 | 246.6 | 1.4 |  |  | 0 | 189.64 | 190.4266 | 8.119882 |  | 0.8693937 | 8.119882 | 0.865 | 3306.1 | 183.3333 | 3300 | 1 | 3300 | 306.208 |  |  |  | 117.891 | 32.16 |  |  | 0.65 |  |  |  | 0.32 | 1.26 |  | 37.19 |  |  |  | 36.91 | 30.66 |  |  |  |  | 263.71 | [5 empty] | 304.217648 | 0 | 0 | 0 | 117.5137488 | 31.754784 | 0 | 0 | 0 | 263.71 | 0 | 0 |  |  | 0 | 0 | 227.208 |  | 306.208 | 244.24 | 263.71
19 | 454.619 | 0.6191112 | 451.8044029 | 36.69576 | 2.423973 |  | 2.423973 | 0 | 0 |  |  | 0 | 2.807 | 0 | 265.92 | 1.477888 | 261.99 | 18.48 | 261.99 | 1.405601 | 186.39 | 186.39 | 0.57 | 651 | 1236 | 720/10 | 75.72 | 141 | 4 | 1.75 | 9.388916 | 115.2 | 618.0589 | 12.99 |  | 2.9 | 48.69 | 0.2076775 | 1,26/1,49 | 9.54 | 7.35 | 7.1 | 234.45 | 3.53 |  |  | 0 | 186.39 | 191.1481 | 6.336 | 7.4556 | 0.8512691 | 13.7916 | 0.864 | 3492.49 | 183.3333 | 3483.333 | 1 | 3483.333 | 304.7 |  |  |  | 117.316 | 32.603 |  |  | 0.71 |  |  |  | 0.33 | 0.81 |  | 37.17 |  |  |  | 36.48 | 33.04 |  |  |  |  | 261.99 | [5 empty] | 302.53663 | 0 | 0 | 0 | 116.9288572 | 32.3389157 | 0 | 0 | 0 | 261.99 | 0 | 0 |  |  | 0 | 0 | 225.7 |  | 304.7 | 242.52 | 261.99
20 | 477.861 | 0.5441667 | 475.2606397 | 37.18023 | 2.523686 |  | 2.523686 | 0 | 0 |  |  | 0 | 7.148 | 0 | 281.57 | 1.456121 | 277.47 | 15.75 | 277.47 | 1.473396 | 188.32 | 188.32 | 0.56 | 610 | 1226 | 715/10 | 75.92 | 150 | 4 | 2.85 | 15.13381 | 116.15 | 616.7693 | 16.62 |  | 8.83 | 48.12 | 0.1986378 | 1,29/1,54 | 9.31 | 7.57 | 7.44 | 242.25 | 3.02 |  |  | 0 | 188.32 | 203.1898 | 6.694166 | 7.5328 | 0.8091122 | 14.22697 | 0.861 | 3680.81 | 183.3333 | 3666.667 | 1 | 3666.667 | 318.982 |  |  |  | 124.442 | 34.437 |  |  | 0.6 |  |  |  | 0.25 | 1.09 |  | 37.41 |  |  |  | 37.38 | 34.33 |  |  |  |  | 277.47 | [5 empty] | 317.068108 | 0 | 0 | 0 | 124.130895 | 34.0616367 | 0 | 0 | 0 | 277.47 | 0 | 0 |  |  | 0 | 0 | 239.982 |  | 318.982 | 258 | 277.47
21 | 463.954 | 0.7471243 | 460.487687 | 36.66155 | 2.397874 |  | 2.397874 | 0 | 0 |  |  | 0 | 7.034 | 0 | 270.76 | 1.529029 | 266.62 | 14.82 | 266.62 | 1.388357 | 192.04 | 192.04 | 0.43 | 655 | 1243 | 724/10 | 76.35 | 143 | 4 | 2.6 | 13.53885 | 122 | 635.2843 | 15.55 |  | 7 | 48.65 | 0.1986525 | 1,25/1,50 | 9.05 | 7.76 | 7.77 | 244.9 | 2.79 |  |  | 0 | 192.04 | 193.0341 | 7.343197 | 7.6816 | 0.8685041 | 15.0248 | 0.862 | 3872.85 | 183.3333 | 3850 | 1 | 3850 | 313.164 |  |  |  | 119.782 | 31.008 |  |  | 0.89 |  |  |  | 0.29 | 1.07 |  | 37.32 |  |  |  | 36.24 | 31.64 |  |  |  |  | 266.62 | [5 empty] | 310.3768404 | 0 | 0 | 0 | 119.4346322 | 30.6762144 | 0 | 0 | 0 | 266.62 | 0 | 0 |  |  | 0 | 0 | 234.164 |  | 313.164 | 247.15 | 266.62
22 | 451.542 | 0.3723577 | 449.8606484 | 37.06975 | 2.485143 |  | 2.485143 | 0 | 0 | 30.3 |  | 0 | 6.652 | 0 | 262.12 | 1.461163 | 258.29 | 4.39 | 258.29 | 1.426859 | 181.02 | 134.76 | 0.81 | 642 | 1229 | 698/10 | 76.25 | 138 | 4 | 3.05 | 16.84897 | 120.45 | 665.3961 | 14.26 |  | 6.56 | 48.99 | 0.2090017 | 1,2/1,47 | 8.69 | 8.38 | 8.02 | 234.4 | 2.17 |  |  | 0 | 181.02 | 190.9291 | 7.483168 | 7.2408 | 0.8276919 | 14.72397 | 0.86 | 4053.87 | 183.3333 | 4033.333 | 1 | 4033.333 |  |  |  | 306.597 | 115.97 | 28.975 | [5 empty] | 0.33 | 0.37 | 0.83 |  |  |  |  | 37.04 | 38.57 | 31.38 |  |  |  |  | 258.29 | [5 empty] | 0 | 0 | 0 | 305.5852299 | 115.540911 | 28.7345075 | 0 | 0 | 0 | 258.29 | 0 | 0 |  |  | 0 | 0 |  | 227.597 | 306.597 | 238.82 | 258.29
23 | 445.728 | 0.6028889 | 443.0407554 | 37.80339 | 2.709564 |  | 2.709564 | 0 | 0 |  |  | 0 | 7.056 | 0 | 260.82 | 1.652481 | 256.51 | 44.54 | 256.51 | 1.568773 | 163.51 | 163.51 | 0.43 | 604 | 1238 | 697/10 | 76.01 | 136 | 4 | 2.05 | 12.53746 | 109.75 | 671.2128 | 15.83 |  | 8.05 | 48.24 | 0.2212844 | 1,20/1,47 | 8.58 | 8.35 | 8.28 | 218 | 1.8 |  |  | 0 | 163.51 | 192.3614 | 7.039458 | 6.5404 | 0.7420628 | 13.57986 | 0.855 | 4217.38 | 183.3333 | 4216.667 | 1 | 4216.667 |  |  |  | 303.354 | 114.264 | 28.11 | [5 empty] | 0.7 | 0.24 | 1.03 |  |  |  |  | 37.51 | 39.7 | 33.26 |  |  |  |  | 256.51 | [5 empty] | 0 | 0 | 0 | 301.230522 | 113.9897664 | 27.820467 | 0 | 0 | 0 | 256.51 | 0 | 0 |  |  | 0 | 0 |  | 224.354 | 303.354 | 237.04 | 256.51
24 | 459.495 | 1.412011 | 453.006881 | 37.49797 | 2.433297 |  | 2.433297 | 0 | 0 |  |  | 0 | 6.603 | 0 | 269.99 | 1.574132 | 265.74 |  | 265.74 | 1.427405 | 93.59 | 186.17 | 0.42 | 600 | 1230 | 697/10 | 75.06 | 141 | 4 |  | 0 | 128.8 | 691.8408 | 13.74 |  | 7.43 | 42.6 | 0.1821681 | 1,18/1,45 | 8.41 | 8.22 | 9.23 | 233.85 | 2.35 |  |  | 0 | 186.17 | 197.5688 | 9.2092 | 7.4468 | 0.8226321 | 16.656 | 0.854 | 4403.55 | 183.3333 | 4400 | 1 | 4400 |  |  |  | 311.66 | 118.385 | 29.45 | [5 empty] | 1.6 | 0.94 | 1.32 |  |  |  |  | 37.87 | 37.64 | 32.99 |  |  |  | 68.88 | 196.86 | [5 empty] | 0 | 0 | 0 | 306.67344 | 117.272181 | 29.06126 | 0 | 0 | 68.88 | 196.86 | 0 | 0 |  |  | 0 | 0 |  | 232.66 | 311.66 | 177.39 | 196.86
25 | 461.808 | 1.384044 | 455.416374 | 37.89883 | 2.636122 |  | 2.636122 | 0 | 0 |  |  | 0 | 7.069 | 0 | 271.48 | 1.292913 | 267.97 | 37.81 | 267.97 | 1.551111 | 172.76 | 172.76 | 0.48 | 638 | 1233 | 705/10 | 76.3 | 143 | 4 | 7.05 | 40.80806 | 105.95 | 613.2785 | 14.69 |  | 8.14 | 43.04 | 0.1938302 | 1,20/1,46 | 8.19 | 7.75 | 9.2 | 222.05 | 1.89 |  |  | 0 | 172.76 | 197.4805 | 7.550803 | 6.9104 | 0.7637184 | 14.4612 | 0.85 | 4576.31 | 183.3333 | 4583.333 | 1 | 4583.333 |  |  |  | 319.028 | 110.708 | 32.072 | [5 empty] | 1.37 | 1.22 | 2.09 |  |  |  |  | 37.77 | 39.95 | 32.1 |  |  |  | 177 | 90.97 | [5 empty] | 0 | 0 | 0 | 314.6573164 | 109.3573624 | 31.4016952 | 0 | 0 | 177 | 90.97 | 0 | 0 |  |  | 0 | 0 |  | 240.028 | 319.028 | 71.5 | 90.97
26 | 457.345 | 0.5830191 | 454.6785914 | 37.77148 | 2.570548 |  | 2.570548 | 0 | 0 |  |  | 0 | 7.068 | 0 | 272.66 | 1.760434 | 267.86 | 1.78 | 267.86 | 1.51436 | 176.88 | 176.88 | 0.34 | 635 | 1225 | 703/10 | 75.84 | 143 | 4 | 3.6 | 20.35278 | 133.15 | 752.7702 | 12.4 |  | 8.05 | 49.88 | 0.2148148 | 1,18/1,43 | 7.83 | 7.61 | 11.63 | 232.2 | 2.61 |  |  | 0 | 176.88 | 197.6899 | 11.99569 | 7.0752 | 0.7811034 | 19.07089 | 0.847 | 4753.19 | 183.3333 | 4766.667 | 1 | 4766.667 |  |  |  | 328.625 | 92.801 | 35.919 | [5 empty] | 0.57 | 0.34 | 1.33 |  |  |  |  | 37.99 | 38.5 | 33.89 |  |  |  | 176.89 | 90.97 | [5 empty] | 0 | 0 | 0 | 326.7518375 | 92.4854766 | 35.4412773 | 0 | 0 | 176.89 | 90.97 | 0 | 0 |  |  | 0 | 0 |  | 249.625 | 328.625 | 71.5 | 90.97
27 | 455.07 | 0.7339794 | 451.7298801 | 37.60673 | 2.541235 |  | 2.541235 | 0 | 0 |  |  | 0 | 6.958 | 0 | 273.66 | 1.739385 | 268.9 | 32.92 | 268.9 | 1.512714 | 177.76 | 177.76 | 0.3 | 696 | 1236 | 713/10 | 75.78 | 142 | 4 | 1.75 | 9.844734 | 115.85 | 651.7214 | 15.57 |  | 7.35 | 41.1 | 0.1839749 | 1,17/1,41 | 8.03 | 7.48 | 10 | 223.4 | 2.81 |  |  | 0 | 177.76 | 195.706 | 8.974296 | 7.1104 | 0.7929471 | 16.0847 | 0.845 | 4930.95 | 183.3333 | 4950 | 1 | 4950 |  |  |  | 327.568 | 92.275 | 35.227 | [5 empty] | 0.74 | 0.34 | 1.71 |  |  |  |  | 37.71 | 39.56 | 31.53 |  |  |  | 178.43 | 90.47 | [5 empty] | 0 | 0 | 0 | 325.1439968 | 91.961265 | 34.6246183 | 0 | 0 | 178.43 | 90.47 | 0 | 0 |  |  | 0 | 0 |  | 248.568 | 327.568 | 71 | 90.47
28 | 447.212 | 0.8605597 | 443.3634739 | 37.85183 | 2.459851 |  | 2.459851 | 0 | 0 |  |  | 0 | 7.212 | 0 | 271.42 | 1.89006 | 266.29 | 15.45 | 266.29 | 1.477419 | 180.24 | 180.24 | 0.4 | 675 | 1224 | 710/10 | 75.84 | 139 | 4 | 2.6 | 14.42521 | 114.1 | 633.0448 | 16.08 |  | 8.81 | 36.25 | 0.1620836 | 1,16/1,40 | 7.96 | 7.94 | 9.55 | 223.65 | 1.65 |  |  | 0 | 180.24 | 193.1803 | 8.440989 | 7.2096 | 0.8145217 | 15.65059 | 0.844 | 5111.19 | 183.3333 | 5133.333 | 1 | 5133.333 |  |  |  | 322.257 | 90.433 | 34.522 | [5 empty] | 0.67 | 0.7 | 3.06 |  |  |  |  | 37.87 | 38.62 | 35.67 |  |  |  | 177.32 | 88.97 | [5 empty] | 0 | 0 | 0 | 320.0978781 | 89.799969 | 33.4656268 | 0 | 0 | 177.32 | 88.97 | 0 | 0 |  |  | 0 | 0 |  | 243.257 | 322.257 | 69.5 | 88.97
29 | 421.291 | 1.007969 | 417.0445189 | 37.28544 | 2.445865 |  | 2.445865 | 0 | 0 |  |  | 0 | 6.298 | 10.055 | 257.87 | 2.105712 | 252.44 | 14.35 | 252.44 | 1.4805 | 131.17 | 170.51 | 0.58 | 670 | 1233 | 697/10 | 75.97 | 129 | 4 | 3.2 | 18.76723 | 114.75 | 672.9811 | 15.37 |  | 10.08 | 42.72 | 0.1932594 | 1,16/1,41 | 7.98 | 7.65 | 9.94 | 221.05 | 2.26 |  |  | 0 | 170.51 | 178.6874 | 8.83575 | 6.8204 | 0.8330485 | 15.65615 | 0.843 | 5281.7 | 183.3333 | 5316.667 | 1 | 5316.667 |  |  |  | 304.815 | 83.867 | 32.609 | [5 empty] | 0.84 | 0.98 | 2.65 |  |  |  |  | 37.67 | 38.25 | 31.21 |  |  |  | 168.47 | 83.97 | [5 empty] | 0 | 0 | 0 | 302.254554 | 83.0451034 | 31.7448615 | 0 | 0 | 168.47 | 83.97 | 0 | 0 |  |  | 0 | 0 |  | 225.815 | 304.815 | 64.5 | 83.97
30 | 318.416 | 1.588507 | 313.3579403 | 37.50741 | 3.082108 |  | 3.082108 | 0 | 0 | 23.16 |  | 0 | 7.124 | 9.278 | 193.29 | 1.764189 | 189.88 | 1.98 | 189.88 | 1.867611 | 64.91 | 101.67 | 0.33 | 666 | 1178 | 675/10 | 75.23 | 93 | 3 |  | 0 | 84.45 | 830.6285 | 14.03 |  | 6.1 | 36.03 | 0.2505563 | 1,25/1,47 | 8.03 | 7.06 | 9.01 | 143.8 |  |  |  | 0 | 101.67 | 136.3895 | 5.894253 | 4.0668 | 0.6507679 | 9.961053 | 0.839 | 5383.37 | 183.3333 | 5500 | 1 | 5500 |  |  |  | 236.249 | 60.601 | 21.566 | [5 empty] | 1.39 | 1.28 | 4.63 |  |  |  |  | 37.75 | 37.97 | 33.55 |  |  |  | 106.17 | 83.71 | [5 empty] | 0 | 0 | 0 | 232.9651389 | 59.8253072 | 20.5674942 | 0 | 0 | 106.17 | 83.71 | 0 | 0 |  |  | 0 | 0 |  | 166.703 | 236.249 | 64.18 | 83.71
31 | 0 | 0 | 0 | 0 | 0 |  | 0 | 0 | 0 |  | 0 | 0 | 6.741 | 0 | 0 | 0 | 0 |  | 0 | 0 | [10 empty] | 0 |  | 0 |  |  |  |  | 0 | [8 empty] | 0 | 0 | 0 | 0 | 0 | 0 | 0 |  | 5383.37 | 0 | 5500 | 0 | 5500 | [31 empty] | 0 | 0 | 0 | 0 | 0 | 0 | 0 | 0 | 0 | 0 | 0 | 0 |  |  | 0 | 0
е | 13107.57 |  | 13027.75 |  |  | 0 |  | 0 | 0 | 179.8 | 0 |  | 85.77 | 19.333 | 7925.1 |  | 7805.89 | 611.66 | 7805.89 |  | 4386.57 | 4908.91 | [6 empty] | 117 | 71.35 |  | 3459.75 |  | 464.05 | 0 | 247.59 | 1323.59 | [5 empty] | 6877.95 | 76.6 | 0 | 0 |  | 5383.37 | 5602.41 | 223.7127 | 207.7492 |  | 431.4619 |  |  | 0 |  | 30 |  | 6213.141 | 1e-07 | 1e-07 | 2760.153 | 3234.095 | 900.177 | 1e-07 | 1e-07 | [15 empty] | 1e-07 | 1053.16 | 6752.73 | 1e-07 |  |  |  |  | 6182.911249 | 9.99999999e-08 | 9.99999999e-08 | 2735.36 | 3220.553 | 888.9303234 | 9.99999999e-08 | 9.99999999e-08 | 1053.16 | 6752.73 | 9.99999999e-08 | 0 | #DIV/0! | #DIV/0! | 0 | 0
ср. | 436.9189 | 0.6088981 |  | 37.27954 | 2.42 | 0 | 2.42 | 0 | 0 | 5.993333 | 0 | 3.715145e-11 | 2.859 | 0.6444333 | 264.17 | 1.504208 |  | 20.38867 | 260.1963 | 1.450001 | 146.219 | 163.6303 | 0.627284 | 622.3667 | 1223.367 |  | 75.66602 | 137.0667 | 3.9 | 2.378333 | 13.25378 | 115.325 | 642.6736 | 15.46833 |  | 8.253 | 44.11967 | 0.1924396 | 0 | 8.938667 | 7.667667 | 8.326 | 229.265 | 2.553333 | #DIV/0! | 0 | 0 | 179.4457 | 186.747 | #DIV/0! | #DIV/0! | 0.8387161 | 14.38206 | 0 | [13 empty] | 0.4865454 | 1e-07 | 1e-07 | 0.8982504 | 0.4187327 | 1.249385 | 1e-07 | 37.2077 | 1e-07 | 1e-07 | 37.68962 | 38.4676 | 32.2496 | 1e-07 | 1e-07 |  |  |  |  | 1e-07 | 9.495233e-18 | 4.068429e-09 | 1e-07 | 6182.911 |  | 6844.843 |  |  |  |  | 7805.89
пл. |  |  |  | 38.4 | 2.22 |  | 1.887 |  |  |  |  | 0.333 |  | 21.99 |  |  |  | 21.779 |  | 1.32 | 5500 | 5500 |  |  | 1250 |  | 76 | [5 empty] | 750 | [9 empty] | 5500 | 38.5 |  |  |  | 183.33 |  |  |  | 0.9 | [38 empty] | 13027.75
± |  |  |  |  | 0.1999998 | 0 |  | 0 | [7 empty] | 1.504208 |  |  |  | 0.1300007 |  |  |  |  | -26.63333 | 0 | [16 empty] | 1377.95
Отклонения
[7 empty] | по выпускам | [34 empty] | ССП | 183.3333 |  |  | тн | [6 empty] | Дней | 30
|  | Средний вес выпуска: | [6 empty] | 58.7859 | [27 empty] | План: |  |  |  |  | Суток работы | 29
[42 empty] | Среднесуточное пр-во | 189.6552 | [5 empty] | Отставание (-) опережение (+)
[49 empty] | -116.63 |  |  |  | Тн
[49 empty] | -2.120545 |  |  |  | %
| Диспетчер АО "СЧПЗ" | [11 empty] | Шалахманова А.В.

## июль 20 (факт)
Сведения по учету производства ферромарганца в АО "СЧПЗ" — ДП-3
[45 empty] | на | 31 |  |  |  |  | июля |  |  |  | 2020г.
Дата | Расход Mn шихты |  |  |  |  | Отсев агломерата, т | Расх.добавок, флюсов | [7 empty] | Расход кокса | [8 empty] | Производство FeMn78 т | Производство FeMn с Si<1, т | Сод. Si в сплаве % | Температура колош. газа, °С | Темпе-ратура гор. дутья, °С | Расход гор. дутья, м3/мин / фурмы,шт | Средн. содерж. Mn в сплаве, % | Количество подач,шт | Количество выпусков, шт | Количество пыли |  | Количество шлака |  | Перевал, т |  | Зеленый шлак | Мелочь Фмн | Удельн.расход мелочи, т | Осн-ть | Сод. Al2O3 в шлаке, % | Сод MgO в шлаке, % | Сод. MnO в шлаке, % | Производство фактическое, т | [5 empty] | Теорети- ческий выход FeMn, т | Потери Mn со шлаком расчетно, т |  | Факт. коэф-т извлеч. Mn из расплава | Потери Mn со шлаком расчетно, т | Средняя значения кофицент извлечения Mn из расплава | [5 empty] | Проплавлено руды (влаж.), т | [7 empty] | Влажность руды , % | [6 empty] | Сод. Mn в руде, % | [7 empty] | Сожжено кокса сух., т |  |  |  | Влажность кокса, % |  |  |  | Коксовый орешек
| Проплавлено шихты (влаж.), т | Влажность шихты , % | Сухой руды, т | Сод. Mn в марг. шихте, % | Удельн расход марг. шихты, т |  | Удельн расход руды, т | Тяж.шлак ,т | Кварцит, т | Отсев руды ,т | Агломерат, т | Удельн.расход агломерата, т | Известняк, т | Коксовый орешек,т | Сухой коксовый орешек,т | Удельн. расход сухого коксового орешка, т | Сожжено кокса (влаж.), т | Влажность кокса, % | Сухого скипо- вого кокса, т | Выход кокс. мелочи, т | Сухого кокса (заданный), т | Удельн. расход сухого кокса, т | Всего удельн. расход кокса, т
[33 empty] | всего, т | на т FeMn, кг | всего, т | на т FeMn, кг | [9 empty] | Разлито жидкого | из шлака | c перевала | с отвала | % с отвала от годного | Всего годного |  | химические | физические | [52 empty] | Тяжелый шлак
[54 empty] | 4% |  |  |  | FeMn НИ | План | План по нараст. |  |  | Маматван | Агломерат | Агломерат кисл | Глория | Новорос - ая | Каражал | Казахстан(10-100) |  | Маматван |  |  | Глория | Новорос - ая | Каражал | Казахстан(10-100) | Маматван | Агломерат | Агломерат кисл | Глория | Новорос - ая | Каражал | Казахстан(10-100) | Чиатури | Н. Тагил | Губаха +25 | Кемерово | Алтай | Н. Тагил | Губаха +25 | Кемерово | Алтай |  | Маматван | Агломерат | Агломерат кисл | Глория | Новорос - ая | Каражал | Казахстан (10-100) | Н. Тагил | кокс Губаха +25 | Кемерово | кокс Алтай | Коксовый орешек | Кол-во, т | W | Mn |  | ИТОГО
1 | 411.02 | 0.9811012 | 406.9875 | 38.06095 | 2.372966 |  | 2.132823 | 0 | 0 |  | 41.187 | 0.2401434 | 5.43 | 0 | 0 | 0 | 257.309 | 1.499753 | 253.4500002 | 16.51 | 253.4500002 | 1.477756 |  | 171.51 | 171.51 | 0.41 | 641 | 1220 | 690/10 | 76.18 | 137 | 4 | 1.5 | 8.745846 | 109.35 | 637.5722 | 15.58 |  | 10.91 | 44.39 | 0.2007689 | 1,25/1,51 | 8.35 | 8.1 | 7.39 | 221.1 | 5.71 |  |  |  | 171.51 | 177.5146 | 6.259902 | 6.8604 | 0.8434701 | 13.1203 | 0.843 | 171.51 | 182.2581 | 182.2581 | 1 | 182.2581 | 1e-07 | 41.187 | 1e-07 | 253.529 | 89.151 | 27.153 | 1e-07 | 1e-07 | 1e-07 | 1e-07 | 1e-07 | 0.81 | 1.37 | 2.79 | 1e-07 | 1e-07 | 43.54 | 1e-07 | 37.04 | 39.74 | 33.77 | 1e-07 | 1e-07 | 1e-07 | 82.2 | 171.25 | 1e-07 | 1e-07 | 1e-07 | 1e-07 | 1e-07 | 1e-07 | 9.99999999e-08 | 41.187 | 9.99999999e-08 | 251.4754151 | 87.9296313 | 26.3954313 | 9.99999999e-08 | 9.99999999e-08 | 82.2 | 171.25 | 9.99999999e-08 | 0 | 0 |  |  | 0 | 0
2 | 357.113 | 0.5323714 | 355.2118325 | 37.99756 | 2.10446 |  | 1.904733 | 0 | 0 |  | 33.712 | 0.1997275 | 4.806 | 0 | 0 | 0 | 223.424 | 1.465375 | 220.15 | 40.69 | 220.15 | 1.304283 |  |  | 129.12 | 0.7 | 663 | 1216 | 658/10 | 74.18 | 119 | 4 |  | 0 | 85.5 | 506.5466 | 15.91 |  | 8.27 | 29.39 | 0.14421 | 1,23/1,49 | 9.29 | 8.32 | 5.93 | 203.8 | 2.65 |  |  |  | 168.79 | 158.8439 | 3.927581 | 6.7516 | 0.9276633 | 10.67918 | 0.883 | 340.3 | 182.2581 | 364.5161 | 1 | 364.5161 |  | 33.712 |  | 222.177 | 77.264 | 23.96 | [5 empty] | 0.51 | 0.47 | 1.69 |  |  | 43.68 |  | 37.51 | 37.98 | 34.58 |  |  |  | 71.4 | 148.75 | [6 empty] | 0 | 33.712 | 0 | 221.0438973 | 76.9008592 | 23.555076 | 0 | 0 | 71.4 | 148.75 | 0 | 0 | 0 |  |  | 0 | 0
3 | 161.954 | 0.4546886 | 161.2176136 | 37.72933 | 2.082915 |  | 1.908587 | 0 | 0 |  | 13.493 | 0.1743282 | 2.17 | 0 | 0 | 0 | 107.497 | 1.485623 | 105.9 | 2.03 | 105.9 | 1.368217 |  | 77.4 | 36.67 | 1.16 | 637 | 1158 | 672/10 | 76.67 | 56 | 2 |  | 0 | 44.65 | 576.8734 | 10.65 |  | 6.28 | 13 | 0.136197 | 1,23/1,51 | 8.5 | 8.65 | 6.65 | 95.45 | 1.23 |  |  |  | 77.4 | 69.25967 | 2.300104 | 3.096 | 0.9756068 | 5.396104 | 0.899 | 417.7 | 182.2581 | 546.7742 | 1 | 546.7742 |  | 13.493 |  | 102.554 | 35.103 | 10.804 | [5 empty] | 0.51 | 0.18 | 1.39 |  |  | 43.6 |  | 37.47 | 38.28 | 31.07 |  |  |  | 32.4 | 73.5 | [6 empty] | 0 | 13.493 | 0 | 102.0309746 | 35.0398146 | 10.6538244 | 0 | 0 | 32.4 | 73.5 | 0 | 0 | 0 |  |  | 0 | 0
4 | 365.595 | 0.2987863 | 364.5026521 | 37.87733 | 2.117355 |  | 1.940271 | 0 | 0 |  | 30.485 | 0.1770839 | 4.861 | 0 | 0 | 0 | 229.07 | 1.471166 | 225.7 | 30.06 | 225.7 | 1.311066 |  | 172.15 | 172.15 | 0.57 | 606 | 1183 | 709/10 | 76.87 | 122 | 4 | 5 | 29.04444 | 107.2 | 622.7128 | 17.95 |  | 5.21 | 35.47 | 0.1691061 | 1,24/1,51 | 8.74 | 8.11 | 7.07 | 209.75 | 3.08 |  |  |  | 172.15 | 156.7969 | 5.871087 | 6.886 | 0.9584818 | 12.75709 | 0.916 | 589.85 | 182.2581 | 729.0323 | 1 | 729.0323 |  | 30.485 |  | 231.801 | 79.337 | 23.972 | [5 empty] | 0.19 | 0.16 | 2.19 |  |  | 43.72 |  | 37.39 | 38.27 | 33.86 |  |  |  | 73.2 | 152.5 | [6 empty] | 0 | 30.485 | 0 | 231.3605781 | 79.2100608 | 23.4470132 | 0 | 0 | 73.2 | 152.5 | 0 | 0 | 0 |  |  | 0 | 0
5 | 389.984 | 0.5955061 | 387.6616214 | 38.02006 | 2.314536 |  | 2.102093 | 0 | 0 |  | 35.582 | 0.2124425 | 5.466 | 0 | 0 | 0 | 247.369 | 1.535762 | 243.57 |  | 243.57 | 1.454236 |  | 167.49 | 167.49 | 0.25 | 606 | 1209 | 714/10 | 76.95 | 130 | 4 |  | 0 | 124 | 740.3427 | 15.47 |  | 6.29 | 40.8 | 0.1912351 | 1,19/1,46 | 7.78 | 8.29 | 9.46 | 213.35 | 1.23 |  |  |  | 167.49 | 167.2135 | 9.08693 | 6.6996 | 0.8744438 | 15.78653 | 0.906 | 757.34 | 182.2581 | 911.2903 | 1 | 911.2903 |  | 35.582 |  | 243.99 | 84.688 | 25.724 | [5 empty] | 0.61 | 0.35 | 2.09 |  |  | 43.61 |  | 37.52 | 38.64 | 32.99 |  |  |  | 78 | 165.57 | [6 empty] | 0 | 35.582 | 0 | 242.501661 | 84.391592 | 25.1863684 | 0 | 0 | 78 | 165.57 | 0 | 0 | 0 |  |  | 0 | 0
6 | 413.984 | 0.3532017 | 412.5218015 | 37.69653 | 2.196368 |  | 1.939196 | 0 | 0 |  | 48.302 | 0.2571718 | 6.908 | 0 | 0 | 0 | 268.071 | 1.634269 | 263.69 | 21.82 | 263.69 | 1.403951 |  | 187.82 | 187.82 | 0.31 | 616 | 1221 | 744/10 | 76.06 | 138 | 4 | 3.95 | 21.03077 | 117.6 | 626.1314 | 18.4 |  | 7.89 | 29.92 | 0.1337207 | 1,20/1,45 | 8.47 | 7.99 | 7.36 | 223.75 | 1.88 |  |  |  | 187.82 | 178.4868 | 6.704856 | 7.5128 | 0.9186495 | 14.21766 | 0.909 | 945.16 | 182.2581 | 1093.548 | 1 | 1093.548 |  | 48.302 |  | 248.411 | 89.713 | 27.558 | [5 empty] | 0.31 | 0.28 | 1.6 |  |  | 43.94 |  | 37.21 | 38.2 | 29.5 |  |  |  | 82.8 | 180.89 | [6 empty] | 0 | 48.302 | 0 | 247.6409259 | 89.4618036 | 27.117072 | 0 | 0 | 82.8 | 180.89 | 0 | 0 | 0 |  |  | 0 | 0
7 | 408.375 | 0.4415451 | 406.5718404 | 37.65114 | 2.181062 |  | 1.925706 | 0 | 0 |  | 47.601 | 0.2553565 | 2.799 | 0 | 0 | 0 | 265.115 | 1.548385 | 261.01 | 28.8 | 261.01 | 1.400193 |  | 140.6 | 186.41 | 0.46 | 665 | 1214 | 744/10 | 74.61 | 136 | 4 | 4.8 | 25.74969 | 122.6 | 657.69 | 17.72 |  | 7.64 | 39.71 | 0.1709427 | 1,19/1,44 | 8.42 | 7.7 | 9.72 | 232.3 | 1.46 |  |  |  | 186.41 | 179.1153 | 9.231262 | 7.4564 | 0.9085541 | 16.68766 | 0.909 | 1131.57 | 182.2581 | 1275.806 | 1 | 1275.806 |  | 47.601 |  | 247.834 | 88.306 | 24.634 | [5 empty] | 0.43 | 0.28 | 1.99 |  |  | 43.92 |  | 37.42 | 37.44 | 28.62 |  |  |  | 81.6 | 179.41 | [6 empty] | 0 | 47.601 | 0 | 246.7683138 | 88.0587432 | 24.1437834 | 0 | 0 | 81.6 | 179.41 | 0 | 0 | 0 |  |  | 0 | 0
8 | 414.171 | 0.3309854 | 412.8001546 | 38.26536 | 2.090868 |  | 1.887328 | 0 | 0 |  | 40.185 | 0.2035405 | 0 | 0 | 0 | 0 | 267.566 | 1.489726 | 263.58 | 19.93 | 263.58 | 1.335055 |  | 101.07 | 197.43 | 0.64 | 663 | 1219 | 765/10 | 74.64 | 138 | 4 | 2.6 | 13.16922 | 112.7 | 570.8352 | 18.62 |  | 8.06 | 34.72 | 0.1458824 | 1,21/1,47 | 8.66 | 8.16 | 7.15 | 238 | 2.21 |  |  |  | 197.43 | 184.7516 | 6.242151 | 7.8972 | 0.9329086 | 14.13935 | 0.912 | 1329 | 182.2581 | 1458.065 | 1 | 1458.065 |  | 40.185 |  | 270.488 | 89.708 | 13.79 | [5 empty] | 0.35 | 0.13 | 2.23 |  |  | 43.82 |  | 37.79 | 37.84 | 34.17 |  |  |  | 82.8 | 180.78 | [6 empty] | 0 | 40.185 | 0 | 269.541292 | 89.5913796 | 13.482483 | 0 | 0 | 82.8 | 180.78 | 0 | 0 | 0 |  |  | 0 | 0
9 | 410.762 | 0.3476414 | 409.3340214 | 37.81958 | 2.220057 |  | 2.034407 | 0 | 0 |  | 34.23 | 0.1856492 | 0 | 0 | 0 | 0 | 265.521 | 1.450356 | 261.67 | 19.61 | 261.67 | 1.419189 |  | 184.38 | 184.38 | 0.65 | 628 | 1208 | 741/10 | 76.18 | 137 | 4 | 1.35 | 7.321835 | 101.6 | 551.0359 | 17.93 |  | 9.22 | 41.03 | 0.1766251 | 1,27/1,55 | 8.3 | 8.64 | 6.28 | 232.3 | 2.33 |  |  |  | 184.38 | 177.4058 | 4.942625 | 7.3752 | 0.9073195 | 12.31783 | 0.911 | 1513.38 | 182.2581 | 1640.323 | 1 | 1640.323 |  | 34.23 |  | 274.018 | 89.035 | 13.479 | [5 empty] | 0.38 | 0.18 | 1.68 |  |  | 43.57 |  | 37.51 | 37.65 | 30.63 |  |  |  | 82.2 | 179.47 | [6 empty] | 0 | 34.23 | 0 | 272.9767316 | 88.874737 | 13.2525528 | 0 | 0 | 82.2 | 179.47 | 0 | 0 | 0 |  |  | 0 | 0
10 | 410.771 | 0.4608215 | 408.8780788 | 37.88637 | 2.168999 |  | 1.987306 | 0 | 0 |  | 34.251 | 0.1816933 | 0 | 0 | 0 | 0 | 266.767 | 1.494563 | 262.78 | 20.34 | 262.78 | 1.393984 |  | 188.51 | 188.51 | 0.5 | 643 | 1221 | 747/10 | 76.74 | 137 | 4 | 4.2 | 22.27999 | 106.15 | 563.1001 | 17.68 |  | 8.26 | 41.2 | 0.1749841 | 1,28/1,57 | 7.86 | 8.47 | 7.29 | 235.45 | 2.52 |  |  |  | 188.51 | 176.2257 | 5.994485 | 7.5404 | 0.9338548 | 13.53488 | 0.914 | 1701.89 | 182.2581 | 1822.581 | 1 | 1822.581 |  | 34.251 |  | 273.995 | 89.028 | 13.497 | [5 empty] | 0.59 | 0.13 | 1.19 |  |  | 43.69 |  | 37.32 | 38.33 | 31.73 |  |  |  | 82.2 | 180.58 | [6 empty] | 0 | 34.251 | 0 | 272.3784295 | 88.9122636 | 13.3363857 | 0 | 0 | 82.2 | 180.58 | 0 | 0 | 0 |  |  | 0 | 0
11 | 408.041 | 0.3405442 | 406.6514399 | 37.11624 | 2.246073 |  | 2.058296 | 0 | 0 |  | 33.997 | 0.1877769 | 0 | 0 | 0 | 0 | 264.955 | 1.447416 | 261.12 | 15.61 | 261.12 | 1.442254 |  | 181.05 | 181.05 | 0.55 | 679 | 1216 | 744/10 | 76.63 | 136 | 4 | 4.1 | 22.64568 | 101.5 | 560.6186 | 18.08 |  | 8.76 | 40.98 | 0.178952 | 1,27/1,56 | 8.3 | 8.83 | 6.65 | 229 | 1.79 |  |  |  | 181.05 | 171.9498 | 5.22868 | 7.242 | 0.9192022 | 12.47068 | 0.914 | 1882.94 | 182.2581 | 2004.839 | 1 | 2004.839 |  | 33.997 |  | 271.997 | 88.409 | 13.638 | [5 empty] | 0.42 | 0.15 | 0.84 |  |  | 43.68 |  | 36.68 | 37.12 | 29.43 |  |  |  | 81.6 | 179.52 | [6 empty] | 0 | 33.997 | 0 | 270.8546126 | 88.2763865 | 13.5234408 | 0 | 0 | 81.6 | 179.52 | 0 | 0 | 0 |  |  | 0 | 0
12 | 401.955 | 0.2270964 | 401.0421748 | 37.97584 | 2.158926 |  | 1.97864 | 0 | 0 |  | 33.49 | 0.1802864 | 0 | 0 | 0 | 0 | 261.26 | 1.523387 | 257.28 | 16.92 | 257.28 | 1.385013 |  | 185.76 | 185.76 | 0.45 | 679 | 1223 | 745/10 | 76.77 | 134 | 4 | 3.3 | 17.76486 | 104.8 | 564.1688 | 16.84 |  | 7.03 | 42.55 | 0.1827749 | 1,26/1,55 | 8.37 | 8.86 | 6.96 | 232.8 | 2.54 |  |  | 0 | 185.76 | 173.1889 | 5.650344 | 7.4304 | 0.9363674 | 13.08074 | 0.916 | 2068.7 | 182.2581 | 2187.097 | 1 | 2187.097 |  | 33.49 |  | 268.007 | 87.102 | 13.356 | [5 empty] | 0.22 | 0.23 | 0.92 |  |  | 43.89 |  | 37.43 | 38.31 | 31.92 |  |  |  | 80.4 | 176.88 | [6 empty] | 0 | 33.49 | 0 | 267.4173846 | 86.9016654 | 13.2331248 | 0 | 0 | 80.4 | 176.88 | 0 | 0 | 0 |  |  | 0 | 0
13 | 410.9 | 0.3883971 | 409.3040765 | 38.10188 | 2.062193 |  | 1.889586 | 0 | 0 | 29.84 | 34.259 | 0.1726068 | 0 | 0 | 0 | 0 | 265.925 | 1.385729 | 262.24 | 27.86 | 262.24 | 1.321241 |  | 198.48 | 153.22 | 0.87 | 684 | 1222 | 724/10 | 76.85 | 137 | 4 | 2.6 | 13.09956 | 105.1 | 529.5244 | 17.4 |  | 10.56 | 41 | 0.1652226 | 1,28/1,57 | 8.01 | 9.01 | 6.84 | 248.15 | 1.89 |  |  | 0 | 198.48 | 177.1588 | 5.56882 | 7.9392 | 0.9780661 | 13.50802 | 0.922 | 2267.18 | 182.2581 | 2369.355 | 1 | 2369.355 |  | 34.259 |  | 274.059 | 89.058 | 13.524 | [5 empty] | 0.47 | 0.25 | 0.63 |  |  | 43.47 |  | 37.65 | 38.72 | 29.59 |  |  |  | 82.2 | 180.04 | [6 empty] | 0 | 34.259 | 0 | 272.7709227 | 88.835355 | 13.4387988 | 0 | 0 | 82.2 | 180.04 | 0 | 0 | 0 |  |  | 0 | 0
14 | 393.195 | 0.3184856 | 391.9427304 | 38.01463 | 2.031528 |  | 1.861606 | 0 | 0 |  | 32.783 | 0.1699217 | 0 | 0 | 0 | 0 | 253.706 | 1.413447 | 250.12 | 4.58 | 250.12 | 1.296429 |  | 192.93 | 192.93 | 0.67 | 672 | 1212 | 751/10 | 77.01 | 131 | 4 | 2.9 | 15.03136 | 107.8 | 558.7519 | 17.18 |  | 9.76 | 39.78 | 0.1660614 | 1,28/1,57 | 8.33 | 8.88 | 5.86 | 239.55 | 2.92 |  |  | 0 | 192.93 | 168.9042 | 4.893513 | 7.7172 | 0.99718 | 12.61071 | 0.927 | 2460.11 | 182.2581 | 2551.613 | 1 | 2551.613 |  | 32.783 |  | 262.008 | 85.152 | 13.252 | [5 empty] | 0.38 | 0.18 | 0.78 |  |  | 43.9 |  | 37.71 | 37.77 | 31.05 |  |  |  | 78.6 | 171.52 | [6 empty] | 0 | 32.783 | 0 | 261.0123696 | 84.9987264 | 13.1486344 | 0 | 0 | 78.6 | 171.52 | 0 | 0 | 0 |  |  | 0 | 0
15 | 432.081 | 0.4157982 | 430.2844149 | 37.26807 | 2.357464 |  | 2.159974 | 0 | 0 |  | 36.046 | 0.1974907 | 0 | 0 | 0 | 0 | 277.189 | 1.388583 | 273.34 | 4.3 | 273.34 | 1.497589 |  | 182.52 | 136.08 | 0.84 | 634 | 1217 | 740/10 | 76.13 | 144 | 4 | 3.5 | 19.17598 | 97.5 | 534.188 | 20.77 |  | 9.52 | 46.02 | 0.1953725 | 1,29/1,58 | 8.1 | 8.92 | 7.26 | 235.55 | 2.51 |  |  | 0 | 182.52 | 183.8869 | 5.483345 | 7.3008 | 0.8665105 | 12.78415 | 0.923 | 2642.63 | 182.2581 | 2733.871 | 1 | 2733.871 |  | 36.046 |  | 288.027 | 93.604 | 14.404 | [5 empty] | 0.53 | 0.15 | 0.9 |  |  | 43.35 |  | 37.1 | 36.5 | 30.4 |  |  |  | 86.4 | 186.94 | [6 empty] | 0 | 36.046 | 0 | 286.5004569 | 93.463594 | 14.274364 | 0 | 0 | 86.4 | 186.94 | 0 | 0 | 0 |  |  | 0 | 0
16 | 396.232 | 0.2162238 | 395.375252 | 38.01466 | 2.273317 |  | 2.083523 | 0 | 0 |  | 33.009 | 0.1897942 | 0 | 0 | 0 | 0 | 251.667 | 1.393508 | 248.16 | 3.15 | 248.16 | 1.426863 |  | 173.92 | 173.92 | 0.78 | 670 | 1218 | 723/10 | 76.47 | 132 | 4 | 2.1 | 12.07452 | 104.25 | 599.4135 | 17.72 |  | 9.42 | 44.07 | 0.1959538 | 1,29/1,58 | 8.3 | 8.86 | 5.39 | 224.9 | 2.51 |  |  | 0 | 173.92 | 171.5867 | 4.352805 | 6.9568 | 0.8848712 | 11.3096 | 0.92 | 2816.55 | 182.2581 | 2916.129 | 1 | 2916.129 |  | 33.009 |  | 264.036 | 85.779 | 13.408 | [5 empty] | 0.16 | 0.4 | 0.68 |  |  | 43.79 |  | 37.43 | 38.21 | 34.06 |  |  |  | 79.2 | 168.96 | [6 empty] | 0 | 33.009 | 0 | 263.6135424 | 85.435884 | 13.3168256 | 0 | 0 | 79.2 | 168.96 | 0 | 0 | 0 |  |  | 0 | 0
17 | 393.232 | 0.3251539 | 391.9533908 | 37.71814 | 2.247955 |  | 2.060125 | 0 | 0 |  | 32.75 | 0.1878298 | 0 | 0 | 0 | 0 | 248.756 | 1.445593 | 245.16 | 34.52 | 245.16 | 1.406056 |  | 174.36 | 131.23 | 0.99 | 685 | 1227 | 717/10 | 76.26 | 131 | 4 | 2.3 | 13.1911 | 110.75 | 635.1801 | 16.4 |  | 10.71 | 52.56 | 0.223327 | 1,29/1,60 | 7.58 | 9.26 | 7.02 | 235.35 | 2.28 |  |  | 0 | 174.36 | 169.2397 | 6.022616 | 6.9744 | 0.8994125 | 12.99702 | 0.919 | 2990.91 | 182.2581 | 3098.387 | 1 | 3098.387 |  | 32.75 |  | 262.002 | 85.123 | 13.357 | [5 empty] | 0.3 | 0.37 | 1.33 |  |  | 43.18 |  | 37.49 | 37.37 | 31.02 |  |  |  | 78.6 | 166.56 | [6 empty] | 0 | 32.75 | 0 | 261.215994 | 84.8080449 | 13.1793519 | 0 | 0 | 78.6 | 166.56 | 0 | 0 | 0 |  |  | 0 | 0
18 | 398.877 | 0.3638458 | 397.4257028 | 37.78369 | 2.121301 |  | 1.943911 | 0 | 0 |  | 33.234 | 0.1773899 | 0 | 0 | 0 | 0 | 252.466 | 1.487725 | 248.71 | 35.28 | 248.71 | 1.327515 |  | 187.35 | 187.35 | 0.76 | 668 | 1230 | 728/10 | 75.92 | 133 | 4 | 3.8 | 20.28289 | 108.45 | 578.8631 | 16.78 |  | 9.36 | 47.65 | 0.197472 | 1,28/1,58 | 8.25 | 9.03 | 5.96 | 241.3 | 3.06 |  |  | 0 | 187.35 | 172.6706 | 5.00703 |  | 0.9472172 | 5.00703 | 0.921 | 3178.26 | 182.2581 | 3280.645 | 1 | 3280.645 |  | 33.234 |  | 265.937 | 86.409 | 13.297 | [5 empty] | 0.41 | 0.27 | 0.96 |  |  | 43.84 |  | 37.16 | 38.17 | 32.61 |  |  |  | 79.8 | 168.91 | [6 empty] | 0 | 33.234 | 0 | 264.8466583 | 86.1756957 | 13.1693488 | 0 | 0 | 79.8 | 168.91 | 0 | 0 | 0 |  |  | 0 | 0
19 | 410.621 | 0.2677657 | 409.521498 | 37.80561 | 2.19512 |  | 2.012144 | 0 | 0 |  | 34.136 | 0.182976 | 0 | 2.807 | 2.795772 | 0.01498591 | 259.447 | 1.370993 | 255.89 | 35.337 | 255.89 | 1.371623 | 1.386609 | 186.56 | 186.56 | 0.69 | 667 | 1220 | 746/10 | 76.12 | 138 | 4 | 3.5 | 18.76072 | 117.55 | 630.0922 | 18.19 |  | 10.35 | 47.2 | 0.1956071 | 1,25/1,56 | 7.93 | 9.11 | 7.47 | 241.3 | 2.81 |  |  | 0 | 186.56 | 177.5614 | 6.802171 | 7.4624 | 0.9172428 | 14.26457 | 0.92 | 3364.82 | 182.2581 | 3462.903 | 1 | 3462.903 |  | 34.136 |  | 273.56 | 89.015 | 13.91 | [5 empty] | 0.25 | 0.32 | 0.94 |  |  | 43.77 |  | 37.3 | 37.52 | 34.94 |  |  |  |  | 255.89 | [5 empty] | 0.4 | 0 | 34.136 | 0 | 272.8761 | 88.730152 | 13.779246 | 0 | 0 | 0 | 255.89 | 0 | 2.807 | 0 |  |  | 0 | 0
20 | 429.14 | 1.07397 | 424.5311649 | 37.74898 | 2.110311 |  | 1.932531 | 0 | 0 |  | 35.764 | 0.17778 | 0 | 7.148 | 7.119408 | 0.03539001 | 269.297 | 1.183452 | 266.11 | 7.148 | 266.11 | 1.322812 | 1.358202 | 201.17 | 145.96 | 0.85 | 673 | 1224 | 755/10 | 76.46 | 143 | 4 |  | 0 | 118.7 | 590.0482 | 17.57 |  | 6.48 | 47 | 0.1868045 | 1,26/1,56 | 7.86 | 8.64 | 7.43 | 251.6 | 3.05 |  |  | 0 | 201.17 | 182.9763 | 6.831937 | 8.0468 | 0.9598042 | 14.87874 | 0.923 | 3565.99 | 182.2581 | 3645.161 | 1 | 3645.161 |  | 35.764 |  | 286 | 92.967 | 14.409 | [5 empty] | 1.19 | 0.92 | 2.43 |  |  | 43.63 |  | 37.19 | 38.26 | 30.95 |  |  |  |  | 266.11 | [5 empty] | 0.4 | 0 | 35.764 | 0 | 282.5966 | 92.1117036 | 14.0588613 | 0 | 0 | 0 | 266.11 | 0 | 7.148 | 0 |  |  | 0 | 0
21 | 420.418 | 1.156363 | 415.5564432 | 37.44344 | 2.214765 |  | 2.027946 | 0 | 0 |  | 35.053 | 0.1868198 | 0 | 7.034 | 7.005864 | 0.03733872 | 261.763 | 1.517785 | 257.79 | 34.504 | 257.79 | 1.373927 | 1.411266 | 187.63 | 96.37 | 0.98 | 675 | 1228 | 752/10 | 75.92 | 140 | 4 | 3.8 | 20.25262 | 115.8 | 617.1721 | 18.61 |  | 11.2 | 50.15 | 0.2036548 | 1,26/1,54 | 8.56 | 8.66 | 6.59 | 246.25 | 2.73 |  |  | 0 | 187.63 | 178.922 | 5.911508 | 7.5052 | 0.9154882 | 13.41671 | 0.922 | 3753.62 | 182.2581 | 3827.419 | 1 | 3827.419 |  | 35.053 |  | 280.271 | 91.054 | 14.04 | [5 empty] | 1.32 | 0.94 | 2.18 |  |  | 43.61 |  | 37 | 37.3 | 31.83 |  |  |  |  | 257.79 | [5 empty] | 0.4 | 0 | 35.053 | 0 | 276.5714228 | 90.1980924 | 13.733928 | 0 | 0 | 0 | 257.79 | 0 | 7.034 | 0 |  |  | 0 | 0
22 | 406.271 | 0.6181459 | 403.7596523 | 37.25365 | 2.259933 |  | 2.070601 | 0 | 0 |  | 33.826 | 0.1893317 | 0 | 6.652 | 6.625392 | 0.0370838 | 253.081 | 1.245056 | 249.93 | 6.652 | 249.93 | 1.398914 | 1.435998 | 90.36 | 137.41 | 0.79 | 678 | 1238 | 746/10 | 75.43 | 136 | 4 | 3.6 | 20.15001 | 110.75 | 619.8925 | 18.02 |  | 10.91 | 50.61 | 0.2129154 | 1,29/1,58 | 8.93 | 8.92 | 7.29 | 237.7 | 2.48 |  |  | 0 | 178.66 | 174.0852 | 6.254255 | 7.1464 | 0.8959415 | 13.40066 | 0.921 | 3932.28 | 182.2581 | 4009.677 | 1 | 4009.677 |  | 33.826 |  | 270.9 | 88.081 | 13.464 | [5 empty] | 0.61 | 0.57 | 2.65 |  |  | 43.75 |  | 37.15 | 36.11 | 30.5 |  |  |  |  | 249.93 | [5 empty] | 0.4 | 0 | 33.826 | 0 | 269.24751 | 87.5789383 | 13.107204 | 0 | 0 | 0 | 249.93 | 0 | 6.652 | 0 |  |  | 0 | 0
23 | 423.023 | 0.7232178 | 419.9636222 | 37.4739 | 2.221912 |  | 2.034076 | 0 | 0 |  | 35.503 | 0.1878366 | 0 | 7.056 | 7.027776 | 0.03718203 | 261.686 | 1.58052 | 257.55 | 7.056 | 257.55 | 1.362626 | 1.399808 | 189.01 | 189.01 | 0.62 | 648 | 1233 | 738/10 | 76.3 | 141 | 4 | 3.55 | 18.78208 | 120.15 | 635.6807 | 21.42 |  | 8.54 | 52.29 | 0.2115719 | 1,33/1,65 | 7.72 | 9.42 | 8.12 | 247.15 | 2.69 |  |  | 0 | 189.01 | 180.0654 | 7.557604 | 7.5604 | 0.9163656 | 15.118 | 0.921 | 4121.29 | 182.2581 | 4191.935 | 1 | 4191.935 |  | 35.503 |  | 282.039 | 91.566 | 13.915 | [5 empty] | 0.75 | 0.68 | 2.31 |  |  | 43.48 |  | 37.21 | 37.15 | 29.63 |  |  |  |  | 257.55 | [5 empty] | 0.4 | 0 | 35.503 | 0 | 279.9237075 | 90.9433512 | 13.5935635 | 0 | 0 | 0 | 257.55 | 0 | 7.056 | 0 |  |  | 0 | 0
24 | 395.908 | 2.186536 | 387.2513283 | 37.92244 | 2.013892 |  | 1.842162 | 0 | 0 |  | 33.022 | 0.1717302 | 0 | 6.603 | 6.576588 | 0.0342014 | 243.245 | 1.190158 | 240.35 | 43.493 | 240.35 | 1.249935 | 1.284136 | 192.29 | 192.29 | 0.58 | 652 | 1228 | 741/10 | 76.42 | 132 | 4 |  | 0 | 116.35 | 605.0757 | 17.78 |  | 8.12 | 42.1 | 0.1751977 | 1,28/1,6 | 7.58 | 9.58 | 8.89 | 240.3 | 2.21 |  |  | 0 | 192.29 | 167.7631 | 8.012582 | 7.6916 | 1.000632 | 15.70418 | 0.924 | 4313.58 | 182.2581 | 4374.194 | 1 | 4374.194 | 212.512 | 33.022 |  | 46.912 | 85.807 | 17.655 |  |  | 2.72 |  |  | 2.72 | 1.47 | 1.92 |  | 37.39 | 43.56 |  | 37.39 | 38.11 | 34.29 |  |  |  |  | 240.35 | [5 empty] | 0.4 | 206.7316736 | 33.022 | 0 | 45.6359936 | 84.5456371 | 17.316024 | 0 | 0 | 0 | 240.35 | 0 | 6.603 | 0 |  |  | 0 | 0
25 | 423.072 | 0.9573093 | 419.0218922 | 37.62783 | 2.447987 |  | 2.242104 | 0 | 0 |  | 35.241 | 0.205883 | 0 | 7.069 | 7.040724 | 0.04113293 | 262.263 | 1.614029 | 258.03 | 7.069 | 258.03 | 1.507449 | 1.548582 | 171.17 | 171.17 | 0.62 | 674 | 1223 | 744/10 | 75.53 | 141 | 4 | 3.45 | 20.1554 | 114 | 666.0046 | 18.17 |  | 12.79 | 54.49 | 0.2303043 | 1,23/1,52 | 8.64 | 8.87 | 8.01 | 236.6 | 1.85 |  |  | 0 | 171.17 | 182.2387 | 7.07362 | 6.8468 | 0.8199762 | 13.92042 | 0.92 | 4484.75 | 182.2581 | 4556.452 | 1 | 4556.452 |  | 35.241 |  | 274.842 | 91.669 | 21.32 | [5 empty] | 1.02 | 1.06 | 1.29 |  |  | 43.76 |  | 37.37 | 37.55 | 31.15 |  |  |  |  | 258.03 | [5 empty] | 0.4 | 0 | 35.241 | 0 | 272.0386116 | 90.6973086 | 21.044972 | 0 | 0 | 0 | 258.03 | 0 | 7.069 | 0 |  |  | 0 | 0
26 | 422.845 | 2.701885 | 411.420215 | 37.67291 | 2.208138 |  | 2.018394 | 0 | 0 |  | 35.353 | 0.1897435 | 0 | 7.068 | 7.039728 | 0.037783 | 264.336 | 1.946765 | 259.19 | 7.068 | 259.19 | 1.391101 | 1.428884 | 186.32 | 186.32 | 0.54 | 663 | 1233 | 749/10 | 76.02 | 141 | 4 | 2.5 | 13.41778 | 119.55 | 641.638 | 17.78 |  | 8.48 | 48.74 | 0.2035498 | 1,23/1,53 | 8.44 | 9.14 | 8.39 | 239.45 | 4.09 |  |  | 0 | 186.32 | 177.9923 | 7.769908 | 7.4528 | 0.9138451 | 15.22271 | 0.919 | 4671.07 | 182.2581 | 4738.71 | 1 | 4738.71 |  | 35.353 |  | 274.943 | 91.614 | 20.935 | [5 empty] | 3.23 | 2.24 | 2.35 |  |  | 43.91 |  | 37.24 | 37.4 | 34.02 |  |  |  |  | 259.19 | [5 empty] | 0.4 | 0 | 35.353 | 0 | 266.0623411 | 89.5618464 | 20.4430275 | 0 | 0 | 0 | 259.19 | 0 | 7.068 | 0 |  |  | 0 | 0
27 | 417.032 | 1.323716 | 411.5116827 | 37.87628 | 2.148886 |  | 1.967628 | 0 | 0 |  | 34.711 | 0.1812585 | 0 | 6.958 | 6.930168 | 0.03618887 | 257.344 | 1.7191 | 252.92 | 19.828 | 252.92 | 1.320731 | 1.35692 | 191.5 | 51.59 | 1.33 | 631 | 1229 | 728/10 | 76.19 | 139 | 4 | 3.25 | 16.97128 | 98.15 | 512.5326 | 15.54 |  | 11.01 | 48.15 | 0.1938796 | 1,30/1,62 | 9.29 | 9.36 | 6.14 | 248.35 | 2.31 |  |  | 0 | 191.5 | 178.5935 | 4.668346 | 7.66 | 0.9360893 | 12.32835 | 0.92 | 4862.57 | 182.2581 | 4920.968 | 1 | 4920.968 |  | 34.711 |  | 271.055 | 90.351 | 20.915 | [5 empty] | 1.53 | 1.08 | 1.9 |  |  | 43.76 |  | 37.4 | 38.28 | 32.54 |  |  |  |  | 252.92 | [5 empty] | 0.4 | 0 | 34.711 | 0 | 266.9078585 | 89.3752092 | 20.517615 | 0 | 0 | 0 | 252.92 | 0 | 6.958 | 0 |  |  | 0 | 0
28 | 431.979 | 0.3791609 | 430.3411046 | 37.62759 | 2.383237 |  | 2.184228 | 0 | 0 | 24.91 | 35.935 | 0.1990087 | 0 | 7.212 | 7.183152 | 0.03978043 | 264.942 | 1.729435 | 260.36 | 8.602 | 260.36 | 1.441878 | 1.481659 | 97.79 | 88.71 | 0.97 | 669 | 1237 | 720/10 | 75.41 | 144 | 4 |  | 0 | 112.35 | 622.1964 | 17.84 |  | 11.47 | 42.4 | 0.1831138 | 1,29/1,59 | 8.94 | 9 | 7.68 | 231.55 | 2.89 |  |  | 0 | 180.57 | 187.4583 | 6.684034 | 7.2228 | 0.8409211 | 13.90683 | 0.917 | 5043.14 | 182.2581 | 5103.226 | 1 | 5103.226 |  | 35.935 |  | 280.875 | 93.604 | 21.565 | [5 empty] | 0.39 | 0.31 | 1.17 |  |  | 43.99 |  | 37.17 | 37.41 | 33.93 |  |  |  |  | 260.36 | [5 empty] | 0.4 | 0 | 35.935 | 0 | 279.7795875 | 93.3138276 | 21.3126895 | 0 | 0 | 0 | 260.36 | 0 | 7.212 | 0 |  |  | 0 | 0
29 | 377.979 | 0.6801954 | 375.4080042 | 37.79385 | 2.150473 |  | 1.969817 | 0 | 0 |  | 31.537 | 0.1806553 | 0 | 6.298 | 6.272808 | 0.03593291 | 233.906 | 1.627149 | 230.1 | 6.298 | 230.1 | 1.318096 | 1.354029 | 89.05 | 174.57 | 0.36 | 688 | 1231 | 733/10 | 75.25 | 126 | 4 | 3.7 | 21.19494 | 114.45 | 655.6109 | 18.88 |  | 12.88 | 40.58 | 0.1802754 | 1,23/1,51 | 8.42 | 8.39 | 8.69 | 225.1 | 2.93 |  |  | 0 | 174.57 | 164.601 | 7.704419 | 6.9828 | 0.9258732 | 14.68722 | 0.917 | 5217.71 | 182.2581 | 5285.484 | 1 | 5285.484 |  | 31.537 |  | 245.682 | 81.901 | 18.859 | [5 empty] | 0.76 | 0.56 | 1.3 |  |  | 43.77 |  | 37.45 | 37.4 | 33.99 |  |  |  |  | 230.1 | [5 empty] | 0.4 | 0 | 31.537 | 0 | 243.8148168 | 81.4423544 | 18.613833 | 0 | 0 | 0 | 230.1 | 0 | 6.298 | 0 |  |  | 0 | 0
30 | 426.11 | 0.6691248 | 423.2587925 | 37.94875 | 2.489465 |  | 1.889471 | 0 | 0 |  | 102.011 | 0.5999941 | 0 | 7.124 | 7.095504 | 0.04173335 | 264.159 | 1.665285 | 259.76 | 48.394 | 259.76 | 1.52782 | 1.569554 | 139.27 | 131.05 | 1.11 | 671 | 1234 | 735/10 | 75.67 | 142 | 4 | 3.3 | 19.40948 | 106.75 | 627.8673 | 17.56 |  | 11.89 | 49.34 | 0.2133622 | 1,30/1,59 | 9.34 | 8.89 | 6.46 | 231.25 |  |  |  | 0 | 170.02 | 185.3079 | 5.342011 | 6.8008 | 0.8009773 | 12.14281 | 0.913 | 5387.73 | 182.2581 | 5467.742 | 1 | 5467.742 | 123.707 | 20.987 | 81.024 |  |  | 29.982 | 170.41 |  | 0.79 |  |  |  |  | 1.76 | 0.79 | 37.49 | 44.26 | 41.62 |  |  | 28.11 | 37.49 |  |  |  | 259.76 | [5 empty] | 0.4 | 122.7297147 | 20.987 | 81.024 | 0 | 0 | 29.4543168 | 169.063761 | 0 | 0 | 259.76 | 0 | 7.124 | 0 |  |  | 0 | 0
31 | 405.528 | 0.5506562 | 403.294935 | 38.6128 | 2.302832 |  | 0.9855247 | 0 | 0 | 2.71 | 230.7 | 1.317307 | 0 | 6.741 | 6.714036 | 0.03833744 | 253.428 | 1.786701 | 248.9 | 9.851 | 248.9 | 1.42123 | 1.459567 | 89.69 | 175.13 | 0.57 | 700 | 1228 | 724/10 | 75.22 | 135 | 4 |  | 0 | 132 | 753.7258 | 20.49 |  | 11.2 | 51.57 | 0.2167718 | 1,27/1,51 | 9.25 | 7.39 | 9.39 | 237.9 |  |  |  | 0 | 175.13 | 180.732 | 9.601606 | 7.0052 | 0.8459406 | 16.60681 | 0.911 | 5562.86 | 182.2581 | 5650 | 1 | 5650 |  | 33.376 | 197.324 |  |  | 40.602 | 134.226 | [6 empty] | 3.88 | 0.49 |  | 43.78 | 41.8 |  |  | 29.1 | 35.52 |  |  |  | 248.9 | [5 empty] | 0.4 | 0 | 33.376 | 197.324 | 0 | 0 | 39.0266424 | 133.5682926 | 0 | 0 | 248.9 | 0 | 6.741 | 0 |  |  | 0 | 0
е | 12368.168 |  | 12284.51 |  |  | 0 |  | 0 | 0 | 57.46 | 1341.388 |  | 32.44 | 85.77 | 85.42692 |  | 7822.53 |  | 7704.51 | 583.31 | 7704.51 |  |  | 4879.11 | 4889.17 | [6 empty] | 122 | 78.65 |  | 3368.05 |  | 544.93 | 0 | 288.47 | 1328.86 | [5 empty] | 7106.35 | 73.84 | 0 | 0 |  | 5562.86 | 5332.496 | 183.3805 | 208.0152 |  | 408.0025 |  |  | 0 |  | 31 |  | 336.2190001 | 1063.04 | 278.3480001 | 7311.949 | 2499.598 | 574.378 | 304.6360001 | 1e-07 | [15 empty] | 1e-07 | 1395.6 | 6308.91 | 1e-07 | [5 empty] | 329.4613884 | 1063.04 | 278.3480001 | 7261.405 | 2485.765 | 563.8558023 | 302.6320537 | 9.99999999e-08 | 1395.6 | 6308.91 | 9.99999999e-08 | 85.77 | 0 | #DIV/0! | #DIV/0! | 0 | 0
ср. | 398.9732 | 0.6764251 |  | 37.79759 | 2.208308 | 0 | 1.967175 | 0 | 0 | 1.853548 | 43.27058 | 0.2411328 | 1.046452 | 2.766774 |  | 0.01535665 | 252.3397 | 1.508719 |  | 18.81645 | 248.5326 | 1.384991 | 1.400347 | 157.3906 | 157.7152 | 0.6890705 | 658.9677 | 1220 |  | 76.02917 | 133.0968 | 3.935484 | 2.537097 | 14.13841 | 108.6468 | 605.453 | 17.57839 |  | 9.305484 | 42.86645 | 0.1869961 | 0 | 8.403548 | 8.691935 | 7.315806 | 229.2371 | 2.381935 | #DIV/0! | 0 | 0 | 179.4471 | 172.016 | #DIV/0! | #DIV/0! | 0.9108703 | 13.16137 | 0 | [13 empty] | 2.009884 | 3.874454e-09 | 3.592625e-17 | 0.6912561 | 0.5534227 | 1.831929 | 0.6578167 | 37.42679 | 43.71683 | 41.7476 | 37.32562 | 37.81251 | 31.71222 | 36.622 | 1e-07 |  |  |  |  | 1e-07 | 5.88994e-09 | 2.714415e-09 | 1e-07 | 1.673859e-08 | 1392.501 |  | 10892.01 |  |  |  |  | 7704.51
пл. |  |  |  | 38 | 2.22 |  | 1.9314 |  |  |  |  | 0.2886 | [7 empty] | 21.6522504 |  | 1.32 |  | 5650 | 5650 |  |  | 1250 |  | 76 | [5 empty] | 653 | [9 empty] | 5650 | 39.55 |  |  |  | 182.26 |  |  |  | 0.9 | [39 empty] | 12284.51
± |  |  |  |  | -0.01169229 | 0 |  | 0 | [9 empty] | 1.508719 |  |  |  | 0.06499081 | [5 empty] | -30 | 0 | [16 empty] | 1456.35
Отклонения
[7 empty] | по выпускам | [37 empty] | ССП | 182.2581 |  |  | тн | [6 empty] | Дней | 31
[33 empty] | Удельный расход мелочь ФМн ср. | [6 empty] | 0.1869961 |  | т
|  | Средний вес выпуска: | [6 empty] | 58.24877 | [30 empty] | План: |  |  |  |  | Суток работы | 30
[45 empty] | Среднесуточное пр-во | 188.3333 | [5 empty] | Отставание (-) опережение (+)
[52 empty] | -87.14 |  |  |  | Тн
[52 empty] | -1.542301 |  |  |  | %
Мелочь ФМн с н. м.
[52 empty] | план |  |  |  | 1328.8555
[52 empty] | факт |  |  |  | 1328.86
[52 empty] | Отклонение |  |  |  | 0.0045
| Диспетчер АО "СЧПЗ" | [11 empty] | Барчук Л.Ю.

## июль 20
Сведения по учету производства ферромарганца в АО "СЧПЗ" — ДП-3
[45 empty] | на | 31 |  |  |  |  | июля |  |  |  | 2020г.
Дата | Расход Mn шихты |  |  |  |  | Отсев агломерата, т | Расх.добавок, флюсов | [6 empty] | Расход кокса | [9 empty] | Производство FeMn78 т | Производство FeMn с Si<1, т | Сод. Si в сплаве % | Температура колош. газа, °С | Темпе-ратура гор. дутья, °С | Расход гор. дутья, м3/мин / фурмы,шт | Средн. содерж. Mn в сплаве, % | Количество подач,шт | Количество выпусков, шт | Количество пыли |  | Количество шлака |  | Перевал, т |  | Зеленый шлак | Мелочь Фмн | Удельн.расход мелочи, т | Осн-ть | Сод. Al2O3 в шлаке, % | Сод MgO в шлаке, % | Сод. MnO в шлаке, % | Производство фактическое, т | [5 empty] | Теорети- ческий выход FeMn, т | Потери Mn со шлаком расчетно, т |  | Факт. коэф-т извлеч. Mn из расплава | Потери Mn со шлаком расчетно, т | Средняя значения кофицент извлечения Mn из расплава | [5 empty] | Проплавлено руды (влаж.), т | [7 empty] | Влажность руды , % | [6 empty] | Сод. Mn в руде, % | [7 empty] | Сожжено кокса сух., т |  |  |  | Влажность кокса, % |  |  |  | Коксовый орешек
| Проплавлено шихты (влаж.), т | Влажность шихты , % | Сухой руды, т | Сод. Mn в марг. шихте, % | Удельн расход марг. шихты, т |  | Удельн расход руды, т | Тяж.шлак ,т | Кварцит, т | Отсев руды ,т | Агломерат, т | Удельн.расход агломерата, т | Известняк, т | Коксовый орешек,т | Сухой коксовый орешек,т | Удельн. расход сухого коксового орешка, т | Сожжено кокса (влаж.), т | Влажность кокса, % | Сухого скипо- вого кокса, т | Выход кокс. мелочи, т | Сухого кокса (заданный), т | Удельн. расход сухого кокса, т | Всего удельн. расход кокса, т
[33 empty] | всего, т | на т FeMn, кг | всего, т | на т FeMn, кг | [9 empty] | Разлито жидкого | из шлака | c перевала | с отвала | % с отвала от годного | Всего годного |  | химические | физические | [52 empty] | Тяжелый шлак
[54 empty] | 4% |  |  |  | FeMn НИ | План | План по нараст. |  |  | Габон/Маматван | Агломерат 18%, 16пр | Агломерат 7%, 14пр | Глория | Новорос - ая | Каражал | Кудумани |  | Габон/Маматван |  |  | Глория | Новорос - ая | Каражал | Кудумани | Габон/Маматван | Агломерат 18%, 16пр | Агломерат 7%, 14пр | Глория | Новорос - ая | Каражал | Кудумани | Чиатури | Н. Тагил | Губаха +25 | Кемерово | Алтай | Н. Тагил | Губаха +25 | Кемерово | Алтай |  | Габон/Маматван | Агломерат 18%, 16пр | Агломерат 7%, 14пр | Глория | Новорос - ая | Каражал | Кудумани | Н. Тагил | кокс Губаха +25 | Кемерово | кокс Алтай | Коксовый орешек | Кол-во, т | W | Mn |  | ИТОГО
1 | 411.02 | 0.9811012 | 406.9875 | 38.06095 | 2.340475 |  | 2.103619 | 0 | 0 |  | 41.187 | 0.2368553 | 5.43 | 0 | 0 | 0 | 257.309 | 1.499753 | 253.4500002 | 16.51 | 253.4500002 | 1.457522 | 1.457522 | 173.89 | 173.89 | 0.41 | 641 | 1220 | 690/10 | 76.18 | 137 | 4 | 1.5 | 8.626093 | 109.35 | 628.8422 | 15.58 |  | 10.91 | 42.009 | 0.19 | 1,25/1,51 | 8.35 | 8.1 | 7.39 | 221.1 | 5.71 |  |  |  | 173.891 | 177.5146 | 6.259902 | 6.95564 | 0.8551796 | 13.21554 | 0.855 | 173.891 | 182.2581 | 182.2581 | 1 | 182.2581 | 1e-07 | 41.187 | 1e-07 | 253.529 | 89.151 | 27.153 | 1e-07 | 1e-07 | 1e-07 | 1e-07 | 1e-07 | 0.81 | 1.37 | 2.79 | 1e-07 | 1e-07 | 43.54 | 1e-07 | 37.04 | 39.74 | 33.77 | 1e-07 | 1e-07 | 1e-07 | 82.2 | 171.25 | 1e-07 | 1e-07 | 1e-07 | 1e-07 | 1e-07 | 1e-07 | 9.99999999e-08 | 41.187 | 9.99999999e-08 | 251.4754151 | 87.9296313 | 26.3954313 | 9.99999999e-08 | 9.99999999e-08 | 82.2 | 171.25 | 9.99999999e-08 | 0 | 0 |  |  | 0 | 0
2 | 357.113 | 0.5323714 | 355.2118325 | 37.99756 | 2.22762 |  | 2.016204 | 0 | 0 |  | 33.712 | 0.2114162 | 4.806 | 0 | 0 | 0 | 223.424 | 1.465375 | 220.15 | 40.69 | 220.15 | 1.380614 | 1.380614 |  | 129.12 | 0.7 | 663 | 1216 | 658/10 | 74.18 | 119 | 4 |  | 0 | 85.5 | 536.1913 | 15.91 |  | 8.27 | 38.722 | 0.19 | 1,23/1,49 | 9.29 | 8.32 | 5.93 | 203.8 | 2.65 |  |  |  | 159.458 | 158.8439 | 3.927581 | 6.37832 | 0.876375 | 10.3059 | 0.865 | 333.349 | 182.2581 | 364.5161 | 1 | 364.5161 |  | 33.712 |  | 222.177 | 77.264 | 23.96 | [5 empty] | 0.51 | 0.47 | 1.69 |  |  | 43.68 |  | 37.51 | 37.98 | 34.58 |  |  |  | 71.4 | 148.75 | [6 empty] | 0 | 33.712 | 0 | 221.0438973 | 76.9008592 | 23.555076 | 0 | 0 | 71.4 | 148.75 | 0 | 0 | 0 |  |  | 0 | 0
3 | 161.954 | 0.4546886 | 161.2176136 | 37.72933 | 2.230938 |  | 2.044221 | 0 | 0 |  | 13.493 | 0.1867169 | 2.17 | 0 | 0 | 0 | 107.497 | 1.485623 | 105.9 | 2.03 | 105.9 | 1.46545 | 1.46545 | 72.26 | 36.67 | 1.16 | 637 | 1158 | 672/10 | 76.67 | 56 | 2 |  | 0 | 44.65 | 617.8691 | 10.65 |  | 6.28 | 18.1355 | 0.19 | 1,23/1,51 | 8.5 | 8.65 | 6.65 | 95.45 | 1.23 |  |  |  | 72.2645 | 69.25967 | 2.300104 | 2.89058 | 0.9108752 | 5.190684 | 0.873 | 405.6135 | 182.2581 | 546.7742 | 1 | 546.7742 |  | 13.493 |  | 102.554 | 35.103 | 10.804 | [5 empty] | 0.51 | 0.18 | 1.39 |  |  | 43.6 |  | 37.47 | 38.28 | 31.07 |  |  |  | 32.4 | 73.5 | [6 empty] | 0 | 13.493 | 0 | 102.0309746 | 35.0398146 | 10.6538244 | 0 | 0 | 32.4 | 73.5 | 0 | 0 | 0 |  |  | 0 | 0
4 | 365.595 | 0.2987863 | 364.5026521 | 37.87733 | 2.172665 |  | 1.990956 | 0 | 0 |  | 30.485 | 0.1817098 | 4.861 | 0 | 0 | 0 | 229.07 | 1.471166 | 225.7 | 30.06 | 225.7 | 1.345314 | 1.345314 | 167.77 | 172.15 | 0.57 | 606 | 1183 | 709/10 | 76.87 | 122 | 4 | 5 | 29.80315 | 107.2 | 638.9795 | 17.95 |  | 5.21 | 39.8525 | 0.19 | 1,24/1,51 | 8.74 | 8.11 | 7.07 | 209.75 | 3.08 |  |  |  | 167.7675 | 156.7969 | 5.871087 | 6.7107 | 0.9340813 | 12.58179 | 0.89 | 573.381 | 182.2581 | 729.0323 | 1 | 729.0323 |  | 30.485 |  | 231.801 | 79.337 | 23.972 | [5 empty] | 0.19 | 0.16 | 2.19 |  |  | 43.72 |  | 37.39 | 38.27 | 33.86 |  |  |  | 73.2 | 152.5 | [6 empty] | 0 | 30.485 | 0 | 231.3605781 | 79.2100608 | 23.4470132 | 0 | 0 | 73.2 | 152.5 | 0 | 0 | 0 |  |  | 0 | 0
5 | 389.984 | 0.5955061 | 387.6616214 | 38.02006 | 2.3109 |  | 2.098792 | 0 | 0 |  | 35.582 | 0.2121088 | 5.466 | 0 | 0 | 0 | 247.369 | 1.535762 | 243.57 |  | 243.57 | 1.451952 | 1.451952 | 167.75 | 167.49 | 0.25 | 606 | 1209 | 714/10 | 76.95 | 130 | 4 |  | 0 | 124 | 739.1798 | 15.47 |  | 6.29 | 40.5365 | 0.19 | 1,19/1,46 | 7.78 | 8.29 | 9.46 | 213.35 | 1.23 |  |  |  | 167.7535 | 167.2135 | 9.08693 | 6.71014 | 0.8758195 | 15.79707 | 0.887 | 741.1345 | 182.2581 | 911.2903 | 1 | 911.2903 |  | 35.582 |  | 243.99 | 84.688 | 25.724 | [5 empty] | 0.61 | 0.35 | 2.09 |  |  | 43.61 |  | 37.52 | 38.64 | 32.99 |  |  |  | 78 | 165.57 | [6 empty] | 0 | 35.582 | 0 | 242.501661 | 84.391592 | 25.1863684 | 0 | 0 | 78 | 165.57 | 0 | 0 | 0 |  |  | 0 | 0
6 | 413.984 | 0.3532017 | 412.5218015 | 37.69653 | 2.354207 |  | 2.078554 | 0 | 0 |  | 48.302 | 0.2756531 | 6.908 | 0 | 0 | 0 | 268.071 | 1.634269 | 263.69 | 21.82 | 263.69 | 1.504844 | 1.504844 | 175.23 | 175.23 | 0.31 | 616 | 1221 | 744/10 | 76.06 | 138 | 4 | 3.95 | 22.54212 | 117.6 | 671.1275 | 18.4 |  | 7.89 | 42.5125 | 0.19 | 1,20/1,45 | 8.47 | 7.99 | 7.36 | 223.75 | 1.88 |  |  |  | 175.2275 | 178.4868 | 6.704856 | 7.0091 | 0.8570582 | 13.71396 | 0.881 | 916.362 | 182.2581 | 1093.548 | 1 | 1093.548 |  | 48.302 |  | 248.411 | 89.713 | 27.558 | [5 empty] | 0.31 | 0.28 | 1.6 |  |  | 43.94 |  | 37.21 | 38.2 | 29.5 |  |  |  | 82.8 | 180.89 | [6 empty] | 0 | 48.302 | 0 | 247.6409259 | 89.4618036 | 27.117072 | 0 | 0 | 82.8 | 180.89 | 0 | 0 | 0 |  |  | 0 | 0
7 | 408.375 | 0.4415451 | 406.5718404 | 37.65114 | 2.23412 |  | 1.972552 | 0 | 0 |  | 47.601 | 0.2615684 | 2.799 | 0 | 0 | 0 | 265.115 | 1.548385 | 261.01 | 28.8 | 261.01 | 1.434255 | 1.434255 | 140.6 | 181.98 | 0.46 | 665 | 1214 | 744/10 | 74.61 | 136 | 4 | 4.8 | 26.37609 | 122.6 | 673.6893 | 17.72 |  | 7.64 | 44.137 | 0.19 | 1,19/1,44 | 8.42 | 7.7 | 9.72 | 232.3 | 1.46 |  |  |  | 181.983 | 179.1153 | 9.231262 | 7.27932 | 0.8869771 | 16.51058 | 0.882 | 1098.345 | 182.2581 | 1275.806 | 1 | 1275.806 |  | 47.601 |  | 247.834 | 88.306 | 24.634 | [5 empty] | 0.43 | 0.28 | 1.99 |  |  | 43.92 |  | 37.42 | 37.44 | 28.62 |  |  |  | 81.6 | 179.41 | [6 empty] | 0 | 47.601 | 0 | 246.7683138 | 88.0587432 | 24.1437834 | 0 | 0 | 81.6 | 179.41 | 0 | 0 | 0 |  |  | 0 | 0
8 | 414.171 | 0.3309854 | 412.8001546 | 38.26536 | 2.208314 |  | 1.993341 | 0 | 0 |  | 40.185 | 0.2149735 | 0 | 0 | 0 | 0 | 267.566 | 1.489726 | 263.58 | 19.93 | 263.58 | 1.410047 | 1.410047 | 101.07 | 186.93 | 0.64 | 663 | 1219 | 765/10 | 74.64 | 138 | 4 | 2.6 | 13.90895 | 112.7 | 602.8995 | 18.62 |  | 8.06 | 45.22 | 0.19 | 1,21/1,47 | 8.66 | 8.16 | 7.15 | 238 | 2.21 |  |  |  | 186.93 | 184.7516 | 6.242151 | 7.4772 | 0.8832933 | 13.71935 | 0.882 | 1285.275 | 182.2581 | 1458.065 | 1 | 1458.065 |  | 40.185 |  | 270.488 | 89.708 | 13.79 | [5 empty] | 0.35 | 0.13 | 2.23 |  |  | 43.82 |  | 37.79 | 37.84 | 34.17 |  |  |  | 82.8 | 180.78 | [6 empty] | 0 | 40.185 | 0 | 269.541292 | 89.5913796 | 13.482483 | 0 | 0 | 82.8 | 180.78 | 0 | 0 | 0 |  |  | 0 | 0
9 | 410.762 | 0.3476414 | 409.3340214 | 37.81958 | 2.258108 |  | 2.069277 | 0 | 0 |  | 34.23 | 0.1888312 | 0 | 0 | 0 | 0 | 265.521 | 1.450356 | 261.67 | 19.61 | 261.67 | 1.443513 | 1.443513 | 181.27 | 181.27 | 0.65 | 628 | 1208 | 741/10 | 76.18 | 137 | 4 | 1.35 | 7.447331 | 101.6 | 560.4806 | 17.93 |  | 9.22 | 44.137 | 0.19 | 1,27/1,55 | 8.3 | 8.64 | 6.28 | 232.3 | 2.33 |  |  |  | 181.273 | 177.4058 | 4.942625 | 7.25092 | 0.8920302 | 12.19355 | 0.883 | 1466.548 | 182.2581 | 1640.323 | 1 | 1640.323 |  | 34.23 |  | 274.018 | 89.035 | 13.479 | [5 empty] | 0.38 | 0.18 | 1.68 |  |  | 43.57 |  | 37.51 | 37.65 | 30.63 |  |  |  | 82.2 | 179.47 | [6 empty] | 0 | 34.23 | 0 | 272.9767316 | 88.874737 | 13.2525528 | 0 | 0 | 82.2 | 179.47 | 0 | 0 | 0 |  |  | 0 | 0
10 | 410.771 | 0.4608215 | 408.8780788 | 37.88637 | 2.210456 |  | 2.02529 | 0 | 0 |  | 34.251 | 0.1851661 | 0 | 0 | 0 | 0 | 266.767 | 1.494563 | 262.78 | 20.34 | 262.78 | 1.420628 | 1.420628 | 184.97 | 184.97 | 0.5 | 643 | 1221 | 747/10 | 76.74 | 137 | 4 | 4.2 | 22.70583 | 106.15 | 573.8629 | 17.68 |  | 8.26 | 44.7355 | 0.19 | 1,28/1,57 | 7.86 | 8.47 | 7.29 | 235.45 | 2.52 |  |  |  | 184.9745 | 176.2257 | 5.994485 | 7.39898 | 0.9163404 | 13.39346 | 0.887 | 1651.5225 | 182.2581 | 1822.581 | 1 | 1822.581 |  | 34.251 |  | 273.995 | 89.028 | 13.497 | [5 empty] | 0.59 | 0.13 | 1.19 |  |  | 43.69 |  | 37.32 | 38.33 | 31.73 |  |  |  | 82.2 | 180.58 | [6 empty] | 0 | 34.251 | 0 | 272.3784295 | 88.9122636 | 13.3363857 | 0 | 0 | 82.2 | 180.58 | 0 | 0 | 0 |  |  | 0 | 0
11 | 408.041 | 0.3405442 | 406.6514399 | 37.11624 | 2.277904 |  | 2.087466 | 0 | 0 |  | 33.997 | 0.190438 | 0 | 0 | 0 | 0 | 264.955 | 1.447416 | 261.12 | 15.61 | 261.12 | 1.462693 | 1.462693 | 178.52 | 178.52 | 0.55 | 679 | 1216 | 744/10 | 76.63 | 136 | 4 | 4.1 | 22.96661 | 101.5 | 568.5637 | 18.08 |  | 8.76 | 43.51 | 0.19 | 1,27/1,56 | 8.3 | 8.83 | 6.65 | 229 | 1.79 |  |  |  | 178.52 | 171.9498 | 5.22868 | 7.1408 | 0.9063573 | 12.36948 | 0.889 | 1830.0425 | 182.2581 | 2004.839 | 1 | 2004.839 |  | 33.997 |  | 271.997 | 88.409 | 13.638 | [5 empty] | 0.42 | 0.15 | 0.84 |  |  | 43.68 |  | 36.68 | 37.12 | 29.43 |  |  |  | 81.6 | 179.52 | [6 empty] | 0 | 33.997 | 0 | 270.8546126 | 88.2763865 | 13.5234408 | 0 | 0 | 81.6 | 179.52 | 0 | 0 | 0 |  |  | 0 | 0
12 | 401.955 | 0.2270964 | 401.0421748 | 37.97584 | 2.178653 |  | 1.99672 | 0 | 0 |  | 33.49 | 0.1819337 | 0 | 0 | 0 | 0 | 261.26 | 1.523387 | 257.28 | 16.92 | 257.28 | 1.397668 | 1.397668 | 184.08 | 184.08 | 0.45 | 679 | 1223 | 745/10 | 76.77 | 134 | 4 | 3.3 | 17.92718 | 104.8 | 569.3239 | 16.84 |  | 7.03 | 44.232 | 0.19 | 1,26/1,55 | 8.37 | 8.86 | 6.96 | 232.8 | 2.54 |  |  | 0 | 184.078 | 173.1889 | 5.650344 | 7.36312 | 0.9278889 | 13.01346 | 0.892 | 2014.1205 | 182.2581 | 2187.097 | 1 | 2187.097 |  | 33.49 |  | 268.007 | 87.102 | 13.356 | [5 empty] | 0.22 | 0.23 | 0.92 |  |  | 43.89 |  | 37.43 | 38.31 | 31.92 |  |  |  | 80.4 | 176.88 | [6 empty] | 0 | 33.49 | 0 | 267.4173846 | 86.9016654 | 13.2331248 | 0 | 0 | 80.4 | 176.88 | 0 | 0 | 0 |  |  | 0 | 0
13 | 410.9 | 0.3883971 | 409.3040765 | 38.10188 | 2.128118 |  | 1.949993 | 0 | 0 | 29.84 | 34.259 | 0.1781247 | 0 | 0 | 0 | 0 | 265.925 | 1.385729 | 262.24 | 27.86 | 262.24 | 1.363479 | 1.363479 | 192.33 | 153.22 | 0.87 | 684 | 1222 | 724/10 | 76.85 | 137 | 4 | 2.6 | 13.51833 | 105.1 | 546.4523 | 17.4 |  | 10.56 | 47.1485 | 0.19 | 1,28/1,57 | 8.01 | 9.01 | 6.84 | 248.15 | 1.89 |  |  | 0 | 192.3315 | 177.1588 | 5.56882 | 7.69326 | 0.9477676 | 13.26208 | 0.897 | 2206.452 | 182.2581 | 2369.355 | 1 | 2369.355 |  | 34.259 |  | 274.059 | 89.058 | 13.524 | [5 empty] | 0.47 | 0.25 | 0.63 |  |  | 43.47 |  | 37.65 | 38.72 | 29.59 |  |  |  | 82.2 | 180.04 | [6 empty] | 0 | 34.259 | 0 | 272.7709227 | 88.835355 | 13.4387988 | 0 | 0 | 82.2 | 180.04 | 0 | 0 | 0 |  |  | 0 | 0
14 | 393.195 | 0.3184856 | 391.9427304 | 38.01463 | 2.093761 |  | 1.918634 | 0 | 0 |  | 32.783 | 0.1751271 | 0 | 0 | 0 | 0 | 253.706 | 1.413447 | 250.12 | 4.58 | 250.12 | 1.336143 | 1.336143 | 187.2 | 187.2 | 0.67 | 672 | 1212 | 751/10 | 77.01 | 131 | 4 | 2.9 | 15.49183 | 107.8 | 575.8685 | 17.18 |  | 9.76 | 45.5145 | 0.19 | 1,28/1,57 | 8.33 | 8.88 | 5.86 | 239.55 | 2.92 |  |  | 0 | 187.1955 | 168.9042 | 4.893513 | 7.48782 | 0.9675406 | 12.38133 | 0.902 | 2393.6475 | 182.2581 | 2551.613 | 1 | 2551.613 |  | 32.783 |  | 262.008 | 85.152 | 13.252 | [5 empty] | 0.38 | 0.18 | 0.78 |  |  | 43.9 |  | 37.71 | 37.77 | 31.05 |  |  |  | 78.6 | 171.52 | [6 empty] | 0 | 32.783 | 0 | 261.0123696 | 84.9987264 | 13.1486344 | 0 | 0 | 78.6 | 171.52 | 0 | 0 | 0 |  |  | 0 | 0
15 | 432.081 | 0.4157982 | 430.2844149 | 37.26807 | 2.341232 |  | 2.145101 | 0 | 0 |  | 36.046 | 0.1961308 | 0 | 0 | 0 | 0 | 277.189 | 1.388583 | 273.34 | 4.3 | 273.34 | 1.487277 | 1.487277 | 183.79 | 136.08 | 0.84 | 634 | 1217 | 740/10 | 76.13 | 144 | 4 | 3.5 | 19.04394 | 97.5 | 530.5098 | 20.77 |  | 9.52 | 44.7545 | 0.19 | 1,29/1,58 | 8.1 | 8.92 | 7.26 | 235.55 | 2.51 |  |  | 0 | 183.7855 | 183.8869 | 5.483345 | 7.35142 | 0.8725184 | 12.83477 | 0.9 | 2577.433 | 182.2581 | 2733.871 | 1 | 2733.871 |  | 36.046 |  | 288.027 | 93.604 | 14.404 | [5 empty] | 0.53 | 0.15 | 0.9 |  |  | 43.35 |  | 37.1 | 36.5 | 30.4 |  |  |  | 86.4 | 186.94 | [6 empty] | 0 | 36.046 | 0 | 286.5004569 | 93.463594 | 14.274364 | 0 | 0 | 86.4 | 186.94 | 0 | 0 | 0 |  |  | 0 | 0
16 | 396.232 | 0.2162238 | 395.375252 | 38.01466 | 2.255948 |  | 2.067604 | 0 | 0 |  | 33.009 | 0.1883441 | 0 | 0 | 0 | 0 | 251.667 | 1.393508 | 248.16 | 3.15 | 248.16 | 1.415962 | 1.415962 | 175.26 | 175.26 | 0.78 | 670 | 1218 | 723/10 | 76.47 | 132 | 4 | 2.1 | 11.98227 | 104.25 | 594.8339 | 17.72 |  | 9.42 | 42.731 | 0.19 | 1,29/1,58 | 8.3 | 8.86 | 5.39 | 224.9 | 2.51 |  |  | 0 | 175.259 | 171.5867 | 4.352805 | 7.01036 | 0.8916838 | 11.36316 | 0.899 | 2752.692 | 182.2581 | 2916.129 | 1 | 2916.129 |  | 33.009 |  | 264.036 | 85.779 | 13.408 | [5 empty] | 0.16 | 0.4 | 0.68 |  |  | 43.79 |  | 37.43 | 38.21 | 34.06 |  |  |  | 79.2 | 168.96 | [6 empty] | 0 | 33.009 | 0 | 263.6135424 | 85.435884 | 13.3168256 | 0 | 0 | 79.2 | 168.96 | 0 | 0 | 0 |  |  | 0 | 0
17 | 393.232 | 0.3251539 | 391.9533908 | 37.71814 | 2.151185 |  | 1.971441 | 0 | 0 |  | 32.75 | 0.1797441 | 0 | 0 | 0 | 0 | 248.756 | 1.445593 | 245.16 | 34.52 | 245.16 | 1.345528 | 1.345528 | 182.2 | 131.23 | 0.99 | 685 | 1227 | 717/10 | 76.26 | 131 | 4 | 2.3 | 12.62325 | 110.75 | 607.8368 | 16.4 |  | 10.71 | 44.7165 | 0.19 | 1,29/1,60 | 7.58 | 9.26 | 7.02 | 235.35 | 2.28 |  |  | 0 | 182.2035 | 169.2397 | 6.022616 | 7.28814 | 0.9398722 | 13.31076 | 0.902 | 2934.8955 | 182.2581 | 3098.387 | 1 | 3098.387 |  | 32.75 |  | 262.002 | 85.123 | 13.357 | [5 empty] | 0.3 | 0.37 | 1.33 |  |  | 43.18 |  | 37.49 | 37.37 | 31.02 |  |  |  | 78.6 | 166.56 | [6 empty] | 0 | 32.75 | 0 | 261.215994 | 84.8080449 | 13.1793519 | 0 | 0 | 78.6 | 166.56 | 0 | 0 | 0 |  |  | 0 | 0
18 | 398.877 | 0.3638458 | 397.4257028 | 37.78369 | 2.101081 |  | 1.925382 | 0 | 0 |  | 33.234 | 0.175699 | 0 | 0 | 0 | 0 | 252.466 | 1.487725 | 248.71 | 35.28 | 248.71 | 1.314862 | 1.314862 | 189.15 | 189.15 | 0.76 | 668 | 1230 | 728/10 | 75.92 | 133 | 4 | 3.8 | 20.08956 | 108.45 | 573.3454 | 16.78 |  | 9.36 | 45.847 | 0.19 | 1,28/1,58 | 8.25 | 9.03 | 5.96 | 241.3 | 3.06 |  |  | 0 | 189.153 | 172.6706 | 5.00703 |  | 0.956333 | 5.00703 | 0.905 | 3124.0485 | 182.2581 | 3280.645 | 1 | 3280.645 |  | 33.234 |  | 265.937 | 86.409 | 13.297 | [5 empty] | 0.41 | 0.27 | 0.96 |  |  | 43.84 |  | 37.16 | 38.17 | 32.61 |  |  |  | 79.8 | 168.91 | [6 empty] | 0 | 33.234 | 0 | 264.8466583 | 86.1756957 | 13.1693488 | 0 | 0 | 79.8 | 168.91 | 0 | 0 | 0 |  |  | 0 | 0
19 | 410.621 | 0.2677657 | 409.521498 | 37.80561 | 2.179314 |  | 1.997656 | 0 | 0 |  | 34.136 | 0.1816585 | 0 | 2.807 | 2.795772 | 0.01487801 | 259.447 | 1.370993 | 255.89 | 35.337 | 255.89 | 1.361747 | 1.376625 | 187.91 | 187.91 | 0.69 | 667 | 1220 | 746/10 | 76.12 | 138 | 4 | 3.5 | 18.62564 | 117.55 | 625.5554 | 18.19 |  | 10.35 | 45.847 | 0.19 | 1,25/1,56 | 7.93 | 9.11 | 7.47 | 241.3 | 2.81 |  |  | 0 | 187.913 | 177.5614 | 6.802171 | 7.51652 | 0.923895 | 14.31869 | 0.906 | 3311.9615 | 182.2581 | 3462.903 | 1 | 3462.903 |  | 34.136 |  | 273.56 | 89.015 | 13.91 | [5 empty] | 0.25 | 0.32 | 0.94 |  |  | 43.77 |  | 37.3 | 37.52 | 34.94 |  |  |  |  | 255.89 | [5 empty] | 0.4 | 0 | 34.136 | 0 | 272.8761 | 88.730152 | 13.779246 | 0 | 0 | 0 | 255.89 | 0 | 2.795772 | 0 |  |  | 0 | 0
20 | 429.14 | 1.07397 | 424.5311649 | 37.74898 | 2.118778 |  | 1.940285 | 0 | 0 |  | 35.764 | 0.1784934 | 0 | 7.148 | 7.119408 | 0.03553202 | 269.297 | 1.183452 | 266.11 | 7.148 | 266.11 | 1.32812 | 1.363652 | 200.37 | 145.96 | 0.85 | 673 | 1224 | 755/10 | 76.46 | 143 | 4 |  | 0 | 118.7 | 592.4159 | 17.57 |  | 6.48 | 47.804 | 0.19 | 1,26/1,56 | 7.86 | 8.64 | 7.43 | 251.6 | 3.05 |  |  | 0 | 200.366 | 182.9763 | 6.831937 | 8.01464 | 0.9559683 | 14.84658 | 0.909 | 3512.3275 | 182.2581 | 3645.161 | 1 | 3645.161 |  | 35.764 |  | 286 | 92.967 | 14.409 | [5 empty] | 1.19 | 0.92 | 2.43 |  |  | 43.63 |  | 37.19 | 38.26 | 30.95 |  |  |  |  | 266.11 | [5 empty] | 0.4 | 0 | 35.764 | 0 | 282.5966 | 92.1117036 | 14.0588613 | 0 | 0 | 0 | 266.11 | 0 | 7.119408 | 0 |  |  | 0 | 0
21 | 420.418 | 1.156363 | 415.5564432 | 37.44344 | 2.175774 |  | 1.992243 | 0 | 0 |  | 35.053 | 0.1835308 | 0 | 7.034 | 7.005864 | 0.03668136 | 261.763 | 1.517785 | 257.79 | 34.504 | 257.79 | 1.349739 | 1.38642 | 190.99 | 96.37 | 0.98 | 675 | 1228 | 752/10 | 75.92 | 140 | 4 | 3.8 | 19.89607 | 115.8 | 606.3065 | 18.61 |  | 11.2 | 46.7875 | 0.19 | 1,26/1,54 | 8.56 | 8.66 | 6.59 | 246.25 | 2.73 |  |  | 0 | 190.9925 | 178.922 | 5.911508 | 7.6397 | 0.9318945 | 13.55121 | 0.91 | 3703.32 | 182.2581 | 3827.419 | 1 | 3827.419 |  | 35.053 |  | 280.271 | 91.054 | 14.04 | [5 empty] | 1.32 | 0.94 | 2.18 |  |  | 43.61 |  | 37 | 37.3 | 31.83 |  |  |  |  | 257.79 | [5 empty] | 0.4 | 0 | 35.053 | 0 | 276.5714228 | 90.1980924 | 13.733928 | 0 | 0 | 0 | 257.79 | 0 | 7.005864 | 0 |  |  | 0 | 0
22 | 406.271 | 0.6181459 | 403.7596523 | 37.25365 | 2.193071 |  | 2.009341 | 0 | 0 |  | 33.826 | 0.1837301 | 0 | 6.652 | 6.625392 | 0.03598664 | 253.081 | 1.245056 | 249.93 | 6.652 | 249.93 | 1.357526 | 1.393512 | 90.36 | 137.41 | 0.79 | 678 | 1238 | 746/10 | 75.43 | 136 | 4 | 3.6 | 19.55385 | 110.75 | 601.5524 | 18.02 |  | 10.91 | 45.163 | 0.19 | 1,29/1,58 | 8.93 | 8.92 | 7.29 | 237.7 | 2.48 |  |  | 0 | 184.107 | 174.0852 | 6.254255 | 7.36428 | 0.923257 | 13.61854 | 0.911 | 3887.427 | 182.2581 | 4009.677 | 1 | 4009.677 |  | 33.826 |  | 270.9 | 88.081 | 13.464 | [5 empty] | 0.61 | 0.57 | 2.65 |  |  | 43.75 |  | 37.15 | 36.11 | 30.5 |  |  |  |  | 249.93 | [5 empty] | 0.4 | 0 | 33.826 | 0 | 269.24751 | 87.5789383 | 13.107204 | 0 | 0 | 0 | 249.93 | 0 | 6.625392 | 0 |  |  | 0 | 0
23 | 423.023 | 0.7232178 | 419.9636222 | 37.4739 | 2.160957 |  | 1.978273 | 0 | 0 |  | 35.503 | 0.1826836 | 0 | 7.056 | 7.027776 | 0.03616199 | 261.686 | 1.58052 | 257.55 | 7.056 | 257.55 | 1.325244 | 1.361406 | 194.34 | 194.34 | 0.62 | 648 | 1233 | 738/10 | 76.3 | 141 | 4 | 3.55 | 18.26681 | 120.15 | 618.2416 | 21.42 |  | 8.54 | 46.9585 | 0.19 | 1,33/1,65 | 7.72 | 9.42 | 8.12 | 247.15 | 2.69 |  |  | 0 | 194.3415 | 180.0654 | 7.557604 | 7.77366 | 0.942214 | 15.33126 | 0.912 | 4081.7685 | 182.2581 | 4191.935 | 1 | 4191.935 |  | 35.503 |  | 282.039 | 91.566 | 13.915 | [5 empty] | 0.75 | 0.68 | 2.31 |  |  | 43.48 |  | 37.21 | 37.15 | 29.63 |  |  |  |  | 257.55 | [5 empty] | 0.4 | 0 | 35.503 | 0 | 279.9237075 | 90.9433512 | 13.5935635 | 0 | 0 | 0 | 257.55 | 0 | 7.027776 | 0 |  |  | 0 | 0
24 | 395.908 | 2.186536 | 387.2513283 | 37.92244 | 2.051847 |  | 1.876881 | 0 | 0 |  | 33.022 | 0.1749668 | 0 | 6.603 | 6.576588 | 0.03484599 | 243.245 | 1.190158 | 240.35 | 43.493 | 240.35 | 1.273492 | 1.308338 | 188.73 | 188.73 | 0.58 | 652 | 1228 | 741/10 | 76.42 | 132 | 4 |  | 0 | 116.35 | 616.4794 | 17.78 |  | 8.12 | 45.657 | 0.19 | 1,28/1,6 | 7.58 | 9.58 | 8.89 | 240.3 | 2.21 |  |  | 0 | 188.733 | 167.7631 | 8.012582 | 7.54932 | 0.9821226 | 15.5619 | 0.915 | 4270.5015 | 182.2581 | 4374.194 | 1 | 4374.194 | 212.512 | 33.022 |  | 46.912 | 85.807 | 17.655 |  |  | 2.72 |  |  | 2.72 | 1.47 | 1.92 |  | 37.39 | 43.56 |  | 37.39 | 38.11 | 34.29 |  |  |  |  | 240.35 | [5 empty] | 0.4 | 206.7316736 | 33.022 | 0 | 45.6359936 | 84.5456371 | 17.316024 | 0 | 0 | 0 | 240.35 | 0 | 6.576588 | 0 |  |  | 0 | 0
25 | 423.072 | 0.9573093 | 419.0218922 | 37.62783 | 2.318805 |  | 2.123786 | 0 | 0 |  | 35.241 | 0.1950184 | 0 | 7.069 | 7.040724 | 0.03896231 | 262.263 | 1.614029 | 258.03 | 7.069 | 258.03 | 1.427899 | 1.466862 | 180.71 | 180.71 | 0.62 | 674 | 1223 | 744/10 | 75.53 | 141 | 4 | 3.45 | 19.09178 | 114 | 630.859 | 18.17 |  | 12.79 | 44.954 | 0.19 | 1,23/1,52 | 8.64 | 8.87 | 8.01 | 236.6 | 1.85 |  |  | 0 | 180.706 | 182.2387 | 7.07362 | 7.22824 | 0.8656577 | 14.30186 | 0.913 | 4451.2075 | 182.2581 | 4556.452 | 1 | 4556.452 |  | 35.241 |  | 274.842 | 91.669 | 21.32 | [5 empty] | 1.02 | 1.06 | 1.29 |  |  | 43.76 |  | 37.37 | 37.55 | 31.15 |  |  |  |  | 258.03 | [5 empty] | 0.4 | 0 | 35.241 | 0 | 272.0386116 | 90.6973086 | 21.044972 | 0 | 0 | 0 | 258.03 | 0 | 7.040724 | 0 |  |  | 0 | 0
26 | 422.845 | 2.701885 | 411.420215 | 37.67291 | 2.170344 |  | 1.983848 | 0 | 0 |  | 35.353 | 0.1864959 | 0 | 7.068 | 7.039728 | 0.03713632 | 264.336 | 1.946765 | 259.19 | 7.068 | 259.19 | 1.367292 | 1.404428 | 189.56 | 189.56 | 0.54 | 663 | 1233 | 749/10 | 76.02 | 141 | 4 | 2.5 | 13.18812 | 119.55 | 630.6561 | 17.78 |  | 8.48 | 45.4955 | 0.19 | 1,23/1,53 | 8.44 | 9.14 | 8.39 | 239.45 | 4.09 |  |  | 0 | 189.5645 | 177.9923 | 7.769908 | 7.58258 | 0.9297584 | 15.35249 | 0.913 | 4640.772 | 182.2581 | 4738.71 | 1 | 4738.71 |  | 35.353 |  | 274.943 | 91.614 | 20.935 | [5 empty] | 3.23 | 2.24 | 2.35 |  |  | 43.91 |  | 37.24 | 37.4 | 34.02 |  |  |  |  | 259.19 | [5 empty] | 0.4 | 0 | 35.353 | 0 | 266.0623411 | 89.5618464 | 20.4430275 | 0 | 0 | 0 | 259.19 | 0 | 7.039728 | 0 |  |  | 0 | 0
27 | 417.032 | 1.323716 | 411.5116827 | 37.87628 | 2.138128 |  | 1.957777 | 0 | 0 |  | 34.711 | 0.1803511 | 0 | 6.958 | 6.930168 | 0.0360077 | 257.344 | 1.7191 | 252.92 | 19.828 | 252.92 | 1.314119 | 1.350127 | 192.46 | 51.59 | 1.33 | 631 | 1229 | 728/10 | 76.19 | 139 | 4 | 3.25 | 16.88632 | 98.15 | 509.9668 | 15.54 |  | 11.01 | 47.1865 | 0.19 | 1,30/1,62 | 9.29 | 9.36 | 6.14 | 248.35 | 2.31 |  |  | 0 | 192.4635 | 178.5935 | 4.668346 | 7.69854 | 0.940799 | 12.36689 | 0.915 | 4833.2355 | 182.2581 | 4920.968 | 1 | 4920.968 |  | 34.711 |  | 271.055 | 90.351 | 20.915 | [5 empty] | 1.53 | 1.08 | 1.9 |  |  | 43.76 |  | 37.4 | 38.28 | 32.54 |  |  |  |  | 252.92 | [5 empty] | 0.4 | 0 | 34.711 | 0 | 266.9078585 | 89.3752092 | 20.517615 | 0 | 0 | 0 | 252.92 | 0 | 6.930168 | 0 |  |  | 0 | 0
28 | 431.979 | 0.3791609 | 430.3411046 | 37.62759 | 2.404469 |  | 2.203688 | 0 | 0 | 24.91 | 35.935 | 0.2007817 | 0 | 7.212 | 7.183152 | 0.04013483 | 264.942 | 1.729435 | 260.36 | 8.602 | 260.36 | 1.454724 | 1.494859 | 97.79 | 88.71 | 0.97 | 669 | 1237 | 720/10 | 75.41 | 144 | 4 |  | 0 | 112.35 | 627.7396 | 17.84 |  | 11.47 | 43.9945 | 0.19 | 1,29/1,59 | 8.94 | 9 | 7.68 | 231.55 | 2.89 |  |  | 0 | 178.9755 | 187.4583 | 6.684034 | 7.15902 | 0.8334955 | 13.84305 | 0.911 | 5012.211 | 182.2581 | 5103.226 | 1 | 5103.226 |  | 35.935 |  | 280.875 | 93.604 | 21.565 | [5 empty] | 0.39 | 0.31 | 1.17 |  |  | 43.99 |  | 37.17 | 37.41 | 33.93 |  |  |  |  | 260.36 | [5 empty] | 0.4 | 0 | 35.935 | 0 | 279.7795875 | 93.3138276 | 21.3126895 | 0 | 0 | 0 | 260.36 | 0 | 7.183152 | 0 |  |  | 0 | 0
29 | 377.979 | 0.6801954 | 375.4080042 | 37.79385 | 2.177781 |  | 1.994831 | 0 | 0 |  | 31.537 | 0.1829494 | 0 | 6.298 | 6.272808 | 0.03638921 | 233.906 | 1.627149 | 230.1 | 6.298 | 230.1 | 1.334834 | 1.371223 | 89.05 | 172.38 | 0.36 | 688 | 1231 | 733/10 | 75.25 | 126 | 4 | 3.7 | 21.46408 | 114.45 | 663.9363 | 18.88 |  | 12.88 | 42.769 | 0.19 | 1,23/1,51 | 8.42 | 8.39 | 8.69 | 225.1 | 2.93 |  |  | 0 | 172.381 | 164.601 | 7.704419 | 6.89524 | 0.9142633 | 14.59966 | 0.911 | 5184.592 | 182.2581 | 5285.484 | 1 | 5285.484 |  | 31.537 |  | 245.682 | 81.901 | 18.859 | [5 empty] | 0.76 | 0.56 | 1.3 |  |  | 43.77 |  | 37.45 | 37.4 | 33.99 |  |  |  |  | 230.1 | [5 empty] | 0.4 | 0 | 31.537 | 0 | 243.8148168 | 81.4423544 | 18.613833 | 0 | 0 | 0 | 230.1 | 0 | 6.272808 | 0 |  |  | 0 | 0
30 | 426.11 | 0.6691248 | 423.2587925 | 37.94875 | 2.412796 |  | 1.83128 | 0 | 0 |  | 102.011 | 0.5815161 | 0 | 7.124 | 7.095504 | 0.04044808 | 264.159 | 1.665285 | 259.76 | 48.394 | 259.76 | 1.480768 | 1.521216 | 139.27 | 131.05 | 1.11 | 671 | 1234 | 735/10 | 75.67 | 142 | 4 | 3.3 | 18.81173 | 106.75 | 608.5308 | 17.56 |  | 11.89 | 43.9375 | 0.19 | 1,30/1,59 | 9.34 | 8.89 | 6.46 | 231.25 |  |  |  | 0 | 175.4225 | 185.3079 | 5.342011 | 7.0169 | 0.8264289 | 12.35891 | 0.908 | 5360.0145 | 182.2581 | 5467.742 | 1 | 5467.742 | 123.707 | 20.987 | 81.024 |  |  | 29.982 | 170.41 |  | 0.79 |  |  |  |  | 1.76 | 0.79 | 37.49 | 44.26 | 41.62 |  |  | 28.11 | 37.49 |  |  |  | 259.76 | [5 empty] | 0.4 | 122.7297147 | 20.987 | 81.024 | 0 | 0 | 29.4543168 | 169.063761 | 0 | 0 | 259.76 | 0 | 7.095504 | 0 |  |  | 0 | 0
31 | 405.528 | 0.5506562 | 403.294935 | 38.6128 | 1.988144 |  | 0.8508501 | 0 | 0 | 2.71 | 230.7 | 1.137294 | 0 | 6.741 | 6.714036 | 0.03309853 | 253.428 | 1.786701 | 248.9 | 9.851 | 248.9 | 1.227015 | 1.260114 | 89.69 | 202.85 | 0.57 | 700 | 1228 | 724/10 | 75.22 | 135 | 4 |  | 0 | 132 | 650.7271 | 20.49 |  | 11.2 | 23.85 | 0.1002522 | 1,27/1,51 | 9.25 | 7.39 | 9.39 | 237.9 |  |  |  | 0 | 202.85 | 180.732 | 9.601606 | 8.114 | 0.9798381 | 17.71561 | 0.911 | 5562.8645 | 182.2581 | 5650 | 1 | 5650 |  | 33.376 | 197.324 |  |  | 40.602 | 134.226 | [6 empty] | 3.88 | 0.49 |  | 43.78 | 41.8 |  |  | 29.1 | 35.52 |  |  |  | 248.9 | [5 empty] | 0.4 | 0 | 33.376 | 197.324 | 0 | 0 | 39.0266424 | 133.5682926 | 0 | 0 | 248.9 | 0 | 6.714036 | 0 |  |  | 0 | 0
е | 12368.168 |  | 12284.51 |  |  | 0 |  | 0 | 0 | 57.46 | 1341.388 |  | 32.44 | 85.77 | 85.42692 |  | 7822.53 |  | 7704.51 | 583.31 | 7704.51 |  |  | 4868.57 | 4892.01 | [6 empty] | 122 | 78.65 |  | 3368.05 |  | 544.93 | 0 | 288.47 | 1328.8555 | [5 empty] | 7106.35 | 73.84 | 0 | 0 |  | 5562.8645 | 5332.496 | 183.3805 | 206.83446 |  | 407.9306 |  |  | 0 |  | 31 |  | 336.2190001 | 1063.04 | 278.3480001 | 7311.949 | 2499.598 | 574.378 | 304.6360001 | 1e-07 | [15 empty] | 1e-07 | 1395.6 | 6308.91 | 1e-07 | [5 empty] | 329.4613884 | 1063.04 | 278.3480001 | 7261.405 | 2485.765 | 563.8558023 | 302.6320537 | 9.99999999e-08 | 1395.6 | 6308.91 | 9.99999999e-08 | 85.42692 | 0 | #DIV/0! | #DIV/0! | 0 | 0
ср. | 398.9732 | 0.6764251 |  | 37.79759 | 2.208306 | 0 | 1.967173 | 0 | 0 | 1.853548 | 43.27058 | 0.2411326 | 1.046452 | 2.766774 |  | 0.01535664 | 252.3397 | 1.508719 |  | 18.81645 | 248.5326 | 1.38499 | 1.400346 | 157.0506 | 157.8068 | 0.69033 | 658.9677 | 1220 |  | 76.02686 | 133.0968 | 3.935484 | 2.537097 | 14.1384 | 108.6468 | 605.4525 | 17.57839 |  | 9.305484 | 42.86631 | 0.1869955 | 0 | 8.403548 | 8.691935 | 7.315806 | 229.2371 | 2.381935 | #DIV/0! | 0 | 0 | 179.4472 | 172.016 | #DIV/0! | #DIV/0! | 0.9108434 | 13.15905 | 0 | [13 empty] | 2.009884 | 3.874454e-09 | 3.592625e-17 | 0.6912561 | 0.5534227 | 1.831929 | 0.6578167 | 37.42679 | 43.71683 | 41.7476 | 37.32562 | 37.81251 | 31.71222 | 36.622 | 1e-07 |  |  |  |  | 1e-07 | 5.88994e-09 | 2.714415e-09 | 1e-07 | 0.4 | 1392.501 |  | 10892.01 |  |  |  |  | 7704.51
пл. |  |  |  | 38 | 2.22 |  | 1.9314 |  |  |  |  | 0.2886 | 34.62902 | [6 empty] | 21.6522504 |  | 1.32 |  | 5650 | 5650 |  |  | 1250 |  | 76 | [5 empty] | 653 | [9 empty] | 5650 | 39.55 |  |  |  | 182.26 |  |  |  | 0.9 | [39 empty] | 12284.51
± |  |  |  |  | -0.01169408 | 0 |  | 0 | [9 empty] | 1.508719 |  |  |  | 0.06498969 | [5 empty] | -30 | 0 | [16 empty] | 1456.35
Отклонения
[7 empty] | по выпускам | [37 empty] | ССП | 182.2581 |  |  | тн | [6 empty] | Дней | 31
[33 empty] | Удельный расход мелочь ФМн ср. | [6 empty] | 0.1869955 |  | т | [55 empty] | 12284.507
|  | Средний вес выпуска: | [6 empty] | 58.24877 | [30 empty] | План: |  |  |  |  | Суток работы | 30
[45 empty] | Среднесуточное пр-во | 188.3333 | [5 empty] | Отставание (-) опережение (+)
[52 empty] | -87.1355 |  |  |  | Тн
[52 empty] | -1.542221 |  |  |  | %
Мелочь ФМн с н. м.
[52 empty] | план |  |  |  | 1328.8555
[52 empty] | факт |  |  |  | 1328.86
[52 empty] | Отклонение |  |  |  | 0.0045
| Диспетчер АО "СЧПЗ" | [11 empty] | Кленина М.В.

## июль 20 (+руда,кокс,агл)
Сведения по учету производства ферромарганца в АО "СЧПЗ" — ДП-3
[45 empty] | на | 31 |  |  |  |  | июля |  |  |  | 2020г.
Дата | Расход Mn шихты |  |  |  |  | Отсев агломерата, т | Расх.добавок, флюсов | [6 empty] | Расход кокса | [9 empty] | Производство FeMn78 т | Производство FeMn с Si<1, т | Сод. Si в сплаве % | Температура колош. газа, °С | Темпе-ратура гор. дутья, °С | Расход гор. дутья, м3/мин / фурмы,шт | Средн. содерж. Mn в сплаве, % | Количество подач,шт | Количество выпусков, шт | Количество пыли |  | Количество шлака |  | Перевал, т |  | Зеленый шлак | Мелочь Фмн | Удельн.расход мелочи, т | Осн-ть | Сод. Al2O3 в шлаке, % | Сод MgO в шлаке, % | Сод. MnO в шлаке, % | Производство фактическое, т | [5 empty] | Теорети- ческий выход FeMn, т | Потери Mn со шлаком расчетно, т |  | Факт. коэф-т извлеч. Mn из расплава | Потери Mn со шлаком расчетно, т | Средняя значения кофицент извлечения Mn из расплава | [5 empty] | Проплавлено руды (влаж.), т | [7 empty] | Влажность руды , % | [6 empty] | Сод. Mn в руде, % | [7 empty] | Сожжено кокса сух., т |  |  |  | Влажность кокса, % |  |  |  | Коксовый орешек
| Проплавлено шихты (влаж.), т | Влажность шихты , % | Сухой руды, т | Сод. Mn в марг. шихте, % | Удельн расход марг. шихты, т |  | Удельн расход руды, т | Тяж.шлак ,т | Кварцит, т | Отсев руды ,т | Агломерат, т | Удельн.расход агломерата, т | Известняк, т | Коксовый орешек,т | Сухой коксовый орешек,т | Удельн. расход сухого коксового орешка, т | Сожжено кокса (влаж.), т | Влажность кокса, % | Сухого скипо- вого кокса, т | Выход кокс. мелочи, т | Сухого кокса (заданный), т | Удельн. расход сухого кокса, т | Всего удельн. расход кокса, т
[33 empty] | всего, т | на т FeMn, кг | всего, т | на т FeMn, кг | [9 empty] | Разлито жидкого | из шлака | c перевала | с отвала | % с отвала от годного | Всего годного |  | химические | физические | [52 empty] | Тяжелый шлак
[54 empty] | 4% |  |  |  | FeMn НИ | План | План по нараст. |  |  | Габон/Маматван | Агломерат 18%, 16пр | Агломерат 7%, 14пр | Глория | Новорос - ая | Каражал | Кудумани |  | Габон/Маматван |  |  | Глория | Новорос - ая | Каражал | Кудумани | Габон/Маматван | Агломерат 18%, 16пр | Агломерат 7%, 14пр | Глория | Новорос - ая | Каражал | Кудумани | Чиатури | Н. Тагил | Губаха +25 | Кемерово | Алтай | Н. Тагил | Губаха +25 | Кемерово | Алтай |  | Габон/Маматван | Агломерат 18%, 16пр | Агломерат 7%, 14пр | Глория | Новорос - ая | Каражал | Кудумани | Н. Тагил | кокс Губаха +25 | Кемерово | кокс Алтай | Коксовый орешек | Кол-во, т | W | Mn |  | ИТОГО
1 | 448.0670003 | 0.9361373 | 443.8725 | 38.22384 | 2.55259 |  | 2.217702 | 0 | 0 |  | 58.2340001 | 0.3348879 | 5.43 | 0 | 0 | 0 | 278.09 | 1.50383 | 273.9080002 | 16.51 | 273.9080002 | 1.575171 | 1.575171 | 173.89 | 173.89 | 0.41 | 641 | 1220 | 690/10 | 76.18 | 137 | 4 | 1.5 | 8.626093 | 109.35 | 628.8422 | 15.58 |  | 10.91 | 42.009 | 0.19 | 1,25/1,51 | 8.35 | 8.1 | 7.39 | 221.1 | 5.71 |  |  |  | 173.891 | 194.4311 | 6.259902 | 6.95564 | 0.7807744 | 13.21554 | 0.781 | 173.891 | 182.2581 | 182.2581 | 1 | 182.2581 | 1e-07 | 58.234 | 1e-07 | 273.529 | 89.151 | 27.153 | 1e-07 | 1e-07 | 1e-07 | 1e-07 | 1e-07 | 0.81 | 1.37 | 2.79 | 1e-07 | 1e-07 | 43.54 | 1e-07 | 37.04 | 39.74 | 33.77 | 1e-07 | 1e-07 | 1e-07 | 82.2 | 191.708 | 1e-07 | 1e-07 | 1e-07 | 1e-07 | 1e-07 | 1e-07 | 9.99999999e-08 | 58.234 | 9.99999999e-08 | 271.3134151 | 87.9296313 | 26.3954313 | 9.99999999e-08 | 9.99999999e-08 | 82.2 | 191.708 | 9.99999999e-08 | 0 | 0 |  |  | 0 | 0 | 253.529 | 273.529 | 41.187 | 58.234 | 171.25 | 191.708
2 | 394.16 | 0.5082118 | 392.1568325 | 38.21858 | 2.459311 |  | 2.140989 | 0 | 0 |  | 50.759 | 0.3183221 | 4.806 | 0 | 0 | 0 | 244.2 | 1.470925 | 240.608 | 40.69 | 240.608 | 1.508911 | 1.508911 |  | 129.12 | 0.7 | 663 | 1216 | 658/10 | 74.18 | 119 | 4 |  | 0 | 85.5 | 536.1913 | 15.91 |  | 8.27 | 38.722 | 0.19 | 1,23/1,49 | 9.29 | 8.32 | 5.93 | 203.8 | 2.65 |  |  |  | 159.458 | 176.385 | 3.927581 | 6.37832 | 0.7892213 | 10.3059 | 0.785 | 333.349 | 182.2581 | 364.5161 | 1 | 364.5161 |  | 50.759 |  | 242.177 | 77.264 | 23.96 | [5 empty] | 0.51 | 0.47 | 1.69 |  |  | 43.68 |  | 37.51 | 37.98 | 34.58 |  |  |  | 71.4 | 169.208 | [6 empty] | 0 | 50.759 | 0 | 240.9418973 | 76.9008592 | 23.555076 | 0 | 0 | 71.4 | 169.208 | 0 | 0 | 0 |  |  | 0 | 0 | 222.177 | 242.177 | 33.712 | 50.759 | 148.75 | 169.208
3 | 199.001 | 0.4212976 | 198.1626136 | 38.20617 | 2.742185 |  | 2.319571 | 0 | 0 |  | 30.54 | 0.4226141 | 2.17 | 0 | 0 | 0 | 128.27 | 1.490606 | 126.358 | 2.03 | 126.358 | 1.748549 | 1.748549 | 72.26 | 36.67 | 1.16 | 637 | 1158 | 672/10 | 76.67 | 56 | 2 |  | 0 | 44.65 | 617.8691 | 10.65 |  | 6.28 | 18.1355 | 0.19 | 1,23/1,51 | 8.5 | 8.65 | 6.65 | 95.45 | 1.23 |  |  |  | 72.2645 | 86.20729 | 2.300104 | 2.89058 | 0.7318048 | 5.190684 | 0.775 | 405.6135 | 182.2581 | 546.7742 | 1 | 546.7742 |  | 30.54 |  | 122.554 | 35.103 | 10.804 | [5 empty] | 0.51 | 0.18 | 1.39 |  |  | 43.6 |  | 37.47 | 38.28 | 31.07 |  |  |  | 32.4 | 93.958 | [6 empty] | 0 | 30.54 | 0 | 121.9289746 | 35.0398146 | 10.6538244 | 0 | 0 | 32.4 | 93.958 | 0 | 0 | 0 |  |  | 0 | 0 | 102.554 | 122.554 | 13.493 | 30.54 | 73.5 | 93.958
4 | 402.642 | 0.2807327 | 401.5116521 | 38.10049 | 2.393262 |  | 2.109942 | 0 | 0 |  | 47.532 | 0.2833207 | 4.861 | 0 | 0 | 0 | 249.83 | 1.469799 | 246.158 | 30.06 | 246.158 | 1.467257 | 1.467257 | 167.77 | 172.15 | 0.57 | 606 | 1183 | 709/10 | 76.87 | 122 | 4 | 5 | 29.80315 | 107.2 | 638.9795 | 17.95 |  | 5.21 | 39.8525 | 0.19 | 1,24/1,51 | 8.74 | 8.11 | 7.07 | 209.75 | 3.08 |  |  |  | 167.7675 | 173.7345 | 5.871087 | 6.7107 | 0.8430164 | 12.58179 | 0.794 | 573.381 | 182.2581 | 729.0323 | 1 | 729.0323 |  | 47.532 |  | 251.801 | 79.337 | 23.972 | [5 empty] | 0.19 | 0.16 | 2.19 |  |  | 43.72 |  | 37.39 | 38.27 | 33.86 |  |  |  | 73.2 | 172.958 | [6 empty] | 0 | 47.532 | 0 | 251.3225781 | 79.2100608 | 23.4470132 | 0 | 0 | 73.2 | 172.958 | 0 | 0 | 0 |  |  | 0 | 0 | 231.801 | 251.801 | 30.485 | 47.532 | 152.5 | 172.958
5 | 427.031 | 0.5724124 | 424.5866214 | 38.21979 | 2.531015 |  | 2.217287 | 0 | 0 |  | 52.629 | 0.3137282 | 5.466 | 0 | 0 | 0 | 268.15 | 1.537199 | 264.028 |  | 264.028 | 1.573905 | 1.573905 | 167.75 | 167.49 | 0.25 | 606 | 1209 | 714/10 | 76.95 | 130 | 4 |  | 0 | 124 | 739.1798 | 15.47 |  | 6.29 | 40.5365 | 0.19 | 1,19/1,46 | 7.78 | 8.29 | 9.46 | 213.35 | 1.23 |  |  |  | 167.7535 | 184.1027 | 9.08693 | 6.71014 | 0.7954733 | 15.79707 | 0.794 | 741.1345 | 182.2581 | 911.2903 | 1 | 911.2903 |  | 52.629 |  | 263.99 | 84.688 | 25.724 | [5 empty] | 0.61 | 0.35 | 2.09 |  |  | 43.61 |  | 37.52 | 38.64 | 32.99 |  |  |  | 78 | 186.028 | [6 empty] | 0 | 52.629 | 0 | 262.379661 | 84.391592 | 25.1863684 | 0 | 0 | 78 | 186.028 | 0 | 0 | 0 |  |  | 0 | 0 | 243.99 | 263.99 | 35.582 | 52.629 | 165.57 | 186.028
6 | 451.031 | 0.3379365 | 449.5068015 | 37.91093 | 2.565275 |  | 2.192337 | 0 | 0 |  | 65.349 | 0.372938 | 6.908 | 0 | 0 | 0 | 288.86 | 1.63124 | 284.148 | 21.82 | 284.148 | 1.621595 | 1.621595 | 175.23 | 175.23 | 0.31 | 616 | 1221 | 744/10 | 76.06 | 138 | 4 | 3.95 | 22.54212 | 117.6 | 671.1275 | 18.4 |  | 7.89 | 42.5125 | 0.19 | 1,20/1,45 | 8.47 | 7.99 | 7.36 | 223.75 | 1.88 |  |  |  | 175.2275 | 195.5954 | 6.704856 | 7.0091 | 0.782092 | 13.71396 | 0.792 | 916.362 | 182.2581 | 1093.548 | 1 | 1093.548 |  | 65.349 |  | 268.411 | 89.713 | 27.558 | [5 empty] | 0.31 | 0.28 | 1.6 |  |  | 43.94 |  | 37.21 | 38.2 | 29.5 |  |  |  | 82.8 | 201.348 | [6 empty] | 0 | 65.349 | 0 | 267.5789259 | 89.4618036 | 27.117072 | 0 | 0 | 82.8 | 201.348 | 0 | 0 | 0 |  |  | 0 | 0 | 248.411 | 268.411 | 48.302 | 65.349 | 180.89 | 201.348
7 | 445.422 | 0.424128 | 443.5328404 | 37.88068 | 2.437221 |  | 2.081979 | 0 | 0 |  | 64.648 | 0.355242 | 2.799 | 0 | 0 | 0 | 285.9 | 1.550192 | 281.468 | 28.8 | 281.468 | 1.546672 | 1.546672 | 140.6 | 181.98 | 0.46 | 665 | 1214 | 744/10 | 74.61 | 136 | 4 | 4.8 | 26.37609 | 122.6 | 673.6893 | 17.72 |  | 7.64 | 44.137 | 0.19 | 1,19/1,44 | 8.42 | 7.7 | 9.72 | 232.3 | 1.46 |  |  |  | 181.983 | 196.5897 | 9.231262 | 7.27932 | 0.8081356 | 16.51058 | 0.794 | 1098.345 | 182.2581 | 1275.806 | 1 | 1275.806 |  | 64.648 |  | 267.834 | 88.306 | 24.634 | [5 empty] | 0.43 | 0.28 | 1.99 |  |  | 43.92 |  | 37.42 | 37.44 | 28.62 |  |  |  | 81.6 | 199.868 | [6 empty] | 0 | 64.648 | 0 | 266.6823138 | 88.0587432 | 24.1437834 | 0 | 0 | 81.6 | 199.868 | 0 | 0 | 0 |  |  | 0 | 0 | 247.834 | 267.834 | 47.601 | 64.648 | 179.41 | 199.868
8 | 451.218 | 0.3193236 | 449.7771546 | 38.45415 | 2.406126 |  | 2.099958 | 0 | 0 |  | 57.232 | 0.3061681 | 0 | 0 | 0 | 0 | 288.33 | 1.488572 | 284.038 | 19.93 | 284.038 | 1.519489 | 1.519489 | 101.07 | 186.93 | 0.64 | 663 | 1219 | 765/10 | 74.64 | 138 | 4 | 2.6 | 13.90895 | 112.7 | 602.8995 | 18.62 |  | 8.06 | 45.22 | 0.19 | 1,21/1,47 | 8.66 | 8.16 | 7.15 | 238 | 2.21 |  |  |  | 186.93 | 202.2941 | 6.242151 | 7.4772 | 0.8066963 | 13.71935 | 0.796 | 1285.275 | 182.2581 | 1458.065 | 1 | 1458.065 |  | 57.232 |  | 290.488 | 89.708 | 13.79 | [5 empty] | 0.35 | 0.13 | 2.23 |  |  | 43.82 |  | 37.79 | 37.84 | 34.17 |  |  |  | 82.8 | 201.238 | [6 empty] | 0 | 57.232 | 0 | 289.471292 | 89.5913796 | 13.482483 | 0 | 0 | 82.8 | 201.238 | 0 | 0 | 0 |  |  | 0 | 0 | 270.488 | 290.488 | 40.185 | 57.232 | 180.78 | 201.238
9 | 447.809 | 0.3358527 | 446.3050214 | 38.02466 | 2.46206 |  | 2.179188 | 0 | 0 |  | 51.277 | 0.2828717 | 0 | 0 | 0 | 0 | 286.28 | 1.450328 | 282.128 | 19.61 | 282.128 | 1.556371 | 1.556371 | 181.27 | 181.27 | 0.65 | 628 | 1208 | 741/10 | 76.18 | 137 | 4 | 1.35 | 7.447331 | 101.6 | 560.4806 | 17.93 |  | 9.22 | 44.137 | 0.19 | 1,27/1,55 | 8.3 | 8.64 | 6.28 | 232.3 | 2.33 |  |  |  | 181.273 | 194.4779 | 4.942625 | 7.25092 | 0.8137238 | 12.19355 | 0.798 | 1466.548 | 182.2581 | 1640.323 | 1 | 1640.323 |  | 51.277 |  | 294.018 | 89.035 | 13.479 | [5 empty] | 0.38 | 0.18 | 1.68 |  |  | 43.57 |  | 37.51 | 37.65 | 30.63 |  |  |  | 82.2 | 199.928 | [6 empty] | 0 | 51.277 | 0 | 292.9007316 | 88.874737 | 13.2525528 | 0 | 0 | 82.2 | 199.928 | 0 | 0 | 0 |  |  | 0 | 0 | 274.018 | 294.018 | 34.23 | 51.277 | 179.47 | 199.928
10 | 447.818 | 0.4490488 | 445.8070788 | 38.082 | 2.4101 |  | 2.132775 | 0 | 0 |  | 51.298 | 0.2773247 | 0 | 0 | 0 | 0 | 287.52 | 1.489288 | 283.238 | 20.34 | 283.238 | 1.531227 | 1.531227 | 184.97 | 184.97 | 0.5 | 643 | 1221 | 747/10 | 76.74 | 137 | 4 | 4.2 | 22.70583 | 106.15 | 573.8629 | 17.68 |  | 8.26 | 44.7355 | 0.19 | 1,28/1,57 | 7.86 | 8.47 | 7.29 | 235.45 | 2.52 |  |  |  | 184.9745 | 193.1342 | 5.994485 | 7.39898 | 0.8361167 | 13.39346 | 0.802 | 1651.5225 | 182.2581 | 1822.581 | 1 | 1822.581 |  | 51.298 |  | 293.995 | 89.028 | 13.497 | [5 empty] | 0.59 | 0.13 | 1.19 |  |  | 43.69 |  | 37.32 | 38.33 | 31.73 |  |  |  | 82.2 | 201.038 | [6 empty] | 0 | 51.298 | 0 | 292.2604295 | 88.9122636 | 13.3363857 | 0 | 0 | 82.2 | 201.038 | 0 | 0 | 0 |  |  | 0 | 0 | 273.995 | 293.995 | 34.251 | 51.298 | 180.58 | 201.038
11 | 445.088 | 0.3310716 | 443.6144399 | 37.34803 | 2.484957 |  | 2.199028 | 0 | 0 |  | 51.044 | 0.2859287 | 0 | 0 | 0 | 0 | 285.72 | 1.449671 | 281.578 | 15.61 | 281.578 | 1.577291 | 1.577291 | 178.52 | 178.52 | 0.55 | 679 | 1216 | 744/10 | 76.63 | 136 | 4 | 4.1 | 22.96661 | 101.5 | 568.5637 | 18.08 |  | 8.76 | 43.51 | 0.19 | 1,27/1,56 | 8.3 | 8.83 | 6.65 | 229 | 1.79 |  |  |  | 178.52 | 188.7508 | 5.22868 | 7.1408 | 0.8256811 | 12.36948 | 0.805 | 1830.0425 | 182.2581 | 2004.839 | 1 | 2004.839 |  | 51.044 |  | 291.997 | 88.409 | 13.638 | [5 empty] | 0.42 | 0.15 | 0.84 |  |  | 43.68 |  | 36.68 | 37.12 | 29.43 |  |  |  | 81.6 | 199.978 | [6 empty] | 0 | 51.044 | 0 | 290.7706126 | 88.2763865 | 13.5234408 | 0 | 0 | 81.6 | 199.978 | 0 | 0 | 0 |  |  | 0 | 0 | 271.997 | 291.997 | 33.997 | 51.044 | 179.52 | 199.978
12 | 439.002 | 0.2179546 | 438.0451748 | 38.18063 | 2.379672 |  | 2.10513 | 0 | 0 |  | 50.537 | 0.2745412 | 0 | 0 | 0 | 0 | 282.02 | 1.518332 | 277.738 | 16.92 | 277.738 | 1.508806 | 1.508806 | 184.08 | 184.08 | 0.45 | 679 | 1223 | 745/10 | 76.77 | 134 | 4 | 3.3 | 17.92718 | 104.8 | 569.3239 | 16.84 |  | 7.03 | 44.232 | 0.19 | 1,26/1,55 | 8.37 | 8.86 | 6.96 | 232.8 | 2.54 |  |  | 0 | 184.078 | 190.1887 | 5.650344 | 7.36312 | 0.8449509 | 13.01346 | 0.808 | 2014.1205 | 182.2581 | 2187.097 | 1 | 2187.097 |  | 50.537 |  | 288.007 | 87.102 | 13.356 | [5 empty] | 0.22 | 0.23 | 0.92 |  |  | 43.89 |  | 37.43 | 38.31 | 31.92 |  |  |  | 80.4 | 197.338 | [6 empty] | 0 | 50.537 | 0 | 287.3733846 | 86.9016654 | 13.2331248 | 0 | 0 | 80.4 | 197.338 | 0 | 0 | 0 |  |  | 0 | 0 | 268.007 | 288.007 | 33.49 | 50.537 | 176.88 | 197.338
13 | 447.947 | 0.3772597 | 446.2570765 | 38.28599 | 2.32025 |  | 2.053491 | 0 | 0 | 29.84 | 51.306 | 0.2667582 | 0 | 0 | 0 | 0 | 286.68 | 1.389005 | 282.698 | 27.86 | 282.698 | 1.469848 | 1.469848 | 192.33 | 153.22 | 0.87 | 684 | 1222 | 724/10 | 76.85 | 137 | 4 | 2.6 | 13.51833 | 105.1 | 546.4523 | 17.4 |  | 10.56 | 47.1485 | 0.19 | 1,28/1,57 | 8.01 | 9.01 | 6.84 | 248.15 | 1.89 |  |  | 0 | 192.3315 | 194.0865 | 5.56882 | 7.69326 | 0.865106 | 13.26208 | 0.813 | 2206.452 | 182.2581 | 2369.355 | 1 | 2369.355 |  | 51.306 |  | 294.059 | 89.058 | 13.524 | [5 empty] | 0.47 | 0.25 | 0.63 |  |  | 43.47 |  | 37.65 | 38.72 | 29.59 |  |  |  | 82.2 | 200.498 | [6 empty] | 0 | 51.306 | 0 | 292.6769227 | 88.835355 | 13.4387988 | 0 | 0 | 82.2 | 200.498 | 0 | 0 | 0 |  |  | 0 | 0 | 274.059 | 294.059 | 34.259 | 51.306 | 180.04 | 200.498
14 | 430.242 | 0.3087262 | 428.9137304 | 38.23366 | 2.291261 |  | 2.025069 | 0 | 0 |  | 49.83 | 0.2661923 | 0 | 0 | 0 | 0 | 274.44 | 1.407229 | 270.578 | 4.58 | 270.578 | 1.44543 | 1.44543 | 187.2 | 187.2 | 0.67 | 672 | 1212 | 751/10 | 77.01 | 131 | 4 | 2.9 | 15.49183 | 107.8 | 575.8685 | 17.18 |  | 9.76 | 45.5145 | 0.19 | 1,28/1,57 | 8.33 | 8.88 | 5.86 | 239.55 | 2.92 |  |  | 0 | 187.1955 | 185.9015 | 4.893513 | 7.48782 | 0.8790767 | 12.38133 | 0.818 | 2393.6475 | 182.2581 | 2551.613 | 1 | 2551.613 |  | 49.83 |  | 282.008 | 85.152 | 13.252 | [5 empty] | 0.38 | 0.18 | 0.78 |  |  | 43.9 |  | 37.71 | 37.77 | 31.05 |  |  |  | 78.6 | 191.978 | [6 empty] | 0 | 49.83 | 0 | 280.9363696 | 84.9987264 | 13.1486344 | 0 | 0 | 78.6 | 191.978 | 0 | 0 | 0 |  |  | 0 | 0 | 262.008 | 282.008 | 32.783 | 49.83 | 171.52 | 191.978
15 | 469.128 | 0.4055578 | 467.2254149 | 37.4819 | 2.542232 |  | 2.253347 | 0 | 0 |  | 53.093 | 0.2888857 | 0 | 0 | 0 | 0 | 297.93 | 1.386903 | 293.798 | 4.3 | 293.798 | 1.598592 | 1.598592 | 183.79 | 136.08 | 0.84 | 634 | 1217 | 740/10 | 76.13 | 144 | 4 | 3.5 | 19.04394 | 97.5 | 530.5098 | 20.77 |  | 9.52 | 44.7545 | 0.19 | 1,29/1,58 | 8.1 | 8.92 | 7.26 | 235.55 | 2.51 |  |  | 0 | 183.7855 | 200.8198 | 5.483345 | 7.35142 | 0.7989488 | 12.83477 | 0.816 | 2577.433 | 182.2581 | 2733.871 | 1 | 2733.871 |  | 53.093 |  | 308.027 | 93.604 | 14.404 | [5 empty] | 0.53 | 0.15 | 0.9 |  |  | 43.35 |  | 37.1 | 36.5 | 30.4 |  |  |  | 86.4 | 207.398 | [6 empty] | 0 | 53.093 | 0 | 306.3944569 | 93.463594 | 14.274364 | 0 | 0 | 86.4 | 207.398 | 0 | 0 | 0 |  |  | 0 | 0 | 288.027 | 308.027 | 36.046 | 53.093 | 186.94 | 207.398
16 | 433.279 | 0.2051214 | 432.390252 | 38.2149 | 2.46715 |  | 2.181538 | 0 | 0 |  | 50.056 | 0.2856116 | 0 | 0 | 0 | 0 | 272.4 | 1.388399 | 268.618 | 3.15 | 268.618 | 1.532692 | 1.532692 | 175.26 | 175.26 | 0.78 | 670 | 1218 | 723/10 | 76.47 | 132 | 4 | 2.1 | 11.98227 | 104.25 | 594.8339 | 17.72 |  | 9.42 | 42.731 | 0.19 | 1,29/1,58 | 8.3 | 8.86 | 5.39 | 224.9 | 2.51 |  |  | 0 | 175.259 | 188.6391 | 4.352805 | 7.01036 | 0.8110784 | 11.36316 | 0.816 | 2752.692 | 182.2581 | 2916.129 | 1 | 2916.129 |  | 50.056 |  | 284.036 | 85.779 | 13.408 | [5 empty] | 0.16 | 0.4 | 0.68 |  |  | 43.79 |  | 37.43 | 38.21 | 34.06 |  |  |  | 79.2 | 189.418 | [6 empty] | 0 | 50.056 | 0 | 283.5815424 | 85.435884 | 13.3168256 | 0 | 0 | 79.2 | 189.418 | 0 | 0 | 0 |  |  | 0 | 0 | 264.036 | 284.036 | 33.009 | 50.056 | 168.96 | 189.418
17 | 430.279 | 0.3111026 | 428.9403908 | 37.92393 | 2.354183 |  | 2.080879 | 0 | 0 |  | 49.797 | 0.2733043 | 0 | 0 | 0 | 0 | 269.52 | 1.447759 | 265.618 | 34.52 | 265.618 | 1.45781 | 1.45781 | 182.2 | 131.23 | 0.99 | 685 | 1227 | 717/10 | 76.26 | 131 | 4 | 2.3 | 12.62325 | 110.75 | 607.8368 | 16.4 |  | 10.71 | 44.7165 | 0.19 | 1,29/1,60 | 7.58 | 9.26 | 7.02 | 235.35 | 2.28 |  |  | 0 | 182.2035 | 186.2206 | 6.022616 | 7.28814 | 0.8541679 | 13.31076 | 0.818 | 2934.8955 | 182.2581 | 3098.387 | 1 | 3098.387 |  | 49.797 |  | 282.002 | 85.123 | 13.357 | [5 empty] | 0.3 | 0.37 | 1.33 |  |  | 43.18 |  | 37.49 | 37.37 | 31.02 |  |  |  | 78.6 | 187.018 | [6 empty] | 0 | 49.797 | 0 | 281.155994 | 84.8080449 | 13.1793519 | 0 | 0 | 78.6 | 187.018 | 0 | 0 | 0 |  |  | 0 | 0 | 262.002 | 282.002 | 32.75 | 49.797 | 166.56 | 187.018
18 | 435.924 | 0.351735 | 434.3907028 | 37.99191 | 2.296504 |  | 2.030683 | 0 | 0 |  | 50.281 | 0.2658218 | 0 | 0 | 0 | 0 | 273.25 | 1.49387 | 269.168 | 35.28 | 269.168 | 1.423017 | 1.423017 | 189.15 | 189.15 | 0.76 | 668 | 1230 | 728/10 | 75.92 | 133 | 4 | 3.8 | 20.08956 | 108.45 | 573.3454 | 16.78 |  | 9.36 | 45.847 | 0.19 | 1,28/1,58 | 8.25 | 9.03 | 5.96 | 241.3 | 3.06 |  |  | 0 | 189.153 | 189.7709 | 5.00703 |  | 0.8701574 | 5.00703 | 0.821 | 3124.0485 | 182.2581 | 3280.645 | 1 | 3280.645 |  | 50.281 |  | 285.937 | 86.409 | 13.297 | [5 empty] | 0.41 | 0.27 | 0.96 |  |  | 43.84 |  | 37.16 | 38.17 | 32.61 |  |  |  | 79.8 | 189.368 | [6 empty] | 0 | 50.281 | 0 | 284.7646583 | 86.1756957 | 13.1693488 | 0 | 0 | 79.8 | 189.368 | 0 | 0 | 0 |  |  | 0 | 0 | 265.937 | 285.937 | 33.234 | 50.281 | 168.91 | 189.368
19 | 447.668 | 0.2567756 | 446.518498 | 38.01015 | 2.376198 |  | 2.103822 | 0 | 0 |  | 51.183 | 0.272376 | 0 | 2.807 | 2.795772 | 0.01487801 | 280.2 | 1.374732 | 276.348 | 35.337 | 276.348 | 1.470617 | 1.485495 | 187.91 | 187.91 | 0.69 | 667 | 1220 | 746/10 | 76.12 | 138 | 4 | 3.5 | 18.62564 | 117.55 | 625.5554 | 18.19 |  | 10.35 | 45.847 | 0.19 | 1,25/1,56 | 7.93 | 9.11 | 7.47 | 241.3 | 2.81 |  |  | 0 | 187.913 | 194.65 | 6.802171 | 7.51652 | 0.8427846 | 14.31869 | 0.822 | 3311.9615 | 182.2581 | 3462.903 | 1 | 3462.903 |  | 51.183 |  | 293.56 | 89.015 | 13.91 | [5 empty] | 0.25 | 0.32 | 0.94 |  |  | 43.77 |  | 37.3 | 37.52 | 34.94 |  |  |  |  | 276.348 | [5 empty] | 0.4 | 0 | 51.183 | 0 | 292.8261 | 88.730152 | 13.779246 | 0 | 0 | 0 | 276.348 | 0 | 2.795772 | 0 |  |  | 0 | 0 | 273.56 | 293.56 | 34.136 | 51.183 | 255.89 | 276.348
20 | 466.187 | 1.039676 | 461.3401649 | 37.94005 | 2.302487 |  | 2.038915 | 0 | 0 |  | 52.811 | 0.2635727 | 0 | 7.148 | 7.119408 | 0.03553202 | 290 | 1.183448 | 286.568 | 7.148 | 286.568 | 1.430223 | 1.465755 | 200.37 | 145.96 | 0.85 | 673 | 1224 | 755/10 | 76.46 | 143 | 4 |  | 0 | 118.7 | 592.4159 | 17.57 |  | 6.48 | 47.804 | 0.19 | 1,26/1,56 | 7.86 | 8.64 | 7.43 | 251.6 | 3.05 |  |  | 0 | 200.366 | 199.8477 | 6.831937 | 8.01464 | 0.8752641 | 14.84658 | 0.825 | 3512.3275 | 182.2581 | 3645.161 | 1 | 3645.161 |  | 52.811 |  | 306 | 92.967 | 14.409 | [5 empty] | 1.19 | 0.92 | 2.43 |  |  | 43.63 |  | 37.19 | 38.26 | 30.95 |  |  |  |  | 286.568 | [5 empty] | 0.4 | 0 | 52.811 | 0 | 302.3586 | 92.1117036 | 14.0588613 | 0 | 0 | 0 | 286.568 | 0 | 7.119408 | 0 |  |  | 0 | 0 | 286 | 306 | 35.764 | 52.811 | 266.11 | 286.568
21 | 457.465 | 1.120426 | 452.3394432 | 37.65384 | 2.368362 |  | 2.095577 | 0 | 0 |  | 52.1 | 0.2727856 | 0 | 7.034 | 7.005864 | 0.03668136 | 282.54 | 1.519077 | 278.248 | 34.504 | 278.248 | 1.456853 | 1.493534 | 190.99 | 96.37 | 0.98 | 675 | 1228 | 752/10 | 75.92 | 140 | 4 | 3.8 | 19.89607 | 115.8 | 606.3065 | 18.61 |  | 11.2 | 46.7875 | 0.19 | 1,26/1,54 | 8.56 | 8.66 | 6.59 | 246.25 | 2.73 |  |  | 0 | 190.9925 | 195.8537 | 5.911508 | 7.6397 | 0.8513316 | 13.55121 | 0.827 | 3703.32 | 182.2581 | 3827.419 | 1 | 3827.419 |  | 52.1 |  | 300.271 | 91.054 | 14.04 | [5 empty] | 1.32 | 0.94 | 2.18 |  |  | 43.61 |  | 37 | 37.3 | 31.83 |  |  |  |  | 278.248 | [5 empty] | 0.4 | 0 | 52.1 | 0 | 296.3074228 | 90.1980924 | 13.733928 | 0 | 0 | 0 | 278.248 | 0 | 7.005864 | 0 |  |  | 0 | 0 | 280.271 | 300.271 | 35.053 | 52.1 | 257.79 | 278.248
22 | 443.318 | 0.5940087 | 440.6846523 | 37.49878 | 2.393633 |  | 2.11731 | 0 | 0 |  | 50.873 | 0.276323 | 0 | 6.652 | 6.625392 | 0.03598664 | 273.8 | 1.246165 | 270.388 | 6.652 | 270.388 | 1.468646 | 1.504633 | 90.36 | 137.41 | 0.79 | 678 | 1238 | 746/10 | 75.43 | 136 | 4 | 3.6 | 19.55385 | 110.75 | 601.5524 | 18.02 |  | 10.91 | 45.163 | 0.19 | 1,29/1,58 | 8.93 | 8.92 | 7.29 | 237.7 | 2.48 |  |  | 0 | 184.107 | 191.2561 | 6.254255 | 7.36428 | 0.8403676 | 13.61854 | 0.827 | 3887.427 | 182.2581 | 4009.677 | 1 | 4009.677 |  | 50.873 |  | 290.9 | 88.081 | 13.464 | [5 empty] | 0.61 | 0.57 | 2.65 |  |  | 43.75 |  | 37.15 | 36.11 | 30.5 |  |  |  |  | 270.388 | [5 empty] | 0.4 | 0 | 50.873 | 0 | 289.12551 | 87.5789383 | 13.107204 | 0 | 0 | 0 | 270.388 | 0 | 6.625392 | 0 |  |  | 0 | 0 | 270.9 | 290.9 | 33.826 | 50.873 | 249.93 | 270.388
23 | 460.07 | 0.6975847 | 456.8606222 | 37.68497 | 2.350814 |  | 2.080413 | 0 | 0 |  | 52.55 | 0.2704003 | 0 | 7.056 | 7.027776 | 0.03616199 | 282.47 | 1.579637 | 278.008 | 7.056 | 278.008 | 1.430513 | 1.466675 | 194.34 | 194.34 | 0.62 | 648 | 1233 | 738/10 | 76.3 | 141 | 4 | 3.55 | 18.26681 | 120.15 | 618.2416 | 21.42 |  | 8.54 | 46.9585 | 0.19 | 1,33/1,65 | 7.72 | 9.42 | 8.12 | 247.15 | 2.69 |  |  | 0 | 194.3415 | 196.9888 | 7.557604 | 7.77366 | 0.8612678 | 15.33126 | 0.829 | 4081.7685 | 182.2581 | 4191.935 | 1 | 4191.935 |  | 52.55 |  | 302.039 | 91.566 | 13.915 | [5 empty] | 0.75 | 0.68 | 2.31 |  |  | 43.48 |  | 37.21 | 37.15 | 29.63 |  |  |  |  | 278.008 | [5 empty] | 0.4 | 0 | 52.55 | 0 | 299.7737075 | 90.9433512 | 13.5935635 | 0 | 0 | 0 | 278.008 | 0 | 7.027776 | 0 |  |  | 0 | 0 | 282.039 | 302.039 | 35.503 | 52.55 | 257.55 | 278.008
24 | 432.955 | 2.125087 | 423.7543283 | 38.11981 | 2.245258 |  | 1.979968 | 0 | 0 |  | 50.069 | 0.2652901 | 0 | 6.603 | 6.576588 | 0.03484599 | 263.95 | 1.190377 | 260.808 | 43.493 | 260.808 | 1.381889 | 1.416735 | 188.73 | 188.73 | 0.58 | 652 | 1228 | 741/10 | 76.42 | 132 | 4 |  | 0 | 116.35 | 616.4794 | 17.78 |  | 8.12 | 45.657 | 0.19 | 1,28/1,6 | 7.58 | 9.58 | 8.89 | 240.3 | 2.21 |  |  | 0 | 188.733 | 184.5322 | 8.012582 | 7.54932 | 0.8928736 | 15.5619 | 0.831 | 4270.5015 | 182.2581 | 4374.194 | 1 | 4374.194 | 212.512 | 50.069 |  | 66.912 | 85.807 | 17.655 |  |  | 2.72 |  |  | 2.72 | 1.47 | 1.92 |  | 37.39 | 43.56 |  | 37.39 | 38.11 | 34.29 |  |  |  |  | 260.808 | [5 empty] | 0.4 | 206.7316736 | 50.069 | 0 | 65.0919936 | 84.5456371 | 17.316024 | 0 | 0 | 0 | 260.808 | 0 | 6.576588 | 0 |  |  | 0 | 0 | 46.912 | 66.912 | 33.022 | 50.069 | 240.35 | 260.808
25 | 460.119 | 0.9245669 | 455.8648922 | 37.84381 | 2.522688 |  | 2.233334 | 0 | 0 |  | 52.288 | 0.289354 | 0 | 7.069 | 7.040724 | 0.03896231 | 283.04 | 1.608253 | 278.488 | 7.069 | 278.488 | 1.541111 | 1.580073 | 180.71 | 180.71 | 0.62 | 674 | 1223 | 744/10 | 75.53 | 141 | 4 | 3.45 | 19.09178 | 114 | 630.859 | 18.17 |  | 12.79 | 44.954 | 0.19 | 1,23/1,52 | 8.64 | 8.87 | 8.01 | 236.6 | 1.85 |  |  | 0 | 180.706 | 199.4003 | 7.07362 | 7.22824 | 0.791154 | 14.30186 | 0.83 | 4451.2075 | 182.2581 | 4556.452 | 1 | 4556.452 |  | 52.288 |  | 294.842 | 91.669 | 21.32 | [5 empty] | 1.02 | 1.06 | 1.29 |  |  | 43.76 |  | 37.37 | 37.55 | 31.15 |  |  |  |  | 278.488 | [5 empty] | 0.4 | 0 | 52.288 | 0 | 291.8346116 | 90.6973086 | 21.044972 | 0 | 0 | 0 | 278.488 | 0 | 7.040724 | 0 |  |  | 0 | 0 | 274.842 | 294.842 | 35.241 | 52.288 | 258.03 | 278.488
26 | 459.892 | 2.6247 | 447.821215 | 37.88527 | 2.362369 |  | 2.085945 | 0 | 0 |  | 52.4 | 0.2764231 | 0 | 7.068 | 7.039728 | 0.03713632 | 285.22 | 1.95358 | 279.648 | 7.068 | 279.648 | 1.475213 | 1.512349 | 189.56 | 189.56 | 0.54 | 663 | 1233 | 749/10 | 76.02 | 141 | 4 | 2.5 | 13.18812 | 119.55 | 630.6561 | 17.78 |  | 8.48 | 45.4955 | 0.19 | 1,23/1,53 | 8.44 | 9.14 | 8.39 | 239.45 | 4.09 |  |  | 0 | 189.5645 | 194.8325 | 7.769908 | 7.58258 | 0.8493952 | 15.35249 | 0.831 | 4640.772 | 182.2581 | 4738.71 | 1 | 4738.71 |  | 52.4 |  | 294.943 | 91.614 | 20.935 | [5 empty] | 3.23 | 2.24 | 2.35 |  |  | 43.91 |  | 37.24 | 37.4 | 34.02 |  |  |  |  | 279.648 | [5 empty] | 0.4 | 0 | 52.4 | 0 | 285.4163411 | 89.5618464 | 20.4430275 | 0 | 0 | 0 | 279.648 | 0 | 7.039728 | 0 |  |  | 0 | 0 | 274.943 | 294.943 | 35.353 | 52.4 | 259.19 | 279.648
27 | 454.079 | 1.283107 | 448.2526827 | 38.07619 | 2.329027 |  | 2.060103 | 0 | 0 |  | 51.758 | 0.2689237 | 0 | 6.958 | 6.930168 | 0.0360077 | 278.15 | 1.715621 | 273.378 | 19.828 | 273.378 | 1.420415 | 1.456422 | 192.46 | 51.59 | 1.33 | 631 | 1229 | 728/10 | 76.19 | 139 | 4 | 3.25 | 16.88632 | 98.15 | 509.9668 | 15.54 |  | 11.01 | 47.1865 | 0.19 | 1,30/1,62 | 9.29 | 9.36 | 6.14 | 248.35 | 2.31 |  |  | 0 | 192.4635 | 195.5657 | 4.668346 | 7.69854 | 0.859152 | 12.36689 | 0.832 | 4833.2355 | 182.2581 | 4920.968 | 1 | 4920.968 |  | 51.758 |  | 291.055 | 90.351 | 20.915 | [5 empty] | 1.53 | 1.08 | 1.9 |  |  | 43.76 |  | 37.4 | 38.28 | 32.54 |  |  |  |  | 273.378 | [5 empty] | 0.4 | 0 | 51.758 | 0 | 286.6018585 | 89.3752092 | 20.517615 | 0 | 0 | 0 | 273.378 | 0 | 6.930168 | 0 |  |  | 0 | 0 | 271.055 | 291.055 | 34.711 | 51.758 | 252.92 | 273.378
28 | 469.026 | 0.3658423 | 467.3101046 | 37.83933 | 2.611028 |  | 2.314999 | 0 | 0 | 24.91 | 52.982 | 0.2960293 | 0 | 7.212 | 7.183152 | 0.04013483 | 285.75 | 1.725984 | 280.818 | 8.602 | 280.818 | 1.56903 | 1.609165 | 97.79 | 88.71 | 0.97 | 669 | 1237 | 720/10 | 75.41 | 144 | 4 |  | 0 | 112.35 | 627.7396 | 17.84 |  | 11.47 | 43.9945 | 0.19 | 1,29/1,59 | 8.94 | 9 | 7.68 | 231.55 | 2.89 |  |  | 0 | 178.9755 | 204.7076 | 6.684034 | 7.15902 | 0.7632625 | 13.84305 | 0.829 | 5012.211 | 182.2581 | 5103.226 | 1 | 5103.226 |  | 52.982 |  | 300.875 | 93.604 | 21.565 | [5 empty] | 0.39 | 0.31 | 1.17 |  |  | 43.99 |  | 37.17 | 37.41 | 33.93 |  |  |  |  | 280.818 | [5 empty] | 0.4 | 0 | 52.982 | 0 | 299.7015875 | 93.3138276 | 21.3126895 | 0 | 0 | 0 | 280.818 | 0 | 7.183152 | 0 |  |  | 0 | 0 | 280.875 | 300.875 | 35.935 | 52.982 | 260.36 | 280.818
29 | 413.625 | 0.6557505 | 410.9126518 | 38.02468 | 2.383747 |  | 2.101906 | 0 | 0 |  | 48.584 | 0.2818408 | 0 | 6.298 | 6.272808 | 0.03638921 | 254.7 | 1.626227 | 250.558 | 6.298 | 250.558 | 1.453513 | 1.489902 | 89.05 | 172.38 | 0.36 | 688 | 1231 | 733/10 | 75.25 | 126 | 4 | 3.7 | 21.46408 | 114.45 | 663.9363 | 18.88 |  | 12.88 | 42.769 | 0.19 | 1,23/1,51 | 8.42 | 8.39 | 8.69 | 225.1 | 2.93 |  |  | 0 | 172.381 | 181.2687 | 7.704419 | 6.89524 | 0.8301963 | 14.59966 | 0.829 | 5184.592 | 182.2581 | 5285.484 | 1 | 5285.484 |  | 48.584 |  | 264.281 | 81.901 | 18.859 | [5 empty] | 0.76 | 0.56 | 1.3 |  |  | 43.77 |  | 37.45 | 37.4 | 33.99 |  |  |  |  | 250.558 | [5 empty] | 0.4 | 0 | 48.584 | 0 | 262.2724644 | 81.4423544 | 18.613833 | 0 | 0 | 0 | 250.558 | 0 | 6.272808 | 0 |  |  | 0 | 0 | 245.681 | 264.281 | 31.537 | 48.584 | 230.1 | 250.558
30 | 465.157 | 0.6503197 | 462.1319925 | 38.15835 | 2.634394 |  | 1.955701 | 0 | 0 |  | 119.058 | 0.6786929 | 0 | 7.124 | 7.095504 | 0.04044808 | 284.97 | 1.667544 | 280.218 | 48.394 | 280.218 | 1.597389 | 1.637837 | 139.27 | 131.05 | 1.11 | 671 | 1234 | 735/10 | 75.67 | 142 | 4 | 3.3 | 18.81173 | 106.75 | 608.5308 | 17.56 |  | 11.89 | 43.9375 | 0.19 | 1,30/1,59 | 9.34 | 8.89 | 6.46 | 231.25 |  |  |  | 0 | 175.4225 | 203.4446 | 5.342011 | 7.0169 | 0.7527546 | 12.35891 | 0.826 | 5360.0145 | 182.2581 | 5467.742 | 1 | 5467.742 | 123.707 | 38.034 | 81.024 |  |  | 29.982 | 192.41 |  | 0.79 |  |  |  |  | 1.76 | 0.79 | 37.49 | 44.26 | 41.62 |  |  | 28.11 | 37.49 |  |  |  | 280.218 | [5 empty] | 0.4 | 122.7297147 | 38.034 | 81.024 | 0 | 0 | 29.4543168 | 190.889961 | 0 | 0 | 280.218 | 0 | 7.095504 | 0 |  |  | 0 | 0 |  |  | 20.987 | 38.034 | 259.76 | 280.218
31 | 422.575 | 0.5284423 | 420.341935 | 38.82125 | 2.072181 |  | 0.8508501 | 0 | 0 | 2.71 | 247.747 | 1.221331 | 0 | 6.741 | 6.714036 | 0.03309853 | 274.28 | 1.787589 | 269.377 | 9.851 | 269.377 | 1.327962 | 1.36106 | 89.69 | 202.85 | 0.57 | 700 | 1228 | 724/10 | 75.22 | 135 | 4 |  | 0 | 132 | 650.7271 | 20.49 |  | 11.2 | 23.85 | 0.1002522 | 1,27/1,51 | 9.25 | 7.39 | 9.39 | 237.9 |  |  |  | 0 | 202.85 | 189.3883 | 9.601606 | 8.114 | 0.9350528 | 17.71561 | 0.83 | 5562.8645 | 182.2581 | 5650 | 1 | 5650 |  | 50.423 | 197.324 |  |  | 40.602 | 134.226 | [6 empty] | 3.88 | 0.49 |  | 43.78 | 41.8 |  |  | 29.1 | 35.52 |  |  |  | 269.377 | [5 empty] | 0.4 | 0 | 50.423 | 197.324 | 0 | 0 | 39.0266424 | 133.5682926 | 0 | 0 | 269.377 | 0 | 6.714036 | 0 |  |  | 0 | 0 |  |  | 33.376 | 50.423 | 248.9 | 269.377
е | 13497.22 |  | 13409.13 |  |  | 0 |  | 0 | 0 | 57.46 | 1869.845 |  | 32.44 | 85.77 | 85.42692 |  | 8466.46 |  | 8338.727 | 583.31 | 8338.727 |  |  | 4868.57 | 4892.01 | [6 empty] | 122 | 78.65 |  | 3368.05 |  | 544.93 | 0 | 288.47 | 1328.8555 | [5 empty] | 7106.35 | 73.84 | 0 | 0 |  | 5562.8645 | 5853.066 | 183.3805 | 206.83446 |  | 407.9306 |  |  | 0 |  | 31 |  | 336.2190001 | 1591.497 | 278.3480001 | 7890.548 | 2499.598 | 574.378 | 326.6360001 | 1e-07 | [15 empty] | 1e-07 | 1395.6 | 6943.127 | 1e-07 | [5 empty] | 329.4613884 | 1591.497 | 278.3480001 | 7835.744357 | 2485.765 | 563.8558023 | 324.4582537 | 9.99999999e-08 | 1395.6 | 6943.127 | 9.99999999e-08 | 85.42692 | 0 | #DIV/0! | #DIV/0! | 0 | 0
ср. | 435.3943 | 0.6526864 |  | 38.00898 | 2.410472 | 0 | 2.074342 | 0 | 0 | 1.853548 | 60.31758 | 0.3361299 | 1.046452 | 2.766774 |  | 0.01535664 | 273.1116 | 1.508694 |  | 18.81645 | 268.9912 | 1.498999 | 1.514355 | 157.0506 | 157.8068 | 0.69033 | 658.9677 | 1220 |  | 76.02686 | 133.0968 | 3.935484 | 2.537097 | 14.1384 | 108.6468 | 605.4525 | 17.57839 |  | 9.305484 | 42.86631 | 0.1869955 | 0 | 8.403548 | 8.691935 | 7.315806 | 229.2371 | 2.381935 | #DIV/0! | 0 | 0 | 179.4472 | 188.8086 | #DIV/0! | #DIV/0! | 0.8298102 | 13.15905 | 0 | [13 empty] | 2.009884 | 3.659071e-09 | 3.592625e-17 | 0.694548 | 0.5534227 | 1.831929 | 0.6667197 | 37.42679 | 43.71681 | 41.7476 | 37.32625 | 37.81251 | 31.71222 | 36.68046 | 1e-07 |  |  |  |  | 1e-07 | 5.88994e-09 | 2.761119e-09 | 1e-07 | 0.4 | 1920.958 |  | 11488.17 |  |  |  |  | 8338.727
пл. |  |  |  | 38 | 2.22 |  | 1.9314 |  |  |  |  | 0.2886 | 34.62902 | [6 empty] | 21.6522504 |  | 1.32 |  | 5650 | 5650 |  |  | 1250 |  | 76 | [5 empty] | 653 | [9 empty] | 5650 | 39.55 |  |  |  | 182.26 |  |  |  | 0.9 | [39 empty] | 13409.13
± |  |  |  |  | 0.1904721 | 0 |  | 0 | [9 empty] | 1.508694 |  |  |  | 0.1789988 | [5 empty] | -30 | 0 | [16 empty] | 1456.35
Отклонения
[7 empty] | по выпускам | [37 empty] | ССП | 182.2581 |  |  | тн | [6 empty] | Дней | 31
[33 empty] | Удельный расход мелочь ФМн ср. | [6 empty] | 0.1869955 |  | т | [52 empty] | 10975.43 |  | 1869.845
|  | Средний вес выпуска: | [6 empty] | 58.24877 | [30 empty] | План: |  |  |  |  | Суток работы | 30
[45 empty] | Среднесуточное пр-во | 188.3333 | [5 empty] | Отставание (-) опережение (+)
[52 empty] | -87.1355 |  |  |  | Тн
[52 empty] | -1.542221 |  |  |  | %
Мелочь ФМн с н. м.
[52 empty] | план |  |  |  | 1328.8555
[52 empty] | факт |  |  |  | 1328.86
[52 empty] | Отклонение |  |  |  | 0.0045
| Диспетчер АО "СЧПЗ" | [11 empty] | Кленина М.В.

## август 20 (факт)
Сведения по учету производства ферромарганца в АО "СЧПЗ" — ДП-3
[45 empty] | на | 30 |  |  |  |  | августа |  |  |  | 2020г.
Дата | Расход Mn шихты |  |  |  |  | Отсев агломерата, т | Расх.добавок, флюсов | [7 empty] | Расход кокса | [8 empty] | Производство FeMn78 т | Производство FeMn с Si<1, т | Сод. Si в сплаве % | Температура колош. газа, °С | Темпе-ратура гор. дутья, °С | Расход гор. дутья, м3/мин / фурмы,шт | Средн. содерж. Mn в сплаве, % | Количество подач,шт | Количество выпусков, шт | Количество пыли |  | Количество шлака |  | Перевал, т |  | Зеленый шлак | Мелочь Фмн | Удельн.расход мелочи, т | Осн-ть | Сод. Al2O3 в шлаке, % | Сод MgO в шлаке, % | Сод. MnO в шлаке, % | Производство фактическое, т | [5 empty] | Теорети- ческий выход FeMn, т | Потери Mn со шлаком расчетно, т |  | Факт. коэф-т извлеч. Mn из расплава | Потери Mn со шлаком расчетно, т | Средняя значения кофицент извлечения Mn из расплава | [5 empty] | Проплавлено руды (влаж.), т | [7 empty] | Влажность руды , % | [6 empty] | Сод. Mn в руде, % | [7 empty] | Сожжено кокса сух., т |  |  |  | Влажность кокса, % |  |  |  | Коксовый орешек
| Проплавлено шихты (влаж.), т | Влажность шихты , % | Сухой руды, т | Сод. Mn в марг. шихте, % | Удельн расход марг. шихты, т |  | Удельн расход руды, т | Тяж.шлак ,т | Кварцит, т | Отсев руды ,т | Агломерат, т | Удельн.расход агломерата, т | Известняк,т | Коксовый орешек,т | Сухой коксовый орешек,т | Удельн. расход сухого коксового орешка, т | Сожжено кокса (влаж.), т | Влажность кокса, % | Сухого скипо- вого кокса, т | Выход кокс. мелочи, т | Сухого кокса (заданный), т | Удельн. расход сухого кокса, т | Всего удельн. расход кокса, т
[33 empty] | всего, т | на т FeMn, кг | всего, т | на т FeMn, кг | [9 empty] | Разлито жидкого | из шлака | c перевала | с отвала | % с отвала от годного | Всего годного |  | химические | физические | [52 empty] | Тяжелый шлак
[54 empty] | 4% |  |  |  | FeMn НИ | План | План по нараст. |  |  | Маматван | Агломерат 18%, 16пр | Агломерат 7%, 14пр | Кудумани | Новорос - ая | Каражал | Казахстан(10-100) |  | Маматван |  |  | Кудумани | Новорос - ая | Каражал | Казахстан(10-100) | Маматван | Агломерат 18%, 16пр | Агломерат 7%, 14пр | Кудумани | Новорос - ая | Каражал | Казахстан(10-100) | Чиатури | Н. Тагил | Губаха +25 | Кемерово | Алтай | Н. Тагил | Губаха +25 | Кемерово | Алтай |  | Маматван | Агломерат 18%, 16пр | Агломерат 7%, 14пр | Кудумани | Новорос - ая | Каражал | Казахстан (10-100) | Н. Тагил | кокс Губаха +25 | Кемерово | кокс Алтай | Коксовый орешек | Кол-во, т | W | Mn |  | ИТОГО
1 | 398.962 | 0.2627684 | 397.9137 | 39.06693 | 1.95737 |  | 0.7146375 | 0 | 0 |  | 252.635 | 1.242732 | 0 | 6.646 | 6.592832 | 0.03243068 | 253.972 | 1.548202 | 250.0400003 | 20.306 | 250.0400003 | 1.229967 | 1.262398 | 102.76 | 203.29 | 0.52 | 690 | 1240 | 735/10 | 74.55 | 133 | 4 | 4.8 | 23.61159 | 121.05 | 595.4548 | 19.95 |  | 11.17 | 48.05 | 0.1911297 | 1,27/1,49 | 9.38 | 7.21 | 8.04 | 251.4 | 11.11 |  |  |  | 203.29 | 182.0391 | 7.539199 | 8.1316 | 0.9749123 | 15.6708 | 0.975 | 203.29 | 187.0968 | 187.0968 | 1 | 187.0968 | 1e-07 | 53.143 | 199.492 | 106.404 | 1e-07 | 39.923 | 1e-05 | 1e-07 | 1e-07 | 1e-07 | 1e-07 | 0.52 | 1e-07 | 1.24 | 1e-07 | 1e-07 | 43.89 | 41.91 | 35.36 | 1e-07 | 28.32 | 1e-07 | 1e-07 | 1e-07 | 1e-07 | 250.04 | 1e-07 | 1e-07 | 1e-07 | 1e-07 | 1e-07 | 0.8 | 9.99999999e-08 | 53.143 | 199.492 | 105.8506992 | 9.99999999e-08 | 39.4279548 | 9.99999999e-06 | 9.99999999e-08 | 9.99999999e-08 | 250.04 | 9.99999999e-08 | 6.592832 | 0 |  |  | 0 | 0
2 | 402.096 | 0.5643578 | 399.8267399 | 39.38177 | 2.198541 |  | 0.798195 | 0 | 0 |  | 254.667 | 1.400346 | 0 | 6.696 | 6.642432 | 0.03652498 | 254.879 | 1.59252 | 250.82 | 3.696 | 250.82 | 1.379193 | 1.415718 | 44.39 | 91.13 | 0.82 | 714 | 1239 | 724/10 | 74.67 | 134 | 4 |  | 0 | 118.2 | 649.9505 | 17.79 |  | 12.95 | 43.07 | 0.1831986 | 1,35/1,56 | 10.15 | 6.74 | 6.1 | 235.1 | 2.78 |  |  |  | 181.86 | 184.0921 | 5.585366 | 7.2744 | 0.862415 | 12.85977 | 0.918 | 385.15 | 187.0968 | 374.1935 | 1 | 374.1935 |  | 53.597 | 201.07 | 103.508 |  | 43.921 | [5 empty] | 1 |  | 2.81 |  |  | 43.74 | 41.63 | 35.89 |  | 32 |  |  |  |  | 250.82 | [5 empty] | 0.8 | 0 | 53.597 | 201.07 | 102.47292 | 0 | 42.6868199 | 0 | 0 | 0 | 250.82 | 0 | 6.642432 | 0 |  |  | 0 | 0
3 | 404.879 | 0.4192403 | 403.181584 | 38.96264 | 2.152368 |  | 0.7835767 | 0 | 0 |  | 256.402 | 1.368791 | 0 | 6.759 | 6.704928 | 0.03579398 | 257.119 | 1.636985 | 252.91 | 5.759 | 252.91 | 1.350149 | 1.385943 | 94.85 | 187.32 | 0.54 | 690 | 1232 | 735/10 | 75.11 | 135 | 4 | 4.1 | 21.88768 | 124 | 661.9688 | 17.72 |  | 10.48 | 49.77 | 0.2043103 | 1,29/1,51 | 9.28 | 7.4 | 6.4 | 243.6 | 3.97 |  |  |  | 187.32 | 182.5852 | 6.147606 | 7.4928 | 0.8956387 | 13.64041 | 0.911 | 572.47 | 187.0968 | 561.2903 | 1 | 561.2903 |  | 53.902 | 202.5 | 101.266 |  | 47.211 | [5 empty] | 0.52 |  | 2.48 |  |  | 43.9 | 41.63 | 36.34 |  | 27.51 |  |  |  |  | 252.91 | [5 empty] | 0.8 | 0 | 53.902 | 202.5 | 100.7394168 | 0 | 46.0401672 | 0 | 0 | 0 | 252.91 | 0 | 6.704928 | 0 |  |  | 0 | 0
4 | 381.273 | 0.4547652 | 379.5391032 | 39.33545 | 2.058015 |  | 0.7679108 | 0 | 0 |  | 237.921 | 1.290104 | 0 | 5.624 | 5.579008 | 0.03025164 | 240.37 | 1.306319 | 237.23 | 4.434 | 237.23 | 1.286357 | 1.316609 |  | 47.89 | 1.53 | 690 | 1237 | 729/10 | 73.79 | 127 | 4 |  | 0 | 115.05 | 623.8477 | 19.68 |  | 9.54 | 45.81 | 0.193577 | 1,29/1,50 | 9.8 | 6.89 | 6.23 | 236.65 | 3.12 |  |  |  | 184.42 | 176.6271 | 5.552378 | 7.3768 | 0.9115172 | 12.92918 | 0.911 | 756.89 | 187.0968 | 748.3871 | 1 | 748.3871 |  | 50.808 | 187.113 | 96.966 |  | 46.386 | [5 empty] | 0.42 |  | 2.86 |  |  | 43.81 | 41.61 | 36.24 |  | 31.73 |  |  |  |  | 237.23 | [5 empty] | 0.8 | 0 | 50.808 | 187.113 | 96.5587428 | 0 | 45.0593604 | 0 | 0 | 0 | 237.23 | 0 | 5.579008 | 0 |  |  | 0 | 0
5 | 411.074 | 0.4984916 | 409.0248308 | 38.86653 | 2.17659 |  | 0.863904 | 0 | 0 |  | 246.68 | 1.312686 | 0 | 6.826 | 6.771392 | 0.03603338 | 256.834 | 1.465538 | 253.07 | 4.826 | 253.07 | 1.34669 | 1.382723 | 139.89 | 92.39 | 1.02 | 677 | 1238 | 736/10 | 75.24 | 137 | 4 | 3.4 | 18.09281 | 135 | 718.3908 | 17.83 |  | 9.39 | 50.26 | 0.2042259 | 1,25/1,47 | 9.69 | 6.95 | 7.41 | 246.1 | 1.47 |  |  |  | 187.92 | 184.4552 | 7.74919 | 7.5168 | 0.8893984 | 15.26599 | 0.907 | 944.81 | 187.0968 | 935.4839 | 1 | 935.4839 |  | 54.887 | 191.793 | 109.608 |  | 54.786 | [5 empty] | 0.48 |  | 2.78 |  |  | 43.93 | 41.66 | 35.08 |  | 31.59 |  |  |  |  | 253.07 | [5 empty] | 0.8 | 0 | 54.887 | 191.793 | 109.0818816 | 0 | 53.2629492 | 0 | 0 | 0 | 253.07 | 0 | 6.771392 | 0 |  |  | 0 | 0
6 | 392.946 | 0.5203304 | 390.9013824 | 39.07898 | 2.210231 |  | 0.9030441 | 0 | 0 |  | 231.189 | 1.307186 | 0 | 6.558 | 6.505536 | 0.03678353 | 245.027 | 1.459839 | 241.45 | 4.558 | 241.45 | 1.365204 | 1.401988 |  | 132.75 | 0.76 | 695 | 1233 | 740/10 | 74.16 | 131 | 4 | 3.8 | 21.48592 | 129.8 | 733.9138 | 18.28 |  | 10.29 | 46.49 | 0.2005176 | 1,26/1,46 | 9.4 | 6.4 | 7.63 | 231.85 | 1.79 |  |  |  | 176.86 | 179.827 | 7.671911 | 7.0744 | 0.8585962 | 14.74631 | 0.899 | 1121.67 | 187.0968 | 1122.581 | 1 | 1122.581 |  | 50.063 | 181.126 | 109.406 |  | 52.351 | [5 empty] | 0.73 |  | 2.38 |  |  | 43.78 | 41.75 | 36.52 |  | 30.69 |  |  |  |  | 241.45 | [5 empty] | 0.8 | 0 | 50.063 | 181.126 | 108.6073362 | 0 | 51.1050462 | 0 | 0 | 0 | 241.45 | 0 | 6.505536 | 0 |  |  | 0 | 0
7 | 398.893 | 0.5149894 | 396.8387435 | 39.19618 | 2.227304 |  | 0.9710094 | 0 | 0 |  | 223.834 | 1.256295 | 0 | 6.654 | 6.600768 | 0.03704758 | 245.399 | 1.470666 | 241.79 | 22.054 | 241.79 | 1.357075 | 1.394122 | 138.1 | 91.52 | 0.89 | 678 | 1224 | 738/10 | 75.19 | 133 | 4 | 3.25 | 18.24101 | 130.6 | 733.0078 | 18.64 |  | 10.67 | 47.83 | 0.20414 | 1,28/1,48 | 9.72 | 6.53 | 7.5 | 234.3 | 2.37 |  |  |  | 178.17 | 180.5976 | 7.587676 | 7.1268 | 0.8612651 | 14.71448 | 0.893 | 1299.84 | 187.0968 | 1309.677 | 1 | 1309.677 |  | 44.276 | 179.558 | 121.978 |  | 53.081 | [5 empty] | 0.47 |  | 2.79 |  |  | 43.99 | 41.79 | 35.96 |  | 33.86 |  |  |  |  | 241.79 | [5 empty] | 0.8 | 0 | 44.276 | 179.558 | 121.4047034 | 0 | 51.6000401 | 0 | 0 | 0 | 241.79 | 0 | 6.600768 | 0 |  |  | 0 | 0
8 | 407.949 | 0.493331 | 405.9364612 | 39.09044 | 2.279389 |  | 1.050792 | 0 | 0 |  | 218.801 | 1.228598 | 0 | 6.794 | 6.739648 | 0.03784406 | 249.937 | 1.559193 | 246.04 | 38.424 | 246.04 | 1.381549 | 1.419393 | 178.09 | 135.49 | 0.77 | 689 | 1233 | 728/10 | 75.9 | 136 | 4 | 3.35 | 18.81071 | 131.85 | 740.356 | 16.33 |  | 9.04 | 46.96 | 0.2031142 | 1,26/1,47 | 9.31 | 6.87 | 7.36 | 231.2 | 2.89 |  |  |  | 178.09 | 182.5161 | 7.517307 | 7.1236 | 0.8518295 | 14.64091 | 0.888 | 1477.93 | 187.0968 | 1496.774 | 1 | 1496.774 |  | 35.109 | 183.692 | 134.844 |  | 54.304 | [5 empty] | 0.53 |  | 2.39 |  |  | 43.9 | 41.74 | 36.75 |  | 32.83 |  |  |  |  | 246.04 | [5 empty] | 0.8 | 0 | 35.109 | 183.692 | 134.1293268 | 0 | 53.0061344 | 0 | 0 | 0 | 246.04 | 0 | 6.739648 | 0 |  |  | 0 | 0
9 | 395.788 | 0.8177177 | 392.5515716 | 38.68032 | 2.231421 |  | 1.029784 | 0 | 0 |  | 211.392 | 1.201637 | 0 | 6.647 | 6.593824 | 0.03748195 | 243.988 | 1.839435 | 239.5 | 4.647 | 239.5 | 1.361414 | 1.398896 | 178 | 175.92 | 0.79 | 665 | 1236 | 716/10 | 77.14 | 133 | 4 |  | 0 | 136.9 | 778.1946 | 21.39 |  | 14.45 | 46.8 | 0.1988528 | 1,24/1,47 | 9.19 | 7.08 | 8.5 | 235.35 | 1.82 |  |  |  | 175.92 | 171.8389 | 9.01419 | 7.0368 | 0.8937335 | 16.05099 | 0.889 | 1653.85 | 187.0968 | 1683.871 | 1 | 1683.871 |  | 33.215 | 178.177 | 131.208 |  | 53.188 | [5 empty] | 1.06 |  | 3.47 |  |  | 43.71 | 41.68 | 35.77 |  | 32.67 |  |  |  |  | 239.5 | [5 empty] | 0.8 | 0 | 33.215 | 178.177 | 129.8171952 | 0 | 51.3423764 | 0 | 0 | 0 | 239.5 | 0 | 6.593824 | 0 |  |  | 0 | 0
10 | 428.68 | 1.629078 | 421.6964703 | 39.56647 | 2.311299 |  | 1.024837 | 0 | 0 |  | 234.715 | 1.286462 | 0 | 7.163 | 7.105696 | 0.03894599 | 264.91 | 2.015779 | 259.57 | 4.902 | 259.57 | 1.422691 | 1.461637 | 182.45 | 182.45 | 0.6 | 626 | 1230 | 705/10 | 77.67 | 143 | 4 | 4.05 | 22.19786 | 137.35 | 752.809 | 18.47 |  | 12.08 | 49.73 | 0.207771 | 1,27/1,50 | 8.68 | 6.97 | 7.83 | 239.35 | 4.91 |  |  |  | 182.45 | 187.5376 | 8.330955 | 7.298 | 0.8493171 | 15.62895 | 0.884 | 1836.3 | 187.0968 | 1870.968 | 1 | 1870.968 |  | 41.641 | 193.074 | 136.793 |  | 57.172 | [5 empty] | 2.05 |  | 7.31 |  |  | 44.16 | 41.76 | 35.94 |  | 37.49 |  |  |  |  | 259.57 | [5 empty] | 0.8 | 0 | 41.641 | 193.074 | 133.9887435 | 0 | 52.9927268 | 0 | 0 | 0 | 259.57 | 0 | 7.105696 | 0 |  |  | 0 | 0
11 | 399.061 | 0.8893377 | 395.512 | 39.4356 | 2.184908 |  | 0.9358192 | 0 | 6.707 |  | 226.11 | 1.249088 | 0 | 6.65 | 6.5968 | 0.03644238 | 250.939 | 2.478292 | 244.72 | 12.272 | 244.72 | 1.351895 | 1.388337 | 181.02 | 181.02 | 0.59 | 656 | 1229 | 684/10 | 76.45 | 133 | 4 | 2.95 | 16.29654 | 125.35 | 692.4649 | 20.68 |  | 10.03 | 48.5 | 0.2050306 | 1,29/1,49 | 9.3 | 6.97 | 5.79 | 236.55 | 3 |  |  |  | 181.02 | 178.1086 | 5.622212 | 7.2408 | 0.8872702 | 12.86301 | 0.885 | 2017.32 | 187.0968 | 2058.065 | 1 | 2058.065 |  | 53.162 | 172.948 | 146.275 |  | 26.676 | [5 empty] | 1.56 |  | 4.75 |  |  | 43.81 | 41.6 | 35.74 |  | 36.95 |  |  |  |  | 244.72 | [5 empty] | 0.8 | 0 | 53.162 | 172.948 | 143.99311 | 0 | 25.40889 | 0 | 0 | 0 | 244.72 | 0 | 6.5968 | 0 |  |  | 0 | 0
12 | 156.037 | 0.9272751 | 154.5901078 | 39.50465 | 2.151567 |  | 0.9210871 | 0 | 2.584 |  | 88.41 | 1.23048 | 0 | 2.604 | 2.583168 | 0.03595223 | 108.592 | 3.436717 | 104.86 | 16.854 | 104.86 | 1.459429 | 1.495382 | 71.85 | 71.85 | 0.41 | 625 | 1139 | 696/10 | 76.48 | 54 | 2 |  | 0 | 60.75 | 845.5115 | 9.46 |  | 6.6 | 23.15 | 0.2312687 | 1,25/1,47 | 8.02 | 7.25 | 7.38 | 100.1 | 1.5 |  |  | 0 | 71.85 | 69.71019 | 3.473018 | 2.874 | 0.8997975 | 6.347018 | 0.885 | 2089.17 | 187.0968 | 2245.161 | 1 | 2245.161 |  | 20.808 | 67.602 | 57.186 |  | 10.441 | [5 empty] | 1.84 |  | 3.78 |  |  | 44 | 41.44 | 36.21 |  | 36.06 |  |  |  |  | 104.86 | [5 empty] | 0.8 | 0 | 20.808 | 67.602 | 56.1337776 | 0 | 10.0463302 | 0 | 0 | 0 | 104.86 | 0 | 2.583168 | 0 |  |  | 0 | 0
13 | 393.365 | 0.5602386 | 391.1612175 | 39.20059 | 1.907545 |  | 0.8215509 | 0 | 6.589 |  | 222.694 | 1.085994 | 0 | 6.542 | 6.489664 | 0.03164763 | 254.15 | 3.096596 | 246.28 | 4.413 | 246.28 | 1.201014 | 1.232662 | 171.97 | 122.75 | 0.94 | 677 | 1187 | 769/10 | 75.87 | 131 | 5 | 2.1 | 10.24091 | 145.8 | 711.0114 | 22.84 |  | 9.78 | 47.46 | 0.1823982 | 1,32/1,5 | 8.19 | 7.06 | 5.71 | 260.2 | 2.1 |  |  | 0 | 205.06 | 176.4382 | 6.449083 | 8.2024 | 1.014618 | 14.65148 | 0.895 | 2294.23 | 187.0968 | 2432.258 | 1 | 2432.258 |  | 52.371 | 170.323 | 144.364 |  | 26.307 | [5 empty] | 1.04 |  | 2.67 |  |  | 43.64 | 41.37 | 35.53 |  | 36.46 |  |  |  |  | 246.28 | [5 empty] | 0.8 | 0 | 52.371 | 170.323 | 142.8626144 | 0 | 25.6046031 | 0 | 0 | 0 | 246.28 | 0 | 6.489664 | 0 |  |  | 0 | 0
14 | 409.807 | 0.5311938 | 407.6301305 | 39.77189 | 2.246515 |  | 0.9654237 | 0 | 6.969 |  | 232.454 | 1.281091 | 0 | 4.253 | 4.218976 | 0.02325145 | 264.351 | 2.795904 | 256.96 | 22.262 | 256.96 | 1.416148 | 1.439399 | 130.68 | 130.68 | 0.97 | 666 | 1215 | 773/10 | 75.92 | 137 | 4 | 0.6 | 3.306696 | 120.5 | 664.0948 | 18.83 |  | 11.77 | 41.1 | 0.1776529 | 1,29/1,50 | 8.65 | 7.03 | 6.29 | 231.35 | 2.97 |  |  | 0 | 181.45 | 186.4234 | 5.871405 | 7.258 | 0.8497099 | 13.1294 | 0.892 | 2475.68 | 187.0968 | 2619.355 | 1 | 2619.355 |  | 54.79 | 177.664 | 150.157 |  | 27.196 | [5 empty] | 0.91 |  | 2.98 |  |  | 43.9 | 41.67 | 36.52 |  | 37.01 |  |  |  |  | 256.96 | [5 empty] | 0.8 | 0 | 54.79 | 177.664 | 148.7905713 | 0 | 26.3855592 | 0 | 0 | 0 | 256.96 | 0 | 4.218976 | 0 |  |  | 0 | 0
15 | 417.046 | 0.6531247 | 414.3221697 | 39.23705 | 2.085899 |  | 0.8964465 | 0 | 6.936 |  | 236.261 | 1.189453 | 0 | 0 | 0 | 0 | 268.205 | 3.223281 | 259.56 |  | 259.56 | 1.306751 | 1.306751 | 198.63 | 155.37 | 0.8 | 640 | 1213 | 762/10 | 76.26 | 139 | 4 | 1.3 | 6.544832 | 143.3 | 721.4419 | 22.57 |  | 12.56 | 54.24 | 0.2071415 | 1,28/1,50 | 8.2 | 7.15 | 6.96 | 261.85 | 3.58 |  |  | 0 | 198.63 | 186.1024 | 7.72609 | 7.9452 | 0.9317666 | 15.67129 | 0.895 | 2674.31 | 187.0968 | 2806.452 | 1 | 2806.452 |  | 55.578 | 180.683 | 152.791 |  | 27.994 | [5 empty] | 1.07 |  | 3.89 |  |  | 43.69 | 41.58 | 35.24 |  | 37.09 |  |  |  |  | 259.56 | [5 empty] | 0.8 | 0 | 55.578 | 180.683 | 151.1561363 | 0 | 26.9050334 | 0 | 0 | 0 | 259.56 | 0 | 0 | 0 |  |  | 0 | 0
16 | 432.306 | 0.6782028 | 429.3740884 | 39.38925 | 2.192026 |  | 0.9416892 | 0 | 7.197 |  | 244.916 | 1.250337 | 0 | 0 | 0 | 0 | 281.287 | 3.696225 | 270.89 |  | 270.89 | 1.382939 | 1.382939 | 195.88 | 195.88 | 0.36 | 572 | 1216 | 761/10 | 75.77 | 144 | 4 | 1 | 5.105166 | 143 | 730.0388 | 19.18 |  | 10.44 | 47.95 | 0.1911501 | 1,23/1,44 | 7.5 | 6.63 | 8.9 | 250.85 | 3.42 |  |  | 0 | 195.88 | 194.8635 | 9.858944 | 7.8352 | 0.8775541 | 17.69414 | 0.894 | 2870.19 | 187.0968 | 2993.548 | 1 | 2993.548 |  | 57.502 | 187.414 | 158.562 |  | 28.828 | [5 empty] | 1.3 |  | 3.02 |  |  | 43.64 | 41.62 | 35.5 |  | 37.8 |  |  |  |  | 270.89 | [6 empty] | 0 | 57.502 | 187.414 | 156.500694 | 0 | 27.9573944 | 0 | 0 | 0 | 270.89 | 0 | 0 | 0 |  |  | 0 | 0
17 | 435.074 | 0.6756791 | 432.1342958 | 39.7099 | 2.305946 |  | 0.9907113 | 0 | 6.802 |  | 246.475 | 1.315235 | 0 | 0 | 0 | 0 | 283.978 | 3.418575 | 274.27 | 23.929 | 274.27 | 1.463554 | 1.463554 | 187.4 | 187.4 | 0.81 | 649 | 1219 | 760/10 | 76.33 | 145 | 4 |  | 0 | 136.95 | 730.7898 | 17.94 |  | 10.51 | 53.03 | 0.2129291 | 1,29/1,5 | 8.08 | 7.16 | 7.4 | 249.05 | 1.89 |  |  | 0 | 187.4 | 196.2621 | 7.850514 | 7.496 | 0.8335801 | 15.34651 | 0.89 | 3057.59 | 187.0968 | 3180.645 | 1 | 3180.645 |  | 57.982 | 188.493 | 159.544 |  | 29.055 | [5 empty] | 1.38 |  | 2.54 |  |  | 43.71 | 41.69 | 36.23 |  | 37.99 |  |  |  |  | 274.27 | [6 empty] | 0 | 57.982 | 188.493 | 157.3422928 | 0 | 28.317003 | 0 | 0 | 0 | 274.27 | 0 | 0 | 0 |  |  | 0 | 0
18 | 440.968 | 0.6490058 | 438.1060923 | 39.20847 | 2.126213 |  | 0.9135214 | 0 | 7.304 |  | 249.875 | 1.212691 | 0 | 0 | 0 | 0 | 289.577 | 3.680196 | 278.92 | 5.31 | 278.92 | 1.353652 | 1.353652 | 206.05 | 206.05 | 0.58 | 643 | 1229 | 745/10 | 76.04 | 147 | 4 | 1.2 | 5.823829 | 142.05 | 689.3958 | 27.96 |  | 10.73 | 50.13 | 0.1897785 | 1,28/1,51 | 7.9 | 7.47 | 7.27 | 264.15 | 2.76 |  |  | 0 | 206.05 | 197.2111 | 7.999816 |  | 0.9121275 | 7.999816 | 0.891 | 3263.64 | 187.0968 | 3367.742 | 1 | 3367.742 |  | 58.779 | 191.096 | 161.697 |  | 29.396 | [5 empty] | 1.09 |  | 3.74 |  |  | 44.16 | 41.7 | 35.1 |  | 35.71 |  |  |  |  | 278.92 | [6 empty] | 0 | 58.779 | 191.096 | 159.9345027 | 0 | 28.2965896 | 0 | 0 | 0 | 278.92 | 0 | 0 | 0 |  |  | 0 | 0
19 | 416.234 | 0.6069125 | 413.7078239 | 39.46673 | 1.944573 |  | 0.8375691 | 0 | 7.868 |  | 235.515 | 1.107004 | 0 | 0 | 0 | 0 | 272.136 | 3.158715 | 263.54 | 34.98 | 263.54 | 1.238731 | 1.238731 | 212.75 | 107.04 | 1.04 | 687 | 1231 | 737/10 | 75.72 | 139 | 4 | 1.75 | 8.225617 | 128.55 | 604.2303 | 27.96 |  | 10.44 | 41.35 | 0.1581564 | 1,35/1,57 | 8.05 | 7.03 | 7.89 | 261.45 | 3.09 |  |  | 0 | 212.75 | 188.2472 | 7.85694 | 8.51 | 0.9866323 | 16.36694 | 0.896 | 3476.39 | 187.0968 | 3554.839 | 1 | 3554.839 |  | 55.416 | 180.099 | 160.075 |  | 20.644 | [5 empty] | 1.07 |  | 3.94 |  |  | 43.84 | 41.56 | 35.81 |  | 37.82 |  |  |  |  | 263.54 | [6 empty] | 0 | 55.416 | 180.099 | 158.3621975 | 0 | 19.8306264 | 0 | 0 | 0 | 263.54 | 0 | 0 | 0 |  |  | 0 | 0
20 | 401.922 | 0.7649532 | 398.847485 | 39.88298 | 1.990058 |  | 0.8538743 | 0 | 10.717 |  | 227.714 | 1.136184 | 0 | 0 | 0 | 0 | 264.031 | 3.833262 | 253.91 | 28.31 | 253.91 | 1.26689 | 1.26689 | 200.42 | 95.91 | 0.93 | 682 | 1237 | 729/10 | 75.96 | 134 | 4 | 0.55 | 2.744237 | 128.85 | 642.8999 | 27.08 |  | 9.66 | 48.15 | 0.1880492 | 1,34/1,57 | 8.25 | 7.41 | 6.77 | 256.05 | 2.18 |  |  | 0 | 200.42 | 182.82 | 6.757366 | 8.0168 | 0.9570433 | 14.77417 | 0.899 | 3676.81 | 187.0968 | 3741.935 | 1 | 3741.935 |  | 53.622 | 174.092 | 164.959 |  | 9.249 | [5 empty] | 1.63 |  | 4.17 |  |  | 43.73 | 41.66 | 36.94 |  | 36.62 |  |  |  |  | 253.91 | [6 empty] | 0 | 53.622 | 174.092 | 162.2701683 | 0 | 8.8633167 | 0 | 0 | 0 | 253.91 | 0 | 0 | 0 |  |  | 0 | 0
21 | 398.966 | 0.7020395 | 396.165101 | 39.21986 | 2.2333 |  | 0.9588709 | 0 | 11.916 |  | 226.071 | 1.274429 | 0 | 0 | 0 | 0 | 260.339 | 3.445123 | 251.37 | 9.42 | 251.37 | 1.417047 | 1.417047 | 177.39 | 82.8 | 0.92 | 672 | 1237 | 720/10 | 75.6 | 133 | 4 | 0.85 | 4.791702 | 130.25 | 734.2578 | 27.97 |  | 10.85 | 45.88 | 0.1973758 | 1,32/1,54 | 7.77 | 7.42 | 7.33 | 232.45 | 1.67 |  |  | 0 | 177.39 | 179.4216 | 7.395815 | 7.0956 | 0.8631149 | 14.49142 | 0.898 | 3854.2 | 187.0968 | 3929.032 | 1 | 3929.032 |  | 53.198 | 172.873 | 172.895 | [7 empty] | 1.62 |  |  |  |  | 43.64 | 41.6 | 35.48 | [6 empty] | 251.37 | [6 empty] | 0 | 53.198 | 172.873 | 170.094101 | 0 | 0 | 0 | 0 | 0 | 251.37 | 0 | 0 | 0 |  |  | 0 | 0
22 | 395.796 | 1.043229 | 391.6669404 | 39.88331 | 2.238481 |  | 0.9567408 | 0 | 12.924 |  | 224.266 | 1.28174 | 0 | 0 | 0 | 0 | 260.044 | 3.350971 | 251.33 | 11.98 | 251.33 | 1.436418 | 1.436418 | 174.97 | 174.97 | 0.62 | 664 | 1240 | 722/10 | 76.09 | 132 | 4 |  | 0 | 133.8 | 764.7025 | 22.18 |  | 12.37 | 51.68 | 0.2182893 | 1,32/1,53 | 7.99 | 7.17 | 7.36 | 236.75 | 2.27 |  |  | 0 | 174.97 | 179.2234 | 7.628485 | 6.9988 | 0.8522815 | 14.62728 | 0.896 | 4029.17 | 187.0968 | 4116.129 | 1 | 4116.129 |  | 52.755 | 171.511 | 163.178 |  | 8.352 | [5 empty] | 2.34 |  | 3.72 |  |  | 43.8 | 41.6 | 36.97 |  | 36.81 |  |  |  |  | 251.33 | [6 empty] | 0 | 52.755 | 171.511 | 159.3596348 | 0 | 8.0413056 | 0 | 0 | 0 | 251.33 | 0 | 0 | 0 |  |  | 0 | 0
23 | 396.299 | 1.001918 | 392.3284079 | 39.98443 | 2.143754 |  | 0.9176789 | 0 | 13.404 |  | 224.384 | 1.226075 | 0 | 0 | 0 | 0 | 261.02 | 3.4097 | 252.12 | 36.9 | 252.12 | 1.37763 | 1.37763 | 183.01 | 183.01 | 0.73 | 682 | 1224 | 742/10 | 75.71 | 132 | 4 | 0.9 | 4.917764 | 135.25 | 739.0307 | 29.9 |  | 12.97 | 51.5 | 0.2106339 | 1,31/1,52 | 8.24 | 7.04 | 6.6 | 244.5 | 2.98 |  |  | 0 | 183.01 | 180.8846 | 6.914894 | 7.3204 | 0.8832576 | 14.23529 | 0.895 | 4212.18 | 187.0968 | 4303.226 | 1 | 4303.226 |  | 52.831 | 171.553 | 158.466 |  | 13.449 | [5 empty] | 2.24 |  | 3.13 |  |  | 43.61 | 41.39 | 37.24 |  | 40.15 |  |  |  |  | 252.12 | [6 empty] | 0 | 52.831 | 171.553 | 154.9163616 | 0 | 13.0280463 | 0 | 0 | 0 | 252.12 | 0 | 0 | 0 |  |  | 0 | 0
24 | 399.15 | 0.7504247 | 396.1546797 | 39.82559 | 2.165371 |  | 0.887268 | 0 | 12.673 |  | 233.829 | 1.278103 | 0 | 0 | 0 | 0 | 271.791 | 2.929089 | 263.83 | 27.34 | 263.83 | 1.442088 | 1.442088 | 182.95 | 182.95 | 0.61 | 653 | 1218 | 743/10 | 76.1 | 136 | 4 | 1 | 5.465974 | 140.8 | 769.6092 | 24.02 |  | 9.96 | 54.93 | 0.2244331 | 1,26/1,48 | 7.73 | 7.07 | 7 | 244.75 | 3.09 |  |  | 0 | 182.95 | 180.9908 | 7.63493 | 7.318 | 0.88245 | 14.95293 | 0.895 | 4395.13 | 187.0968 | 4490.323 | 1 | 4490.323 | 16.773 | 53.145 | 180.684 | 127.23 |  | 21.318 |  |  | 2.09 |  |  | 1.69 |  | 2.32 |  | 37.54 | 43.89 | 41.5 | 36.58 |  | 36.67 |  |  |  |  | 263.83 | [6 empty] | 16.4224443 | 53.145 | 180.684 | 125.079813 | 0 | 20.8234224 | 0 | 0 | 0 | 263.83 | 0 | 0 | 0 |  |  | 0 | 0
25 | 90.418 | 0.8395988 | 89.6588516 | 39.95264 | 1.117662 |  | 0.4444758 | 0 | 2.7 |  | 54.003 | 0.6731862 | 0 | 0 | 0 | 0 | 66.689 | 2.382702 | 65.1 | 36.25 | 65.1 | 0.8115183 | 0.8115183 | 33.72 | 80.22 | 0.45 | 670 | 1205 | 743/10 | 75.08 | 31 | 2 |  | 0 | 53.1 | 661.9297 | 11.31 |  | 12.79 |  | 0 | 1,21/1,44 | 7.14 | 7.09 | 9.06 | 91 | 2.01 |  |  | 0 | 80.22 | 41.65131 | 3.726723 | 3.2088 | 1.681389 | 6.935523 | 0.902 | 4475.35 | 187.0968 | 4677.419 | 1 | 4677.419 | 29.998 | 12.004 | 41.999 |  |  | 6.417 |  |  | 2.09 |  |  |  |  | 2.06 |  | 37.54 | 43.51 | 41.37 |  |  | 35.3 |  |  |  |  | 65.1 | [6 empty] | 29.3710418 | 12.004 | 41.999 | 0 | 0 | 6.2848098 | 0 | 0 | 0 | 65.1 | 0 | 0 | 0 |  |  | 0 | 0
26 | 114.09 | 0.6054995 | 113.3991856 | 40.12888 | 0 |  | 0 | 0 | 0 |  | 68.342 | 0 | 0 | 0 | 0 | 0 | 78.321 | 3.014517 | 75.96 |  | 75.96 | 0 | 0 |  |  |  | 544 | 1001 | 524/6 |  | 39 |  |  | 0 | 27.25 | 0 |  |  |  | 0 | 0 | [8 empty] | 0 | 0 | 0 | 0 | 0 | 0 | 0 | 0.891 | 4475.35 | 187.0968 | 4864.516 | 1 | 4864.516 | 34.304 | 22.743 | 45.599 |  |  | 11.444 |  |  | 1.44 |  |  |  |  | 1.72 |  | 37.39 | 43.78 | 41.53 |  |  | 35.5 |  |  |  |  | 75.96 | [6 empty] | 33.8100224 | 22.743 | 45.599 | 0 | 0 | 11.2471632 | 0 | 0 | 0 | 75.96 | 0 | 0 | 0 |  |  | 0 | 0
27 | 303.002 | 1.275855 | 299.1361331 | 39.63568 | 3.603616 |  | 1.414518 | 0 | 0 |  | 181.717 | 2.189098 | 0 | 0 | 0 | 0 | 201.803 | 3.044058 | 195.66 | 4.25 | 195.66 | 2.357065 | 2.357065 | 84.01 | 84.01 | 0.48 | 600 | 1154 | 631/10 | 75.5 | 101 | 4 |  | 0 | 117.45 | 1414.89 | 21.08 |  | 5.06 | 55.44 | 0.3912491 | 1,25/1,45 | 8.28 | 6.28 | 9.26 | 141.7 | 1.81 |  |  | 0 | 83.01 | 137.0953 | 8.42497 | 3.3204 | 0.528594 | 11.74537 | 0.88 | 4558.36 | 187.0968 | 5051.613 | 1 | 5051.613 | 90.957 | 60.517 | 121.2 |  |  | 30.328 |  |  | 3.53 |  |  |  |  | 2.16 |  | 36.27 | 43.83 | 41.53 |  |  | 33.79 |  |  |  |  | 195.66 | [6 empty] | 87.7462179 | 60.517 | 121.2 | 0 | 0 | 29.6729152 | 0 | 0 | 0 | 195.66 | 0 | 0 | 0 |  |  | 0 | 0
28 | 429.371 | 0.617355 | 426.7202568 | 39.53246 | 2.129236 |  | 0.9208086 | 0 | 0 |  | 242.181 | 1.208428 | 0 | 0 | 0 | 0 | 284.845 | 2.891046 | 276.61 | 28.9 | 276.61 | 1.380221 | 1.380221 | 200.41 | 80.91 | 1.09 | 684 | 1221 | 799/12 | 75.46 | 143 | 5 | 2.2 | 10.9775 | 118.2 | 589.7909 | 24.82 |  | 10.75 | 48.54 | 0.1892767 | 1,32/1,53 | 9.7 | 6.87 | 6.16 | 256.45 | 3.25 |  |  | 0 | 200.41 | 195.1617 | 5.640304 | 8.0164 | 0.8964768 | 13.6567 | 0.881 | 4758.77 | 187.0968 | 5238.71 | 1 | 5238.71 | 143.457 | 78.969 | 163.212 |  |  | 43.733 |  |  | 1.36 |  |  |  |  | 1.6 |  | 36.23 | 43.67 | 41.42 |  |  | 35.85 |  |  |  |  | 276.61 | [6 empty] | 141.5059848 | 78.969 | 163.212 | 0 | 0 | 43.033272 | 0 | 0 | 0 | 276.61 | 0 | 0 | 0 |  |  | 0 | 0
29 | 438.058 | 1.05104 | 433.4538355 | 37.4792 | 2.033849 |  | 1.554264 | 0 | 0 | 22.46 | 102.209 | 0.4795843 | 0 | 0 | 0 | 0 | 287.635 | 2.915153 | 279.25 |  | 279.25 | 1.310295 | 1.310295 | 171.39 | 171.39 | 0.71 | 659 | 1200 | 803/12 | 75.49 | 146 | 5 | 2.45 | 11.49587 | 126.85 | 595.2046 | 22.75 |  | 9.28 | 45.45 | 0.1713155 | 1,29/1,54 | 9.44 | 7.75 | 5.29 | 265.3 | 2.55 |  |  | 0 | 213.12 | 187.8702 | 5.19817 | 8.5248 | 0.9903312 | 13.72297 | 0.885 | 4971.89 | 187.0968 | 5425.806 | 1 | 5425.806 | 284.733 | 14.592 | 87.617 |  |  | 51.116 |  |  | 1.17 |  |  |  |  | 2.49 |  | 35.97 | 43.79 | 43.52 |  |  | 33.73 |  |  |  |  | 279.25 | [6 empty] | 281.4016239 | 14.592 | 87.617 | 0 | 0 | 49.8432116 | 0 | 0 | 0 | 279.25 | 0 | 0 | 0 |  |  | 0 | 0
30 | 438.175 | 0.8336384 | 434.522205 | 37.45865 | 2.159438 |  | 1.651378 | 0 | 0 | 32.05 | 102.232 | 0.5080608 | 0 | 0 | 0 | 0 | 284.641 | 3.102505 | 275.81 | 12.27 | 275.81 | 1.370689 | 1.370689 | 128.67 | 35.89 | 1.34 | 624 | 1197 | 797/12 | 75.37 | 146 | 5 |  | 0 | 120 | 596.3622 |  |  | 9.89 | 54.24 | 0.2044093 | 1,31/1,54 | 9.79 | 7.37 | 6.61 | 265.35 |  |  |  | 0 | 201.22 | 188.5297 | 6.144507 | 8.0488 | 0.9317633 | 14.19331 | 0.887 | 5173.11 | 187.0968 | 5612.903 | 1 | 5612.903 | 278.14 | 14.59 | 87.642 |  |  | 57.803 |  |  | 0.96 |  |  |  |  | 1.7 |  | 36.06 | 43.94 | 42.13 |  |  | 35.47 |  |  |  |  | 275.81 | [6 empty] | 275.469856 | 14.59 | 87.642 | 0 | 0 | 56.820349 | 0 | 0 | 0 | 275.81 | 0 | 0 | 0 |  |  | 0 | 0
31 | 459.332 | 1.046636 | 454.5244672 | 37.56455 | 2.170811 |  | 1.705055 | 0 | 1.998 |  | 97.52 | 0.465756 | 0 | 0 | 0 | 0 | 294.718 | 3.093805 | 285.6 |  | 285.6 | 1.364027 | 1.364027 | 167.34 | 122.59 | 0.99 | 605 | 1212 | 806/12 | 75.36 | 153 | 5 |  | 0 | 119.55 | 570.9714 |  |  | 11.09 | 45.43 | 0.1708537 | 1,25/1,48 | 9.89 | 7.71 | 6.55 | 265.9 |  |  |  | 0 | 209.38 | 197.792 | 6.0659 | 8.3752 | 0.9241461 | 14.4411 | 0.888 | 5382.49 | 187.0968 | 5800 | 1 | 5800 | 317.401 | 10.508 | 87.012 |  |  | 44.411 |  |  | 1.26 |  |  |  |  | 1.82 |  | 36.29 | 42.78 | 43.24 |  |  | 34.32 |  |  |  |  | 285.6 | [6 empty] | 313.4017474 | 10.508 | 87.012 | 0 | 0 | 43.6027198 | 0 | 0 | 0 | 285.6 | 0 | 0 | 0 |  |  | 0 | 0
е | 11787.017 |  | 11700.53 |  |  | 0 |  | 0 | 125.288 | 54.51 | 6335.414 |  | 0 | 86.416 | 85.724672 |  | 7601.527 |  | 7398.97 | 429.246 | 7398.97 |  |  | 4319.04 | 3992.84 | [6 empty] | 121 | 45.6 |  | 3777.4 |  | 584.61 | 0 | 317.59 | 1382.92 | [5 empty] | 7000.65 | 82.35 | 0 | 0 |  | 5382.49 | 5236.923 | 200.87 | 198.6824 |  | 413.9935 |  |  | 0 |  | 31 |  | 1195.763 | 1416.503 | 4918.911 | 3229.36 | 1e-07 | 1026.48 | 1e-05 | 1e-07 | [15 empty] | 1e-07 | 1e-07 | 7398.97 | 1e-07 | [5 empty] | 1179.129 | 1416.503 | 4918.911 | 3189.447 | 9.99999999e-08 | 996.5361363 | 9.99999999e-06 | 9.99999999e-08 | 9.99999999e-08 | 7398.97 | 9.99999999e-08 | 85.724672 | 0 | #DIV/0! | #DIV/0! | 0 | 0
ср. | 392.9006 | 0.7337818 |  | 39.18306 | 2.173813 | 0 | 0.9967714 | 0 | 4.176267 | 1.817 | 211.1805 | 1.177041 | 0 | 2.880533 | 2.857489 | 0.01592658 | 253.3842 | 2.664688 |  | 14.3082 | 246.6323 | 1.374637 | 1.390564 | 143.968 | 133.0947 | 0.8102741 | 657.0323 | 1211.806 |  | 75.65905 | 127 | 4.033333 | 1.52 | 8.471915 | 125.9133 | 701.7942 | 19.487 |  | 10.58633 | 46.09733 | 0.1975417 | 0 | 8.757 | 7.065667 | 7.152667 | 233.355 | 2.745 | #DIV/0! | 0 | 0 | 179.4163 | 174.5641 | #DIV/0! | #DIV/0! | 0.8882606 | 13.79978 | 0 | [13 empty] | 1.391083 | 3.751704e-09 | 4.055613e-09 | 1.235943 | 1e-07 | 2.91714 | 1e-07 | 36.23203 | 43.80242 | 41.69635 | 36.04194 | 1e-07 | 34.08461 | 1e-07 | 1e-07 |  |  |  |  | 1e-07 | 1e-07 | 3.379389e-09 | 1e-07 | 0.8 | 2595.632 |  | 9104.894 |  |  |  |  | 7398.97
пл. |  |  |  | 38.3 | 2.22 |  | 0.7548 |  |  |  |  | 1.4652 | [7 empty] | 22.2271236 |  | 1.32 |  | 5800 | 5800 |  |  | 1250 |  | 76 | [5 empty] | 645 | [9 empty] | 5800 | 40.6 |  |  |  | 187.1 |  |  |  | 0.9 | [39 empty] | 11700.53
± |  |  |  |  | -0.04618713 | 0 |  | 0 | [9 empty] | 2.664688 |  |  |  | 0.05463702 | [5 empty] | -38.19355 | 0 | [16 empty] | 1200.65
Отклонения
[7 empty] | по выпускам | [37 empty] | ССП | 187.0968 |  |  | тн | [6 empty] | Дней | 31
[33 empty] | Удельный расход мелочь ФМн ср. | [6 empty] | 0.1975417 |  | т
|  | Средний вес выпуска: | [6 empty] | 57.85661 | [30 empty] | План: |  |  |  |  | Суток работы | 30
[45 empty] | Среднесуточное пр-во | 193.3333 | [5 empty] | Отставание (-) опережение (+)
[52 empty] | -417.51 |  |  |  | Тн
[52 empty] | -7.198448 |  |  |  | %
Мелочь ФМн с н. м.
[52 empty] | план |  |  |  | 1382.917
[52 empty] | факт |  |  |  | 1382.92
[52 empty] | Отклонение |  |  |  | 0.003
| Диспетчер АО "СЧПЗ" | [11 empty] | Тренина С.А.

## август 20
Сведения по учету производства ферромарганца в АО "СЧПЗ" — ДП-3
[45 empty] | на | 31 |  |  |  |  | августа |  |  |  | 2020г.
Дата | Расход Mn шихты |  |  |  |  | Отсев агломерата, т | Расх.добавок, флюсов | [7 empty] | Расход кокса | [8 empty] | Производство FeMn78 т | Производство FeMn с Si<1, т | Сод. Si в сплаве % | Температура колош. газа, °С | Темпе-ратура гор. дутья, °С | Расход гор. дутья, м3/мин / фурмы,шт | Средн. содерж. Mn в сплаве, % | Количество подач,шт | Количество выпусков, шт | Количество пыли |  | Количество шлака |  | Перевал, т |  | Зеленый шлак | Мелочь Фмн | Удельн.расход мелочи, т | Осн-ть | Сод. Al2O3 в шлаке, % | Сод MgO в шлаке, % | Сод. MnO в шлаке, % | Производство фактическое, т | [5 empty] | Теорети- ческий выход FeMn, т | Потери Mn со шлаком расчетно, т |  | Факт. коэф-т извлеч. Mn из расплава | Потери Mn со шлаком расчетно, т | Средняя значения кофицент извлечения Mn из расплава | [5 empty] | Проплавлено руды (влаж.), т | [7 empty] | Влажность руды , % | [6 empty] | Сод. Mn в руде, % | [7 empty] | Сожжено кокса сух., т |  |  |  | Влажность кокса, % |  |  |  | Коксовый орешек
| Проплавлено шихты (влаж.), т | Влажность шихты , % | Сухой руды, т | Сод. Mn в марг. шихте, % | Удельн расход марг. шихты, т |  | Удельн расход руды, т | Тяж.шлак ,т | Кварцит, т | Отсев руды ,т | Агломерат, т | Удельн.расход агломерата, т | Известняк,т | Коксовый орешек,т | Сухой коксовый орешек,т | Удельн. расход сухого коксового орешка, т | Сожжено кокса (влаж.), т | Влажность кокса, % | Сухого скипо- вого кокса, т | Выход кокс. мелочи, т | Сухого кокса (заданный), т | Удельн. расход сухого кокса, т | Всего удельн. расход кокса, т
[33 empty] | всего, т | на т FeMn, кг | всего, т | на т FeMn, кг | [9 empty] | Разлито жидкого | из шлака | c перевала | с отвала | % с отвала от годного | Всего годного |  | химические | физические | [52 empty] | Тяжелый шлак
[54 empty] | 4% |  |  |  | FeMn НИ | План | План по нараст. |  |  | Маматван | Агломерат 18%, 5-6пр | Агломерат 7%, 14пр | Кудумани | Агломерат 3 пр | Каражал | Казахстан(10-100) |  | Маматван |  |  | Кудумани | Новорос - ая | Каражал | Казахстан(10-100) | Маматван | Агломерат 18%, 16пр | Агломерат 7%, 14пр | Кудумани | Агломерат 3 пр | Каражал | Казахстан(10-100) | Чиатури | Н. Тагил | Губаха +25 | Кемерово | Алтай | Н. Тагил | Губаха +25 | Кемерово | Алтай |  | Маматван | Агломерат 18%, 16пр | Агломерат 7%, 14пр | Кудумани | Новорос - ая | Каражал | Казахстан (10-100) | Н. Тагил | кокс Губаха +25 | Кемерово | кокс Алтай | Коксовый орешек | Кол-во, т | W | Mn |  | ИТОГО
1 | 398.962 | 0.2627684 | 397.9137 | 39.06693 | 1.954639 |  | 0.7136406 | 0 | 0 |  | 252.635 | 1.240998 | 0 | 6.646 | 6.592832 | 0.03238543 | 253.972 | 1.548202 | 250.0400003 | 20.306 | 250.0400003 | 1.228251 | 1.260637 | 102.76 | 203.57 | 0.52 | 690 | 1240 | 735/10 | 74.55 | 133 | 4 | 4.8 | 23.57865 | 121.05 | 594.6241 | 19.95 |  | 11.17 | 47.766 | 0.19 | 1,27/1,49 | 9.38 | 7.21 | 8.04 | 251.4 | 11.11 |  |  |  | 203.574 | 182.0391 | 7.539199 | 8.14296 | 0.9762742 | 15.68216 | 0.976 | 203.574 | 187.0968 | 187.0968 | 1 | 187.0968 | 1e-07 | 53.143 | 199.492 | 106.404 | 1e-07 | 39.923 | 1e-05 | 1e-07 | 1e-07 | 1e-07 | 1e-07 | 0.52 | 1e-07 | 1.24 | 1e-07 | 1e-07 | 43.89 | 41.91 | 35.36 | 1e-07 | 28.32 | 1e-07 | 1e-07 | 1e-07 | 1e-07 | 250.04 | 1e-07 | 1e-07 | 1e-07 | 1e-07 | 1e-07 | 0.8 | 9.99999999e-08 | 53.143 | 199.492 | 105.8506992 | 9.99999999e-08 | 39.4279548 | 9.99999999e-06 | 9.99999999e-08 | 9.99999999e-08 | 250.04 | 9.99999999e-08 | 6.592832 | 0 |  |  | 0 | 0
2 | 402.096 | 0.5643578 | 399.8267399 | 39.38177 | 2.218044 |  | 0.8052754 | 0 | 0 |  | 254.667 | 1.412768 | 0 | 6.696 | 6.642432 | 0.03684897 | 254.879 | 1.59252 | 250.82 | 3.696 | 250.82 | 1.391427 | 1.428276 | 44.39 | 91.13 | 0.82 | 714 | 1239 | 724/10 | 74.67 | 134 | 4 |  | 0 | 118.2 | 655.7159 | 17.79 |  | 12.95 | 44.669 | 0.19 | 1,35/1,56 | 10.15 | 6.74 | 6.1 | 235.1 | 2.78 |  |  |  | 180.261 | 184.0921 | 5.585366 | 7.21044 | 0.8548322 | 12.79581 | 0.915 | 383.835 | 187.0968 | 374.1935 | 1 | 374.1935 |  | 53.597 | 201.07 | 103.508 |  | 43.921 | [5 empty] | 1 |  | 2.81 |  |  | 43.74 | 41.63 | 35.89 |  | 32 |  |  |  |  | 250.82 | [5 empty] | 0.8 | 0 | 53.597 | 201.07 | 102.47292 | 0 | 42.6868199 | 0 | 0 | 0 | 250.82 | 0 | 6.642432 | 0 |  |  | 0 | 0
3 | 404.879 | 0.4192403 | 403.181584 | 38.96264 | 2.113045 |  | 0.7692608 | 0 | 0 |  | 256.402 | 1.343784 | 0 | 6.759 | 6.704928 | 0.03514003 | 257.119 | 1.636985 | 252.91 | 5.759 | 252.91 | 1.325482 | 1.360622 | 94.85 | 190.81 | 0.54 | 690 | 1232 | 735/10 | 75.11 | 135 | 4 | 4.1 | 21.48779 | 124 | 649.8747 | 17.72 |  | 10.48 | 46.284 | 0.19 | 1,29/1,51 | 9.28 | 7.4 | 6.4 | 243.6 | 3.97 |  |  |  | 190.806 | 182.5852 | 6.147606 | 7.63224 | 0.9123065 | 13.77985 | 0.914 | 574.641 | 187.0968 | 561.2903 | 1 | 561.2903 |  | 53.902 | 202.5 | 101.266 |  | 47.211 | [5 empty] | 0.52 |  | 2.48 |  |  | 43.9 | 41.63 | 36.34 |  | 27.51 |  |  |  |  | 252.91 | [5 empty] | 0.8 | 0 | 53.902 | 202.5 | 100.7394168 | 0 | 46.0401672 | 0 | 0 | 0 | 252.91 | 0 | 6.704928 | 0 |  |  | 0 | 0
4 | 381.273 | 0.4547652 | 379.5391032 | 39.33545 | 2.048612 |  | 0.7644021 | 0 | 0 |  | 237.921 | 1.28421 | 0 | 5.624 | 5.579008 | 0.03011342 | 240.37 | 1.306319 | 237.23 | 4.434 | 237.23 | 1.28048 | 1.310593 |  | 47.89 | 1.53 | 690 | 1237 | 729/10 | 73.79 | 127 | 4 |  | 0 | 115.05 | 620.9973 | 19.68 |  | 9.54 | 44.9635 | 0.19 | 1,29/1,50 | 9.8 | 6.89 | 6.23 | 236.65 | 3.12 |  |  |  | 185.2665 | 176.6271 | 5.552378 | 7.41066 | 0.9157011 | 12.96304 | 0.915 | 759.9075 | 187.0968 | 748.3871 | 1 | 748.3871 |  | 50.808 | 187.113 | 96.966 |  | 46.386 | [5 empty] | 0.42 |  | 2.86 |  |  | 43.81 | 41.61 | 36.24 |  | 31.73 |  |  |  |  | 237.23 | [5 empty] | 0.8 | 0 | 50.808 | 187.113 | 96.5587428 | 0 | 45.0593604 | 0 | 0 | 0 | 237.23 | 0 | 5.579008 | 0 |  |  | 0 | 0
5 | 411.074 | 0.4984916 | 409.0248308 | 38.86653 | 2.136781 |  | 0.8481036 | 0 | 0 |  | 246.68 | 1.288678 | 0 | 6.826 | 6.771392 | 0.03537434 | 256.834 | 1.465538 | 253.07 | 4.826 | 253.07 | 1.32206 | 1.357434 | 139.89 | 92.39 | 1.02 | 677 | 1238 | 736/10 | 75.24 | 137 | 4 | 3.4 | 17.7619 | 135 | 705.2518 | 17.83 |  | 9.39 | 46.759 | 0.19 | 1,25/1,47 | 9.69 | 6.95 | 7.41 | 246.1 | 1.47 |  |  |  | 191.421 | 184.4552 | 7.74919 | 7.65684 | 0.9059681 | 15.40603 | 0.913 | 951.3285 | 187.0968 | 935.4839 | 1 | 935.4839 |  | 54.887 | 191.793 | 109.608 |  | 54.786 | [5 empty] | 0.48 |  | 2.78 |  |  | 43.93 | 41.66 | 35.08 |  | 31.59 |  |  |  |  | 253.07 | [5 empty] | 0.8 | 0 | 54.887 | 191.793 | 109.0818816 | 0 | 53.2629492 | 0 | 0 | 0 | 253.07 | 0 | 6.771392 | 0 |  |  | 0 | 0
6 | 392.946 | 0.5203304 | 390.9013824 | 39.07898 | 2.180171 |  | 0.8907625 | 0 | 0 |  | 231.189 | 1.289408 | 0 | 6.558 | 6.505536 | 0.03628327 | 245.027 | 1.459839 | 241.45 | 4.558 | 241.45 | 1.346637 | 1.38292 |  | 132.75 | 0.76 | 695 | 1233 | 740/10 | 74.16 | 131 | 4 | 3.8 | 21.19371 | 129.8 | 723.9324 | 18.28 |  | 10.29 | 44.0515 | 0.19 | 1,26/1,46 | 9.4 | 6.4 | 7.63 | 231.85 | 1.79 |  |  |  | 179.2985 | 179.827 | 7.671911 | 7.17194 | 0.8704343 | 14.84385 | 0.906 | 1130.627 | 187.0968 | 1122.581 | 1 | 1122.581 |  | 50.063 | 181.126 | 109.406 |  | 52.351 | [5 empty] | 0.73 |  | 2.38 |  |  | 43.78 | 41.75 | 36.52 |  | 30.69 |  |  |  |  | 241.45 | [5 empty] | 0.8 | 0 | 50.063 | 181.126 | 108.6073362 | 0 | 51.1050462 | 0 | 0 | 0 | 241.45 | 0 | 6.505536 | 0 |  |  | 0 | 0
7 | 398.893 | 0.5149894 | 396.8387435 | 39.19618 | 2.186644 |  | 0.9532835 | 0 | 0 |  | 223.834 | 1.233361 | 0 | 6.654 | 6.600768 | 0.03637127 | 245.399 | 1.470666 | 241.79 | 22.054 | 241.79 | 1.332301 | 1.368672 | 138.1 | 91.52 | 0.89 | 678 | 1224 | 738/10 | 75.19 | 133 | 4 | 3.25 | 17.90801 | 130.6 | 719.6266 | 18.64 |  | 10.67 | 44.517 | 0.19 | 1,28/1,48 | 9.72 | 6.53 | 7.5 | 234.3 | 2.37 |  |  |  | 181.483 | 180.5976 | 7.587676 | 7.25932 | 0.87728 | 14.847 | 0.902 | 1312.11 | 187.0968 | 1309.677 | 1 | 1309.677 |  | 44.276 | 179.558 | 121.978 |  | 53.081 | [5 empty] | 0.47 |  | 2.79 |  |  | 43.99 | 41.79 | 35.96 |  | 33.86 |  |  |  |  | 241.79 | [5 empty] | 0.8 | 0 | 44.276 | 179.558 | 121.4047034 | 0 | 51.6000401 | 0 | 0 | 0 | 241.79 | 0 | 6.600768 | 0 |  |  | 0 | 0
8 | 407.949 | 0.493331 | 405.9364612 | 39.09044 | 2.241232 |  | 1.033201 | 0 | 0 |  | 218.801 | 1.208031 | 0 | 6.794 | 6.739648 | 0.03721054 | 249.937 | 1.559193 | 246.04 | 38.424 | 246.04 | 1.358421 | 1.395632 | 181.12 | 135.49 | 0.77 | 689 | 1233 | 728/10 | 75.9 | 136 | 4 | 3.35 | 18.49582 | 131.85 | 727.9624 | 16.33 |  | 9.04 | 43.928 | 0.19 | 1,26/1,47 | 9.31 | 6.87 | 7.36 | 231.2 | 2.89 |  |  |  | 181.122 | 182.5161 | 7.517307 | 7.24488 | 0.866332 | 14.76219 | 0.897 | 1493.232 | 187.0968 | 1496.774 | 1 | 1496.774 |  | 35.109 | 183.692 | 134.844 |  | 54.304 | [5 empty] | 0.53 |  | 2.39 |  |  | 43.9 | 41.74 | 36.75 |  | 32.83 |  |  |  |  | 246.04 | [5 empty] | 0.8 | 0 | 35.109 | 183.692 | 134.1293268 | 0 | 53.0061344 | 0 | 0 | 0 | 246.04 | 0 | 6.739648 | 0 |  |  | 0 | 0
9 | 395.788 | 0.8177177 | 392.5515716 | 38.68032 | 2.205303 |  | 1.01773 | 0 | 0 |  | 211.392 | 1.187572 | 0 | 6.647 | 6.593824 | 0.03704323 | 243.988 | 1.839435 | 239.5 | 4.647 | 239.5 | 1.345479 | 1.382522 | 178 | 178 | 0.79 | 665 | 1236 | 716/10 | 77.14 | 133 | 4 |  | 0 | 136.9 | 769.086 | 21.39 |  | 14.45 | 44.7165 | 0.19 | 1,24/1,47 | 9.19 | 7.08 | 8.5 | 235.35 | 1.82 |  |  |  | 178.0035 | 171.8389 | 9.01419 | 7.12014 | 0.9043184 | 16.13433 | 0.898 | 1671.2355 | 187.0968 | 1683.871 | 1 | 1683.871 |  | 33.215 | 178.177 | 131.208 |  | 53.188 | [5 empty] | 1.06 |  | 3.47 |  |  | 43.71 | 41.68 | 35.77 |  | 32.67 |  |  |  |  | 239.5 | [5 empty] | 0.8 | 0 | 33.215 | 178.177 | 129.8171952 | 0 | 51.3423764 | 0 | 0 | 0 | 239.5 | 0 | 6.593824 | 0 |  |  | 0 | 0
10 | 428.68 | 1.629078 | 421.6964703 | 39.56647 | 2.258643 |  | 1.001489 | 0 | 0 |  | 234.715 | 1.257154 | 0 | 7.163 | 7.105696 | 0.03805872 | 264.91 | 2.015779 | 259.57 | 4.902 | 259.57 | 1.390279 | 1.428338 | 186.7 | 186.7 | 0.6 | 626 | 1230 | 705/10 | 77.67 | 143 | 4 | 4.05 | 21.69215 | 137.35 | 735.6584 | 18.47 |  | 12.08 | 45.4765 | 0.19 | 1,27/1,50 | 8.68 | 6.97 | 7.83 | 239.35 | 4.91 |  |  |  | 186.7035 | 187.5376 | 8.330955 | 7.46814 | 0.8691174 | 15.79909 | 0.895 | 1857.939 | 187.0968 | 1870.968 | 1 | 1870.968 |  | 41.641 | 193.074 | 136.793 |  | 57.172 | [5 empty] | 2.05 |  | 7.31 |  |  | 44.16 | 41.76 | 35.94 |  | 37.49 |  |  |  |  | 259.57 | [5 empty] | 0.8 | 0 | 41.641 | 193.074 | 133.9887435 | 0 | 52.9927268 | 0 | 0 | 0 | 259.57 | 0 | 7.105696 | 0 |  |  | 0 | 0
11 | 399.061 | 0.8893377 | 395.512 | 39.4356 | 2.14282 |  | 0.9177924 | 0 | 6.707 |  | 226.11 | 1.225027 | 0 | 6.65 | 6.5968 | 0.03574039 | 250.939 | 2.478292 | 244.72 | 12.272 | 244.72 | 1.325853 | 1.361593 | 184.58 | 184.58 | 0.59 | 656 | 1229 | 684/10 | 76.45 | 133 | 4 | 2.95 | 15.98262 | 125.35 | 679.1259 | 20.68 |  | 10.03 | 44.9445 | 0.19 | 1,29/1,49 | 9.3 | 6.97 | 5.79 | 236.55 | 3 |  |  |  | 184.5755 | 178.1086 | 5.622212 | 7.38302 | 0.9046975 | 13.00523 | 0.896 | 2042.5145 | 187.0968 | 2058.065 | 1 | 2058.065 |  | 53.162 | 172.948 | 146.275 |  | 26.676 | [5 empty] | 1.56 |  | 4.75 |  |  | 43.81 | 41.6 | 35.74 |  | 36.95 |  |  |  |  | 244.72 | [5 empty] | 0.8 | 0 | 53.162 | 172.948 | 143.99311 | 0 | 25.40889 | 0 | 0 | 0 | 244.72 | 0 | 6.5968 | 0 |  |  | 0 | 0
12 | 156.037 | 0.9272751 | 154.5901078 | 39.50465 | 2.034589 |  | 0.8710086 | 0 | 2.584 |  | 88.41 | 1.16358 | 0 | 2.604 | 2.583168 | 0.03399755 | 108.592 | 3.436717 | 104.86 | 16.854 | 104.86 | 1.380082 | 1.414079 | 75.98 | 75.98 | 0.41 | 625 | 1139 | 696/10 | 76.48 | 54 | 2 |  | 0 | 60.75 | 799.542 | 9.46 |  | 6.6 | 19.019 | 0.19 | 1,25/1,47 | 8.02 | 7.25 | 7.38 | 100.1 | 1.5 |  |  | 0 | 75.981 | 69.71019 | 3.473018 | 3.03924 | 0.9515312 | 6.512258 | 0.898 | 2118.4955 | 187.0968 | 2245.161 | 1 | 2245.161 |  | 20.808 | 67.602 | 57.186 |  | 10.441 | [5 empty] | 1.84 |  | 3.78 |  |  | 44 | 41.44 | 36.21 |  | 36.06 |  |  |  |  | 104.86 | [5 empty] | 0.8 | 0 | 20.808 | 67.602 | 56.1337776 | 0 | 10.0463302 | 0 | 0 | 0 | 104.86 | 0 | 2.583168 | 0 |  |  | 0 | 0
13 | 393.365 | 0.5602386 | 391.1612175 | 39.20059 | 1.926125 |  | 0.8295527 | 0 | 6.589 |  | 222.694 | 1.096572 | 0 | 6.542 | 6.489664 | 0.03195588 | 254.15 | 3.096596 | 246.28 | 4.413 | 246.28 | 1.212712 | 1.244668 | 171.97 | 122.75 | 0.94 | 677 | 1187 | 769/10 | 75.87 | 131 | 5 | 2.1 | 10.34065 | 145.8 | 717.9366 | 22.84 |  | 9.78 | 49.438 | 0.19 | 1,32/1,5 | 8.19 | 7.06 | 5.71 | 260.2 | 2.1 |  |  | 0 | 203.082 | 176.4382 | 6.449083 | 8.12328 | 1.004831 | 14.57236 | 0.906 | 2321.5775 | 187.0968 | 2432.258 | 1 | 2432.258 |  | 52.371 | 170.323 | 144.364 |  | 26.307 | [5 empty] | 1.04 |  | 2.67 |  |  | 43.64 | 41.37 | 35.53 |  | 36.46 |  |  |  |  | 246.28 | [5 empty] | 0.8 | 0 | 52.371 | 170.323 | 142.8626144 | 0 | 25.6046031 | 0 | 0 | 0 | 246.28 | 0 | 6.489664 | 0 |  |  | 0 | 0
14 | 409.807 | 0.5311938 | 407.6301305 | 39.77189 | 2.282447 |  | 0.9808651 | 0 | 6.969 |  | 232.454 | 1.301582 | 0 | 4.253 | 4.218976 | 0.02362335 | 264.351 | 2.795904 | 256.96 | 22.262 | 256.96 | 1.438798 | 1.462422 | 130.68 | 130.68 | 0.97 | 666 | 1215 | 773/10 | 75.92 | 137 | 4 | 0.6 | 3.359585 | 120.5 | 674.7166 | 18.83 |  | 11.77 | 43.9565 | 0.19 | 1,29/1,50 | 8.65 | 7.03 | 6.29 | 231.35 | 2.97 |  |  | 0 | 178.5935 | 186.4234 | 5.871405 | 7.14374 | 0.8363333 | 13.01514 | 0.901 | 2500.171 | 187.0968 | 2619.355 | 1 | 2619.355 |  | 54.79 | 177.664 | 150.157 |  | 27.196 | [5 empty] | 0.91 |  | 2.98 |  |  | 43.9 | 41.67 | 36.52 |  | 37.01 |  |  |  |  | 256.96 | [5 empty] | 0.8 | 0 | 54.79 | 177.664 | 148.7905713 | 0 | 26.3855592 | 0 | 0 | 0 | 256.96 | 0 | 4.218976 | 0 |  |  | 0 | 0
15 | 417.046 | 0.6531247 | 414.3221697 | 39.23705 | 2.039805 |  | 0.8766369 | 0 | 6.936 |  | 236.261 | 1.163168 | 0 | 0 | 0 | 0 | 268.205 | 3.223281 | 259.56 |  | 259.56 | 1.277875 | 1.277875 | 203.12 | 155.37 | 0.8 | 640 | 1213 | 762/10 | 76.26 | 139 | 4 | 1.3 | 6.400205 | 143.3 | 705.4995 | 22.57 |  | 12.56 | 49.7515 | 0.19 | 1,28/1,50 | 8.2 | 7.15 | 6.96 | 261.85 | 3.58 |  |  | 0 | 203.1185 | 186.1024 | 7.72609 | 8.12474 | 0.952822 | 15.85083 | 0.905 | 2703.2895 | 187.0968 | 2806.452 | 1 | 2806.452 |  | 55.578 | 180.683 | 152.791 |  | 27.994 | [5 empty] | 1.07 |  | 3.89 |  |  | 43.69 | 41.58 | 35.24 |  | 37.09 |  |  |  |  | 259.56 | [5 empty] | 0.8 | 0 | 55.578 | 180.683 | 151.1561363 | 0 | 26.9050334 | 0 | 0 | 0 | 259.56 | 0 | 0 | 0 |  |  | 0 | 0
16 | 432.306 | 0.6782028 | 429.3740884 | 39.38925 | 2.188802 |  | 0.9403043 | 0 | 7.197 |  | 244.916 | 1.248498 | 0 | 0 | 0 | 0 | 281.287 | 3.696225 | 270.89 |  | 270.89 | 1.380905 | 1.380905 | 196.17 | 196.17 | 0.36 | 572 | 1216 | 761/10 | 75.77 | 144 | 4 | 1 | 5.097658 | 143 | 728.9651 | 19.18 |  | 10.44 | 47.6615 | 0.19 | 1,23/1,44 | 7.5 | 6.63 | 8.9 | 250.85 | 3.42 |  |  | 0 | 196.1685 | 194.8635 | 9.858944 | 7.84674 | 0.8788466 | 17.70568 | 0.903 | 2899.458 | 187.0968 | 2993.548 | 1 | 2993.548 |  | 57.502 | 187.414 | 158.562 |  | 28.828 | [5 empty] | 1.3 |  | 3.02 |  |  | 43.64 | 41.62 | 35.5 |  | 37.8 |  |  |  |  | 270.89 | [6 empty] | 0 | 57.502 | 187.414 | 156.500694 | 0 | 27.9573944 | 0 | 0 | 0 | 270.89 | 0 | 0 | 0 |  |  | 0 | 0
17 | 435.074 | 0.6756791 | 432.1342958 | 39.7099 | 2.237757 |  | 0.9614148 | 0 | 6.802 |  | 246.475 | 1.276342 | 0 | 0 | 0 | 0 | 283.978 | 3.418575 | 274.27 | 23.929 | 274.27 | 1.420275 | 1.420275 | 193.11 | 193.11 | 0.81 | 649 | 1219 | 760/10 | 76.33 | 145 | 4 |  | 0 | 136.95 | 709.1795 | 17.94 |  | 10.51 | 47.3195 | 0.19 | 1,29/1,5 | 8.08 | 7.16 | 7.4 | 249.05 | 1.89 |  |  | 0 | 193.1105 | 196.2621 | 7.850514 | 7.72442 | 0.8589811 | 15.57493 | 0.9 | 3092.5685 | 187.0968 | 3180.645 | 1 | 3180.645 |  | 57.982 | 188.493 | 159.544 |  | 29.055 | [5 empty] | 1.38 |  | 2.54 |  |  | 43.71 | 41.69 | 36.23 |  | 37.99 |  |  |  |  | 274.27 | [6 empty] | 0 | 57.982 | 188.493 | 157.3422928 | 0 | 28.317003 | 0 | 0 | 0 | 274.27 | 0 | 0 | 0 |  |  | 0 | 0
18 | 440.968 | 0.6490058 | 438.1060923 | 39.20847 | 2.126816 |  | 0.9137809 | 0 | 7.304 |  | 249.875 | 1.213035 | 0 | 0 | 0 | 0 | 289.577 | 3.680196 | 278.92 | 5.31 | 278.92 | 1.354036 | 1.354036 | 205.99 | 205.99 | 0.58 | 643 | 1229 | 745/10 | 76.04 | 147 | 4 | 1.2 | 5.825483 | 142.05 | 689.5916 | 27.96 |  | 10.73 | 50.1885 | 0.19 | 1,28/1,51 | 7.9 | 7.47 | 7.27 | 264.15 | 2.76 |  |  | 0 | 205.9915 | 197.2111 | 7.999816 |  | 0.9118686 | 7.999816 | 0.901 | 3298.56 | 187.0968 | 3367.742 | 1 | 3367.742 |  | 58.779 | 191.096 | 161.697 |  | 29.396 | [5 empty] | 1.09 |  | 3.74 |  |  | 44.16 | 41.7 | 35.1 |  | 35.71 |  |  |  |  | 278.92 | [6 empty] | 0 | 58.779 | 191.096 | 159.9345027 | 0 | 28.2965896 | 0 | 0 | 0 | 278.92 | 0 | 0 | 0 |  |  | 0 | 0
19 | 416.234 | 0.6069125 | 413.7078239 | 39.46673 | 2.326423 |  | 1.00204 | 0 | 7.868 |  | 235.515 | 1.324383 | 0 | 0 | 0 | 0 | 272.136 | 3.158715 | 263.54 | 34.98 | 263.54 | 1.481977 | 1.481977 | 177.83 | 107.04 | 1.04 | 687 | 1231 | 737/10 | 75.72 | 139 | 4 | 1.75 | 9.840859 | 128.55 | 722.8814 | 27.96 |  | 10.44 | 76.27 | 0.2917193 | 1,35/1,57 | 8.05 | 7.03 | 7.89 | 261.45 | 3.09 |  |  | 0 | 177.83 | 188.2472 | 7.85694 | 7.1132 | 0.8246901 | 14.97014 | 0.896 | 3476.39 | 187.0968 | 3554.839 | 1 | 3554.839 |  | 55.416 | 180.099 | 160.075 |  | 20.644 | [5 empty] | 1.07 |  | 3.94 |  |  | 43.84 | 41.56 | 35.81 |  | 37.82 |  |  |  |  | 263.54 | [6 empty] | 0 | 55.416 | 180.099 | 158.3621975 | 0 | 19.8306264 | 0 | 0 | 0 | 263.54 | 0 | 0 | 0 |  |  | 0 | 0
20 | 401.922 | 0.7649532 | 398.847485 | 39.88298 | 1.99503 |  | 0.8560077 | 0 | 10.717 |  | 227.714 | 1.139023 | 0 | 0 | 0 | 0 | 264.031 | 3.833262 | 253.91 | 28.31 | 253.91 | 1.270055 | 1.270055 | 199.92 | 95.91 | 0.93 | 682 | 1237 | 729/10 | 75.96 | 134 | 4 | 0.55 | 2.751094 | 128.85 | 644.5062 | 27.08 |  | 9.66 | 48.6495 | 0.19 | 1,34/1,57 | 8.25 | 7.41 | 6.77 | 256.05 | 2.18 |  |  | 0 | 199.9205 | 182.82 | 6.757366 | 7.99682 | 0.9546581 | 14.75419 | 0.899 | 3676.3105 | 187.0968 | 3741.935 | 1 | 3741.935 |  | 53.622 | 174.092 | 164.959 |  | 9.249 | [5 empty] | 1.63 |  | 4.17 |  |  | 43.73 | 41.66 | 36.94 |  | 36.62 |  |  |  |  | 253.91 | [6 empty] | 0 | 53.622 | 174.092 | 162.2701683 | 0 | 8.8633167 | 0 | 0 | 0 | 253.91 | 0 | 0 | 0 |  |  | 0 | 0
21 | 398.966 | 0.7020395 | 396.165101 | 39.21986 | 2.211922 |  | 0.9496919 | 0 | 11.916 |  | 226.071 | 1.26223 | 0 | 0 | 0 | 0 | 260.339 | 3.445123 | 251.37 | 9.42 | 251.37 | 1.403482 | 1.403482 | 179.1 | 82.8 | 0.92 | 672 | 1237 | 720/10 | 75.6 | 133 | 4 | 0.85 | 4.745833 | 130.25 | 727.2291 | 27.97 |  | 10.85 | 44.1655 | 0.19 | 1,32/1,54 | 7.77 | 7.42 | 7.33 | 232.45 | 1.67 |  |  | 0 | 179.1045 | 179.4216 | 7.395815 | 7.16418 | 0.8714571 | 14.56 | 0.898 | 3855.415 | 187.0968 | 3929.032 | 1 | 3929.032 |  | 53.198 | 172.873 | 172.895 | [7 empty] | 1.62 |  |  |  |  | 43.64 | 41.6 | 35.48 | [6 empty] | 251.37 | [6 empty] | 0 | 53.198 | 172.873 | 170.094101 | 0 | 0 | 0 | 0 | 0 | 251.37 | 0 | 0 | 0 |  |  | 0 | 0
22 | 395.796 | 1.043229 | 391.6669404 | 39.88331 | 2.155955 |  | 0.9214688 | 0 | 12.924 |  | 224.266 | 1.234486 | 0 | 0 | 0 | 0 | 260.044 | 3.350971 | 251.33 | 11.98 | 251.33 | 1.383462 | 1.383462 | 181.67 | 181.67 | 0.62 | 664 | 1240 | 722/10 | 76.09 | 132 | 4 |  | 0 | 133.8 | 736.5104 | 22.18 |  | 12.37 | 44.9825 | 0.19 | 1,32/1,53 | 7.99 | 7.17 | 7.36 | 236.75 | 2.27 |  |  | 0 | 181.6675 | 179.2234 | 7.628485 | 7.2667 | 0.8849051 | 14.89518 | 0.897 | 4037.0825 | 187.0968 | 4116.129 | 1 | 4116.129 |  | 52.755 | 171.511 | 163.178 |  | 8.352 | [5 empty] | 2.34 |  | 3.72 |  |  | 43.8 | 41.6 | 36.97 |  | 36.81 |  |  |  |  | 251.33 | [6 empty] | 0 | 52.755 | 171.511 | 159.3596348 | 0 | 8.0413056 | 0 | 0 | 0 | 251.33 | 0 | 0 | 0 |  |  | 0 | 0
23 | 396.299 | 1.001918 | 392.3284079 | 39.98443 | 2.086243 |  | 0.8930601 | 0 | 13.404 |  | 224.384 | 1.193183 | 0 | 0 | 0 | 0 | 261.02 | 3.4097 | 252.12 | 36.9 | 252.12 | 1.340672 | 1.340672 | 188.06 | 188.06 | 0.73 | 682 | 1224 | 742/10 | 75.71 | 132 | 4 | 0.9 | 4.785834 | 135.25 | 719.2045 | 29.9 |  | 12.97 | 46.455 | 0.19 | 1,31/1,52 | 8.24 | 7.04 | 6.6 | 244.5 | 2.98 |  |  | 0 | 188.055 | 180.8846 | 6.914894 | 7.5222 | 0.9076062 | 14.43709 | 0.898 | 4225.1375 | 187.0968 | 4303.226 | 1 | 4303.226 |  | 52.831 | 171.553 | 158.466 |  | 13.449 | [5 empty] | 2.24 |  | 3.13 |  |  | 43.61 | 41.39 | 37.24 |  | 40.15 |  |  |  |  | 252.12 | [6 empty] | 0 | 52.831 | 171.553 | 154.9163616 | 0 | 13.0280463 | 0 | 0 | 0 | 252.12 | 0 | 0 | 0 |  |  | 0 | 0
24 | 399.15 | 0.7504247 | 396.1546797 | 39.82559 | 2.070017 |  | 0.8481963 | 0 | 12.673 |  | 233.829 | 1.221821 | 0 | 0 | 0 | 0 | 271.791 | 2.929089 | 263.83 | 27.34 | 263.83 | 1.378584 | 1.378584 | 191.38 | 191.38 | 0.61 | 653 | 1218 | 743/10 | 76.1 | 136 | 4 | 1 | 5.225275 | 140.8 | 735.7187 | 24.02 |  | 9.96 | 46.5025 | 0.19 | 1,26/1,48 | 7.73 | 7.07 | 7 | 244.75 | 3.09 |  |  | 0 | 191.3775 | 180.9908 | 7.63493 | 7.6551 | 0.9230996 | 15.29003 | 0.899 | 4416.515 | 187.0968 | 4490.323 | 1 | 4490.323 | 16.773 | 53.145 | 180.684 | 127.23 |  | 21.318 |  |  | 2.09 |  |  | 1.69 |  | 2.32 |  | 37.54 | 43.89 | 41.5 | 36.58 |  | 36.67 |  |  |  |  | 263.83 | [6 empty] | 16.4224443 | 53.145 | 180.684 | 125.079813 | 0 | 20.8234224 | 0 | 0 | 0 | 263.83 | 0 | 0 | 0 |  |  | 0 | 0
25 | 90.418 | 0.8395988 | 89.6588516 | 39.95264 | 1.424739 |  | 0.5665954 | 0 | 2.7 |  | 54.003 | 0.858144 | 0 | 0 | 0 | 0 | 66.689 | 2.382702 | 65.1 | 36.25 | 65.1 | 1.034483 | 1.034483 | 33.72 | 62.93 | 0.45 | 670 | 1205 | 743/10 | 75.08 | 31 | 2 |  | 0 | 53.1 | 843.7947 | 11.31 |  | 12.79 | 17.29 | 0.19 | 1,21/1,44 | 7.14 | 7.09 | 9.06 | 91 | 2.01 |  |  | 0 | 62.93 | 41.65131 | 3.726723 | 2.5172 | 1.318996 | 6.243923 | 0.903 | 4479.445 | 187.0968 | 4677.419 | 1 | 4677.419 | 29.998 | 12.004 | 41.999 |  |  | 6.417 |  |  | 2.09 |  |  |  |  | 2.06 |  | 37.54 | 43.51 | 41.37 |  |  | 35.3 |  |  |  |  | 65.1 | [6 empty] | 29.3710418 | 12.004 | 41.999 | 0 | 0 | 6.2848098 | 0 | 0 | 0 | 65.1 | 0 | 0 | 0 |  |  | 0 | 0
26 | 114.09 | 0.6054995 | 113.3991856 | 40.12888 | 0 |  | 0 | 0 | 0 |  | 68.342 | 0 | 0 | 0 | 0 | 0 | 78.321 | 3.014517 | 75.96 |  | 75.96 | 0 | 0 |  |  |  | 544 | 1001 | 524/6 |  | 39 |  |  | 0 | 27.25 | 0 |  |  |  | 0 | 0 | [8 empty] | 0 | 0 | 0 | 0 | 0 | 0 | 0 | 0.892 | 4479.445 | 187.0968 | 4864.516 | 1 | 4864.516 | 34.304 | 22.743 | 45.599 |  |  | 11.444 |  |  | 1.44 |  |  |  |  | 1.72 |  | 37.39 | 43.78 | 41.53 |  |  | 35.5 |  |  |  |  | 75.96 | [6 empty] | 33.8100224 | 22.743 | 45.599 | 0 | 0 | 11.2471632 | 0 | 0 | 0 | 75.96 | 0 | 0 | 0 |  |  | 0 | 0
27 | 303.002 | 1.275855 | 299.1361331 | 39.63568 | 2.682186 |  | 1.052831 | 0 | 0 |  | 181.717 | 1.629354 | 0 | 0 | 0 | 0 | 201.803 | 3.044058 | 195.66 | 4.25 | 195.66 | 1.754373 | 1.754373 | 88.3 | 111.53 | 0.48 | 600 | 1154 | 631/10 | 75.5 | 101 | 4 |  | 0 | 117.45 | 1053.108 | 21.08 |  | 5.06 | 26.923 | 0.19 | 1,25/1,45 | 8.28 | 6.28 | 9.26 | 141.7 | 1.81 |  |  | 0 | 111.527 | 137.0953 | 8.42497 | 4.46108 | 0.7101855 | 12.88605 | 0.887 | 4590.972 | 187.0968 | 5051.613 | 1 | 5051.613 | 90.957 | 60.517 | 121.2 |  |  | 30.328 |  |  | 3.53 |  |  |  |  | 2.16 |  | 36.27 | 43.83 | 41.53 |  |  | 33.79 |  |  |  |  | 195.66 | [6 empty] | 87.7462179 | 60.517 | 121.2 | 0 | 0 | 29.6729152 | 0 | 0 | 0 | 195.66 | 0 | 0 | 0 |  |  | 0 | 0
28 | 429.371 | 0.617355 | 426.7202568 | 39.53246 | 2.131209 |  | 0.9216617 | 0 | 0 |  | 242.181 | 1.209547 | 0 | 0 | 0 | 0 | 284.845 | 2.891046 | 276.61 | 28.9 | 276.61 | 1.381499 | 1.381499 | 200.22 | 80.91 | 1.09 | 684 | 1221 | 799/12 | 75.46 | 143 | 5 | 2.2 | 10.98767 | 118.2 | 590.3373 | 24.82 |  | 10.75 | 48.7255 | 0.19 | 1,32/1,53 | 9.7 | 6.87 | 6.16 | 256.45 | 3.25 |  |  | 0 | 200.2245 | 195.1617 | 5.640304 | 8.00898 | 0.8956471 | 13.64928 | 0.887 | 4791.1965 | 187.0968 | 5238.71 | 1 | 5238.71 | 143.457 | 78.969 | 163.212 |  |  | 43.733 |  |  | 1.36 |  |  |  |  | 1.6 |  | 36.23 | 43.67 | 41.42 |  |  | 35.85 |  |  |  |  | 276.61 | [6 empty] | 141.5059848 | 78.969 | 163.212 | 0 | 0 | 43.033272 | 0 | 0 | 0 | 276.61 | 0 | 0 | 0 |  |  | 0 | 0
29 | 438.058 | 1.05104 | 433.4538355 | 37.4792 | 2.082281 |  | 1.591276 | 0 | 0 | 22.46 | 102.209 | 0.4910046 | 0 | 0 | 0 | 0 | 287.635 | 2.915153 | 279.25 |  | 279.25 | 1.341497 | 1.341497 | 171.39 | 171.39 | 0.71 | 659 | 1200 | 803/12 | 75.49 | 146 | 5 | 2.45 | 11.76962 | 126.85 | 609.3782 | 22.75 |  | 9.28 | 50.407 | 0.19 | 1,29/1,54 | 9.44 | 7.75 | 5.29 | 265.3 | 2.55 |  |  | 0 | 208.163 | 187.8702 | 5.19817 | 8.32652 | 0.9672969 | 13.52469 | 0.89 | 4999.3595 | 187.0968 | 5425.806 | 1 | 5425.806 | 284.733 | 14.592 | 87.617 |  |  | 51.116 |  |  | 1.17 |  |  |  |  | 2.49 |  | 35.97 | 43.79 | 43.52 |  |  | 33.73 |  |  |  |  | 279.25 | [6 empty] | 281.4016239 | 14.592 | 87.617 | 0 | 0 | 49.8432116 | 0 | 0 | 0 | 279.25 | 0 | 0 | 0 |  |  | 0 | 0
30 | 438.175 | 0.8336384 | 434.522205 | 37.45865 | 2.119171 |  | 1.620584 | 0 | 0 | 32.05 | 102.232 | 0.4985869 | 0 | 0 | 0 | 0 | 284.641 | 3.102505 | 275.81 | 12.27 | 275.81 | 1.345129 | 1.345129 | 128.67 | 35.89 | 1.34 | 624 | 1197 | 797/12 | 75.37 | 146 | 5 |  | 0 | 120 | 585.2417 | 19.81 |  | 9.89 | 50.4165 | 0.19 | 1,31/1,54 | 9.79 | 7.37 | 6.61 | 265.35 |  |  |  | 0 | 205.0435 | 188.5297 | 6.144507 | 8.20174 | 0.9494683 | 14.34625 | 0.892 | 5204.403 | 187.0968 | 5612.903 | 1 | 5612.903 | 278.14 | 14.59 | 87.642 |  |  | 57.803 |  |  | 0.96 |  |  |  |  | 1.7 |  | 36.06 | 43.94 | 42.13 |  |  | 35.47 |  |  |  |  | 275.81 | [6 empty] | 275.469856 | 14.59 | 87.642 | 0 | 0 | 56.820349 | 0 | 0 | 0 | 275.81 | 0 | 0 | 0 |  |  | 0 | 0
31 | 459.332 | 1.046636 | 454.5244672 | 37.56455 | 2.552218 |  | 2.004629 | 0 | 1.998 |  | 97.52 | 0.5475883 | 0 | 0 | 0 | 0 | 294.718 | 3.093805 | 285.6 |  | 285.6 | 1.603684 | 1.603684 | 167.34 | 122.59 | 0.99 | 605 | 1212 | 806/12 | 75.36 | 153 | 5 |  | 0 | 119.55 | 671.2898 |  |  | 11.09 | 76.72 | 0.2885295 | 1,25/1,48 | 9.89 | 7.71 | 6.55 | 265.9 |  |  |  | 0 | 178.09 | 197.792 | 6.0659 | 7.1236 | 0.7860406 | 13.1895 | 0.888 | 5382.493 | 187.0968 | 5800 | 1 | 5800 | 317.401 | 10.508 | 87.012 |  |  | 44.411 |  |  | 1.26 |  |  |  |  | 1.82 |  | 36.29 | 42.78 | 43.24 |  |  | 34.32 |  |  |  |  | 285.6 | [6 empty] | 313.4017474 | 10.508 | 87.012 | 0 | 0 | 43.6027198 | 0 | 0 | 0 | 285.6 | 0 | 0 | 0 |  |  | 0 | 0
е | 11787.017 |  | 11700.53 |  |  | 0 |  | 0 | 125.288 | 54.51 | 6335.414 |  | 0 | 86.416 | 85.724672 |  | 7601.527 |  | 7398.97 | 429.246 | 7398.97 |  |  | 4335.01 | 4046.98 | [6 empty] | 121 | 45.6 |  | 3777.4 |  | 604.42 | 0 | 317.59 | 1382.917 | [5 empty] | 7000.65 | 82.35 | 0 | 0 |  | 5382.493 | 5236.923 | 200.87 | 199.93646 |  | 413.9959 |  |  | 0 |  | 31 |  | 1195.763 | 1416.503 | 4918.911 | 3229.36 | 1e-07 | 1026.48 | 1e-05 | 1e-07 | [15 empty] | 1e-07 | 1e-07 | 7398.97 | 1e-07 | [5 empty] | 1179.129 | 1416.503 | 4918.911 | 3189.447 | 9.99999999e-08 | 996.5361363 | 9.99999999e-06 | 9.99999999e-08 | 9.99999999e-08 | 7398.97 | 9.99999999e-08 | 85.724672 | 0 | #DIV/0! | #DIV/0! | 0 | 0
ср. | 380.2264 | 0.7337818 |  | 39.18306 | 2.173812 | 0 | 0.9967708 | 0 | 4.041548 | 1.758387 | 204.3682 | 1.177041 | 0 | 2.787613 | 2.765312 | 0.01592657 | 245.2105 | 2.664688 |  | 13.84665 | 238.6765 | 1.374636 | 1.390563 | 139.839 | 130.5477 | 0.806274 | 657.0323 | 1211.806 |  | 75.66539 | 127 | 4.033333 | 1.470968 | 8.471911 | 121.8516 | 701.7938 | 19.49742 |  | 10.24484 | 44.61023 | 0.1975412 | 0 | 8.757 | 7.065667 | 7.152667 | 225.8274 | 2.656452 | #DIV/0! | 0 | 0 | 173.6288 | 168.933 | #DIV/0! | #DIV/0! | 0.8883355 | 13.35471 | 0 | [13 empty] | 1.391083 | 3.751704e-09 | 4.055613e-09 | 1.235943 | 1e-07 | 2.91714 | 1e-07 | 36.23203 | 43.80242 | 41.69635 | 36.04194 | 1e-07 | 34.08461 | 1e-07 | 1e-07 |  |  |  |  | 1e-07 | 1e-07 | 3.379389e-09 | 1e-07 | 0.8 | 2595.632 |  | 9104.894 |  |  |  |  | 7398.97
пл. |  |  |  | 38.3 | 2.22 |  | 0.7548 |  |  |  |  | 1.4652 | [7 empty] | 22.2271236 |  | 1.32 |  | 5800 | 5800 |  |  | 1250 |  | 76 | [5 empty] | 645 | [9 empty] | 5800 | 40.6 |  |  |  | 187.1 |  |  |  | 0.9 | [39 empty] | 11700.53
± |  |  |  |  | -0.04618835 | 0 |  | 0 | [9 empty] | 2.664688 |  |  |  | 0.05463625 | [5 empty] | -38.19355 | 0 | [16 empty] | 1200.65
Отклонения
[7 empty] | по выпускам | [37 empty] | ССП | 187.0968 |  |  | тн | [6 empty] | Дней | 31
[33 empty] | Удельный расход мелочь ФМн ср. | [6 empty] | 0.1975412 |  | т | [55 empty] | 11700.526
|  | Средний вес выпуска: | [6 empty] | 57.85661 | [30 empty] | План: |  |  |  |  | Суток работы | 30
[45 empty] | Среднесуточное пр-во | 193.3333 | [5 empty] | Отставание (-) опережение (+)
[52 empty] | -417.507 |  |  |  | Тн
[52 empty] | -7.198397 |  |  |  | %
Мелочь ФМн с н. м.
[52 empty] | план |  |  |  | 1382.917
[52 empty] | факт |  |  |  | 1382.92
[52 empty] | Отклонение |  |  |  | 0.003
| Диспетчер АО "СЧПЗ" | [11 empty] | Барчук Л.Ю.

## август 20 (-руда,+агл.кокс)
Сведения по учету производства ферромарганца в АО "СЧПЗ" — ДП-3
[45 empty] | на | 31 |  |  |  |  | августа |  |  |  | 2020г.
Дата | Расход Mn шихты |  |  |  |  | Отсев агломерата, т | Расх.добавок, флюсов | [7 empty] | Расход кокса | [8 empty] | Производство FeMn78 т | Производство FeMn с Si<1, т | Сод. Si в сплаве % | Температура колош. газа, °С | Темпе-ратура гор. дутья, °С | Расход гор. дутья, м3/мин / фурмы,шт | Средн. содерж. Mn в сплаве, % | Количество подач,шт | Количество выпусков, шт | Количество пыли |  | Количество шлака |  | Перевал, т |  | Зеленый шлак | Мелочь Фмн | Удельн.расход мелочи, т | Осн-ть | Сод. Al2O3 в шлаке, % | Сод MgO в шлаке, % | Сод. MnO в шлаке, % | Производство фактическое, т | [5 empty] | Теорети- ческий выход FeMn, т | Потери Mn со шлаком расчетно, т |  | Факт. коэф-т извлеч. Mn из расплава | Потери Mn со шлаком расчетно, т | Средняя значения кофицент извлечения Mn из расплава | [5 empty] | Проплавлено руды (влаж.), т | [7 empty] | Влажность руды , % | [6 empty] | Сод. Mn в руде, % | [7 empty] | Сожжено кокса сух., т |  |  |  | Влажность кокса, % |  |  |  | Коксовый орешек
| Проплавлено шихты (влаж.), т | Влажность шихты , % | Сухой руды, т | Сод. Mn в марг. шихте, % | Удельн расход марг. шихты, т |  | Удельн расход руды, т | Тяж.шлак ,т | Кварцит, т | Отсев руды ,т | Агломерат, т | Удельн.расход агломерата, т | Известняк,т | Коксовый орешек,т | Сухой коксовый орешек,т | Удельн. расход сухого коксового орешка, т | Сожжено кокса (влаж.), т | Влажность кокса, % | Сухого скипо- вого кокса, т | Выход кокс. мелочи, т | Сухого кокса (заданный), т | Удельн. расход сухого кокса, т | Всего удельн. расход кокса, т
[33 empty] | всего, т | на т FeMn, кг | всего, т | на т FeMn, кг | [9 empty] | Разлито жидкого | из шлака | c перевала | с отвала | % с отвала от годного | Всего годного |  | химические | физические | [52 empty] | Тяжелый шлак
[54 empty] | 4% |  |  |  | FeMn НИ | План | План по нараст. |  |  | Маматван | Агломерат 18%, 5-6пр | Агломерат 7%, 14пр | Кудумани | Агломерат 3 пр | Каражал | Казахстан(10-100) |  | Маматван |  |  | Кудумани | Новорос - ая | Каражал | Казахстан(10-100) | Маматван | Агломерат 18%, 16пр | Агломерат 7%, 14пр | Кудумани | Агломерат 3 пр | Каражал | Казахстан(10-100) | Чиатури | Н. Тагил | Губаха +25 | Кемерово | Алтай | Н. Тагил | Губаха +25 | Кемерово | Алтай |  | Маматван | Агломерат 18%, 16пр | Агломерат 7%, 14пр | Кудумани | Новорос - ая | Каражал | Казахстан (10-100) | Н. Тагил | кокс Губаха +25 | Кемерово | кокс Алтай | Коксовый орешек | Кол-во, т | W | Mn |  | ИТОГО
1 | 401.1120102 | 0.2095041 | 400.2717 | 39.73535 | 1.966222 |  | 0.5181736 | 0 | 0 |  | 294.785 | 1.448048 | 0 | 6.646 | 6.592832 | 0.03238543 | 273.08 | 1.552658 | 268.8400003 | 20.306 | 268.8400003 | 1.320601 | 1.352986 | 102.76 | 203.57 | 0.52 | 690 | 1240 | 735/10 | 74.55 | 133 | 4 | 4.8 | 23.57865 | 121.05 | 594.6241 | 19.95 |  | 11.17 | 47.766 | 0.19 | 1,27/1,49 | 9.38 | 7.21 | 8.04 | 251.4 | 11.11 |  |  |  | 203.574 | 186.251 | 7.539199 | 8.14296 | 0.954197 | 15.68216 | 0.954 | 203.574 | 187.0968 | 187.0968 | 1 | 187.0968 | 1e-07 | 53.143 | 241.642 | 66.404 | 1e-07 | 39.923 | 1e-05 | 1e-07 | 1e-07 | 1e-07 | 1e-07 | 0.52 | 1e-07 | 1.24 | 1e-07 | 1e-07 | 43.89 | 41.91 | 35.36 | 1e-07 | 28.32 | 1e-07 | 1e-07 | 1e-07 | 1e-07 | 268.84 | 1e-07 | 1e-07 | 1e-07 | 1e-07 | 1e-07 | 0.8 | 9.99999999e-08 | 53.143 | 241.642 | 66.0586992 | 9.99999999e-08 | 39.4279548 | 9.99999999e-06 | 9.99999999e-08 | 9.99999999e-08 | 268.84 | 9.99999999e-08 | 6.592832 | 0 |  |  | 0 | 0 | 250.04 | 268.84 | 106.404 | 66.404 | 199.492 | 241.642
2 | 404.246 | 0.4624066 | 402.3767399 | 39.9617 | 2.23219 |  | 0.5855939 | 0 | 0 |  | 296.817 | 1.646596 | 0 | 6.696 | 6.642432 | 0.03684897 | 273.98 | 1.591357 | 269.62 | 3.696 | 269.62 | 1.49572 | 1.532569 | 44.39 | 91.13 | 0.82 | 714 | 1239 | 724/10 | 74.67 | 134 | 4 |  | 0 | 118.2 | 655.7159 | 17.79 |  | 12.95 | 44.669 | 0.19 | 1,35/1,56 | 10.15 | 6.74 | 6.1 | 235.1 | 2.78 |  |  |  | 180.261 | 187.9944 | 5.585366 | 7.21044 | 0.8370881 | 12.79581 | 0.895 | 383.835 | 187.0968 | 374.1935 | 1 | 374.1935 |  | 53.597 | 243.22 | 63.508 |  | 43.921 | [5 empty] | 1 |  | 2.81 |  |  | 43.74 | 41.63 | 35.89 |  | 32 |  |  |  |  | 269.62 | [5 empty] | 0.8 | 0 | 53.597 | 243.22 | 62.87292 | 0 | 42.6868199 | 0 | 0 | 0 | 269.62 | 0 | 6.642432 | 0 |  |  | 0 | 0 | 250.82 | 269.62 | 103.508 | 63.508 | 201.07 | 243.22
3 | 407.029 | 0.3659238 | 405.539584 | 39.49659 | 2.125403 |  | 0.5607139 | 0 | 0 |  | 298.552 | 1.564689 | 0 | 6.759 | 6.704928 | 0.03514003 | 276.25 | 1.643439 | 271.71 | 5.759 | 271.71 | 1.424012 | 1.459152 | 94.85 | 190.81 | 0.54 | 690 | 1232 | 735/10 | 75.11 | 135 | 4 | 4.1 | 21.48779 | 124 | 649.8747 | 17.72 |  | 10.48 | 46.284 | 0.19 | 1,29/1,51 | 9.28 | 7.4 | 6.4 | 243.6 | 3.97 |  |  |  | 190.806 | 186.1699 | 6.147606 | 7.63224 | 0.8947401 | 13.77985 | 0.895 | 574.641 | 187.0968 | 561.2903 | 1 | 561.2903 |  | 53.902 | 244.65 | 61.266 |  | 47.211 | [5 empty] | 0.52 |  | 2.48 |  |  | 43.9 | 41.63 | 36.34 |  | 27.51 |  |  |  |  | 271.71 | [5 empty] | 0.8 | 0 | 53.902 | 244.65 | 60.9474168 | 0 | 46.0401672 | 0 | 0 | 0 | 271.71 | 0 | 6.704928 | 0 |  |  | 0 | 0 | 252.91 | 271.71 | 101.266 | 61.266 | 202.5 | 244.65
4 | 383.423 | 0.4083993 | 381.8571032 | 39.90842 | 2.061123 |  | 0.5494037 | 0 | 0 |  | 280.071 | 1.51172 | 0 | 5.624 | 5.579008 | 0.03011342 | 259.43 | 1.310565 | 256.03 | 4.434 | 256.03 | 1.381955 | 1.412069 |  | 47.89 | 1.53 | 690 | 1237 | 729/10 | 73.79 | 127 | 4 |  | 0 | 115.05 | 620.9973 | 19.68 |  | 9.54 | 44.9635 | 0.19 | 1,29/1,50 | 9.8 | 6.89 | 6.23 | 236.65 | 3.12 |  |  |  | 185.2665 | 180.2944 | 5.552378 | 7.41066 | 0.8970754 | 12.96304 | 0.896 | 759.9075 | 187.0968 | 748.3871 | 1 | 748.3871 |  | 50.808 | 229.263 | 56.966 |  | 46.386 | [5 empty] | 0.42 |  | 2.86 |  |  | 43.81 | 41.61 | 36.24 |  | 31.73 |  |  |  |  | 256.03 | [5 empty] | 0.8 | 0 | 50.808 | 229.263 | 56.7267428 | 0 | 45.0593604 | 0 | 0 | 0 | 256.03 | 0 | 5.579008 | 0 |  |  | 0 | 0 | 237.23 | 256.03 | 96.966 | 56.966 | 187.113 | 229.263
5 | 413.224 | 0.449434 | 411.3668308 | 39.51801 | 2.149016 |  | 0.6401431 | 0 | 0 |  | 288.83 | 1.508873 | 0 | 6.826 | 6.771392 | 0.03537434 | 275.93 | 1.471388 | 271.87 | 4.826 | 271.87 | 1.420273 | 1.455647 | 139.89 | 92.39 | 1.02 | 677 | 1238 | 736/10 | 75.24 | 137 | 4 | 3.4 | 17.7619 | 135 | 705.2518 | 17.83 |  | 9.39 | 46.759 | 0.19 | 1,25/1,47 | 9.69 | 6.95 | 7.41 | 246.1 | 1.47 |  |  |  | 191.421 | 188.6209 | 7.74919 | 7.65684 | 0.8859599 | 15.40603 | 0.894 | 951.3285 | 187.0968 | 935.4839 | 1 | 935.4839 |  | 54.887 | 233.943 | 69.608 |  | 54.786 | [5 empty] | 0.48 |  | 2.78 |  |  | 43.93 | 41.66 | 35.08 |  | 31.59 |  |  |  |  | 271.87 | [5 empty] | 0.8 | 0 | 54.887 | 233.943 | 69.2738816 | 0 | 53.2629492 | 0 | 0 | 0 | 271.87 | 0 | 6.771392 | 0 |  |  | 0 | 0 | 253.07 | 271.87 | 109.608 | 69.608 | 191.793 | 233.943
6 | 395.096 | 0.4435928 | 393.3433824 | 39.623 | 2.193791 |  | 0.6692994 | 0 | 0 |  | 273.339 | 1.524491 | 0 | 6.558 | 6.505536 | 0.03628327 | 264.1 | 1.457781 | 260.25 | 4.558 | 260.25 | 1.45149 | 1.487773 |  | 132.75 | 0.76 | 695 | 1233 | 740/10 | 74.16 | 131 | 4 | 3.8 | 21.19371 | 129.8 | 723.9324 | 18.28 |  | 10.29 | 44.0515 | 0.19 | 1,26/1,46 | 9.4 | 6.4 | 7.63 | 231.85 | 1.79 |  |  |  | 179.2985 | 183.4695 | 7.671911 | 7.17194 | 0.8531534 | 14.84385 | 0.887 | 1130.627 | 187.0968 | 1122.581 | 1 | 1122.581 |  | 50.063 | 223.276 | 69.406 |  | 52.351 | [5 empty] | 0.73 |  | 2.38 |  |  | 43.78 | 41.75 | 36.52 |  | 30.69 |  |  |  |  | 260.25 | [5 empty] | 0.8 | 0 | 50.063 | 223.276 | 68.8993362 | 0 | 51.1050462 | 0 | 0 | 0 | 260.25 | 0 | 6.505536 | 0 |  |  | 0 | 0 | 241.45 | 260.25 | 109.406 | 69.406 | 181.126 | 223.276
7 | 401.043 | 0.4653507 | 399.1767435 | 39.79157 | 2.199527 |  | 0.7339131 | 0 | 0 |  | 265.984 | 1.465614 | 0 | 6.654 | 6.600768 | 0.03637127 | 264.47 | 1.467085 | 260.59 | 22.054 | 260.59 | 1.435892 | 1.472263 | 138.1 | 91.52 | 0.89 | 678 | 1224 | 738/10 | 75.19 | 133 | 4 | 3.25 | 17.90801 | 130.6 | 719.6266 | 18.64 |  | 10.67 | 44.517 | 0.19 | 1,28/1,48 | 9.72 | 6.53 | 7.5 | 234.3 | 2.37 |  |  |  | 181.483 | 184.421 | 7.587676 | 7.25932 | 0.8590921 | 14.847 | 0.883 | 1312.11 | 187.0968 | 1309.677 | 1 | 1309.677 |  | 44.276 | 221.708 | 81.978 |  | 53.081 | [5 empty] | 0.47 |  | 2.79 |  |  | 43.99 | 41.79 | 35.96 |  | 33.86 |  |  |  |  | 260.59 | [5 empty] | 0.8 | 0 | 44.276 | 221.708 | 81.5927034 | 0 | 51.6000401 | 0 | 0 | 0 | 260.59 | 0 | 6.600768 | 0 |  |  | 0 | 0 | 241.79 | 260.59 | 121.978 | 81.978 | 179.558 | 221.708
8 | 410.099 | 0.4390498 | 408.2984612 | 39.59104 | 2.254273 |  | 0.813526 | 0 | 0 |  | 260.951 | 1.440747 | 0 | 6.794 | 6.739648 | 0.03721054 | 269.04 | 1.561106 | 264.84 | 38.424 | 264.84 | 1.462219 | 1.499429 | 181.12 | 135.49 | 0.77 | 689 | 1233 | 728/10 | 75.9 | 136 | 4 | 3.35 | 18.49582 | 131.85 | 727.9624 | 16.33 |  | 9.04 | 43.928 | 0.19 | 1,26/1,47 | 9.31 | 6.87 | 7.36 | 231.2 | 2.89 |  |  |  | 181.122 | 185.929 | 7.517307 | 7.24488 | 0.8504294 | 14.76219 | 0.879 | 1493.232 | 187.0968 | 1496.774 | 1 | 1496.774 |  | 35.109 | 225.842 | 94.844 |  | 54.304 | [5 empty] | 0.53 |  | 2.39 |  |  | 43.9 | 41.74 | 36.75 |  | 32.83 |  |  |  |  | 264.84 | [5 empty] | 0.8 | 0 | 35.109 | 225.842 | 94.3413268 | 0 | 53.0061344 | 0 | 0 | 0 | 264.84 | 0 | 6.739648 | 0 |  |  | 0 | 0 | 246.04 | 264.84 | 134.844 | 94.844 | 183.692 | 225.842
9 | 397.938 | 0.7067504 | 395.1255716 | 39.29059 | 2.219763 |  | 0.7953977 | 0 | 0 |  | 253.542 | 1.424365 | 0 | 6.647 | 6.593824 | 0.03704323 | 263.15 | 1.843055 | 258.3 | 4.647 | 258.3 | 1.451095 | 1.488138 | 178 | 178 | 0.79 | 665 | 1236 | 716/10 | 77.14 | 133 | 4 |  | 0 | 136.9 | 769.086 | 21.39 |  | 14.45 | 44.7165 | 0.19 | 1,24/1,47 | 9.19 | 7.08 | 8.5 | 235.35 | 1.82 |  |  |  | 178.0035 | 175.6946 | 9.01419 | 7.12014 | 0.8844728 | 16.13433 | 0.879 | 1671.2355 | 187.0968 | 1683.871 | 1 | 1683.871 |  | 33.215 | 220.327 | 91.208 |  | 53.188 | [5 empty] | 1.06 |  | 3.47 |  |  | 43.71 | 41.68 | 35.77 |  | 32.67 |  |  |  |  | 258.3 | [5 empty] | 0.8 | 0 | 33.215 | 220.327 | 90.2411952 | 0 | 51.3423764 | 0 | 0 | 0 | 258.3 | 0 | 6.593824 | 0 |  |  | 0 | 0 | 239.5 | 258.3 | 131.208 | 91.208 | 178.177 | 220.327
10 | 430.83 | 1.430618 | 424.6664703 | 40.11777 | 2.27455 |  | 0.7916374 | 0 | 0 |  | 276.865 | 1.482913 | 0 | 7.163 | 7.105696 | 0.03805872 | 284.12 | 2.023793 | 278.37 | 4.902 | 278.37 | 1.490974 | 1.529032 | 186.7 | 186.7 | 0.6 | 626 | 1230 | 705/10 | 77.67 | 143 | 4 | 4.05 | 21.69215 | 137.35 | 735.6584 | 18.47 |  | 12.08 | 45.4765 | 0.19 | 1,27/1,50 | 8.68 | 6.97 | 7.83 | 239.35 | 4.91 |  |  |  | 186.7035 | 191.4898 | 8.330955 | 7.46814 | 0.8511792 | 15.79909 | 0.876 | 1857.939 | 187.0968 | 1870.968 | 1 | 1870.968 |  | 41.641 | 235.224 | 96.793 |  | 57.172 | [5 empty] | 2.05 |  | 7.31 |  |  | 44.16 | 41.76 | 35.94 |  | 37.49 |  |  |  |  | 278.37 | [5 empty] | 0.8 | 0 | 41.641 | 235.224 | 94.8087435 | 0 | 52.9927268 | 0 | 0 | 0 | 278.37 | 0 | 7.105696 | 0 |  |  | 0 | 0 | 259.57 | 278.37 | 136.793 | 96.793 | 193.074 | 235.224
11 | 401.211 | 0.7290428 | 398.286 | 40.03143 | 2.157849 |  | 0.7044597 | 0 | 6.707 |  | 268.26 | 1.453389 | 0 | 6.65 | 6.5968 | 0.03574039 | 270.21 | 2.475852 | 263.52 | 12.272 | 263.52 | 1.427708 | 1.463449 | 184.58 | 184.58 | 0.59 | 656 | 1229 | 684/10 | 76.45 | 133 | 4 | 2.95 | 15.98262 | 125.35 | 679.1259 | 20.68 |  | 10.03 | 44.9445 | 0.19 | 1,29/1,49 | 9.3 | 6.97 | 5.79 | 236.55 | 3 |  |  |  | 184.5755 | 182.0677 | 5.622212 | 7.38302 | 0.8850247 | 13.00523 | 0.877 | 2042.5145 | 187.0968 | 2058.065 | 1 | 2058.065 |  | 53.162 | 215.098 | 106.275 |  | 26.676 | [5 empty] | 1.56 |  | 4.75 |  |  | 43.81 | 41.6 | 35.74 |  | 36.95 |  |  |  |  | 263.52 | [5 empty] | 0.8 | 0 | 53.162 | 215.098 | 104.61711 | 0 | 25.40889 | 0 | 0 | 0 | 263.52 | 0 | 6.5968 | 0 |  |  | 0 | 0 | 244.72 | 263.52 | 146.275 | 106.275 | 172.948 | 215.098
12 | 158.187 | 0.4493999 | 157.4761078 | 40.85344 | 2.072572 |  | 0.3542479 | 0 | 2.584 |  | 130.56 | 1.718324 | 0 | 2.604 | 2.583168 | 0.03399755 | 128.07 | 3.443429 | 123.66 | 16.854 | 123.66 | 1.627512 | 1.66151 | 75.98 | 75.98 | 0.41 | 625 | 1139 | 696/10 | 76.48 | 54 | 2 |  | 0 | 60.75 | 799.542 | 9.46 |  | 6.6 | 19.019 | 0.19 | 1,25/1,47 | 8.02 | 7.25 | 7.38 | 100.1 | 1.5 |  |  | 0 | 75.981 | 73.4361 | 3.473018 | 3.03924 | 0.9032534 | 6.512258 | 0.878 | 2118.4955 | 187.0968 | 2245.161 | 1 | 2245.161 |  | 20.808 | 109.752 | 17.186 |  | 10.441 | [5 empty] | 1.84 |  | 3.78 |  |  | 44 | 41.44 | 36.21 |  | 36.06 |  |  |  |  | 123.66 | [5 empty] | 0.8 | 0 | 20.808 | 109.752 | 16.8697776 | 0 | 10.0463302 | 0 | 0 | 0 | 123.66 | 0 | 2.583168 | 0 |  |  | 0 | 0 | 104.86 | 123.66 | 57.186 | 17.186 | 67.602 | 109.752
13 | 395.515 | 0.4520138 | 393.7272175 | 39.803 | 1.93876 |  | 0.6346363 | 0 | 6.589 |  | 264.844 | 1.304123 | 0 | 6.542 | 6.489664 | 0.03195588 | 273.55 | 3.096326 | 265.08 | 4.413 | 265.08 | 1.305286 | 1.337241 | 171.97 | 122.75 | 0.94 | 677 | 1187 | 769/10 | 75.87 | 131 | 5 | 2.1 | 10.34065 | 145.8 | 717.9366 | 22.84 |  | 9.78 | 49.438 | 0.19 | 1,32/1,5 | 8.19 | 7.06 | 5.71 | 260.2 | 2.1 |  |  | 0 | 203.082 | 180.3248 | 6.449083 | 8.12328 | 0.9831737 | 14.57236 | 0.886 | 2321.5775 | 187.0968 | 2432.258 | 1 | 2432.258 |  | 52.371 | 212.473 | 104.364 |  | 26.307 | [5 empty] | 1.04 |  | 2.67 |  |  | 43.64 | 41.37 | 35.53 |  | 36.46 |  |  |  |  | 265.08 | [5 empty] | 0.8 | 0 | 52.371 | 212.473 | 103.2786144 | 0 | 25.6046031 | 0 | 0 | 0 | 265.08 | 0 | 6.489664 | 0 |  |  | 0 | 0 | 246.28 | 265.08 | 144.364 | 104.364 | 170.323 | 212.473
14 | 411.957 | 0.4400628 | 410.1441305 | 40.28184 | 2.296523 |  | 0.7589309 | 0 | 6.969 |  | 274.604 | 1.537592 | 0 | 4.253 | 4.218976 | 0.02362335 | 283.7 | 2.798731 | 275.76 | 22.262 | 275.76 | 1.544065 | 1.567688 | 130.68 | 130.68 | 0.97 | 666 | 1215 | 773/10 | 75.92 | 137 | 4 | 0.6 | 3.359585 | 120.5 | 674.7166 | 18.83 |  | 11.77 | 43.9565 | 0.19 | 1,29/1,50 | 8.65 | 7.03 | 6.29 | 231.35 | 2.97 |  |  | 0 | 178.5935 | 189.9783 | 5.871405 | 7.14374 | 0.8206841 | 13.01514 | 0.881 | 2500.171 | 187.0968 | 2619.355 | 1 | 2619.355 |  | 54.79 | 219.814 | 110.157 |  | 27.196 | [5 empty] | 0.91 |  | 2.98 |  |  | 43.9 | 41.67 | 36.52 |  | 37.01 |  |  |  |  | 275.76 | [5 empty] | 0.8 | 0 | 54.79 | 219.814 | 109.1545713 | 0 | 26.3855592 | 0 | 0 | 0 | 275.76 | 0 | 4.218976 | 0 |  |  | 0 | 0 | 256.96 | 275.76 | 150.157 | 110.157 | 177.664 | 219.814
15 | 419.196 | 0.5476747 | 416.9001697 | 39.85403 | 2.052497 |  | 0.6818147 | 0 | 6.936 |  | 278.411 | 1.370683 | 0 | 0 | 0 | 0 | 287.63 | 3.222891 | 278.36 |  | 278.36 | 1.370432 | 1.370432 | 203.12 | 155.37 | 0.8 | 640 | 1213 | 762/10 | 76.26 | 139 | 4 | 1.3 | 6.400205 | 143.3 | 705.4995 | 22.57 |  | 12.56 | 49.7515 | 0.19 | 1,28/1,50 | 8.2 | 7.15 | 6.96 | 261.85 | 3.58 |  |  | 0 | 203.1185 | 190.2049 | 7.72609 | 8.12474 | 0.9322705 | 15.85083 | 0.885 | 2703.2895 | 187.0968 | 2806.452 | 1 | 2806.452 |  | 55.578 | 222.833 | 112.791 |  | 27.994 | [5 empty] | 1.07 |  | 3.89 |  |  | 43.69 | 41.58 | 35.24 |  | 37.09 |  |  |  |  | 278.36 | [5 empty] | 0.8 | 0 | 55.578 | 222.833 | 111.5841363 | 0 | 26.9050334 | 0 | 0 | 0 | 278.36 | 0 | 0 | 0 |  |  | 0 | 0 | 259.56 | 278.36 | 152.791 | 112.791 | 180.683 | 222.833
16 | 434.456 | 0.5551567 | 432.0440884 | 39.96375 | 2.202413 |  | 0.7390488 | 0 | 7.197 |  | 287.066 | 1.463364 | 0 | 0 | 0 | 0 | 300.83 | 3.703088 | 289.69 |  | 289.69 | 1.476741 | 1.476741 | 196.17 | 196.17 | 0.36 | 572 | 1216 | 761/10 | 75.77 | 144 | 4 | 1 | 5.097658 | 143 | 728.9651 | 19.18 |  | 10.44 | 47.6615 | 0.19 | 1,23/1,44 | 7.5 | 6.63 | 8.9 | 250.85 | 3.42 |  |  | 0 | 196.1685 | 198.935 | 9.858944 | 7.84674 | 0.8608595 | 17.70568 | 0.883 | 2899.458 | 187.0968 | 2993.548 | 1 | 2993.548 |  | 57.502 | 229.564 | 118.562 |  | 28.828 | [5 empty] | 1.3 |  | 3.02 |  |  | 43.64 | 41.62 | 35.5 |  | 37.8 |  |  |  |  | 289.69 | [6 empty] | 0 | 57.502 | 229.564 | 117.020694 | 0 | 27.9573944 | 0 | 0 | 0 | 289.69 | 0 | 0 | 0 |  |  | 0 | 0 | 270.89 | 289.69 | 158.562 | 118.562 | 187.414 | 229.564
17 | 437.224 | 0.5461055 | 434.8362958 | 40.21915 | 2.251749 |  | 0.757138 | 0 | 6.802 |  | 288.625 | 1.494611 | 0 | 0 | 0 | 0 | 303.45 | 3.420662 | 293.07 | 23.929 | 293.07 | 1.517629 | 1.517629 | 193.11 | 193.11 | 0.81 | 649 | 1219 | 760/10 | 76.33 | 145 | 4 |  | 0 | 136.95 | 709.1795 | 17.94 |  | 10.51 | 47.3195 | 0.19 | 1,29/1,5 | 8.08 | 7.16 | 7.4 | 249.05 | 1.89 |  |  | 0 | 193.1105 | 200.022 | 7.850514 | 7.72442 | 0.8428348 | 15.57493 | 0.881 | 3092.5685 | 187.0968 | 3180.645 | 1 | 3180.645 |  | 57.982 | 230.643 | 119.544 |  | 29.055 | [5 empty] | 1.38 |  | 2.54 |  |  | 43.71 | 41.69 | 36.23 |  | 37.99 |  |  |  |  | 293.07 | [6 empty] | 0 | 57.982 | 230.643 | 117.8942928 | 0 | 28.317003 | 0 | 0 | 0 | 293.07 | 0 | 0 | 0 |  |  | 0 | 0 | 274.27 | 293.07 | 159.544 | 119.544 | 188.493 | 230.643
18 | 443.118 | 0.5474631 | 440.6920923 | 39.81633 | 2.13937 |  | 0.7217147 | 0 | 7.304 |  | 292.025 | 1.417656 | 0 | 0 | 0 | 0 | 309.08 | 3.675424 | 297.72 | 5.31 | 297.72 | 1.445302 | 1.445302 | 205.99 | 205.99 | 0.58 | 643 | 1229 | 745/10 | 76.04 | 147 | 4 | 1.2 | 5.825483 | 142.05 | 689.5916 | 27.96 |  | 10.73 | 50.1885 | 0.19 | 1,28/1,51 | 7.9 | 7.47 | 7.27 | 264.15 | 2.76 |  |  | 0 | 205.9915 | 201.4507 | 7.999816 |  | 0.8926781 | 7.999816 | 0.881 | 3298.56 | 187.0968 | 3367.742 | 1 | 3367.742 |  | 58.779 | 233.246 | 121.697 |  | 29.396 | [5 empty] | 1.09 |  | 3.74 |  |  | 44.16 | 41.7 | 35.1 |  | 35.71 |  |  |  |  | 297.72 | [6 empty] | 0 | 58.779 | 233.246 | 120.3705027 | 0 | 28.2965896 | 0 | 0 | 0 | 297.72 | 0 | 0 | 0 |  |  | 0 | 0 | 278.92 | 297.72 | 161.697 | 121.697 | 191.096 | 233.246
19 | 418.384 | 0.5014953 | 416.2858239 | 40.02722 | 2.34092 |  | 0.7795132 | 0 | 7.868 |  | 277.665 | 1.561407 | 0 | 0 | 0 | 0 | 291.55 | 3.158978 | 282.34 | 34.98 | 282.34 | 1.587696 | 1.587696 | 177.83 | 107.04 | 1.04 | 687 | 1231 | 737/10 | 75.72 | 139 | 4 | 1.75 | 9.840859 | 128.55 | 722.8814 | 27.96 |  | 10.44 | 76.27 | 0.2917193 | 1,35/1,57 | 8.05 | 7.03 | 7.89 | 261.45 | 3.09 |  |  | 0 | 177.83 | 192.1103 | 7.85694 | 7.1132 | 0.8081065 | 14.97014 | 0.877 | 3476.39 | 187.0968 | 3554.839 | 1 | 3554.839 |  | 55.416 | 222.249 | 120.075 |  | 20.644 | [5 empty] | 1.07 |  | 3.94 |  |  | 43.84 | 41.56 | 35.81 |  | 37.82 |  |  |  |  | 282.34 | [6 empty] | 0 | 55.416 | 222.249 | 118.7901975 | 0 | 19.8306264 | 0 | 0 | 0 | 282.34 | 0 | 0 | 0 |  |  | 0 | 0 | 263.54 | 282.34 | 160.075 | 120.075 | 180.099 | 222.249
20 | 404.072 | 0.5995256 | 401.649485 | 40.35968 | 2.009046 |  | 0.6591895 | 0 | 10.717 |  | 269.864 | 1.349857 | 0 | 0 | 0 | 0 | 283.62 | 3.846696 | 272.71 | 28.31 | 272.71 | 1.364092 | 1.364092 | 199.92 | 95.91 | 0.93 | 682 | 1237 | 729/10 | 75.96 | 134 | 4 | 0.55 | 2.751094 | 128.85 | 644.5062 | 27.08 |  | 9.66 | 48.6495 | 0.19 | 1,34/1,57 | 8.25 | 7.41 | 6.77 | 256.05 | 2.18 |  |  | 0 | 199.9205 | 186.3049 | 6.757366 | 7.99682 | 0.9368011 | 14.75419 | 0.88 | 3676.3105 | 187.0968 | 3741.935 | 1 | 3741.935 |  | 53.622 | 216.242 | 124.959 |  | 9.249 | [5 empty] | 1.63 |  | 4.17 |  |  | 43.73 | 41.66 | 36.94 |  | 36.62 |  |  |  |  | 272.71 | [6 empty] | 0 | 53.622 | 216.242 | 122.9221683 | 0 | 8.8633167 | 0 | 0 | 0 | 272.71 | 0 | 0 | 0 |  |  | 0 | 0 | 253.91 | 272.71 | 164.959 | 124.959 | 174.092 | 216.242
21 | 401.116 | 0.5367273 | 398.963101 | 39.84292 | 2.227544 |  | 0.7299766 | 0 | 11.916 |  | 268.221 | 1.497567 | 0 | 0 | 0 | 0 | 279.83 | 3.452096 | 270.17 | 9.42 | 270.17 | 1.508449 | 1.508449 | 179.1 | 82.8 | 0.92 | 672 | 1237 | 720/10 | 75.6 | 133 | 4 | 0.85 | 4.745833 | 130.25 | 727.2291 | 27.97 |  | 10.85 | 44.1655 | 0.19 | 1,32/1,54 | 7.77 | 7.42 | 7.33 | 232.45 | 1.67 |  |  | 0 | 179.1045 | 183.5593 | 7.395815 | 7.16418 | 0.8518133 | 14.56 | 0.879 | 3855.415 | 187.0968 | 3929.032 | 1 | 3929.032 |  | 53.198 | 215.023 | 132.895 | [7 empty] | 1.62 |  |  |  |  | 43.64 | 41.6 | 35.48 | [6 empty] | 270.17 | [6 empty] | 0 | 53.198 | 215.023 | 130.742101 | 0 | 0 | 0 | 0 | 0 | 270.17 | 0 | 0 | 0 |  |  | 0 | 0 | 251.37 | 270.17 | 172.895 | 132.895 | 172.873 | 215.023
22 | 377.946 | 0.7210182 | 375.2209404 | 40.53726 | 2.065427 |  | 0.5989235 | 0 | 12.924 |  | 266.416 | 1.466503 | 0 | 0 | 0 | 0 | 279.49 | 3.348957 | 270.13 | 11.98 | 270.13 | 1.486947 | 1.486947 | 181.67 | 181.67 | 0.62 | 664 | 1240 | 722/10 | 76.09 | 132 | 4 |  | 0 | 133.8 | 736.5104 | 22.18 |  | 12.37 | 44.9825 | 0.19 | 1,32/1,53 | 7.99 | 7.17 | 7.36 | 236.75 | 2.27 |  |  | 0 | 181.6675 | 174.5131 | 7.628485 | 7.2667 | 0.9087897 | 14.89518 | 0.88 | 4037.0825 | 187.0968 | 4116.129 | 1 | 4116.129 |  | 52.755 | 213.661 | 103.178 |  | 8.352 | [5 empty] | 2.34 |  | 3.72 |  |  | 43.8 | 41.6 | 36.97 |  | 36.81 |  |  |  |  | 270.13 | [6 empty] | 0 | 52.755 | 213.661 | 100.7636348 | 0 | 8.0413056 | 0 | 0 | 0 | 270.13 | 0 | 0 | 0 |  |  | 0 | 0 | 251.33 | 270.13 | 163.178 | 123.178 | 171.511 | 213.661
23 | 398.449 | 0.7716401 | 395.3744079 | 40.40863 | 2.10244 |  | 0.6851209 | 0 | 13.404 |  | 266.534 | 1.417319 | 0 | 0 | 0 | 0 | 280.48 | 3.408443 | 270.92 | 36.9 | 270.92 | 1.440642 | 1.440642 | 188.06 | 188.06 | 0.73 | 682 | 1224 | 742/10 | 75.71 | 132 | 4 | 0.9 | 4.785834 | 135.25 | 719.2045 | 29.9 |  | 12.97 | 46.455 | 0.19 | 1,31/1,52 | 8.24 | 7.04 | 6.6 | 244.5 | 2.98 |  |  | 0 | 188.055 | 184.2229 | 6.914894 | 7.5222 | 0.8911595 | 14.43709 | 0.881 | 4225.1375 | 187.0968 | 4303.226 | 1 | 4303.226 |  | 52.831 | 213.703 | 118.466 |  | 13.449 | [5 empty] | 2.24 |  | 3.13 |  |  | 43.61 | 41.39 | 37.24 |  | 40.15 |  |  |  |  | 270.92 | [6 empty] | 0 | 52.831 | 213.703 | 115.8123616 | 0 | 13.0280463 | 0 | 0 | 0 | 270.92 | 0 | 0 | 0 |  |  | 0 | 0 | 252.12 | 270.92 | 158.466 | 118.466 | 171.553 | 213.703
24 | 400.123 | 0.5746805 | 397.823571 | 40.33598 | 2.078737 |  | 0.6366713 | 0 | 12.673 |  | 275.979 | 1.442066 | 0 | 0 | 0 | 0 | 291.15 | 2.926327 | 282.63 | 27.34 | 282.63 | 1.476819 | 1.476819 | 191.38 | 191.38 | 0.61 | 653 | 1218 | 743/10 | 76.1 | 136 | 4 | 1 | 5.225275 | 140.8 | 735.7187 | 24.02 |  | 9.96 | 46.5025 | 0.19 | 1,26/1,48 | 7.73 | 7.07 | 7 | 244.75 | 3.09 |  |  | 0 | 191.3775 | 184.0826 | 7.63493 | 7.6551 | 0.9075957 | 15.29003 | 0.882 | 4416.515 | 187.0968 | 4490.323 | 1 | 4490.323 | 16.773 | 53.145 | 222.834 | 86.053 |  | 21.318 |  |  | 2.09 |  |  | 1.69 |  | 2.32 |  | 37.54 | 43.89 | 41.5 | 36.58 |  | 36.67 |  |  |  |  | 282.63 | [6 empty] | 16.4224443 | 53.145 | 222.834 | 84.5987043 | 0 | 20.8234224 | 0 | 0 | 0 | 282.63 | 0 | 0 | 0 |  |  | 0 | 0 | 263.83 | 282.63 | 127.23 | 87.23 | 180.684 | 222.834
25 | 132.568 | 0.5726483 | 131.8088516 | 40.40329 | 2.094531 |  | 0.5665954 | 0 | 2.7 |  | 96.153 | 1.527936 | 0 | 0 | 0 | 0 | 85.945 | 2.379429 | 83.9 | 36.25 | 83.9 | 1.333227 | 1.333227 | 33.72 | 62.93 | 0.45 | 670 | 1205 | 743/10 | 75.08 | 31 | 2 |  | 0 | 53.1 | 843.7947 | 11.31 |  | 12.79 | 17.29 | 0.19 | 1,21/1,44 | 7.14 | 7.09 | 9.06 | 91 | 2.01 |  |  | 0 | 62.93 | 61.9229 | 3.726723 | 2.5172 | 0.8871983 | 6.243923 | 0.882 | 4479.445 | 187.0968 | 4677.419 | 1 | 4677.419 | 29.998 | 12.004 | 84.149 |  |  | 6.417 |  |  | 2.09 |  |  |  |  | 2.06 |  | 37.54 | 43.51 | 41.37 |  |  | 35.3 |  |  |  |  | 83.9 | [6 empty] | 29.3710418 | 12.004 | 84.149 | 0 | 0 | 6.2848098 | 0 | 0 | 0 | 83.9 | 0 | 0 | 0 |  |  | 0 | 0 | 65.1 | 83.9 |  |  | 41.999 | 84.149
26 | 156.24 | 0.4421495 | 155.5491856 | 40.50687 | 0 |  | 0 | 0 | 0 |  | 110.492 | 0 | 0 | 0 | 0 | 0 | 97.7 | 3.009212 | 94.76 |  | 94.76 | 0 | 0 |  |  |  | 544 | 1001 | 524/6 |  | 39 |  |  | 0 | 27.25 | 0 |  |  |  | 0 | 0 | [8 empty] | 0 | 0 | 0 | 0 | 0 | 0 | 0 | 0.892 | 4479.445 | 187.0968 | 4864.516 | 1 | 4864.516 | 34.304 | 22.743 | 87.749 |  |  | 11.444 |  |  | 1.44 |  |  |  |  | 1.72 |  | 37.39 | 43.78 | 41.53 |  |  | 35.5 |  |  |  |  | 94.76 | [6 empty] | 33.8100224 | 22.743 | 87.749 | 0 | 0 | 11.2471632 | 0 | 0 | 0 | 94.76 | 0 | 0 | 0 |  |  | 0 | 0 | 75.96 | 94.76 |  |  | 45.599 | 87.749
27 | 345.152 | 1.120048 | 341.2861331 | 39.86701 | 3.060121 |  | 1.052831 | 0 | 0 |  | 223.867 | 2.00729 | 0 | 0 | 0 | 0 | 221.18 | 3.038249 | 214.46 | 4.25 | 214.46 | 1.922942 | 1.922942 | 88.3 | 111.53 | 0.48 | 600 | 1154 | 631/10 | 75.5 | 101 | 4 |  | 0 | 117.45 | 1053.108 | 21.08 |  | 5.06 | 26.923 | 0.19 | 1,25/1,45 | 8.28 | 6.28 | 9.26 | 141.7 | 1.81 |  |  | 0 | 111.527 | 157.3257 | 8.42497 | 4.46108 | 0.6188632 | 12.88605 | 0.859 | 4590.972 | 187.0968 | 5051.613 | 1 | 5051.613 | 90.957 | 60.517 | 163.35 |  |  | 30.328 |  |  | 3.53 |  |  |  |  | 2.16 |  | 36.27 | 43.83 | 41.53 |  |  | 33.79 |  |  |  |  | 214.46 | [6 empty] | 87.7462179 | 60.517 | 163.35 | 0 | 0 | 29.6729152 | 0 | 0 | 0 | 214.46 | 0 | 0 | 0 |  |  | 0 | 0 | 195.66 | 214.46 |  |  | 121.2 | 163.35
28 | 471.521 | 0.5621686 | 468.8702568 | 39.70119 | 2.341723 |  | 0.9216617 | 0 | 0 |  | 284.331 | 1.420061 | 0 | 0 | 0 | 0 | 304.2 | 2.889546 | 295.41 | 28.9 | 295.41 | 1.475394 | 1.475394 | 200.22 | 80.91 | 1.09 | 684 | 1221 | 799/12 | 75.46 | 143 | 5 | 2.2 | 10.98767 | 118.2 | 590.3373 | 24.82 |  | 10.75 | 48.7255 | 0.19 | 1,32/1,53 | 9.7 | 6.87 | 6.16 | 256.45 | 3.25 |  |  | 0 | 200.2245 | 215.3544 | 5.640304 | 8.00898 | 0.8116668 | 13.64928 | 0.857 | 4791.1965 | 187.0968 | 5238.71 | 1 | 5238.71 | 143.457 | 78.969 | 205.362 |  |  | 43.733 |  |  | 1.36 |  |  |  |  | 1.6 |  | 36.23 | 43.67 | 41.42 |  |  | 35.85 |  |  |  |  | 295.41 | [6 empty] | 141.5059848 | 78.969 | 205.362 | 0 | 0 | 43.033272 | 0 | 0 | 0 | 295.41 | 0 | 0 | 0 |  |  | 0 | 0 | 276.61 | 295.41 |  |  | 163.212 | 205.362
29 | 480.208 | 0.9587855 | 475.6038355 | 38.00943 | 2.284766 |  | 1.591276 | 0 | 0 | 22.46 | 144.359 | 0.6934902 | 0 | 0 | 0 | 0 | 307 | 2.915309 | 298.05 |  | 298.05 | 1.431811 | 1.431811 | 171.39 | 171.39 | 0.71 | 659 | 1200 | 803/12 | 75.49 | 146 | 5 | 2.45 | 11.76962 | 126.85 | 609.3782 | 22.75 |  | 9.28 | 50.407 | 0.19 | 1,29/1,54 | 9.44 | 7.75 | 5.29 | 265.3 | 2.55 |  |  | 0 | 208.163 | 209.0555 | 5.19817 | 8.32652 | 0.8692731 | 13.52469 | 0.858 | 4999.3595 | 187.0968 | 5425.806 | 1 | 5425.806 | 284.733 | 14.592 | 129.767 |  |  | 51.116 |  |  | 1.17 |  |  |  |  | 2.49 |  | 35.97 | 43.79 | 43.52 |  |  | 33.73 |  |  |  |  | 298.05 | [6 empty] | 281.4016239 | 14.592 | 129.767 | 0 | 0 | 49.8432116 | 0 | 0 | 0 | 298.05 | 0 | 0 | 0 |  |  | 0 | 0 | 279.25 | 298.05 |  |  | 87.617 | 129.767
30 | 480.325 | 0.760484 | 476.672205 | 37.86857 | 2.324737 |  | 1.620584 | 0 | 0 | 32.05 | 144.382 | 0.704153 | 0 | 0 | 0 | 0 | 304.03 | 3.098378 | 294.61 | 12.27 | 294.61 | 1.436817 | 1.436817 | 128.67 | 35.89 | 1.34 | 624 | 1197 | 797/12 | 75.37 | 146 | 5 |  | 0 | 120 | 585.2417 | 19.81 |  | 9.89 | 50.4165 | 0.19 | 1,31/1,54 | 9.79 | 7.37 | 6.61 | 265.35 |  |  |  | 0 | 205.0435 | 209.081 | 6.144507 | 8.20174 | 0.8561419 | 14.34625 | 0.858 | 5204.403 | 187.0968 | 5612.903 | 1 | 5612.903 | 278.14 | 14.59 | 129.792 |  |  | 57.803 |  |  | 0.96 |  |  |  |  | 1.7 |  | 36.06 | 43.94 | 42.13 |  |  | 35.47 |  |  |  |  | 294.61 | [6 empty] | 275.469856 | 14.59 | 129.792 | 0 | 0 | 56.820349 | 0 | 0 | 0 | 294.61 | 0 | 0 | 0 |  |  | 0 | 0 | 275.81 | 294.61 |  |  | 87.642 | 129.792
31 | 501.684 | 0.9582791 | 496.8764672 | 38.04367 | 2.79003 |  | 2.004629 | 0 | 1.998 |  | 139.872 | 0.7854006 | 0 | 0 | 0 | 0 | 314.98 | 3.086863 | 305.257 |  | 305.257 | 1.71406 | 1.71406 | 167.34 | 122.59 | 0.99 | 605 | 1212 | 806/12 | 75.36 | 153 | 5 |  | 0 | 119.55 | 671.2898 | 25.4 |  | 11.09 | 76.72 | 0.2885295 | 1,25/1,48 | 9.89 | 7.71 | 6.55 | 265.9 |  |  |  | 0 | 178.09 | 218.9799 | 6.0659 | 7.1236 | 0.7099857 | 13.1895 | 0.852 | 5382.493 | 187.0968 | 5800 | 1 | 5800 | 317.401 | 10.508 | 129.364 |  |  | 44.411 |  |  | 1.26 |  |  |  |  | 1.82 |  | 36.29 | 42.78 | 43.24 |  |  | 34.32 |  |  |  |  | 305.257 | [6 empty] | 313.4017474 | 10.508 | 129.364 | 0 | 0 | 43.6027198 | 0 | 0 | 0 | 305.257 | 0 | 0 | 0 |  |  | 0 | 0 | 285.6 | 305.257 |  |  | 87.012 | 129.364
е | 12112.69 |  | 12038.11 |  |  | 0 |  | 0 | 125.288 | 54.51 | 7642.266 |  | 0 | 86.416 | 85.724672 |  | 8201.225 |  | 7982.627 | 429.246 | 7982.627 |  |  | 4335.01 | 4046.98 | [6 empty] | 121 | 45.6 |  | 3777.4 |  | 629.82 | 0 | 317.59 | 1382.917 | [5 empty] | 7000.65 | 82.35 | 0 | 0 |  | 5382.493 | 5443.266 | 200.87 | 199.93646 |  | 413.9959 |  |  | 0 |  | 31 |  | 1195.763 | 1416.503 | 6225.763 | 2248.183 | 1e-07 | 1026.48 | 1e-05 | 1e-07 | [15 empty] | 1e-07 | 1e-07 | 7982.627 | 1e-07 | [5 empty] | 1179.129 | 1416.503 | 6225.763 | 2220.182 | 9.99999999e-08 | 996.5361363 | 9.99999999e-06 | 9.99999999e-08 | 9.99999999e-08 | 7982.627 | 9.99999999e-08 | 85.724672 | 0 | #DIV/0! | #DIV/0! | 0 | 0
ср. | 390.732 | 0.6157103 |  | 39.71182 | 2.236531 | 0 | 0.8166935 | 0 | 4.041548 | 1.758387 | 246.5247 | 1.419838 | 0 | 2.787613 | 2.765312 | 0.01592657 | 264.5556 | 2.665431 |  | 13.84665 | 257.5041 | 1.483072 | 1.498999 | 139.839 | 130.5477 | 0.806274 | 657.0323 | 1211.806 |  | 75.66539 | 127 | 4.033333 | 1.470968 | 8.471911 | 121.8516 | 701.7938 | 20.31677 |  | 10.24484 | 44.61023 | 0.1975412 | 0 | 8.757 | 7.065667 | 7.152667 | 225.8274 | 2.656452 | #DIV/0! | 0 | 0 | 173.6288 | 175.5892 | #DIV/0! | #DIV/0! | 0.8519272 | 13.35471 | 0 | [13 empty] | 1.391083 | 3.751704e-09 | 3.881323e-09 | 1.245502 | 1e-07 | 2.91714 | 1e-07 | 36.23203 | 43.80242 | 41.70516 | 36.03458 | 1e-07 | 34.08461 | 1e-07 | 1e-07 |  |  |  |  | 1e-07 | 1e-07 | 3.367814e-09 | 1e-07 | 0.8 | 2595.632 |  | 9442.481 |  |  |  |  | 7982.627
пл. |  |  |  | 38.3 | 2.22 |  | 0.7548 |  |  |  |  | 1.4652 | [7 empty] | 22.2271236 |  | 1.32 |  | 5800 | 5800 |  |  | 1250 |  | 76 | [5 empty] | 645 | [9 empty] | 5800 | 40.6 |  |  |  | 187.1 |  |  |  | 0.9 | [39 empty] | 12038.11
± |  |  |  |  | 0.01653109 | 0 |  | 0 | [9 empty] | 2.665431 |  |  |  | 0.1630724 | [5 empty] | -38.19355 | 0 | [16 empty] | 1200.65 | [57 empty] | 7982.627
Отклонения
[7 empty] | по выпускам | [37 empty] | ССП | 187.0968 |  |  | тн | [6 empty] | Дней | 31
[33 empty] | Удельный расход мелочь ФМн ср. | [6 empty] | 0.1975412 |  | т | [52 empty] | 3399.311 | 7642.266 |  | 2220.182
|  | Средний вес выпуска: | [6 empty] | 57.85661 | [30 empty] | План: |  |  |  |  | Суток работы | 30
[45 empty] | Среднесуточное пр-во | 193.3333 | [5 empty] | Отставание (-) опережение (+)
[52 empty] | -417.507 |  |  |  | Тн
[52 empty] | -7.198397 |  |  |  | %
Мелочь ФМн с н. м.
[52 empty] | план |  |  |  | 1382.917
[52 empty] | факт |  |  |  | 1382.92
[52 empty] | Отклонение |  |  |  | 0.003
| Диспетчер АО "СЧПЗ" | [11 empty] | Барчук Л.Ю.

## сентябрь 20 (факт)
Сведения по учету производства ферромарганца в АО "СЧПЗ" — ДП-3
[45 empty] | на | 30 |  |  |  |  | сентября |  |  |  | 2020г.
Дата | Расход Mn шихты |  |  |  |  | Отсев агломерата, т | Расх.добавок, флюсов | [7 empty] | Расход кокса | [8 empty] | Производство FeMn78 т | Производство FeMn с Si<1, т | Сод. Si в сплаве % | Температура колош. газа, °С | Темпе-ратура гор. дутья, °С | Расход гор. дутья, м3/мин / фурмы,шт | Средн. содерж. Mn в сплаве, % | Количество подач,шт | Количество выпусков, шт | Количество пыли |  | Количество шлака |  | Перевал, т |  | Зеленый шлак | Мелочь Фмн | Удельн.расход мелочи, т | Осн-ть | Сод. Al2O3 в шлаке, % | Сод MgO в шлаке, % | Сод. MnO в шлаке, % | Производство фактическое, т | [5 empty] | Теорети- ческий выход FeMn, т | Потери Mn со шлаком расчетно, т |  | Факт. коэф-т извлеч. Mn из расплава | Потери Mn со шлаком расчетно, т | Средняя значения кофицент извлечения Mn из расплава | [5 empty] | Проплавлено руды (влаж.), т | [7 empty] | Влажность руды , % | [6 empty] | Сод. Mn в руде, % | [7 empty] | Сожжено кокса сух., т |  |  |  | Влажность кокса, % |  |  |  | Коксовый орешек
| Проплавлено шихты (влаж.), т | Влажность шихты , % | Сухой руды, т | Сод. Mn в марг. шихте, % | Удельн расход марг. шихты, т |  | Удельн расход руды, т | Тяж.шлак ,т | Кварцит, т | Отсев руды ,т | Агломерат, т | Удельн.расход агломерата, т | Известняк,т | Коксовый орешек,т | Сухой коксовый орешек,т | Удельн. расход сухого коксового орешка, т | Сожжено кокса (влаж.), т | Влажность кокса, % | Сухого скипо- вого кокса, т | Выход кокс. мелочи, т | Сухого кокса (заданный), т | Удельн. расход сухого кокса, т | Всего удельн. расход кокса, т
[33 empty] | всего, т | на т FeMn, кг | всего, т | на т FeMn, кг | [9 empty] | Разлито жидкого | из шлака | c перевала | с отвала | % с отвала от годного | Всего годного |  | химические | физические | [52 empty] | Тяжелый шлак
[54 empty] | 4% |  |  |  | FeMn НИ | План | План по нараст. |  |  | Маматван | Агломерат 18%, 5-6пр | Агломерат | Глория | Новорос - ая | Каражал | Казахстан(10-100) |  | Маматван |  |  | Глория | Новорос - ая | Каражал | Казахстан(10-100) | Маматван | Агломерат 18%, 16пр | Агломерат | Глория | Новорос - ая | Каражал | Казахстан(10-100) | Чиатури | Н. Тагил | Губаха +25 | Кемерово | Алтай | Н. Тагил | Губаха +25 | Кемерово | Алтай |  | Маматван | Агломерат 18%, 16пр | Агломерат | Кудумани | Новорос - ая | Каражал | Казахстан (10-100) | Н. Тагил | кокс Губаха +25 | Кемерово | кокс Алтай | Коксовый орешек | Кол-во, т | W | Mn |  | ИТОГО
1 | 449.856 | 1.156098 | 444.6552 | 37.55882 | 1.922584 |  | 1.533696 | 0 | 4.577 | 30.72 | 89.942 | 0.3888879 | 0 | 0 | 0 | 0 | 288.276 | 3.193467 | 279.0700003 | 46.95 | 279.0700003 | 1.206633 | 1.206633 | 231.28 | 190.96 | 0.79 | 594 | 1224 | 800/12 | 76.19 | 150 | 5 | 4.9 | 21.18644 | 134.5 | 581.5462 | 25.02 |  | 12.02 | 53.13 | 0.183555 | 1,32/1,58 | 8.5 | 8.07 | 7.96 | 289.45 | 6.98 |  |  |  | 231.28 | 191.3602 | 8.293535 | 9.2512 | 1.055117 | 17.54474 | 1.055 | 231.28 | 220 | 220 | 1 | 220 | 329.91 | 7.489 | 82.453 | 1e-07 | 1e-07 | 30.004 | 1e-05 | 1e-07 | 1.43 | 1e-07 | 1e-07 | 1e-07 | 1e-07 | 1.61 | 1e-07 | 36.3 | 43.47 | 43.19 | 1e-07 | 1e-07 | 34.45 | 1e-07 | 1e-07 | 1e-07 | 1e-07 | 279.07 | 1e-07 | 1e-07 | 1e-07 | 1e-07 | 1e-07 | 1e-07 | 325.192287 | 7.489 | 82.453 | 9.99999999e-08 | 9.99999999e-08 | 29.5209356 | 9.99999999e-06 | 9.99999999e-08 | 9.99999999e-08 | 279.07 | 9.99999999e-08 | 0 | 0 |  |  | 0 | 0
2 | 471.103 | 0.4393453 | 469.0332312 | 37.9047 | 2.182768 |  | 1.744333 | 0 | 6.935 | 28.52 | 94.211 | 0.4384354 | 0 | 0 | 0 | 0 | 301.744 | 2.95416 | 292.83 | 17.26 | 292.83 | 1.362761 | 1.362761 | 214.88 | 169.8 | 0.87 | 627 | 1218 | 806/12 | 76.26 | 157 | 5 | 2.5 | 11.6344 | 117.3 | 545.8861 | 31.31 |  | 9.95 | 50.55 | 0.1847925 | 1,35/1,6 | 9.07 | 7.59 | 5.47 | 273.55 | 1.83 |  |  |  | 214.88 | 203.5233 | 4.970381 | 8.5952 | 0.9217138 | 13.56558 | 0.986 | 446.16 | 220 | 440 | 1 | 440 | 345.484 | 7.798 | 86.413 |  |  | 31.408 |  |  | 0.46 |  |  |  |  | 1.53 |  | 36.76 | 43.27 | 43.38 |  |  | 34.1 |  |  |  |  | 292.83 | [6 empty] | 343.8947736 | 7.798 | 86.413 | 0 | 0 | 30.9274576 | 0 | 0 | 0 | 292.83 | 0 | 0 | 0 |  |  | 0 | 0
3 | 477.034 | 0.6126911 | 474.1112552 | 37.33764 | 2.050299 |  | 1.637503 | 0 | 8.462 |  | 95.455 | 0.4127962 | 0 | 0 | 0 | 0 | 303.639 | 2.973597 | 294.61 | 16.57 | 294.61 | 1.274044 | 1.274044 | 231.24 | 177.03 | 0.78 | 663 | 1229 | 815/12 | 76.24 | 159 | 5 |  | 0 | 127.55 | 551.5914 | 24.59 |  | 9.45 | 52.52 | 0.1804501 | 1,36/1,60 | 8.67 | 7.62 | 6.11 | 291.05 | 2.16 |  |  |  | 231.24 | 202.7022 | 6.037067 | 9.2496 | 0.9959069 | 15.28667 | 0.99 | 677.4 | 220 | 660 | 1 | 660 | 349.762 | 7.997 | 87.458 |  |  | 31.817 |  |  | 0.55 |  |  |  |  | 3.14 |  | 36.09 | 43.15 | 43.13 |  |  | 33.67 |  |  |  |  | 294.61 | [6 empty] | 347.838309 | 7.997 | 87.458 | 0 | 0 | 30.8179462 | 0 | 0 | 0 | 294.61 | 0 | 0 | 0 |  |  | 0 | 0
4 | 468.234 | 0.7595724 | 464.6774237 | 37.931 | 3.194977 |  | 2.551309 | 0 | 9.351 | 49.64 | 93.615 | 0.6436675 | 0 | 0 | 0 | 0 | 297.138 | 2.917163 | 288.47 | 3.97 | 288.47 | 1.98343 | 1.98343 | 145.44 | 119.5 | 0.9 | 663 | 1220 | 787/12 | 76.08 | 156 | 5 |  | 0 | 119.9 | 824.3949 | 32.95 |  | 10.41 | 96.99 | 0.3865684 | 1,34/1,58 | 8.93 | 7.76 | 4.66 | 250.9 | 1.94 |  |  |  | 145.44 | 202.2505 | 4.328221 | 5.8176 | 0.6277815 | 10.14582 | 0.898 | 822.84 | 220 | 880 | 1 | 880 | 343.348 | 7.798 | 85.817 |  |  | 31.271 |  |  | 0.82 |  |  |  |  | 2.37 |  | 36.89 | 43.77 | 43.61 |  |  | 32.32 |  |  |  |  | 288.47 | [6 empty] | 340.5325464 | 7.798 | 85.817 | 0 | 0 | 30.5298773 | 0 | 0 | 0 | 288.47 | 0 | 0 | 0 |  |  | 0 | 0
5 | 471.033 | 0.6774272 | 467.8420944 | 37.45814 | 2.184035 |  | 1.744527 | 0 | 9.473 | 29.75 | 94.147 | 0.439508 | 0 | 0 | 0 | 0 | 297.57 | 3.081628 | 288.4 | 29.45 | 288.4 | 1.346342 | 1.346342 | 214.21 | 128.18 | 0.99 | 681 | 1215 | 794/12 | 76.03 | 157 | 5 | 5.65 | 26.37599 | 122.5 | 571.8687 | 26.63 |  | 10.64 | 56.77 | 0.2029675 | 1,34/1,57 | 8.48 | 7.34 | 6.52 | 279.7 | 1.92 |  |  |  | 214.21 | 201.2217 | 6.187113 | 8.5684 | 0.9293498 | 14.75551 | 0.904 | 1037.05 | 220 | 1100 | 1 | 1100 | 345.49 | 7.814 | 86.333 |  |  | 31.396 |  |  | 0.8 |  |  |  |  | 1.36 |  | 36.21 | 43.29 | 42.99 |  |  | 34.53 |  |  |  |  | 288.4 | [6 empty] | 342.72608 | 7.814 | 86.333 | 0 | 0 | 30.9690144 | 0 | 0 | 0 | 288.4 | 0 | 0 | 0 |  |  | 0 | 0
6 | 480.277 | 1.182743 | 474.5965578 | 37.81622 | 2.206092 |  | 1.759743 | 0 | 11.2 | 22.98 | 96.023 | 0.4463487 | 0 | 0 | 0 | 0 | 302.878 | 3.026961 | 293.71 |  | 293.71 | 1.365268 | 1.365268 | 215.13 | 215.13 | 0.47 | 690 | 1220 | 797/12 | 75.88 | 160 | 5 | 2.95 | 13.71264 | 145 | 674.0111 | 32.4 |  | 12.91 | 55.95 | 0.1986155 | 1,27/1,5 | 8.18 | 7.7 | 6.11 | 281.7 | 2.29 |  |  |  | 215.13 | 206.4855 | 6.862993 | 8.6052 | 0.909548 | 15.46819 | 0.905 | 1252.18 | 220 | 1320 | 1 | 1320 | 352.266 | 7.998 | 88.025 |  |  | 31.988 |  |  | 1.45 |  |  |  |  | 1.79 |  | 36.63 | 43.46 | 43.51 |  |  | 33.8 |  |  |  |  | 293.71 | [6 empty] | 347.158143 | 7.998 | 88.025 | 0 | 0 | 31.4154148 | 0 | 0 | 0 | 293.71 | 0 | 0 | 0 |  |  | 0 | 0
7 | 449.645 | 1.073 | 444.8203085 | 37.74653 | 2.561739 |  | 2.043598 | 0 | 9.122 | 15.75 | 89.97 | 0.518141 | 0 | 0 | 0 | 0 | 286.527 | 3.007395 | 277.91 | 9.92 | 277.91 | 1.600495 | 1.600495 | 173.64 | 173.64 | 0.35 | 677 | 1222 | 785/12 | 75.97 | 150 | 5 |  | 0 | 133.7 | 769.9839 | 29.02 |  | 11.27 | 62.53 | 0.2556419 | 1,23/1,46 | 7.69 | 7.43 | 7.97 | 244.6 | 2.84 |  |  |  | 173.64 | 192.9451 | 8.254563 | 6.9456 | 0.7856521 | 15.20016 | 0.889 | 1425.82 | 220 | 1540 | 1 | 1540 | 329.855 | 7.491 | 82.479 |  |  | 29.82 |  |  | 1.29 |  |  |  |  | 1.91 |  | 36.68 | 42.88 | 42.77 |  |  | 34.36 |  |  |  |  | 277.91 | [6 empty] | 325.5998705 | 7.491 | 82.479 | 0 | 0 | 29.250438 | 0 | 0 | 0 | 277.91 | 0 | 0 | 0 |  |  | 0 | 0
8 | 471.19 | 0.8862495 | 467.0140808 | 37.72653 | 2.00375 |  | 1.599361 | 0 | 10.437 | 22.46 | 94.251 | 0.4043892 | 0 | 0 | 0 | 0 | 301.866 | 3.109327 | 292.48 | 4.94 | 292.48 | 1.254902 | 1.254902 | 233.07 | 233.07 | 0.63 | 667 | 1219 | 804/12 | 76.04 | 157 | 5 | 3.3 | 14.15884 | 130.25 | 558.845 | 32.9 |  | 10.33 | 50.88 | 0.1741869 | 1,31/1,54 | 8.26 | 7.3 | 5.73 | 292.1 | 2.18 |  |  |  | 233.07 | 202.2782 | 5.781449 | 9.3228 | 1.005893 | 15.10425 | 0.904 | 1658.89 | 220 | 1760 | 1 | 1760 | 350.298 | 7.864 | 86.387 |  |  | 26.641 |  |  | 1.04 |  |  |  |  | 2 |  | 36.76 | 43.24 | 42.95 |  |  | 31.87 |  |  |  |  | 292.48 | [6 empty] | 346.6549008 | 7.864 | 86.387 | 0 | 0 | 26.10818 | 0 | 0 | 0 | 292.48 | 0 | 0 | 0 |  |  | 0 | 0
9 | 464.444 | 1.20729 | 458.8368149 | 37.56814 | 2.081931 |  | 1.660546 | 0 | 13.039 |  | 92.869 | 0.4213848 | 0 | 0 | 0 | 0 | 299.265 | 2.912135 | 290.55 | 30.58 | 290.55 | 1.318345 | 1.318345 | 220.39 | 220.39 | 0.55 | 690 | 1227 | 804/12 | 76.11 | 155 | 5 | 3.1 | 14.06597 | 117.75 | 534.2801 | 31.77 |  | 9.83 | 56.58 | 0.1991202 | 1,32/1,54 | 8.08 | 7.44 | 5.81 | 284.15 | 2.65 |  |  |  | 220.39 | 197.7199 | 5.299579 | 8.8156 | 0.973096 | 14.11518 | 0.911 | 1879.28 | 220 | 1980 | 1 | 1980 | 356.146 | 7.689 | 85.18 |  |  | 15.429 |  |  | 1.47 |  |  |  |  | 2.41 |  | 36.26 | 43.12 | 43.19 |  |  | 33.96 |  |  |  |  | 290.55 | [6 empty] | 350.9106538 | 7.689 | 85.18 | 0 | 0 | 15.0571611 | 0 | 0 | 0 | 290.55 | 0 | 0 | 0 |  |  | 0 | 0
10 | 441.097 | 1.117776 | 436.1665242 | 37.76641 | 2.269337 |  | 1.810268 | 0 | 13.326 | 24.55 | 88.233 | 0.4590687 | 0 | 0 | 0 | 0 | 286.013 | 2.815606 | 277.96 | 18.33 | 277.96 | 1.446202 | 1.446202 | 192.2 | 192.2 | 0.57 | 690 | 1217 | 783/12 | 75.86 | 147 | 5 |  | 0 | 129.4 | 673.257 | 25.45 |  | 13.84 | 59.35 | 0.2251945 | 1,22/1,45 | 7.92 | 7.64 | 6.1 | 263.55 | 1.84 |  |  |  | 192.2 | 189.5656 | 6.114606 | 7.688 | 0.8851323 | 13.80261 | 0.909 | 2071.48 | 220 | 2200 | 1 | 2200 | 338.058 | 7.389 | 80.844 |  |  | 14.806 |  |  | 1.37 |  |  |  |  | 2.02 |  | 36.64 | 43.27 | 43.2 |  |  | 31.07 |  |  |  |  | 277.96 | [6 empty] | 333.4266054 | 7.389 | 80.844 | 0 | 0 | 14.5069188 | 0 | 0 | 0 | 277.96 | 0 | 0 | 0 |  |  | 0 | 0
11 | 456.603 | 1.21756 | 451.0435823 | 37.78881 | 2.19914 |  | 1.751807 | 0 | 14.742 | 34.83 | 91.748 | 0.447333 | 0 | 0 | 0 | 0 | 294.965 | 2.954588 | 286.25 | 16.25 | 286.25 | 1.395661 | 1.395661 | 205.1 | 167.2 | 0.75 | 683 | 1227 | 795/12 | 75.95 | 152 | 5 | 3.25 | 15.84593 | 111.95 | 545.8313 | 29.4 |  | 12.32 | 56.04 | 0.2071336 | 1,32/1,55 | 8.36 | 7.36 | 5.31 | 270.55 | 2.91 |  |  |  | 205.1 | 195.9152 | 4.604929 | 8.204 | 0.9139275 | 12.80893 | 0.909 | 2276.58 | 220 | 2420 | 1 | 2420 | 349.671 | 7.606 | 84.142 |  |  | 15.184 |  |  | 1.51 |  |  |  |  | 1.84 |  | 36.65 | 43.31 | 43.02 |  |  | 32.26 |  |  |  |  | 286.25 | [6 empty] | 344.3909679 | 7.606 | 84.142 | 0 | 0 | 14.9046144 | 0 | 0 | 0 | 286.25 | 0 | 0 | 0 |  |  | 0 | 0
12 | 384.156 | 1.579262 | 378.0891715 | 37.93827 | 2.308237 |  | 1.839275 | 0 | 12.796 | 23.64 | 76.816 | 0.4689621 | 0 | 0 | 0 | 0 | 246.7 | 2.873936 | 239.61 |  | 239.61 | 1.462821 | 1.462821 | 140.21 | 46.54 | 1.36 | 690 | 1208 | 766/12 | 75.57 | 128 | 5 | 4.4 | 26.86203 | 104.85 | 640.1099 | 25.54 |  | 11.63 | 57.28 | 0.2488812 | 1,27/1,52 | 8.2 | 8.34 | 5.66 | 230.15 | 2.56 |  |  | 0 | 163.8 | 165.7054 | 4.597156 | 6.552 | 0.8629618 | 11.14916 | 0.906 | 2440.38 | 220 | 2640 | 1 | 2640 | 294.467 | 6.397 | 70.419 |  |  | 12.873 |  |  | 1.93 |  |  |  |  | 2.98 |  | 36.83 | 43.29 | 43.3 |  |  | 31.3 |  |  |  |  | 239.61 | [6 empty] | 288.7837869 | 6.397 | 70.419 | 0 | 0 | 12.4893846 | 0 | 0 | 0 | 239.61 | 0 | 0 | 0 |  |  | 0 | 0
13 | 458.794 | 1.941553 | 449.8862711 | 37.24094 | 1.977088 |  | 1.573906 | 0 | 15.198 | 15.59 | 91.744 | 0.4031817 | 0 | 0 | 0 | 0 | 291.335 | 2.747696 | 283.33 | 32.16 | 283.33 | 1.245133 | 1.245133 | 180.72 | 95.87 | 1.11 | 682 | 1218 | 783/12 | 75.85 | 153 | 5 | 2.95 | 12.96418 | 119.55 | 525.379 | 34.74 |  | 14.64 | 53.84 | 0.183817 | 1,31/1,53 | 8.09 | 7.17 | 5.38 | 292.9 | 3.13 |  |  | 0 | 227.55 | 192.8333 | 4.982373 | 9.102 | 1.03017 | 14.08437 | 0.915 | 2667.93 | 220 | 2860 | 1 | 2860 | 351.971 | 7.602 | 84.142 |  |  | 15.079 |  |  | 2.41 |  |  |  |  | 2.82 |  | 35.96 | 43.07 | 43.01 |  |  | 32.01 |  |  |  | 37.5 | 245.83 | [6 empty] | 343.4884989 | 7.602 | 84.142 | 0 | 0 | 14.6537722 | 0 | 0 | 37.5 | 245.83 | 0 | 0 | 0 |  |  | 0 | 0
14 | 459.156 | 1.381604 | 452.8122822 | 37.6112 | 2.10356 |  | 1.67688 | 0 | 15.418 | 14.82 | 91.847 | 0.4266794 | 0 | 0 | 0 | 0 | 286.754 | 2.662212 | 279.12 | 21.73 | 279.12 | 1.296664 | 1.296664 | 215.26 | 96.6 | 0.92 | 690 | 1223 | 780/12 | 75.58 | 153 | 5 |  | 0 | 124.95 | 580.4608 | 30.56 |  | 12.56 | 55.72 | 0.1983624 | 1,29/1,54 | 7.88 | 7.99 | 5.77 | 280.9 | 2.64 |  |  | 0 | 215.26 | 196.7174 | 5.584913 | 8.6104 | 0.9552891 | 14.19531 | 0.918 | 2883.19 | 220 | 3080 | 1 | 3080 | 351.838 | 7.687 | 84.16 |  |  | 15.471 |  |  | 1.65 |  |  |  |  | 3.48 |  | 36.44 | 43.3 | 43.24 |  |  | 30.8 |  |  |  | 76.5 | 202.62 | [6 empty] | 346.032673 | 7.687 | 84.16 | 0 | 0 | 14.9326092 | 0 | 0 | 76.5 | 202.62 | 0 | 0 | 0 |  |  | 0 | 0
15 | 452.801 | 1.262081 | 447.0862834 | 37.33958 | 2.205546 |  | 1.758962 | 0 | 16.372 | 20.35 | 90.527 | 0.4465838 | 0 | 0 | 0 | 0 | 278.894 | 2.626087 | 271.57 | 2.59 | 271.57 | 1.339697 | 1.339697 | 202.71 | 124.53 | 1 | 689 | 1231 | 785/12 | 75.79 | 151 | 5 | 3.1 | 15.29278 | 122.35 | 603.5716 | 33.02 |  | 15.91 | 65.21 | 0.2318825 | 1,30/1,54 | 7.83 | 7.8 | 5.84 | 281.22 | 2.61 |  |  | 0 | 202.71 | 192.2928 | 5.535045 | 8.1084 | 0.9202934 | 13.64345 | 0.918 | 3085.9 | 220 | 3300 | 1 | 3300 | 347.329 | 7.484 | 83.043 |  |  | 14.945 |  |  | 1.49 |  |  |  |  | 3.61 |  | 36.11 | 43.09 | 43.06 |  |  | 31.25 |  |  |  | 75.5 | 196.07 | [6 empty] | 342.1537979 | 7.484 | 83.043 | 0 | 0 | 14.4054855 | 0 | 0 | 75.5 | 196.07 | 0 | 0 | 0 |  |  | 0 | 0
16 | 396.372 | 1.835092 | 389.0982081 | 37.9857 | 1.810854 |  | 1.441696 | 0 | 13.278 | 15.56 | 79.321 | 0.3691581 | 0 | 0 | 0 | 0 | 241.303 | 3.026485 | 234 | 38.74 | 234 | 1.089031 | 1.089031 | 214.87 | 180.9 | 0.89 | 664 | 1230 | 773/12 | 76.25 | 132 | 5 | 4.05 | 18.84861 | 145.8 | 678.5498 | 31.16 |  | 14.86 | 60.2 | 0.2105631 | 1,24/1,49 | 7.51 | 7.75 | 7.08 | 285.9 | 4.03 |  |  | 0 | 214.87 | 169.2208 | 7.996411 | 8.5948 | 1.108501 | 16.59121 | 0.929 | 3300.77 | 220 | 3520 | 1 | 3520 | 303.836 | 6.684 | 72.637 |  |  | 13.215 |  |  | 2.19 |  |  |  |  | 4.69 |  | 36.95 | 43.21 | 43.15 |  |  | 30.77 |  |  |  | 66 | 168 | [6 empty] | 297.1819916 | 6.684 | 72.637 | 0 | 0 | 12.5952165 | 0 | 0 | 66 | 168 | 0 | 0 | 0 |  |  | 0 | 0
17 | 351.061 | 1.707544 | 345.0664792 | 37.63513 | 3.963548 |  | 3.156932 | 0 | 11.617 | 15.38 | 70.224 | 0.8066161 | 0 | 0 | 0 | 0 | 219.578 | 3.205239 | 212.54 | 20.15 | 212.54 | 2.441305 | 2.441305 | 87.06 | 87.06 | 0.43 | 596 | 1141 | 769/12 | 75.92 | 118 | 3 | 4.4 | 50.53986 | 78.8 | 905.1229 | 18.85 |  | 11.23 | 60.31 | 0.3872231 | 1,23/1,45 | 7.34 | 7.23 | 8.69 | 155.75 | 2.85 |  |  | 0 | 87.06 | 149.3325 | 5.304572 | 3.4824 | 0.5089542 | 8.786972 | 0.91 | 3387.83 | 220 | 3740 | 1 | 3740 | 269.141 | 5.893 | 64.331 |  |  | 11.696 |  |  | 2 |  |  |  |  | 5.23 |  | 36.38 | 43.29 | 42.92 |  |  | 34.6 |  |  |  | 58.5 | 154.04 | [6 empty] | 263.75818 | 5.893 | 64.331 | 0 | 0 | 11.0842992 | 0 | 0 | 58.5 | 154.04 | 0 | 0 | 0 |  |  | 0 | 0
18 | 489.124 | 2.385621 | 477.4553534 | 38.02894 | 2.261643 |  | 1.798576 | 0 | 15.607 | 27.11 | 97.758 | 0.4630382 | 0 | 0 | 0 | 0 | 301.881 | 2.905449 | 293.11 | 5.42 | 293.11 | 1.388423 | 1.388423 | 212.35 | 212.35 | 0.51 | 630 | 1221 | 785/12 | 76.4 | 163 | 5 | 3.95 | 18.71062 | 139.45 | 660.5561 | 31.3 |  | 12.89 | 53.09 | 0.1945401 | 1,22/1,45 | 7.29 | 7.44 | 7.35 | 272.9 | 4.19 |  |  | 0 | 211.11 | 207.476 | 7.939812 |  | 0.8882908 | 7.939812 | 0.908 | 3598.94 | 220 | 3960 | 1 | 3960 | 375.124 | 8.173 | 89.579 |  |  | 16.242 |  |  | 2.84 |  |  |  |  | 6.25 |  | 37.02 | 43.18 | 43.11 |  |  | 30.73 |  |  |  | 81.5 | 211.61 | [6 empty] | 364.4704784 | 8.173 | 89.579 | 0 | 0 | 15.226875 | 0 | 0 | 81.5 | 211.61 | 0 | 0 | 0 |  |  | 0 | 0
19 | 461.682 | 1.76404 | 453.5377446 | 37.39815 | 2.224424 |  | 1.771503 | 0 | 14.969 | 28.82 | 92.346 | 0.4529207 | 0 | 0 | 0 | 0 | 284.292 | 2.652906 | 276.75 | 13.82 | 276.75 | 1.35735 | 1.35735 | 126.28 | 76.69 | 0.85 | 646 | 1224 | 785/12 | 76.14 | 154 | 5 |  | 0 | 121.85 | 597.6262 | 30.88 |  | 12.74 | 61 | 0.2223843 | 1,31/1,53 | 7.79 | 7.23 | 5.49 | 274.3 | 3.33 |  |  | 0 | 203.89 | 194.4755 | 5.182057 | 8.1556 | 0.9152616 | 13.33766 | 0.909 | 3802.83 | 220 | 4180 | 1 | 4180 | 353.898 | 7.682 | 84.664 |  |  | 15.438 |  |  | 2.04 |  |  |  |  | 5.99 |  | 36.1 | 43.41 | 43.07 |  |  | 33.06 |  |  |  | 77 | 199.75 | [6 empty] | 346.6784808 | 7.682 | 84.664 | 0 | 0 | 14.5132638 | 0 | 0 | 77 | 199.75 | 0 | 0 | 0 |  |  | 0 | 0
20 | 461.923 | 1.239988 | 456.1952112 | 37.49162 | 2.064979 |  | 1.646882 | 0 | 16.434 | 31.78 | 92.366 | 0.418097 | 0 | 0 | 0 | 0 | 283.747 | 2.652715 | 276.22 | 25.08 | 276.22 | 1.250317 | 1.250317 | 226.03 | 182.46 | 0.81 | 650 | 1220 | 772/12 | 75.96 | 154 | 5 | 7.15 | 32.36466 | 124.5 | 563.5524 | 42.45 |  | 11.06 | 60.11 | 0.2076697 | 1,30/1,54 | 7.9 | 7.92 | 5.1 | 289.45 | 2.64 |  |  | 0 | 220.92 | 196.5686 | 4.918627 | 8.8368 | 0.9811492 | 13.75543 | 0.912 | 4023.75 | 220 | 4400 | 1 | 4400 | 354.219 | 7.699 | 84.667 |  |  | 15.338 |  |  | 1.42 |  |  |  |  | 4.55 |  | 36.07 | 43.36 | 43.27 |  |  | 35.48 |  |  |  | 77 | 199.22 | [6 empty] | 349.1890902 | 7.699 | 84.667 | 0 | 0 | 14.640121 | 0 | 0 | 77 | 199.22 | 0 | 0 | 0 |  |  | 0 | 0
21 | 462.202 | 1.914082 | 453.3550746 | 37.53499 | 2.070209 |  | 1.648171 | 0 | 16.929 | 28.46 | 92.422 | 0.4220375 | 0 | 0 | 0 | 0 | 279.893 | 2.280514 | 273.51 | 32.85 | 273.51 | 1.248961 | 1.248961 | 221.66 | 54.31 | 1.26 | 650 | 1211 | 775/12 | 75.66 | 154 | 5 | 3.25 | 14.84086 | 120.4 | 549.7968 | 44.64 |  | 14.84 | 57.59 | 0.1992389 | 1,29/1,52 | 7.59 | 7.46 | 5.34 | 289.05 | 2.37 |  |  | 0 | 218.99 | 196.3463 | 4.98049 | 8.7596 | 0.9736792 | 13.74009 | 0.915 | 4242.74 | 220 | 4620 | 1 | 4620 | 354.322 | 7.693 | 84.729 |  |  | 15.458 |  |  | 2.27 |  |  |  |  | 5.2 |  | 36.27 | 43.49 | 43.17 |  |  | 32.68 |  |  |  | 77 | 196.51 | [6 empty] | 346.2788906 | 7.693 | 84.729 | 0 | 0 | 14.654184 | 0 | 0 | 77 | 196.51 | 0 | 0 | 0 |  |  | 0 | 0
22 | 489.03 | 1.562652 | 481.3881616 | 37.79138 | 1.841718 |  | 1.467424 | 0 | 18.039 | 35.89 | 97.833 | 0.3742941 | 0 | 0 | 0 | 0 | 296.481 | 2.847063 | 288.04 | 5.05 | 288.04 | 1.101997 | 1.101997 | 251.06 | 89.36 | 1.06 | 615 | 1221 | 799/12 | 75.96 | 163 | 6 | 4.3 | 16.45114 | 163.3 | 624.7609 | 42.81 |  | 16.48 | 51.65 | 0.1583627 | 1,24/1,48 | 7.53 | 7.69 | 5.68 | 326.15 | 3.36 |  |  | 0 | 261.38 | 209.0824 | 7.1852 | 10.4552 | 1.091363 | 17.6404 | 0.924 | 4504.12 | 220 | 4840 | 1 | 4840 | 375.07 | 8.176 | 89.657 |  |  | 16.127 |  |  | 1.77 |  |  |  |  | 6.22 |  | 36.51 | 43.23 | 43.23 |  |  | 34.6 |  |  |  | 81.5 | 206.54 | [6 empty] | 368.431261 | 8.176 | 89.657 | 0 | 0 | 15.1239006 | 0 | 0 | 81.5 | 206.54 | 0 | 0 | 0 |  |  | 0 | 0
23 | 459.326 | 1.875243 | 450.712523 | 37.51124 | 2.76426 |  | 2.216379 | 0 | 13.723 | 23.39 | 89.332 | 0.547881 | 0 | 0 | 0 | 0 | 276.243 | 2.918807 | 268.18 | 18.4 | 268.18 | 1.644772 | 1.644772 | 181.54 | 133.36 | 0.81 | 636 | 1222 | 796/12 | 75.82 | 153 | 4 |  | 0 | 110.8 | 679.5462 | 30.36 |  | 14.55 | 63.18 | 0.2686224 | 1,24/1,46 | 7.16 | 7.23 | 7.08 | 235.2 | 5.58 |  |  | 0 | 163.05 | 194.6666 | 6.076834 | 6.522 | 0.7312124 | 12.59883 | 0.916 | 4667.17 | 220 | 5060 | 1 | 5060 | 273.414 | 32.131 | 57.201 | 78.409 |  | 18.171 |  |  | 2.12 |  |  | 2.01 |  | 6.83 |  | 35.94 | 43.37 | 43.19 | 37.74 |  | 31.93 |  |  |  | 76.5 | 191.68 | [6 empty] | 267.6176232 | 32.131 | 57.201 | 76.8329791 | 0 | 16.9299207 | 0 | 0 | 76.5 | 191.68 | 0 | 0 | 0 |  |  | 0 | 0
24 | 479.96 | 1.459613 | 472.9544427 | 37.5973 | 2.296676 |  | 1.869555 | 0 | 7.204 | 11.22 | 87.957 | 0.4271209 | 0 | 0 | 0 | 0 | 287.623 | 2.650344 | 280 | 42.24 | 280 | 1.359685 | 1.359685 | 212.78 | 212.78 | 0.74 | 638 | 1209 | 812/12 | 75.9 | 160 | 5 | 5.2 | 25.2513 | 121.85 | 591.7059 | 32.8 |  | 13.9 | 58.95 | 0.2149891 | 1,21/1,47 | 7.37 | 8.21 | 6.82 | 274.2 | 4.58 |  |  | 0 | 205.93 | 204.5259 | 6.437456 | 8.2372 | 0.8789931 | 14.67466 | 0.914 | 4873.1 | 220 | 5280 | 1 | 5280 | 111.953 | 87.957 |  | 256.075 |  | 23.975 |  |  | 1.91 |  |  | 1.5 |  | 4.28 |  | 36.81 | 43.41 |  | 36.88 |  | 27.61 |  |  |  | 80 | 200 | [6 empty] | 109.8146977 | 87.957 | 0 | 252.233875 | 0 | 22.94887 | 0 | 0 | 80 | 200 | 0 | 0 | 0 |  |  | 0 | 0
25 | 519.156 | 1.02382 | 513.8407792 | 37.86006 | 2.192808 |  | 1.787269 | 0 | 7.738 |  | 95.03 | 0.4055392 | 0 | 0 | 0 | 0 | 308.577 | 2.643424 | 300.42 | 3.53 | 300.42 | 1.282038 | 1.282038 | 239.38 | 144.52 | 0.91 | 602 | 1200 | 808/12 | 75.83 | 173 | 5 | 6.75 | 28.80553 | 130.1 | 555.1999 | 40.97 |  | 17.95 | 64.48 | 0.2061381 | 1,25/1,52 | 7.78 | 8.57 | 5.81 | 312.8 | 3.96 |  |  | 0 | 234.33 | 223.9665 | 5.855416 | 9.3732 | 0.913396 | 15.22862 | 0.914 | 5107.43 | 220 | 5500 | 1 | 5500 | 121.155 | 95.03 |  | 277.19 |  | 25.781 |  |  | 1.14 |  |  | 1.17 |  | 2.68 |  | 36.06 | 43.32 |  | 37.4 |  | 31.14 |  |  |  | 86.5 | 213.92 | [6 empty] | 119.773833 | 95.03 | 0 | 273.946877 | 0 | 25.0900692 | 0 | 0 | 86.5 | 213.92 | 0 | 0 | 0 |  |  | 0 | 0
26 | 509.972 | 0.9198009 | 505.281273 | 38.06632 | 2.244797 |  | 1.829376 | 0 | 7.248 |  | 93.507 | 0.4154205 | 0 | 0 | 0 | 0 | 302.753 | 2.636803 | 294.77 |  | 294.77 | 1.309565 | 1.309565 | 184.66 | 173.45 | 0.81 | 588 | 1208 | 807/12 | 75.49 | 170 | 5 | 4.6 | 20.43627 | 130.9 | 581.5452 | 35.49 |  | 15.71 | 61.05 | 0.2044884 | 1,17/1,46 | 7.56 | 8.85 | 7.08 | 298.55 | 3.3 |  |  | 0 | 225.09 | 222.4328 | 7.17922 | 9.0036 | 0.8834288 | 16.18282 | 0.913 | 5332.52 | 220 | 5720 | 1 | 5720 | 118.98 | 93.507 |  | 272.18 |  | 25.305 |  |  | 0.97 |  |  | 1 |  | 3.22 |  | 36.68 | 43.42 |  | 37.57 |  | 30.14 |  |  |  | 85 | 209.77 | [6 empty] | 117.825894 | 93.507 | 0 | 269.4582 | 0 | 24.490179 | 0 | 0 | 85 | 209.77 | 0 | 0 | 0 |  |  | 0 | 0
27 | 509.666 | 0.6977052 | 506.1100338 | 38.37884 | 2.223584 |  | 1.812952 | 0 | 6.55 | 17.85 | 93.464 | 0.4106322 | 0 | 0 | 0 | 0 | 301.187 | 2.608678 | 293.33 | 30.04 | 293.33 | 1.28874 | 1.28874 | 238.39 | 192.32 | 0.94 | 619 | 1213 | 801/12 | 75.52 | 170 | 5 | 3.15 | 13.83946 | 132.55 | 582.3558 | 41.44 |  | 17.28 | 69.54 | 0.2248666 | 1,20/1,47 | 7.48 | 8.57 | 7.27 | 309.25 | 5.18 |  |  | 0 | 227.61 | 224.5376 | 7.464805 | 9.1044 | 0.8849454 | 16.56921 | 0.911 | 5560.13 | 220 | 5940 | 1 | 5940 | 119.086 | 93.464 |  | 271.695 |  | 25.421 |  |  | 0.66 |  |  | 0.78 |  | 2.56 |  | 36.33 | 43.48 |  | 38.03 |  | 32.95 |  |  |  | 85 | 208.33 | [6 empty] | 118.3000324 | 93.464 | 0 | 269.575779 | 0 | 24.7702224 | 0 | 0 | 85 | 208.33 | 0 | 0 | 0 |  |  | 0 | 0
28 | 507.055 | 0.8451813 | 502.7694658 | 37.51859 | 2.284693 |  | 1.862485 | 0 | 7.011 | 3.02 | 92.911 | 0.4222076 | 0 | 0 | 0 | 0 | 300.47 | 2.885479 | 291.8 | 54.46 | 291.8 | 1.326002 | 1.326002 | 226.36 | 186.51 | 0.91 | 648 | 1218 | 793/12 | 76.09 | 169 | 5 | 6.3 | 28.62856 | 136.95 | 622.3303 | 35.46 |  | 14.97 | 61.95 | 0.2115056 | 1,22/1,49 | 8.2 | 7.91 | 8.27 | 292.9 | 4.08 |  |  | 0 | 220.06 | 216.4223 | 8.77348 | 8.8024 | 0.8876736 | 17.57588 | 0.911 | 5780.19 | 220 | 6160 | 1 | 6160 | 118.298 | 92.911 |  | 270.4 |  | 25.446 |  |  | 0.85 |  |  | 0.91 |  | 3.22 |  | 35.83 | 43.1 |  | 37.08 |  | 29.65 |  |  |  |  | 207.3 | 84.5 | [5 empty] | 117.292467 | 92.911 | 0 | 267.93936 | 0 | 24.6266388 | 0 | 0 | 0 | 207.3 | 84.5 | 0 | 0 |  |  | 0 | 0
29 | 506.737 | 0.9124307 | 502.1133761 | 38.20463 | 2.32902 |  | 1.898188 | 0 | 5.878 |  | 92.883 | 0.4308317 | 0 | 0 | 0 | 0 | 302.919 | 2.809002 | 294.41 | 4.59 | 294.41 | 1.365601 | 1.365601 | 226.69 | 226.69 | 0.56 | 574 | 1209 | 798/12 | 75.77 | 169 | 5 | 10.25 | 47.54395 | 138.85 | 644.0466 | 38.96 |  | 17.71 | 67.7 | 0.2272575 | 1,19/1,46 | 7.2 | 8.29 | 8.49 | 297.9 | 3.1 |  |  | 0 | 215.59 | 221.0216 | 9.131832 | 8.6236 | 0.8515461 | 17.75543 | 0.909 | 5995.78 | 220 | 6380 | 1 | 6380 | 143.447 | 92.883 |  | 270.407 |  |  |  |  | 0.98 |  |  | 1.19 |  | 2.06 |  | 36.17 | 43.34 |  | 37.52 |  | 28.81 |  |  |  |  | 209.91 | 84.5 | [5 empty] | 142.0412194 | 92.883 | 0 | 267.1891567 | 0 | 0 | 0 | 0 | 0 | 209.91 | 84.5 | 0 | 0 |  |  | 0 | 0
30 | 524.305 | 0.9859413 | 519.1356605 | 38.19543 | 2.08975 |  | 1.704769 | 0 | 6.191 |  | 95.637 | 0.3849811 | 0 | 0 | 0 | 0 | 321 | 2.850467 | 311.85 | 37.66 | 311.85 | 1.255334 | 1.255334 | 152.45 | 188.05 | 0.59 | 574 | 1216 | 803/12 | 75.73 | 176 | 5 | 6.55 | 26.36664 | 143 | 575.638 | 44.22 |  | 14.43 | 57 | 0.1782085 | 1,18/1,45 | 7.61 | 8.49 | 8.62 | 319.85 |  |  |  | 0 | 248.42 | 228.5802 | 9.548775 | 9.9368 | 0.9487729 | 19.48557 | 0.91 | 6244.2 | 220 | 6600 | 1 | 6600 | 148.697 | 95.637 |  | 279.971 |  |  |  |  | 1.33 |  |  | 1.14 |  | 1.33 |  | 36.37 | 43.45 |  | 37.37 |  | 36.37 |  |  |  |  | 223.85 | 88 | [5 empty] | 146.7193299 | 95.637 | 0 | 276.7793306 | 0 | 0 | 0 | 0 | 0 | 223.85 | 88 | 0 | 0 |  |  | 0 | 0
31 | 0 | 0 | 0 | 0 | 0 |  | 0 | 0 | 0 |  | 0 | 0 | 0 | 0 | 0 | 0 | 0 | 0 | 0 |  | 0 | 0 | 0 | [10 empty] | 0 |  | 0 |  |  |  | 0 | 0 | [8 empty] | 0 | 0 | 0 | 0 | 0 | 0 | 0 |  | 6244.2 | 0 | 6600 | 0 | 6600 | [32 empty] | 0 | 0 | 0 | 0 | 0 | 0 | 0 | 0 | 0 | 0 | 0 | 0 | 0 |  |  | 0 | 0
е | 13982.994 |  | 13809.68 |  |  | 0 |  | 0 | 338.864 | 572.08 | 2734.389 |  | 0 | 0 | 0 |  | 8671.511 |  | 8424.8 | 582.73 | 8424.8 |  |  | 6017.04 | 4691.45 | [6 empty] | 148 | 106 |  | 3800.6 |  | 987.09 | 0 | 398.31 | 1791.14 | [5 empty] | 8340.62 | 93.03 | 0 | 0 |  | 6244.2 | 5992.172 | 191.4089 | 241.3236 |  | 432.7325 |  |  | 0 |  | 30 |  | 8676.533 | 849.623 | 1884.76 | 1976.327 | 1e-07 | 595.745 | 1e-05 | 1e-07 | [15 empty] | 1e-07 | 1121 | 7046.8 | 257.0000001 | [5 empty] | 8544.157 | 849.623 | 1884.76 | 1953.956 | 9.99999999e-08 | 577.1829699 | 9.99999999e-06 | 9.99999999e-08 | 1121 | 7046.8 | 257.0000001 | 0 | 0 | #DIV/0! | #DIV/0! | 0 | 0
ср. | 466.0998 | 1.239428 |  | 37.73695 | 2.211602 | 0 | 1.773693 | 0 | 11.29547 | 19.06933 | 91.1463 | 0.4379077 | 0 | 0 | 0 | 0 | 289.0504 | 2.845075 |  | 19.42433 | 280.8267 | 1.34922 | 1.34922 | 200.568 | 156.3817 | 0.8112335 | 646.8667 | 1216.033 |  | 75.92898 | 155.4333 | 4.933333 | 3.533333 | 16.97575 | 126.6867 | 608.6608 | 32.903 |  | 13.277 | 59.70467 | 0.214749 | 0 | 7.915 | 7.779667 | 6.485667 | 278.0207 | 3.101 | #DIV/0! | 0 | 0 | 208.14 | 199.7391 | #DIV/0! | #DIV/0! | 0.9097746 | 14.42442 | 0 | [13 empty] | 1.525674 | 8.814498e-10 | 4.374721e-09 | 1.131971 | 1e-07 | 3.115768 | 1e-07 | 36.44083 | 43.34482 | 43.16152 | 37.42452 | 1e-07 | 32.49118 | 1e-07 | 1e-07 |  |  |  |  | 1e-07 | 8.920607e-18 | 3.960237e-09 | 3.891051e-17 | #DIV/0! | 9393.78 |  | 4415.899 |  |  |  |  | 8424.8
пл. |  |  |  | 38 | 2.12 |  | 1.484 |  |  |  |  | 0.636 | [7 empty] | 14.0579604 |  | 1.32 |  | 6600 | 6600 |  |  | 1250 |  | 76 | [5 empty] | 720 | [9 empty] | 6600 | 79.2 |  |  |  | 220 |  |  |  | 0.9 | [39 empty] | 13809.68
± |  |  |  |  | 0.09160195 | 0 |  | 0 | [9 empty] | 2.845075 |  |  |  | 0.02922008 | [5 empty] | -33.96667 | 0 | [16 empty] | 1740.62
Отклонения
[7 empty] | по выпускам | [37 empty] | ССП | 220 |  |  | тн | [6 empty] | Дней | 30
[33 empty] | Удельный расход мелочь ФМн ср. | [6 empty] | 0.214749 |  | т
|  | Средний вес выпуска: | [6 empty] | 56.35554 | [30 empty] | План: |  |  |  |  | Суток работы | 29
[45 empty] | Среднесуточное пр-во | 227.5862 | [5 empty] | Отставание (-) опережение (+)
[52 empty] | -355.8 |  |  |  | Тн
[52 empty] | -5.390909 |  |  |  | %
Мелочь ФМн с н. м.
[52 empty] | план |  |  |  | 1791.1408
[52 empty] | факт |  |  |  | 1791.14
[52 empty] | Отклонение |  |  |  | -0.0008
| Диспетчер АО "СЧПЗ" | [11 empty] | Тренина С.А.

## сентябрь 20
Сведения по учету производства ферромарганца в АО "СЧПЗ" — ДП-3
[45 empty] | на | 30 |  |  |  |  | сентября |  |  |  | 2020г.
Дата | Расход Mn шихты |  |  |  |  | Отсев агломерата, т | Расх.добавок, флюсов | [7 empty] | Расход кокса | [8 empty] | Производство FeMn78 т | Производство FeMn с Si<1, т | Сод. Si в сплаве % | Температура колош. газа, °С | Темпе-ратура гор. дутья, °С | Расход гор. дутья, м3/мин / фурмы,шт | Средн. содерж. Mn в сплаве, % | Количество подач,шт | Количество выпусков, шт | Количество пыли |  | Количество шлака |  | Перевал, т |  | Зеленый шлак | Мелочь Фмн | Удельн.расход мелочи, т | Осн-ть | Сод. Al2O3 в шлаке, % | Сод MgO в шлаке, % | Сод. MnO в шлаке, % | Производство фактическое, т | [5 empty] | Теорети- ческий выход FeMn, т | Потери Mn со шлаком расчетно, т |  | Факт. коэф-т извлеч. Mn из расплава | Потери Mn со шлаком расчетно, т | Средняя значения кофицент извлечения Mn из расплава | [5 empty] | Проплавлено руды (влаж.), т | [7 empty] | Влажность руды , % | [6 empty] | Сод. Mn в руде, % | [7 empty] | Сожжено кокса сух., т |  |  |  | Влажность кокса, % |  |  |  | Коксовый орешек
| Проплавлено шихты (влаж.), т | Влажность шихты , % | Сухой руды, т | Сод. Mn в марг. шихте, % | Удельн расход марг. шихты, т |  | Удельн расход руды, т | Тяж.шлак ,т | Кварцит, т | Отсев руды ,т | Агломерат, т | Удельн.расход агломерата, т | Известняк,т | Коксовый орешек,т | Сухой коксовый орешек,т | Удельн. расход сухого коксового орешка, т | Сожжено кокса (влаж.), т | Влажность кокса, % | Сухого скипо- вого кокса, т | Выход кокс. мелочи, т | Сухого кокса (заданный), т | Удельн. расход сухого кокса, т | Всего удельн. расход кокса, т
[33 empty] | всего, т | на т FeMn, кг | всего, т | на т FeMn, кг | [9 empty] | Разлито жидкого | из шлака | c перевала | с отвала | % с отвала от годного | Всего годного |  | химические | физические | [52 empty] | Тяжелый шлак
[54 empty] | 4% |  |  |  | FeMn НИ | План | План по нараст. |  |  | Маматван | Агломерат 18%, 5-6пр | Агломерат | Глория | Новорос - ая | Каражал | Казахстан(10-100) |  | Маматван |  |  | Глория | Новорос - ая | Каражал | Казахстан(10-100) | Маматван | Агломерат 18%, 16пр | Агломерат | Глория | Новорос - ая | Каражал | Казахстан(10-100) | Чиатури | Н. Тагил | Губаха +25 | Кемерово | Челябинск | Н. Тагил | Губаха +25 | Кемерово | Челябинск |  | Маматван | Агломерат 18%, 16пр | Агломерат | Глория | Новорос - ая | Каражал | Казахстан (10-100) | Н. Тагил | кокс Губаха +25 | Кемерово | кокс Челябинск | Коксовый орешек | Кол-во, т | W | Mn |  | ИТОГО
1 | 449.856 | 1.156098 | 444.6552 | 37.55882 | 1.938218 |  | 1.546167 | 0 | 4.577 | 30.72 | 89.942 | 0.3920502 | 0 | 0 | 0 | 0 | 288.276 | 3.193467 | 279.0700003 | 46.95 | 279.0700003 | 1.216444 | 1.216444 | 229.4145 | 190.96 | 0.79 | 594 | 1224 | 800/12 | 76.19 | 150 | 5 | 4.9 | 21.35872 | 134.5 | 586.2751 | 25.02 |  | 12.02 | 54.9955 | 0.19 | 1,32/1,58 | 8.5 | 8.07 | 7.96 | 289.45 | 6.98 |  |  |  | 229.4145 | 191.3602 | 8.293535 | 9.17658 | 1.046607 | 17.47012 | 1.047 | 229.4145 | 220 | 220 | 1 | 220 | 329.91 | 7.489 | 82.453 | 1e-07 | 1e-07 | 30.004 | 1e-05 | 1e-07 | 1.43 | 1e-07 | 1e-07 | 1e-07 | 1e-07 | 1.61 | 1e-07 | 36.3 | 43.47 | 43.19 | 1e-07 | 1e-07 | 34.45 | 1e-07 | 1e-07 | 1e-07 | 1e-07 | 279.07 | 1e-07 | 1e-07 | 1e-07 | 1e-07 | 1e-07 | 1e-07 | 325.192287 | 7.489 | 82.453 |  | 9.99999999e-08 | 29.5209356 | 9.99999999e-06 | 9.99999999e-08 | 9.99999999e-08 | 279.07 | 9.99999999e-08 | 0 | 0 |  |  | 0 | 0
2 | 471.103 | 0.4393453 | 469.0332312 | 37.9047 | 2.197335 |  | 1.755974 | 0 | 6.935 | 28.52 | 94.211 | 0.4413613 | 0 | 0 | 0 | 0 | 301.744 | 2.95416 | 292.83 | 17.26 | 292.83 | 1.371855 | 1.371855 | 213.4555 | 169.8 | 0.87 | 627 | 1218 | 806/12 | 76.26 | 157 | 5 | 2.5 | 11.71204 | 117.3 | 549.5291 | 31.31 |  | 9.95 | 51.9745 | 0.19 | 1,35/1,6 | 9.07 | 7.59 | 5.47 | 273.55 | 1.83 |  |  |  | 213.4555 | 203.5233 | 4.970381 | 8.53822 | 0.9156035 | 13.5086 | 1.01 | 442.87 | 220 | 440 | 1 | 440 | 345.484 | 7.798 | 86.413 |  |  | 31.408 |  |  | 0.46 |  |  |  |  | 1.53 |  | 36.76 | 43.27 | 43.38 |  |  | 34.1 |  |  |  |  | 292.83 | [6 empty] | 343.8947736 | 7.798 | 86.413 |  | 0 | 30.9274576 | 0 | 0 | 0 | 292.83 | 0 | 0 | 0 |  |  | 0 | 0
3 | 477.034 | 0.6126911 | 474.1112552 | 37.33764 | 2.075244 |  | 1.657425 | 0 | 8.462 |  | 95.455 | 0.4178184 | 0 | 0 | 0 | 0 | 303.639 | 2.973597 | 294.61 | 16.57 | 294.61 | 1.289545 | 1.289545 | 228.4605 | 177.03 | 0.78 | 663 | 1229 | 815/12 | 76.24 | 159 | 5 |  | 0 | 127.55 | 558.3022 | 24.59 |  | 9.45 | 55.2995 | 0.19 | 1,36/1,60 | 8.67 | 7.62 | 6.11 | 291.05 | 2.16 |  |  |  | 228.4605 | 202.7022 | 6.037067 | 9.13842 | 0.9839361 | 15.17549 | 0.981 | 671.3305 | 220 | 660 | 1 | 660 | 349.762 | 7.997 | 87.458 |  |  | 31.817 |  |  | 0.55 |  |  |  |  | 3.14 |  | 36.09 | 43.15 | 43.13 |  |  | 33.67 |  |  |  |  | 294.61 | [6 empty] | 347.838309 | 7.997 | 87.458 |  | 0 | 30.8179462 | 0 | 0 | 0 | 294.61 | 0 | 0 | 0 |  |  | 0 | 0
4 | 468.234 | 0.7595724 | 464.6774237 | 37.931 | 2.38591 |  | 1.905239 | 0 | 9.351 | 49.64 | 93.615 | 0.480671 | 0 | 0 | 0 | 0 | 297.138 | 2.917163 | 288.47 | 3.97 | 288.47 | 1.481164 | 1.481164 | 194.759 | 119.5 | 0.9 | 663 | 1220 | 787/12 | 76.08 | 156 | 5 |  | 0 | 119.9 | 615.6327 | 32.95 |  | 10.41 | 47.671 | 0.19 | 1,34/1,58 | 8.93 | 7.76 | 4.66 | 250.9 | 1.94 |  |  |  | 194.759 | 202.2505 | 4.328221 | 7.79036 | 0.8406634 | 12.11858 | 0.945 | 866.0895 | 220 | 880 | 1 | 880 | 343.348 | 7.798 | 85.817 |  |  | 31.271 |  |  | 0.82 |  |  |  |  | 2.37 |  | 36.89 | 43.77 | 43.61 |  |  | 32.32 |  |  |  |  | 288.47 | [6 empty] | 340.5325464 | 7.798 | 85.817 |  | 0 | 30.5298773 | 0 | 0 | 0 | 288.47 | 0 | 0 | 0 |  |  | 0 | 0
5 | 471.033 | 0.6774272 | 467.8420944 | 37.45814 | 2.14767 |  | 1.71548 | 0 | 9.473 | 29.75 | 94.147 | 0.4321901 | 0 | 0 | 0 | 0 | 297.57 | 3.081628 | 288.4 | 29.45 | 288.4 | 1.323926 | 1.323926 | 217.837 | 128.18 | 0.99 | 681 | 1215 | 794/12 | 76.03 | 157 | 5 | 5.65 | 25.93682 | 122.5 | 562.3471 | 26.63 |  | 10.64 | 53.143 | 0.19 | 1,34/1,57 | 8.48 | 7.34 | 6.52 | 279.7 | 1.92 |  |  |  | 217.837 | 201.2217 | 6.187113 | 8.71348 | 0.9450856 | 14.90059 | 0.945 | 1083.9265 | 220 | 1100 | 1 | 1100 | 345.49 | 7.814 | 86.333 |  |  | 31.396 |  |  | 0.8 |  |  |  |  | 1.36 |  | 36.21 | 43.29 | 42.99 |  |  | 34.53 |  |  |  |  | 288.4 | [6 empty] | 342.72608 | 7.814 | 86.333 |  | 0 | 30.9690144 | 0 | 0 | 0 | 288.4 | 0 | 0 | 0 |  |  | 0 | 0
6 | 480.277 | 1.182743 | 474.5965578 | 37.81622 | 2.181481 |  | 1.740112 | 0 | 11.2 | 22.98 | 96.023 | 0.4413694 | 0 | 0 | 0 | 0 | 302.878 | 3.026961 | 293.71 |  | 293.71 | 1.350037 | 1.350037 | 217.557 | 217.56 | 0.47 | 690 | 1220 | 797/12 | 75.88 | 160 | 5 | 2.95 | 13.55966 | 145 | 666.492 | 32.4 |  | 12.91 | 53.523 | 0.19 | 1,27/1,5 | 8.18 | 7.7 | 6.11 | 281.7 | 2.29 |  |  |  | 217.557 | 206.4855 | 6.862993 | 8.70228 | 0.9198092 | 15.56527 | 0.941 | 1301.4835 | 220 | 1320 | 1 | 1320 | 352.266 | 7.998 | 88.025 |  |  | 31.988 |  |  | 1.45 |  |  |  |  | 1.79 |  | 36.63 | 43.46 | 43.51 |  |  | 33.8 |  |  |  |  | 293.71 | [6 empty] | 347.158143 | 7.998 | 88.025 |  | 0 | 31.4154148 | 0 | 0 | 0 | 293.71 | 0 | 0 | 0 |  |  | 0 | 0
7 | 449.645 | 1.073 | 444.8203085 | 37.74653 | 2.344911 |  | 1.870626 | 0 | 9.122 | 15.75 | 89.97 | 0.4742852 | 0 | 0 | 0 | 0 | 286.527 | 3.007395 | 277.91 | 9.92 | 277.91 | 1.465028 | 1.465028 | 189.696 | 189.7 | 0.35 | 677 | 1222 | 785/12 | 75.97 | 150 | 5 |  | 0 | 133.7 | 704.8119 | 29.02 |  | 11.27 | 46.474 | 0.19 | 1,23/1,46 | 7.69 | 7.43 | 7.97 | 244.6 | 2.84 |  |  |  | 189.696 | 192.9451 | 8.254563 | 7.58784 | 0.8582992 | 15.8424 | 0.93 | 1491.1795 | 220 | 1540 | 1 | 1540 | 329.855 | 7.491 | 82.479 |  |  | 29.82 |  |  | 1.29 |  |  |  |  | 1.91 |  | 36.68 | 42.88 | 42.77 |  |  | 34.36 |  |  |  |  | 277.91 | [6 empty] | 325.5998705 | 7.491 | 82.479 |  | 0 | 29.250438 | 0 | 0 | 0 | 277.91 | 0 | 0 | 0 |  |  | 0 | 0
8 | 471.19 | 0.8862495 | 467.0140808 | 37.72653 | 2.044264 |  | 1.631698 | 0 | 10.437 | 22.46 | 94.251 | 0.4125655 | 0 | 0 | 0 | 0 | 301.866 | 3.109327 | 292.48 | 4.94 | 292.48 | 1.280275 | 1.280275 | 228.451 | 228.45 | 0.63 | 667 | 1219 | 804/12 | 76.04 | 157 | 5 | 3.3 | 14.44511 | 130.25 | 570.1441 | 32.9 |  | 10.33 | 55.499 | 0.19 | 1,31/1,54 | 8.26 | 7.3 | 5.73 | 292.1 | 2.18 |  |  |  | 228.451 | 202.2782 | 5.781449 | 9.13804 | 0.9859578 | 14.91949 | 0.937 | 1719.6305 | 220 | 1760 | 1 | 1760 | 350.298 | 7.864 | 86.387 |  |  | 26.641 |  |  | 1.04 |  |  |  |  | 2 |  | 36.76 | 43.24 | 42.95 |  |  | 31.87 |  |  |  |  | 292.48 | [6 empty] | 346.6549008 | 7.864 | 86.387 |  | 0 | 26.10818 | 0 | 0 | 0 | 292.48 | 0 | 0 | 0 |  |  | 0 | 0
9 | 464.444 | 1.20729 | 458.8368149 | 37.56814 | 2.874017 |  | 2.292313 | 0 | 13.039 |  | 92.869 | 0.5817037 | 0 | 0 | 0 | 0 | 299.265 | 2.912135 | 290.55 | 30.58 | 290.55 | 1.819919 | 1.819919 | 159.65 | 159.65 | 0.55 | 690 | 1227 | 804/12 | 76.11 | 155 | 5 | 3.1 | 19.41748 | 117.75 | 737.5509 | 31.77 |  | 9.83 | 117.32 | 0.4128805 | 1,32/1,54 | 8.08 | 7.44 | 5.81 | 284.15 | 2.65 |  |  |  | 159.65 | 197.7199 | 5.299579 | 6.386 | 0.7049084 | 11.68558 | 0.911 | 1879.2805 | 220 | 1980 | 1 | 1980 | 356.146 | 7.689 | 85.18 |  |  | 15.429 |  |  | 1.47 |  |  |  |  | 2.41 |  | 36.26 | 43.12 | 43.19 |  |  | 33.96 |  |  |  |  | 290.55 | [6 empty] | 350.9106538 | 7.689 | 85.18 |  | 0 | 15.0571611 | 0 | 0 | 0 | 290.55 | 0 | 0 | 0 |  |  | 0 | 0
10 | 441.097 | 1.117776 | 436.1665242 | 37.76641 | 2.164861 |  | 1.726927 | 0 | 13.326 | 24.55 | 88.233 | 0.4379341 | 0 | 0 | 0 | 0 | 286.013 | 2.815606 | 277.96 | 18.33 | 277.96 | 1.379622 | 1.379622 | 201.48 | 201.48 | 0.57 | 690 | 1217 | 783/12 | 75.86 | 147 | 5 |  | 0 | 129.4 | 642.2617 | 25.45 |  | 13.84 | 50.0745 | 0.19 | 1,22/1,45 | 7.92 | 7.64 | 6.1 | 263.55 | 1.84 |  |  |  | 201.4755 | 189.5656 | 6.114606 | 8.05902 | 0.9278484 | 14.17363 | 0.913 | 2080.756 | 220 | 2200 | 1 | 2200 | 338.058 | 7.389 | 80.844 |  |  | 14.806 |  |  | 1.37 |  |  |  |  | 2.02 |  | 36.64 | 43.27 | 43.2 |  |  | 31.07 |  |  |  |  | 277.96 | [6 empty] | 333.4266054 | 7.389 | 80.844 |  | 0 | 14.5069188 | 0 | 0 | 0 | 277.96 | 0 | 0 | 0 |  |  | 0 | 0
11 | 456.603 | 1.21756 | 451.0435823 | 37.78881 | 2.150535 |  | 1.713089 | 0 | 14.742 | 34.83 | 91.748 | 0.4374462 | 0 | 0 | 0 | 0 | 294.965 | 2.954588 | 286.25 | 16.25 | 286.25 | 1.364814 | 1.364814 | 209.74 | 167.2 | 0.75 | 683 | 1227 | 795/12 | 75.95 | 152 | 5 | 3.25 | 15.49571 | 111.95 | 533.7675 | 29.4 |  | 12.32 | 51.4045 | 0.19 | 1,32/1,55 | 8.36 | 7.36 | 5.31 | 270.55 | 2.91 |  |  |  | 209.7355 | 195.9152 | 4.604929 | 8.38942 | 0.9345833 | 12.99435 | 0.915 | 2290.4915 | 220 | 2420 | 1 | 2420 | 349.671 | 7.606 | 84.142 |  |  | 15.184 |  |  | 1.51 |  |  |  |  | 1.84 |  | 36.65 | 43.31 | 43.02 |  |  | 32.26 |  |  |  |  | 286.25 | [6 empty] | 344.3909679 | 7.606 | 84.142 |  | 0 | 14.9046144 | 0 | 0 | 0 | 286.25 | 0 | 0 | 0 |  |  | 0 | 0
12 | 384.156 | 1.579262 | 378.0891715 | 37.93827 | 2.131863 |  | 1.698735 | 0 | 12.796 | 23.64 | 76.816 | 0.4331286 | 0 | 0 | 0 | 0 | 246.7 | 2.873936 | 239.61 |  | 239.61 | 1.351046 | 1.351046 | 140.21 | 46.54 | 1.36 | 690 | 1208 | 766/12 | 75.57 | 128 | 5 | 4.4 | 24.80949 | 104.85 | 591.1988 | 25.54 |  | 11.63 | 43.7285 | 0.19 | 1,27/1,52 | 8.2 | 8.34 | 5.66 | 230.15 | 2.56 |  |  | 0 | 177.3515 | 165.7054 | 4.597156 | 7.09406 | 0.9343564 | 11.69122 | 0.916 | 2467.843 | 220 | 2640 | 1 | 2640 | 294.467 | 6.397 | 70.419 |  |  | 12.873 |  |  | 1.93 |  |  |  |  | 2.98 |  | 36.83 | 43.29 | 43.3 |  |  | 31.3 |  |  |  |  | 239.61 | [6 empty] | 288.7837869 | 6.397 | 70.419 |  | 0 | 12.4893846 | 0 | 0 | 0 | 239.61 | 0 | 0 | 0 |  |  | 0 | 0
13 | 458.794 | 1.941553 | 449.8862711 | 37.24094 | 1.992949 |  | 1.586533 | 0 | 15.198 | 15.59 | 91.744 | 0.4064163 | 0 | 0 | 0 | 0 | 291.335 | 2.747696 | 283.33 | 32.16 | 283.33 | 1.255122 | 1.255122 | 180.72 | 95.87 | 1.11 | 682 | 1218 | 783/12 | 75.85 | 153 | 5 | 2.95 | 13.06819 | 119.55 | 529.5939 | 34.74 |  | 14.64 | 55.651 | 0.19 | 1,31/1,53 | 8.09 | 7.17 | 5.38 | 292.9 | 3.13 |  |  | 0 | 225.739 | 192.8333 | 4.982373 | 9.02956 | 1.021971 | 14.01193 | 0.924 | 2693.582 | 220 | 2860 | 1 | 2860 | 351.971 | 7.602 | 84.142 |  |  | 15.079 |  |  | 2.41 |  |  |  |  | 2.82 |  | 35.96 | 43.07 | 43.01 |  |  | 32.01 |  |  |  | 37.5 | 245.83 | [6 empty] | 343.4884989 | 7.602 | 84.142 | 0 | 0 | 14.6537722 | 0 | 0 | 37.5 | 245.83 | 0 | 0 | 0 |  |  | 0 | 0
14 | 459.156 | 1.381604 | 452.8122822 | 37.6112 | 2.080853 |  | 1.658779 | 0 | 15.418 | 14.82 | 91.847 | 0.4220735 | 0 | 0 | 0 | 0 | 286.754 | 2.662212 | 279.12 | 21.73 | 279.12 | 1.282668 | 1.282668 | 217.61 | 96.6 | 0.92 | 690 | 1223 | 780/12 | 75.58 | 153 | 5 |  | 0 | 124.95 | 574.195 | 30.56 |  | 12.56 | 53.371 | 0.19 | 1,29/1,54 | 7.88 | 7.99 | 5.77 | 280.9 | 2.64 |  |  | 0 | 217.609 | 196.7174 | 5.584913 | 8.70436 | 0.9657136 | 14.28927 | 0.927 | 2911.191 | 220 | 3080 | 1 | 3080 | 351.838 | 7.687 | 84.16 |  |  | 15.471 |  |  | 1.65 |  |  |  |  | 3.48 |  | 36.44 | 43.3 | 43.24 |  |  | 30.8 |  |  |  | 76.5 | 202.62 | [6 empty] | 346.032673 | 7.687 | 84.16 | 0 | 0 | 14.9326092 | 0 | 0 | 76.5 | 202.62 | 0 | 0 | 0 |  |  | 0 | 0
15 | 452.801 | 1.262081 | 447.0862834 | 37.33958 | 2.084433 |  | 1.662372 | 0 | 16.372 | 20.35 | 90.527 | 0.4220605 | 0 | 0 | 0 | 0 | 278.894 | 2.626087 | 271.57 | 2.59 | 271.57 | 1.26613 | 1.26613 | 214.49 | 124.53 | 1 | 689 | 1231 | 785/12 | 75.79 | 151 | 5 | 3.1 | 14.45301 | 122.35 | 570.4277 | 33.02 |  | 15.91 | 53.4318 | 0.19 | 1,30/1,54 | 7.83 | 7.8 | 5.84 | 281.22 | 2.61 |  |  | 0 | 214.4882 | 192.2928 | 5.535045 | 8.579528 | 0.9737659 | 14.11457 | 0.93 | 3125.6792 | 220 | 3300 | 1 | 3300 | 347.329 | 7.484 | 83.043 |  |  | 14.945 |  |  | 1.49 |  |  |  |  | 3.61 |  | 36.11 | 43.09 | 43.06 |  |  | 31.25 |  |  |  | 75.5 | 196.07 | [6 empty] | 342.1537979 | 7.484 | 83.043 | 0 | 0 | 14.4054855 | 0 | 0 | 75.5 | 196.07 | 0 | 0 | 0 |  |  | 0 | 0
16 | 396.372 | 1.835092 | 389.0982081 | 37.9857 | 1.762627 |  | 1.403301 | 0 | 13.278 | 15.56 | 79.321 | 0.3593267 | 0 | 0 | 0 | 0 | 241.303 | 3.026485 | 234 | 38.74 | 234 | 1.060027 | 1.060027 | 220.75 | 180.9 | 0.89 | 664 | 1230 | 773/12 | 76.25 | 132 | 5 | 4.05 | 18.34663 | 145.8 | 660.4786 | 31.16 |  | 14.86 | 54.321 | 0.19 | 1,24/1,49 | 7.51 | 7.75 | 7.08 | 285.9 | 4.03 |  |  | 0 | 220.749 | 169.2208 | 7.996411 | 8.82996 | 1.138831 | 16.82637 | 0.942 | 3346.4282 | 220 | 3520 | 1 | 3520 | 303.836 | 6.684 | 72.637 |  |  | 13.215 |  |  | 2.19 |  |  |  |  | 4.69 |  | 36.95 | 43.21 | 43.15 |  |  | 30.77 |  |  |  | 66 | 168 | [6 empty] | 297.1819916 | 6.684 | 72.637 | 0 | 0 | 12.5952165 | 0 | 0 | 66 | 168 | 0 | 0 | 0 |  |  | 0 | 0
17 | 351.061 | 1.707544 | 345.0664792 | 37.63513 | 2.929817 |  | 2.333574 | 0 | 11.617 | 15.38 | 70.224 | 0.5962429 | 0 | 0 | 0 | 0 | 219.578 | 3.205239 | 212.54 | 20.15 | 212.54 | 1.804589 | 1.804589 | 117.78 | 117.78 | 0.43 | 596 | 1141 | 769/12 | 75.92 | 118 | 3 | 4.4 | 37.35858 | 78.8 | 669.0582 | 18.85 |  | 11.23 | 29.5925 | 0.19 | 1,23/1,45 | 7.34 | 7.23 | 8.69 | 155.75 | 2.85 |  |  | 0 | 117.7775 | 149.3325 | 5.304572 | 4.7111 | 0.6885292 | 10.01567 | 0.93 | 3464.2057 | 220 | 3740 | 1 | 3740 | 269.141 | 5.893 | 64.331 |  |  | 11.696 |  |  | 2 |  |  |  |  | 5.23 |  | 36.38 | 43.29 | 42.92 |  |  | 34.6 |  |  |  | 58.5 | 154.04 | [6 empty] | 263.75818 | 5.893 | 64.331 | 0 | 0 | 11.0842992 | 0 | 0 | 58.5 | 154.04 | 0 | 0 | 0 |  |  | 0 | 0
18 | 489.124 | 2.385621 | 477.4553534 | 38.02947 | 2.248446 |  | 1.788082 | 0 | 15.607 | 27.11 | 97.758 | 0.4603648 | 0 | 0 | 0 | 0 | 301.881 | 2.905449 | 293.11 | 5.42 | 293.11 | 1.380322 | 1.380322 | 212.35 | 212.35 | 0.51 | 630 | 1221 | 785/12 | 76.4 | 163 | 5 | 3.95 | 18.60145 | 139.45 | 656.7019 | 31.3 |  | 12.89 | 51.851 | 0.19 | 1,22/1,45 | 7.29 | 7.44 | 7.35 | 272.9 | 4.19 |  |  | 0 | 212.349 | 207.4789 | 7.939812 |  | 0.8934917 | 7.939812 | 0.928 | 3676.5547 | 220 | 3960 | 1 | 3960 | 375.124 | 8.179 | 89.579 |  |  | 16.242 |  |  | 2.84 |  |  |  |  | 6.25 |  | 37.02 | 43.18 | 43.11 |  |  | 30.73 |  |  |  | 81.5 | 211.61 | [6 empty] | 364.4704784 | 8.179 | 89.579 | 0 | 0 | 15.226875 | 0 | 0 | 81.5 | 211.61 | 0 | 0 | 0 |  |  | 0 | 0
19 | 461.682 | 1.76404 | 453.5377446 | 37.39815 | 3.591525 |  | 2.860245 | 0 | 14.969 | 28.82 | 92.346 | 0.7312797 | 0 | 0 | 0 | 0 | 284.292 | 2.652906 | 276.75 | 13.82 | 276.75 | 2.191558 | 2.191558 | 126.28 | 76.69 | 0.85 | 646 | 1224 | 785/12 | 76.14 | 154 | 5 |  | 0 | 121.85 | 964.9192 | 30.88 |  | 12.74 | 138.61 | 0.5053226 | 1,31/1,53 | 7.79 | 7.23 | 5.49 | 274.3 | 3.33 |  |  | 0 | 126.28 | 194.4755 | 5.182057 | 5.0512 | 0.5668706 | 10.23326 | 0.909 | 3802.8347 | 220 | 4180 | 1 | 4180 | 353.898 | 7.682 | 84.664 |  |  | 15.438 |  |  | 2.04 |  |  |  |  | 5.99 |  | 36.1 | 43.41 | 43.07 |  |  | 33.06 |  |  |  | 77 | 199.75 | [6 empty] | 346.6784808 | 7.682 | 84.664 | 0 | 0 | 14.5132638 | 0 | 0 | 77 | 199.75 | 0 | 0 | 0 |  |  | 0 | 0
20 | 461.923 | 1.239988 | 456.1952112 | 37.49162 | 2.018255 |  | 1.609618 | 0 | 16.434 | 31.78 | 92.366 | 0.4086367 | 0 | 0 | 0 | 0 | 283.747 | 2.652715 | 276.22 | 25.08 | 276.22 | 1.222026 | 1.222026 | 226.03 | 182.46 | 0.81 | 650 | 1220 | 772/12 | 75.96 | 154 | 5 | 7.15 | 31.63234 | 124.5 | 550.8009 | 42.45 |  | 11.06 | 54.9955 | 0.19 | 1,30/1,54 | 7.9 | 7.92 | 5.1 | 289.45 | 2.64 |  |  | 0 | 226.0345 | 196.5686 | 4.918627 | 9.04138 | 1.003864 | 13.96001 | 0.913 | 4028.8692 | 220 | 4400 | 1 | 4400 | 354.219 | 7.699 | 84.667 |  |  | 15.338 |  |  | 1.42 |  |  |  |  | 4.55 |  | 36.07 | 43.36 | 43.27 |  |  | 35.48 |  |  |  | 77 | 199.22 | [6 empty] | 349.1890902 | 7.699 | 84.667 | 0 | 0 | 14.640121 | 0 | 0 | 77 | 199.22 | 0 | 0 | 0 |  |  | 0 | 0
21 | 462.202 | 1.914082 | 453.3550746 | 37.53499 | 2.045268 |  | 1.628315 | 0 | 16.929 | 28.46 | 92.422 | 0.416953 | 0 | 0 | 0 | 0 | 279.893 | 2.280514 | 273.51 | 32.85 | 273.51 | 1.233914 | 1.233914 | 221.66 | 54.31 | 1.26 | 650 | 1211 | 775/12 | 75.66 | 154 | 5 | 3.25 | 14.66206 | 120.4 | 543.173 | 44.64 |  | 14.84 | 54.9195 | 0.19 | 1,29/1,52 | 7.59 | 7.46 | 5.34 | 289.05 | 2.37 |  |  | 0 | 221.6605 | 196.3463 | 4.98049 | 8.86642 | 0.9855528 | 13.84691 | 0.917 | 4250.5297 | 220 | 4620 | 1 | 4620 | 354.322 | 7.693 | 84.729 |  |  | 15.458 |  |  | 2.27 |  |  |  |  | 5.2 |  | 36.27 | 43.49 | 43.17 |  |  | 32.68 |  |  |  | 77 | 196.51 | [6 empty] | 346.2788906 | 7.693 | 84.729 | 0 | 0 | 14.654184 | 0 | 0 | 77 | 196.51 | 0 | 0 | 0 |  |  | 0 | 0
22 | 489.03 | 1.562652 | 481.3881616 | 37.79138 | 1.917411 |  | 1.527734 | 0 | 18.039 | 35.89 | 97.833 | 0.3896774 | 0 | 0 | 0 | 0 | 296.481 | 2.847063 | 288.04 | 5.05 | 288.04 | 1.147289 | 1.147289 | 251.06 | 89.36 | 1.06 | 615 | 1221 | 799/12 | 75.96 | 163 | 6 | 4.3 | 17.12728 | 163.3 | 650.4382 | 42.81 |  | 16.48 | 61.9685 | 0.19 | 1,24/1,48 | 7.53 | 7.69 | 5.68 | 326.15 | 3.36 |  |  | 0 | 251.0615 | 209.0824 | 7.1852 | 10.04246 | 1.048279 | 17.22766 | 0.923 | 4501.5912 | 220 | 4840 | 1 | 4840 | 375.07 | 8.176 | 89.657 |  |  | 16.127 |  |  | 1.77 |  |  |  |  | 6.22 |  | 36.51 | 43.23 | 43.23 |  |  | 34.6 |  |  |  | 81.5 | 206.54 | [6 empty] | 368.431261 | 8.176 | 89.657 | 0 | 0 | 15.1239006 | 0 | 0 | 81.5 | 206.54 | 0 | 0 | 0 |  |  | 0 | 0
23 | 459.326 | 1.875243 | 450.712523 | 37.51124 | 2.48269 |  | 1.990617 | 0 | 13.723 | 23.39 | 89.332 | 0.4920735 | 0 | 0 | 0 | 0 | 276.243 | 2.918807 | 268.18 | 18.4 | 268.18 | 1.477234 | 1.477234 | 181.54 | 133.36 | 0.81 | 636 | 1222 | 796/12 | 75.82 | 153 | 4 |  | 0 | 110.8 | 610.3271 | 30.36 |  | 14.55 | 44.688 | 0.19 | 1,24/1,46 | 7.16 | 7.23 | 7.08 | 235.2 | 5.58 |  |  | 0 | 181.542 | 194.6666 | 6.076834 | 7.26168 | 0.8141414 | 13.33851 | 0.919 | 4683.1332 | 220 | 5060 | 1 | 5060 | 273.414 | 32.131 | 57.201 | 78.409 |  | 18.171 |  |  | 2.12 |  |  | 2.01 |  | 6.83 |  | 35.94 | 43.37 | 43.19 | 37.74 |  | 31.93 |  |  |  | 76.5 | 191.68 | [6 empty] | 267.6176232 | 32.131 | 57.201 | 76.8329791 | 0 | 16.9299207 | 0 | 0 | 76.5 | 191.68 | 0 | 0 | 0 |  |  | 0 | 0
24 | 479.96 | 1.459613 | 472.9544427 | 37.5973 | 2.222718 |  | 1.809352 | 0 | 7.204 | 11.22 | 87.957 | 0.4133667 | 0 | 0 | 0 | 0 | 287.623 | 2.650344 | 280 | 42.24 | 280 | 1.315901 | 1.315901 | 212.78 | 212.78 | 0.74 | 638 | 1209 | 812/12 | 75.9 | 160 | 5 | 5.2 | 24.43816 | 121.85 | 572.6518 | 32.8 |  | 13.9 | 52.098 | 0.19 | 1,21/1,47 | 7.37 | 8.21 | 6.82 | 274.2 | 4.58 |  |  | 0 | 212.782 | 204.5259 | 6.437456 | 8.51128 | 0.9082402 | 14.94874 | 0.918 | 4895.9152 | 220 | 5280 | 1 | 5280 | 111.953 | 87.957 |  | 256.075 |  | 23.975 |  |  | 1.91 |  |  | 1.5 |  | 4.28 |  | 36.81 | 43.41 |  | 36.88 |  | 27.61 |  |  |  | 80 | 200 | [6 empty] | 109.8146977 | 87.957 | 0 | 252.233875 | 0 | 22.94887 | 0 | 0 | 80 | 200 | 0 | 0 | 0 |  |  | 0 | 0
25 | 519.156 | 1.023815 | 513.840802 | 37.85992 | 2.146567 |  | 1.749571 | 0 | 7.738 |  | 95.03 | 0.3969872 | 0 | 0 | 0 | 0 | 308.577 | 2.643424 | 300.42 | 3.53 | 300.42 | 1.255003 | 1.255003 | 239.38 | 144.52 | 0.91 | 602 | 1200 | 808/12 | 75.83 | 173 | 5 | 6.75 | 28.19808 | 130.1 | 543.4919 | 40.97 |  | 17.95 | 59.432 | 0.19 | 1,25/1,52 | 7.78 | 8.57 | 5.81 | 312.8 | 3.96 |  |  | 0 | 239.378 | 223.9657 | 5.855416 | 9.57512 | 0.9330761 | 15.43054 | 0.919 | 5135.2932 | 220 | 5500 | 1 | 5500 | 121.153 | 95.03 |  | 277.19 |  | 25.781 |  |  | 1.14 |  |  | 1.17 |  | 2.68 |  | 36.06 | 43.32 |  | 37.4 |  | 31.14 |  |  |  | 86.5 | 213.92 | [6 empty] | 119.7718558 | 95.03 | 0 | 273.946877 | 0 | 25.0900692 | 0 | 0 | 86.5 | 213.92 | 0 | 0 | 0 |  |  | 0 | 0
26 | 509.972 | 0.9198009 | 505.281273 | 38.06632 | 2.202472 |  | 1.794884 | 0 | 7.248 |  | 93.507 | 0.407588 | 0 | 0 | 0 | 0 | 302.753 | 2.636803 | 294.77 |  | 294.77 | 1.284874 | 1.284874 | 184.66 | 173.45 | 0.81 | 588 | 1208 | 807/12 | 75.49 | 170 | 5 | 4.6 | 20.05096 | 130.9 | 570.5805 | 35.49 |  | 15.71 | 56.7245 | 0.19 | 1,17/1,46 | 7.56 | 8.85 | 7.08 | 298.55 | 3.3 |  |  | 0 | 229.4155 | 222.4328 | 7.17922 | 9.17662 | 0.9004055 | 16.35584 | 0.918 | 5364.7087 | 220 | 5720 | 1 | 5720 | 118.98 | 93.507 |  | 272.18 |  | 25.305 |  |  | 0.97 |  |  | 1 |  | 3.22 |  | 36.68 | 43.42 |  | 37.57 |  | 30.14 |  |  |  | 85 | 209.77 | [6 empty] | 117.825894 | 93.507 | 0 | 269.4582 | 0 | 24.490179 | 0 | 0 | 85 | 209.77 | 0 | 0 | 0 |  |  | 0 | 0
27 | 509.666 | 0.6977052 | 506.1100338 | 38.37884 | 2.123012 |  | 1.730952 | 0 | 6.55 | 17.85 | 93.464 | 0.3920593 | 0 | 0 | 0 | 0 | 301.187 | 2.608678 | 293.33 | 30.04 | 293.33 | 1.23045 | 1.23045 | 238.39 | 192.32 | 0.94 | 619 | 1213 | 801/12 | 75.52 | 170 | 5 | 3.15 | 13.2135 | 132.55 | 556.0158 | 41.44 |  | 17.28 | 58.7575 | 0.19 | 1,20/1,47 | 7.48 | 8.57 | 7.27 | 309.25 | 5.18 |  |  | 0 | 238.3925 | 224.5376 | 7.464805 | 9.5357 | 0.9268677 | 17.00051 | 0.918 | 5603.1012 | 220 | 5940 | 1 | 5940 | 119.086 | 93.464 |  | 271.695 |  | 25.421 |  |  | 0.66 |  |  | 0.78 |  | 2.56 |  | 36.33 | 43.48 |  | 38.03 |  | 32.95 |  |  |  | 85 | 208.33 | [6 empty] | 118.3000324 | 93.464 | 0 | 269.575779 | 0 | 24.7702224 | 0 | 0 | 85 | 208.33 | 0 | 0 | 0 |  |  | 0 | 0
28 | 507.055 | 0.8451813 | 502.7694658 | 37.51859 | 2.221115 |  | 1.810657 | 0 | 7.011 | 3.02 | 92.911 | 0.4104586 | 0 | 0 | 0 | 0 | 300.47 | 2.885479 | 291.8 | 54.46 | 291.8 | 1.289103 | 1.289103 | 226.36 | 186.51 | 0.91 | 648 | 1218 | 793/12 | 76.09 | 169 | 5 | 6.3 | 27.8319 | 136.95 | 605.0124 | 35.46 |  | 14.97 | 55.651 | 0.19 | 1,22/1,49 | 8.2 | 7.91 | 8.27 | 292.9 | 4.08 |  |  | 0 | 226.359 | 216.4223 | 8.77348 | 9.05436 | 0.9130824 | 17.82784 | 0.918 | 5829.4602 | 220 | 6160 | 1 | 6160 | 118.298 | 92.911 |  | 270.4 |  | 25.446 |  |  | 0.85 |  |  | 0.91 |  | 3.22 |  | 35.83 | 43.1 |  | 37.08 |  | 29.65 |  |  |  |  | 207.3 | 84.5 | [5 empty] | 117.292467 | 92.911 | 0 | 267.93936 | 0 | 24.6266388 | 0 | 0 | 0 | 207.3 | 84.5 | 0 | 0 |  |  | 0 | 0
29 | 506.737 | 0.9124307 | 502.1133761 | 38.20463 | 2.214988 |  | 1.80525 | 0 | 5.878 |  | 92.883 | 0.4097376 | 0 | 0 | 0 | 0 | 302.919 | 2.809002 | 294.41 | 4.59 | 294.41 | 1.29874 | 1.29874 | 226.69 | 226.69 | 0.56 | 574 | 1209 | 798/12 | 75.77 | 169 | 5 | 10.25 | 45.21613 | 138.85 | 612.5132 | 38.96 |  | 17.71 | 56.601 | 0.19 | 1,19/1,46 | 7.2 | 8.29 | 8.49 | 297.9 | 3.1 |  |  | 0 | 226.689 | 221.0216 | 9.131832 | 9.06756 | 0.8953853 | 18.19939 | 0.917 | 6056.1492 | 220 | 6380 | 1 | 6380 | 143.447 | 92.883 |  | 270.407 |  |  |  |  | 0.98 |  |  | 1.19 |  | 2.06 |  | 36.17 | 43.34 |  | 37.52 |  | 28.81 |  |  |  |  | 209.91 | 84.5 | [5 empty] | 142.0412194 | 92.883 | 0 | 267.1891567 | 0 | 0 | 0 | 0 | 0 | 209.91 | 84.5 | 0 | 0 |  |  | 0 | 0
30 | 524.305 | 0.9859413 | 519.1356605 | 38.19543 | 2.760626 |  | 2.252053 | 0 | 6.191 |  | 95.637 | 0.5085722 | 0 | 0 | 0 | 0 | 321 | 2.850467 | 311.85 | 37.66 | 311.85 | 1.658336 | 1.658336 | 152.45 | 188.05 | 0.59 | 574 | 1216 | 803/12 | 75.73 | 176 | 5 | 6.55 | 34.83116 | 143 | 760.4361 | 44.22 |  | 14.43 | 117.37 | 0.3669533 | 1,18/1,45 | 7.61 | 8.49 | 8.62 | 319.85 |  |  |  | 0 | 188.05 | 228.5802 | 9.548775 | 7.522 | 0.718206 | 17.07077 | 0.91 | 6244.1992 | 220 | 6600 | 1 | 6600 | 148.697 | 95.637 |  | 279.971 |  |  |  |  | 1.33 |  |  | 1.14 |  | 1.33 |  | 36.37 | 43.45 |  | 37.37 |  | 36.37 |  |  |  |  | 223.85 | 88 | [5 empty] | 146.7193299 | 95.637 | 0 | 276.7793306 | 0 | 0 | 0 | 0 | 0 | 223.85 | 88 | 0 | 0 |  |  | 0 | 0
31 | 0 | 0 | 0 | 0 | 0 |  | 0 | 0 | 0 |  | 0 | 0 | 0 | 0 | 0 | 0 | 0 | 0 | 0 |  | 0 | 0 | 0 | [10 empty] | 0 |  | 0 |  |  |  | 0 | 0 | [8 empty] | 0 | 0 | 0 | 0 | 0 | 0 | 0 |  | 6244.1992 | 0 | 6600 | 0 | 6600 | [32 empty] | 0 | 0 | 0 | 0 | 0 | 0 | 0 | 0 | 0 | 0 | 0 | 0 | 0 |  |  | 0 | 0
е | 13982.994 |  | 13809.68 |  |  | 0 |  | 0 | 338.864 | 572.08 | 2734.389 |  | 0 | 0 | 0 |  | 8671.511 |  | 8424.8 | 582.73 | 8424.8 |  |  | 6081.6905 | 4684.58 | [6 empty] | 148 | 106 |  | 3800.6 |  | 987.09 | 0 | 398.31 | 1791.1408 | [5 empty] | 8340.62 | 93.03 | 0 | 0 |  | 6244.1992 | 5992.174 | 191.4089 | 241.274008 |  | 432.6829 |  |  | 0 |  | 30 |  | 8676.531 | 849.629 | 1884.76 | 1976.327 | 1e-07 | 595.745 | 1e-05 | 1e-07 | [15 empty] | 1e-07 | 1121 | 7046.8 | 257.0000001 | [5 empty] | 8544.155 | 849.629 | 1884.76 | 1953.956 | 9.99999999e-08 | 577.1829699 | 9.99999999e-06 | 9.99999999e-08 | 1121 | 7046.8 | 257.0000001 | 0 | 0 | #DIV/0! | #DIV/0! | 0 | 0
ср. | 466.0998 | 1.239428 |  | 37.73696 | 2.211602 | 0 | 1.773693 | 0 | 11.29547 | 19.06933 | 91.1463 | 0.4379087 | 0 | 0 | 0 | 0 | 289.0504 | 2.845075 |  | 19.42433 | 280.8267 | 1.34922 | 1.34922 | 202.723 | 156.1527 | 0.8139479 | 646.8667 | 1216.033 |  | 75.92489 | 155.4333 | 4.933333 | 3.533333 | 16.97576 | 126.6867 | 608.6609 | 32.903 |  | 13.277 | 59.70469 | 0.2147491 | 0 | 7.915 | 7.779667 | 6.485667 | 278.0207 | 3.101 | #DIV/0! | 0 | 0 | 208.14 | 199.7391 | #DIV/0! | #DIV/0! | 0.9097252 | 14.42276 | 0 | [13 empty] | 1.525674 | 8.814435e-10 | 4.374721e-09 | 1.131971 | 1e-07 | 3.115768 | 1e-07 | 36.44084 | 43.34482 | 43.16152 | 37.42452 | 1e-07 | 32.49118 | 1e-07 | 1e-07 |  |  |  |  | 1e-07 | 8.920607e-18 | 3.960237e-09 | 3.891051e-17 | #DIV/0! | 9393.784 |  | 4415.899 |  |  |  |  | 8424.8
пл. |  |  |  | 38 | 2.12 |  | 1.484 |  |  |  |  | 0.636 | [7 empty] | 14.0579604 |  | 1.32 |  | 6600 | 6600 |  |  | 1250 |  | 76 | [5 empty] | 720 | [9 empty] | 6600 | 79.2 |  |  |  | 220 |  |  |  | 0.9 | [39 empty] | 13809.68
± |  |  |  |  | 0.09160224 | 0 |  | 0 | [9 empty] | 2.845075 |  |  |  | 0.02922025 | [5 empty] | -33.96667 | 0 | [16 empty] | 1740.62
Отклонения
[7 empty] | по выпускам | [37 empty] | ССП | 220 |  |  | тн | [6 empty] | Дней | 30
[33 empty] | Удельный расход мелочь ФМн ср. | [6 empty] | 0.2147491 |  | т | [55 empty] | 13809.683
|  | Средний вес выпуска: | [6 empty] | 56.35554 | [30 empty] | План: |  |  |  |  | Суток работы | 29
[45 empty] | Среднесуточное пр-во | 227.5862 | [5 empty] | Отставание (-) опережение (+)
[52 empty] | -355.8008 |  |  |  | Тн
[52 empty] | -5.390921 |  |  |  | %
Мелочь ФМн с н. м.
[52 empty] | план |  |  |  | 1791.1408
[52 empty] | факт |  |  |  | 1791.14
[52 empty] | Отклонение |  |  |  | -0.0008
| Диспетчер АО "СЧПЗ" | [11 empty] | Шалахманова А.В.

## сентябрь 20 (-руда,+кокс)
Сведения по учету производства ферромарганца в АО "СЧПЗ" — ДП-3
[45 empty] | на | 30 |  |  |  |  | сентября |  |  |  | 2020г.
Дата | Расход Mn шихты |  |  |  |  | Отсев агломерата, т | Расх.добавок, флюсов | [7 empty] | Расход кокса | [8 empty] | Производство FeMn78 т | Производство FeMn с Si<1, т | Сод. Si в сплаве % | Температура колош. газа, °С | Темпе-ратура гор. дутья, °С | Расход гор. дутья, м3/мин / фурмы,шт | Средн. содерж. Mn в сплаве, % | Количество подач,шт | Количество выпусков, шт | Количество пыли |  | Количество шлака |  | Перевал, т |  | Зеленый шлак | Мелочь Фмн | Удельн.расход мелочи, т | Осн-ть | Сод. Al2O3 в шлаке, % | Сод MgO в шлаке, % | Сод. MnO в шлаке, % | Производство фактическое, т | [5 empty] | Теорети- ческий выход FeMn, т | Потери Mn со шлаком расчетно, т |  | Факт. коэф-т извлеч. Mn из расплава | Потери Mn со шлаком расчетно, т | Средняя значения кофицент извлечения Mn из расплава | [5 empty] | Проплавлено руды (влаж.), т | [7 empty] | Влажность руды , % | [6 empty] | Сод. Mn в руде, % | [7 empty] | Сожжено кокса сух., т |  |  |  | Влажность кокса, % |  |  |  | Коксовый орешек
| Проплавлено шихты (влаж.), т | Влажность шихты , % | Сухой руды, т | Сод. Mn в марг. шихте, % | Удельн расход марг. шихты, т |  | Удельн расход руды, т | Тяж.шлак ,т | Кварцит, т | Отсев руды ,т | Агломерат, т | Удельн.расход агломерата, т | Известняк,т | Коксовый орешек,т | Сухой коксовый орешек,т | Удельн. расход сухого коксового орешка, т | Сожжено кокса (влаж.), т | Влажность кокса, % | Сухого скипо- вого кокса, т | Выход кокс. мелочи, т | Сухого кокса (заданный), т | Удельн. расход сухого кокса, т | Всего удельн. расход кокса, т
[33 empty] | всего, т | на т FeMn, кг | всего, т | на т FeMn, кг | [9 empty] | Разлито жидкого | из шлака | c перевала | с отвала | % с отвала от годного | Всего годного |  | химические | физические | [52 empty] | Тяжелый шлак
[54 empty] | 4% |  |  |  | FeMn НИ | План | План по нараст. |  |  | Маматван | Агломерат 18%, 5-6пр | Агломерат | Глория | Новорос - ая | Каражал | Казахстан(10-100) |  | Маматван |  |  | Глория | Новорос - ая | Каражал | Казахстан(10-100) | Маматван | Агломерат 18%, 16пр | Агломерат | Глория | Новорос - ая | Каражал | Казахстан(10-100) | Чиатури | Н. Тагил | Губаха +25 | Кемерово | Челябинск | Н. Тагил | Губаха +25 | Кемерово | Челябинск |  | Маматван | Агломерат 18%, 16пр | Агломерат | Глория | Новорос - ая | Каражал | Казахстан (10-100) | Н. Тагил | кокс Губаха +25 | Кемерово | кокс Челябинск | Коксовый орешек | Кол-во, т | W | Mn |  | ИТОГО
1 | 442.4560102 | 1.151517 | 437.3611 | 37.57988 | 1.906423 |  | 1.514373 | 0 | 4.577 | 30.72 | 89.942 | 0.3920502 | 0 | 0 | 0 | 0 | 288.276 | 3.193467 | 279.0700003 | 46.95 | 279.0700003 | 1.216444 | 1.216444 | 229.4145 | 190.96 | 0.79 | 594 | 1224 | 800/12 | 76.19 | 150 | 5 | 4.9 | 21.35872 | 134.5 | 586.2751 | 25.02 |  | 12.02 | 54.9955 | 0.19 | 1,32/1,58 | 8.5 | 8.07 | 7.96 | 289.45 | 6.98 |  |  |  | 229.4145 | 188.3266 | 8.293535 | 9.17658 | 1.063465 | 17.47012 | 1.063 | 229.4145 | 220 | 220 | 1 | 220 | 322.51 | 7.489 | 82.453 | 1e-07 | 1e-07 | 30.004 | 1e-05 | 1e-07 | 1.43 | 1e-07 | 1e-07 | 1e-07 | 1e-07 | 1.61 | 1e-07 | 36.3 | 43.47 | 43.19 | 1e-07 | 1e-07 | 34.45 | 1e-07 | 1e-07 | 1e-07 | 1e-07 | 279.07 | 1e-07 | 1e-07 | 1e-07 | 1e-07 | 1e-07 | 1e-07 | 317.898107 | 7.489 | 82.453 |  | 9.99999999e-08 | 29.5209356 | 9.99999999e-06 | 9.99999999e-08 | 9.99999999e-08 | 279.07 | 9.99999999e-08 | 0 | 0 |  |  | 0 | 0 | 329.91 | 322.51 | 279.07 | 310.24
2 | 463.703 | 0.4390157 | 461.6672712 | 37.92297 | 2.162827 |  | 1.721465 | 0 | 6.935 | 28.52 | 94.211 | 0.4413613 | 0 | 0 | 0 | 0 | 301.744 | 2.95416 | 292.83 | 17.26 | 292.83 | 1.371855 | 1.371855 | 213.4555 | 169.8 | 0.87 | 627 | 1218 | 806/12 | 76.26 | 157 | 5 | 2.5 | 11.71204 | 117.3 | 549.5291 | 31.31 |  | 9.95 | 51.9745 | 0.19 | 1,35/1,6 | 9.07 | 7.59 | 5.47 | 273.55 | 1.83 |  |  |  | 213.4555 | 200.4236 | 4.970381 | 8.53822 | 0.9297639 | 13.5086 | 0.995 | 442.87 | 220 | 440 | 1 | 440 | 338.084 | 7.798 | 86.413 |  |  | 31.408 |  |  | 0.46 |  |  |  |  | 1.53 |  | 36.76 | 43.27 | 43.38 |  |  | 34.1 |  |  |  |  | 292.83 | [6 empty] | 336.5288136 | 7.798 | 86.413 |  | 0 | 30.9274576 | 0 | 0 | 0 | 292.83 | 0 | 0 | 0 |  |  | 0 | 0 | 345.484 | 338.084 | 292.83 | 324
3 | 469.634 | 0.6136789 | 466.7519552 | 37.3573 | 2.043031 |  | 1.625213 | 0 | 8.462 |  | 95.455 | 0.4178184 | 0 | 0 | 0 | 0 | 303.639 | 2.973597 | 294.61 | 16.57 | 294.61 | 1.289545 | 1.289545 | 228.4605 | 177.03 | 0.78 | 663 | 1229 | 815/12 | 76.24 | 159 | 5 |  | 0 | 127.55 | 558.3022 | 24.59 |  | 9.45 | 55.2995 | 0.19 | 1,36/1,60 | 8.67 | 7.62 | 6.11 | 291.05 | 2.16 |  |  |  | 228.4605 | 199.6609 | 6.037067 | 9.13842 | 0.9989239 | 15.17549 | 0.996 | 671.3305 | 220 | 660 | 1 | 660 | 342.362 | 7.997 | 87.458 |  |  | 31.817 |  |  | 0.55 |  |  |  |  | 3.14 |  | 36.09 | 43.15 | 43.13 |  |  | 33.67 |  |  |  |  | 294.61 | [6 empty] | 340.479009 | 7.997 | 87.458 |  | 0 | 30.8179462 | 0 | 0 | 0 | 294.61 | 0 | 0 | 0 |  |  | 0 | 0 | 349.762 | 342.362 | 294.61 | 325.78
4 | 460.834 | 0.7586021 | 457.3381037 | 37.94772 | 2.348226 |  | 1.867555 | 0 | 9.351 | 49.64 | 93.615 | 0.480671 | 0 | 0 | 0 | 0 | 297.138 | 2.917163 | 288.47 | 3.97 | 288.47 | 1.481164 | 1.481164 | 194.759 | 119.5 | 0.9 | 663 | 1220 | 787/12 | 76.08 | 156 | 5 |  | 0 | 119.9 | 615.6327 | 32.95 |  | 10.41 | 47.671 | 0.19 | 1,34/1,58 | 8.93 | 7.76 | 4.66 | 250.9 | 1.94 |  |  |  | 194.759 | 199.1438 | 4.328221 | 7.79036 | 0.8537781 | 12.11858 | 0.96 | 866.0895 | 220 | 880 | 1 | 880 | 335.948 | 7.798 | 85.817 |  |  | 31.271 |  |  | 0.82 |  |  |  |  | 2.37 |  | 36.89 | 43.77 | 43.61 |  |  | 32.32 |  |  |  |  | 288.47 | [6 empty] | 333.1932264 | 7.798 | 85.817 |  | 0 | 30.5298773 | 0 | 0 | 0 | 288.47 | 0 | 0 | 0 |  |  | 0 | 0 | 343.348 | 335.948 | 288.47 | 319.64
5 | 463.633 | 0.6754708 | 460.5012944 | 37.47806 | 2.113972 |  | 1.681782 | 0 | 9.473 | 29.75 | 94.147 | 0.4321901 | 0 | 0 | 0 | 0 | 297.57 | 3.081628 | 288.4 | 29.45 | 288.4 | 1.323926 | 1.323926 | 217.837 | 128.18 | 0.99 | 681 | 1215 | 794/12 | 76.03 | 157 | 5 | 5.65 | 25.93682 | 122.5 | 562.3471 | 26.63 |  | 10.64 | 53.143 | 0.19 | 1,34/1,57 | 8.48 | 7.34 | 6.52 | 279.7 | 1.92 |  |  |  | 217.837 | 198.1697 | 6.187113 | 8.71348 | 0.9596407 | 14.90059 | 0.96 | 1083.9265 | 220 | 1100 | 1 | 1100 | 338.09 | 7.814 | 86.333 |  |  | 31.396 |  |  | 0.8 |  |  |  |  | 1.36 |  | 36.21 | 43.29 | 42.99 |  |  | 34.53 |  |  |  |  | 288.4 | [6 empty] | 335.38528 | 7.814 | 86.333 |  | 0 | 30.9690144 | 0 | 0 | 0 | 288.4 | 0 | 0 | 0 |  |  | 0 | 0 | 345.49 | 338.09 | 288.4 | 319.57
6 | 472.877 | 1.178561 | 467.3038578 | 37.83478 | 2.147961 |  | 1.706591 | 0 | 11.2 | 22.98 | 96.023 | 0.4413694 | 0 | 0 | 0 | 0 | 302.878 | 3.026961 | 293.71 |  | 293.71 | 1.350037 | 1.350037 | 217.557 | 217.56 | 0.47 | 690 | 1220 | 797/12 | 75.88 | 160 | 5 | 2.95 | 13.55966 | 145 | 666.492 | 32.4 |  | 12.91 | 53.523 | 0.19 | 1,27/1,5 | 8.18 | 7.7 | 6.11 | 281.7 | 2.29 |  |  |  | 217.557 | 203.4124 | 6.862993 | 8.70228 | 0.9337053 | 15.56527 | 0.956 | 1301.4835 | 220 | 1320 | 1 | 1320 | 344.866 | 7.998 | 88.025 |  |  | 31.988 |  |  | 1.45 |  |  |  |  | 1.79 |  | 36.63 | 43.46 | 43.51 |  |  | 33.8 |  |  |  |  | 293.71 | [6 empty] | 339.865443 | 7.998 | 88.025 |  | 0 | 31.4154148 | 0 | 0 | 0 | 293.71 | 0 | 0 | 0 |  |  | 0 | 0 | 352.266 | 344.866 | 293.71 | 324.88
7 | 442.245 | 1.069369 | 437.5157685 | 37.76437 | 2.306405 |  | 1.83212 | 0 | 9.122 | 15.75 | 89.97 | 0.4742852 | 0 | 0 | 0 | 0 | 286.527 | 3.007395 | 277.91 | 9.92 | 277.91 | 1.465028 | 1.465028 | 189.696 | 189.7 | 0.35 | 677 | 1222 | 785/12 | 75.97 | 150 | 5 |  | 0 | 133.7 | 704.8119 | 29.02 |  | 11.27 | 46.474 | 0.19 | 1,23/1,46 | 7.69 | 7.43 | 7.97 | 244.6 | 2.84 |  |  |  | 189.696 | 189.8664 | 8.254563 | 7.58784 | 0.8722165 | 15.8424 | 0.944 | 1491.1795 | 220 | 1540 | 1 | 1540 | 322.455 | 7.491 | 82.479 |  |  | 29.82 |  |  | 1.29 |  |  |  |  | 1.91 |  | 36.68 | 42.88 | 42.77 |  |  | 34.36 |  |  |  |  | 277.91 | [6 empty] | 318.2953305 | 7.491 | 82.479 |  | 0 | 29.250438 | 0 | 0 | 0 | 277.91 | 0 | 0 | 0 |  |  | 0 | 0 | 329.855 | 322.455 | 277.91 | 309.08
8 | 463.79 | 0.8837964 | 459.6910408 | 37.74195 | 2.012208 |  | 1.599643 | 0 | 10.437 | 22.46 | 94.251 | 0.4125655 | 0 | 0 | 0 | 0 | 301.866 | 3.109327 | 292.48 | 4.94 | 292.48 | 1.280275 | 1.280275 | 228.451 | 228.45 | 0.63 | 667 | 1219 | 804/12 | 76.04 | 157 | 5 | 3.3 | 14.44511 | 130.25 | 570.1441 | 32.9 |  | 10.33 | 55.499 | 0.19 | 1,31/1,54 | 8.26 | 7.3 | 5.73 | 292.1 | 2.18 |  |  |  | 228.451 | 199.1877 | 5.781449 | 9.13804 | 1.001255 | 14.91949 | 0.951 | 1719.6305 | 220 | 1760 | 1 | 1760 | 342.898 | 7.864 | 86.387 |  |  | 26.641 |  |  | 1.04 |  |  |  |  | 2 |  | 36.76 | 43.24 | 42.95 |  |  | 31.87 |  |  |  |  | 292.48 | [6 empty] | 339.3318608 | 7.864 | 86.387 |  | 0 | 26.10818 | 0 | 0 | 0 | 292.48 | 0 | 0 | 0 |  |  | 0 | 0 | 350.298 | 342.898 | 292.48 | 323.65
9 | 457.044 | 1.203036 | 451.5455949 | 37.58932 | 2.828347 |  | 2.246643 | 0 | 13.039 |  | 92.869 | 0.5817037 | 0 | 0 | 0 | 0 | 299.265 | 2.912135 | 290.55 | 30.58 | 290.55 | 1.819919 | 1.819919 | 159.65 | 159.65 | 0.55 | 690 | 1227 | 804/12 | 76.11 | 155 | 5 | 3.1 | 19.41748 | 117.75 | 737.5509 | 31.77 |  | 9.83 | 117.32 | 0.4128805 | 1,32/1,54 | 8.08 | 7.44 | 5.81 | 284.15 | 2.65 |  |  |  | 159.65 | 194.6877 | 5.299579 | 6.386 | 0.7158872 | 11.68558 | 0.925 | 1879.2805 | 220 | 1980 | 1 | 1980 | 348.746 | 7.689 | 85.18 |  |  | 15.429 |  |  | 1.47 |  |  |  |  | 2.41 |  | 36.26 | 43.12 | 43.19 |  |  | 33.96 |  |  |  |  | 290.55 | [6 empty] | 343.6194338 | 7.689 | 85.18 |  | 0 | 15.0571611 | 0 | 0 | 0 | 290.55 | 0 | 0 | 0 |  |  | 0 | 0 | 356.146 | 348.746 | 290.55 | 321.72
10 | 433.697 | 1.113472 | 428.8679042 | 37.78563 | 2.128636 |  | 1.690701 | 0 | 13.326 | 24.55 | 88.233 | 0.4379341 | 0 | 0 | 0 | 0 | 286.013 | 2.815606 | 277.96 | 18.33 | 277.96 | 1.379622 | 1.379622 | 201.48 | 201.48 | 0.57 | 690 | 1217 | 783/12 | 75.86 | 147 | 5 |  | 0 | 129.4 | 642.2617 | 25.45 |  | 13.84 | 50.0745 | 0.19 | 1,22/1,45 | 7.92 | 7.64 | 6.1 | 263.55 | 1.84 |  |  |  | 201.4755 | 186.4883 | 6.114606 | 8.05902 | 0.9431589 | 14.17363 | 0.927 | 2080.756 | 220 | 2200 | 1 | 2200 | 330.658 | 7.389 | 80.844 |  |  | 14.806 |  |  | 1.37 |  |  |  |  | 2.02 |  | 36.64 | 43.27 | 43.2 |  |  | 31.07 |  |  |  |  | 277.96 | [6 empty] | 326.1279854 | 7.389 | 80.844 |  | 0 | 14.5069188 | 0 | 0 | 0 | 277.96 | 0 | 0 | 0 |  |  | 0 | 0 | 338.058 | 330.658 | 277.96 | 309.13
11 | 449.203 | 1.212743 | 443.7553223 | 37.80757 | 2.115785 |  | 1.678339 | 0 | 14.742 | 34.83 | 91.748 | 0.4374462 | 0 | 0 | 0 | 0 | 294.965 | 2.954588 | 286.25 | 16.25 | 286.25 | 1.364814 | 1.364814 | 209.74 | 167.2 | 0.75 | 683 | 1227 | 795/12 | 75.95 | 152 | 5 | 3.25 | 15.49571 | 111.95 | 533.7675 | 29.4 |  | 12.32 | 51.4045 | 0.19 | 1,32/1,55 | 8.36 | 7.36 | 5.31 | 270.55 | 2.91 |  |  |  | 209.7355 | 192.8452 | 4.604929 | 8.38942 | 0.9494616 | 12.99435 | 0.929 | 2290.4915 | 220 | 2420 | 1 | 2420 | 342.271 | 7.606 | 84.142 |  |  | 15.184 |  |  | 1.51 |  |  |  |  | 1.84 |  | 36.65 | 43.31 | 43.02 |  |  | 32.26 |  |  |  |  | 286.25 | [6 empty] | 337.1027079 | 7.606 | 84.142 |  | 0 | 14.9046144 | 0 | 0 | 0 | 286.25 | 0 | 0 | 0 |  |  | 0 | 0 | 349.671 | 342.271 | 286.25 | 317.42
12 | 376.756 | 1.572373 | 370.8319915 | 37.96004 | 2.090944 |  | 1.657815 | 0 | 12.796 | 23.64 | 76.816 | 0.4331286 | 0 | 0 | 0 | 0 | 246.7 | 2.873936 | 239.61 |  | 239.61 | 1.351046 | 1.351046 | 140.21 | 46.54 | 1.36 | 690 | 1208 | 766/12 | 75.57 | 128 | 5 | 4.4 | 24.80949 | 104.85 | 591.1988 | 25.54 |  | 11.63 | 43.7285 | 0.19 | 1,27/1,52 | 8.2 | 8.34 | 5.66 | 230.15 | 2.56 |  |  | 0 | 177.3515 | 162.618 | 4.597156 | 7.09406 | 0.9520954 | 11.69122 | 0.931 | 2467.843 | 220 | 2640 | 1 | 2640 | 287.067 | 6.397 | 70.419 |  |  | 12.873 |  |  | 1.93 |  |  |  |  | 2.98 |  | 36.83 | 43.29 | 43.3 |  |  | 31.3 |  |  |  |  | 239.61 | [6 empty] | 281.5266069 | 6.397 | 70.419 |  | 0 | 12.4893846 | 0 | 0 | 0 | 239.61 | 0 | 0 | 0 |  |  | 0 | 0 | 294.467 | 287.067 | 239.61 | 270.78
13 | 451.394 | 1.933873 | 442.6646111 | 37.26194 | 1.960958 |  | 1.554541 | 0 | 15.198 | 15.59 | 91.744 | 0.4064163 | 0 | 0 | 0 | 0 | 291.335 | 2.747696 | 283.33 | 32.16 | 283.33 | 1.255122 | 1.255122 | 180.72 | 95.87 | 1.11 | 682 | 1218 | 783/12 | 75.85 | 153 | 5 | 2.95 | 13.06819 | 119.55 | 529.5939 | 34.74 |  | 14.64 | 55.651 | 0.19 | 1,31/1,53 | 8.09 | 7.17 | 5.38 | 292.9 | 3.13 |  |  | 0 | 225.739 | 189.8449 | 4.982373 | 9.02956 | 1.038059 | 14.01193 | 0.939 | 2693.582 | 220 | 2860 | 1 | 2860 | 344.571 | 7.602 | 84.142 |  |  | 15.079 |  |  | 2.41 |  |  |  |  | 2.82 |  | 35.96 | 43.07 | 43.01 |  |  | 32.01 |  |  |  | 37.5 | 245.83 | [6 empty] | 336.2668389 | 7.602 | 84.142 | 0 | 0 | 14.6537722 | 0 | 0 | 37.5 | 245.83 | 0 | 0 | 0 |  |  | 0 | 0 | 351.971 | 344.571 | 245.83 | 277
14 | 451.756 | 1.377208 | 445.5343822 | 37.63039 | 2.047408 |  | 1.625334 | 0 | 15.418 | 14.82 | 91.847 | 0.4220735 | 0 | 0 | 0 | 0 | 286.754 | 2.662212 | 279.12 | 21.73 | 279.12 | 1.282668 | 1.282668 | 217.61 | 96.6 | 0.92 | 690 | 1223 | 780/12 | 75.58 | 153 | 5 |  | 0 | 124.95 | 574.195 | 30.56 |  | 12.56 | 53.371 | 0.19 | 1,29/1,54 | 7.88 | 7.99 | 5.77 | 280.9 | 2.64 |  |  | 0 | 217.609 | 193.6544 | 5.584913 | 8.70436 | 0.9809883 | 14.28927 | 0.942 | 2911.191 | 220 | 3080 | 1 | 3080 | 344.438 | 7.687 | 84.16 |  |  | 15.471 |  |  | 1.65 |  |  |  |  | 3.48 |  | 36.44 | 43.3 | 43.24 |  |  | 30.8 |  |  |  | 76.5 | 202.62 | [6 empty] | 338.754773 | 7.687 | 84.16 | 0 | 0 | 14.9326092 | 0 | 0 | 76.5 | 202.62 | 0 | 0 | 0 |  |  | 0 | 0 | 351.838 | 344.438 | 202.62 | 233.79
15 | 445.401 | 1.258295 | 439.7965434 | 37.36001 | 2.050446 |  | 1.628386 | 0 | 16.372 | 20.35 | 90.527 | 0.4220605 | 0 | 0 | 0 | 0 | 278.894 | 2.626087 | 271.57 | 2.59 | 271.57 | 1.26613 | 1.26613 | 214.49 | 124.53 | 1 | 689 | 1231 | 785/12 | 75.79 | 151 | 5 | 3.1 | 14.45301 | 122.35 | 570.4277 | 33.02 |  | 15.91 | 53.4318 | 0.19 | 1,30/1,54 | 7.83 | 7.8 | 5.84 | 281.22 | 2.61 |  |  | 0 | 214.4882 | 189.261 | 5.535045 | 8.579528 | 0.989365 | 14.11457 | 0.945 | 3125.6792 | 220 | 3300 | 1 | 3300 | 339.929 | 7.484 | 83.043 |  |  | 14.945 |  |  | 1.49 |  |  |  |  | 3.61 |  | 36.11 | 43.09 | 43.06 |  |  | 31.25 |  |  |  | 75.5 | 196.07 | [6 empty] | 334.8640579 | 7.484 | 83.043 | 0 | 0 | 14.4054855 | 0 | 0 | 75.5 | 196.07 | 0 | 0 | 0 |  |  | 0 | 0 | 347.329 | 339.929 | 196.07 | 227.24
16 | 388.972 | 1.82834 | 381.8602681 | 38.0054 | 1.729839 |  | 1.370513 | 0 | 13.278 | 15.56 | 79.321 | 0.3593267 | 0 | 0 | 0 | 0 | 241.303 | 3.026485 | 234 | 38.74 | 234 | 1.060027 | 1.060027 | 220.75 | 180.9 | 0.89 | 664 | 1230 | 773/12 | 76.25 | 132 | 5 | 4.05 | 18.34663 | 145.8 | 660.4786 | 31.16 |  | 14.86 | 54.321 | 0.19 | 1,24/1,49 | 7.51 | 7.75 | 7.08 | 285.9 | 4.03 |  |  | 0 | 220.749 | 166.1591 | 7.996411 | 8.82996 | 1.159815 | 16.82637 | 0.957 | 3346.4282 | 220 | 3520 | 1 | 3520 | 296.436 | 6.684 | 72.637 |  |  | 13.215 |  |  | 2.19 |  |  |  |  | 4.69 |  | 36.95 | 43.21 | 43.15 |  |  | 30.77 |  |  |  | 66 | 168 | [6 empty] | 289.9440516 | 6.684 | 72.637 | 0 | 0 | 12.5952165 | 0 | 0 | 66 | 168 | 0 | 0 | 0 |  |  | 0 | 0 | 303.836 | 296.436 | 168 | 199.17
17 | 343.661 | 1.701247 | 337.8144792 | 37.66215 | 2.868243 |  | 2.272 | 0 | 11.617 | 15.38 | 70.224 | 0.5962429 | 0 | 0 | 0 | 0 | 219.578 | 3.205239 | 212.54 | 20.15 | 212.54 | 1.804589 | 1.804589 | 117.78 | 117.78 | 0.43 | 596 | 1141 | 769/12 | 75.92 | 118 | 3 | 4.4 | 37.35858 | 78.8 | 669.0582 | 18.85 |  | 11.23 | 29.5925 | 0.19 | 1,23/1,45 | 7.34 | 7.23 | 8.69 | 155.75 | 2.85 |  |  | 0 | 117.7775 | 146.299 | 5.304572 | 4.7111 | 0.7028054 | 10.01567 | 0.945 | 3464.2057 | 220 | 3740 | 1 | 3740 | 261.741 | 5.893 | 64.331 |  |  | 11.696 |  |  | 2 |  |  |  |  | 5.23 |  | 36.38 | 43.29 | 42.92 |  |  | 34.6 |  |  |  | 58.5 | 154.04 | [6 empty] | 256.50618 | 5.893 | 64.331 | 0 | 0 | 11.0842992 | 0 | 0 | 58.5 | 154.04 | 0 | 0 | 0 |  |  | 0 | 0 | 269.141 | 261.741 | 154.04 | 185.21
18 | 481.724 | 2.378641 | 470.2655134 | 38.04498 | 2.214588 |  | 1.754223 | 0 | 15.607 | 27.11 | 97.758 | 0.4603648 | 0 | 0 | 0 | 0 | 301.881 | 2.905449 | 293.11 | 5.42 | 293.11 | 1.380322 | 1.380322 | 212.35 | 212.35 | 0.51 | 630 | 1221 | 785/12 | 76.4 | 163 | 5 | 3.95 | 18.60145 | 139.45 | 656.7019 | 31.3 |  | 12.89 | 51.851 | 0.19 | 1,22/1,45 | 7.29 | 7.44 | 7.35 | 272.9 | 4.19 |  |  | 0 | 212.349 | 204.4379 | 7.939812 |  | 0.9067825 | 7.939812 | 0.943 | 3676.5547 | 220 | 3960 | 1 | 3960 | 367.724 | 8.179 | 89.579 |  |  | 16.242 |  |  | 2.84 |  |  |  |  | 6.25 |  | 37.02 | 43.18 | 43.11 |  |  | 30.73 |  |  |  | 81.5 | 211.61 | [6 empty] | 357.2806384 | 8.179 | 89.579 | 0 | 0 | 15.226875 | 0 | 0 | 81.5 | 211.61 | 0 | 0 | 0 |  |  | 0 | 0 | 375.124 | 367.724 | 211.61 | 242.78
19 | 454.282 | 1.759545 | 446.2887046 | 37.4193 | 3.53412 |  | 2.802841 | 0 | 14.969 | 28.82 | 92.346 | 0.7312797 | 0 | 0 | 0 | 0 | 284.292 | 2.652906 | 276.75 | 13.82 | 276.75 | 2.191558 | 2.191558 | 126.28 | 76.69 | 0.85 | 646 | 1224 | 785/12 | 76.14 | 154 | 5 |  | 0 | 121.85 | 964.9192 | 30.88 |  | 12.74 | 138.61 | 0.5053226 | 1,31/1,53 | 7.79 | 7.23 | 5.49 | 274.3 | 3.33 |  |  | 0 | 126.28 | 191.4753 | 5.182057 | 5.0512 | 0.5757527 | 10.23326 | 0.923 | 3802.8347 | 220 | 4180 | 1 | 4180 | 346.498 | 7.682 | 84.664 |  |  | 15.438 |  |  | 2.04 |  |  |  |  | 5.99 |  | 36.1 | 43.41 | 43.07 |  |  | 33.06 |  |  |  | 77 | 199.75 | [6 empty] | 339.4294408 | 7.682 | 84.664 | 0 | 0 | 14.5132638 | 0 | 0 | 77 | 199.75 | 0 | 0 | 0 |  |  | 0 | 0 | 353.898 | 346.498 | 199.75 | 230.92
20 | 454.523 | 1.237057 | 448.9002912 | 37.51476 | 1.985981 |  | 1.577345 | 0 | 16.434 | 31.78 | 92.366 | 0.4086367 | 0 | 0 | 0 | 0 | 283.747 | 2.652715 | 276.22 | 25.08 | 276.22 | 1.222026 | 1.222026 | 226.03 | 182.46 | 0.81 | 650 | 1220 | 772/12 | 75.96 | 154 | 5 | 7.15 | 31.63234 | 124.5 | 550.8009 | 42.45 |  | 11.06 | 54.9955 | 0.19 | 1,30/1,54 | 7.9 | 7.92 | 5.1 | 289.45 | 2.64 |  |  | 0 | 226.0345 | 193.5448 | 4.918627 | 9.04138 | 1.019548 | 13.96001 | 0.928 | 4028.8692 | 220 | 4400 | 1 | 4400 | 346.819 | 7.699 | 84.667 |  |  | 15.338 |  |  | 1.42 |  |  |  |  | 4.55 |  | 36.07 | 43.36 | 43.27 |  |  | 35.48 |  |  |  | 77 | 199.22 | [6 empty] | 341.8941702 | 7.699 | 84.667 | 0 | 0 | 14.640121 | 0 | 0 | 77 | 199.22 | 0 | 0 | 0 |  |  | 0 | 0 | 354.219 | 346.819 | 199.22 | 230.39
21 | 454.802 | 1.908291 | 446.1230546 | 37.55557 | 2.012641 |  | 1.595688 | 0 | 16.929 | 28.46 | 92.422 | 0.416953 | 0 | 0 | 0 | 0 | 279.893 | 2.280514 | 273.51 | 32.85 | 273.51 | 1.233914 | 1.233914 | 221.66 | 54.31 | 1.26 | 650 | 1211 | 775/12 | 75.66 | 154 | 5 | 3.25 | 14.66206 | 120.4 | 543.173 | 44.64 |  | 14.84 | 54.9195 | 0.19 | 1,29/1,52 | 7.59 | 7.46 | 5.34 | 289.05 | 2.37 |  |  | 0 | 221.6605 | 193.3201 | 4.98049 | 8.86642 | 1.000981 | 13.84691 | 0.932 | 4250.5297 | 220 | 4620 | 1 | 4620 | 346.922 | 7.693 | 84.729 |  |  | 15.458 |  |  | 2.27 |  |  |  |  | 5.2 |  | 36.27 | 43.49 | 43.17 |  |  | 32.68 |  |  |  | 77 | 196.51 | [6 empty] | 339.0468706 | 7.693 | 84.729 | 0 | 0 | 14.654184 | 0 | 0 | 77 | 196.51 | 0 | 0 | 0 |  |  | 0 | 0 | 354.322 | 346.922 | 196.51 | 227.68
22 | 481.63 | 1.559466 | 474.1191416 | 37.81107 | 1.888458 |  | 1.498781 | 0 | 18.039 | 35.89 | 97.833 | 0.3896774 | 0 | 0 | 0 | 0 | 296.481 | 2.847063 | 288.04 | 5.05 | 288.04 | 1.147289 | 1.147289 | 251.06 | 89.36 | 1.06 | 615 | 1221 | 799/12 | 75.96 | 163 | 6 | 4.3 | 17.12728 | 163.3 | 650.4382 | 42.81 |  | 16.48 | 61.9685 | 0.19 | 1,24/1,48 | 7.53 | 7.69 | 5.68 | 326.15 | 3.36 |  |  | 0 | 251.0615 | 206.0325 | 7.1852 | 10.04246 | 1.063797 | 17.22766 | 0.938 | 4501.5912 | 220 | 4840 | 1 | 4840 | 367.67 | 8.176 | 89.657 |  |  | 16.127 |  |  | 1.77 |  |  |  |  | 6.22 |  | 36.51 | 43.23 | 43.23 |  |  | 34.6 |  |  |  | 81.5 | 206.54 | [6 empty] | 361.162241 | 8.176 | 89.657 | 0 | 0 | 15.1239006 | 0 | 0 | 81.5 | 206.54 | 0 | 0 | 0 |  |  | 0 | 0 | 375.07 | 367.67 | 206.54 | 237.71
23 | 451.926 | 1.871235 | 443.469403 | 37.53697 | 2.442792 |  | 1.950719 | 0 | 13.723 | 23.39 | 89.332 | 0.4920735 | 0 | 0 | 0 | 0 | 276.243 | 2.918807 | 268.18 | 18.4 | 268.18 | 1.477234 | 1.477234 | 181.54 | 133.36 | 0.81 | 636 | 1222 | 796/12 | 75.82 | 153 | 4 |  | 0 | 110.8 | 610.3271 | 30.36 |  | 14.55 | 44.688 | 0.19 | 1,24/1,46 | 7.16 | 7.23 | 7.08 | 235.2 | 5.58 |  |  | 0 | 181.542 | 191.6696 | 6.076834 | 7.26168 | 0.8268716 | 13.33851 | 0.933 | 4683.1332 | 220 | 5060 | 1 | 5060 | 266.014 | 32.131 | 57.201 | 78.409 |  | 18.171 |  |  | 2.12 |  |  | 2.01 |  | 6.83 |  | 35.94 | 43.37 | 43.19 | 37.74 |  | 31.93 |  |  |  | 76.5 | 191.68 | [6 empty] | 260.3745032 | 32.131 | 57.201 | 76.8329791 | 0 | 16.9299207 | 0 | 0 | 76.5 | 191.68 | 0 | 0 | 0 |  |  | 0 | 0 | 273.414 | 266.014 | 191.68 | 222.85
24 | 472.56 | 1.45256 | 465.6957827 | 37.60963 | 2.188605 |  | 1.775238 | 0 | 7.204 | 11.22 | 87.957 | 0.4133667 | 0 | 0 | 0 | 0 | 287.623 | 2.650344 | 280 | 42.24 | 280 | 1.315901 | 1.315901 | 212.78 | 212.78 | 0.74 | 638 | 1209 | 812/12 | 75.9 | 160 | 5 | 5.2 | 24.43816 | 121.85 | 572.6518 | 32.8 |  | 13.9 | 52.098 | 0.19 | 1,21/1,47 | 7.37 | 8.21 | 6.82 | 274.2 | 4.58 |  |  | 0 | 212.782 | 201.453 | 6.437456 | 8.51128 | 0.9220943 | 14.94874 | 0.933 | 4895.9152 | 220 | 5280 | 1 | 5280 | 104.553 | 87.957 |  | 256.075 |  | 23.975 |  |  | 1.91 |  |  | 1.5 |  | 4.28 |  | 36.81 | 43.41 |  | 36.88 |  | 27.61 |  |  |  | 80 | 200 | [6 empty] | 102.5560377 | 87.957 | 0 | 252.233875 | 0 | 22.94887 | 0 | 0 | 80 | 200 | 0 | 0 | 0 |  |  | 0 | 0 | 111.953 | 104.553 | 200 | 231.17
25 | 511.754 | 1.022139 | 506.523162 | 37.88609 | 2.115997 |  | 1.71901 | 0 | 7.738 |  | 95.03 | 0.3969872 | 0 | 0 | 0 | 0 | 308.577 | 2.643424 | 300.42 | 3.53 | 300.42 | 1.255003 | 1.255003 | 239.38 | 144.52 | 0.91 | 602 | 1200 | 808/12 | 75.83 | 173 | 5 | 6.75 | 28.19808 | 130.1 | 543.4919 | 40.97 |  | 17.95 | 59.432 | 0.19 | 1,25/1,52 | 7.78 | 8.57 | 5.81 | 312.8 | 3.96 |  |  | 0 | 239.378 | 220.9288 | 5.855416 | 9.57512 | 0.9459021 | 15.43054 | 0.933 | 5135.2932 | 220 | 5500 | 1 | 5500 | 113.753 | 95.03 |  | 277.19 |  | 25.781 |  |  | 1.14 |  |  | 1.17 |  | 2.68 |  | 36.06 | 43.32 |  | 37.4 |  | 31.14 |  |  |  | 86.5 | 213.92 | [6 empty] | 112.4562158 | 95.03 | 0 | 273.946877 | 0 | 25.0900692 | 0 | 0 | 86.5 | 213.92 | 0 | 0 | 0 |  |  | 0 | 0 | 121.153 | 113.753 | 213.92 | 245.09
26 | 502.572 | 0.9190617 | 497.953053 | 38.08673 | 2.170529 |  | 1.762941 | 0 | 7.248 |  | 93.507 | 0.407588 | 0 | 0 | 0 | 0 | 302.753 | 2.636803 | 294.77 |  | 294.77 | 1.284874 | 1.284874 | 184.66 | 173.45 | 0.81 | 588 | 1208 | 807/12 | 75.49 | 170 | 5 | 4.6 | 20.05096 | 130.9 | 570.5805 | 35.49 |  | 15.71 | 56.7245 | 0.19 | 1,17/1,46 | 7.56 | 8.85 | 7.08 | 298.55 | 3.3 |  |  | 0 | 229.4155 | 219.3244 | 7.17922 | 9.17662 | 0.9131668 | 16.35584 | 0.933 | 5364.7087 | 220 | 5720 | 1 | 5720 | 111.58 | 93.507 |  | 272.18 |  | 25.305 |  |  | 0.97 |  |  | 1 |  | 3.22 |  | 36.68 | 43.42 |  | 37.57 |  | 30.14 |  |  |  | 85 | 209.77 | [6 empty] | 110.497674 | 93.507 | 0 | 269.4582 | 0 | 24.490179 | 0 | 0 | 85 | 209.77 | 0 | 0 | 0 |  |  | 0 | 0 | 118.98 | 111.58 | 209.77 | 240.94
27 | 502.266 | 0.6982607 | 498.7588738 | 38.40903 | 2.092175 |  | 1.700116 | 0 | 6.55 | 17.85 | 93.464 | 0.3920593 | 0 | 0 | 0 | 0 | 301.187 | 2.608678 | 293.33 | 30.04 | 293.33 | 1.23045 | 1.23045 | 238.39 | 192.32 | 0.94 | 619 | 1213 | 801/12 | 75.52 | 170 | 5 | 3.15 | 13.2135 | 132.55 | 556.0158 | 41.44 |  | 17.28 | 58.7575 | 0.19 | 1,20/1,47 | 7.48 | 8.57 | 7.27 | 309.25 | 5.18 |  |  | 0 | 238.3925 | 221.4503 | 7.464805 | 9.5357 | 0.9397895 | 17.00051 | 0.933 | 5603.1012 | 220 | 5940 | 1 | 5940 | 111.686 | 93.464 |  | 271.695 |  | 25.421 |  |  | 0.66 |  |  | 0.78 |  | 2.56 |  | 36.33 | 43.48 |  | 38.03 |  | 32.95 |  |  |  | 85 | 208.33 | [6 empty] | 110.9488724 | 93.464 | 0 | 269.575779 | 0 | 24.7702224 | 0 | 0 | 85 | 208.33 | 0 | 0 | 0 |  |  | 0 | 0 | 119.086 | 111.686 | 208.33 | 239.5
28 | 499.655 | 0.84511 | 495.4323658 | 37.5436 | 2.188702 |  | 1.778243 | 0 | 7.011 | 3.02 | 92.911 | 0.4104586 | 0 | 0 | 0 | 0 | 300.47 | 2.885479 | 291.8 | 54.46 | 291.8 | 1.289103 | 1.289103 | 226.36 | 186.51 | 0.91 | 648 | 1218 | 793/12 | 76.09 | 169 | 5 | 6.3 | 27.8319 | 136.95 | 605.0124 | 35.46 |  | 14.97 | 55.651 | 0.19 | 1,22/1,49 | 8.2 | 7.91 | 8.27 | 292.9 | 4.08 |  |  | 0 | 226.359 | 213.4061 | 8.77348 | 9.05436 | 0.9259875 | 17.82784 | 0.933 | 5829.4602 | 220 | 6160 | 1 | 6160 | 110.898 | 92.911 |  | 270.4 |  | 25.446 |  |  | 0.85 |  |  | 0.91 |  | 3.22 |  | 35.83 | 43.1 |  | 37.08 |  | 29.65 |  |  |  |  | 207.3 | 84.5 | [5 empty] | 109.955367 | 92.911 | 0 | 267.93936 | 0 | 24.6266388 | 0 | 0 | 0 | 207.3 | 84.5 | 0 | 0 |  |  | 0 | 0 | 118.298 | 110.898 | 207.3 | 238.47
29 | 499.337 | 0.9114293 | 494.7858961 | 38.23478 | 2.182664 |  | 1.772926 | 0 | 5.878 |  | 92.883 | 0.4097376 | 0 | 0 | 0 | 0 | 302.919 | 2.809002 | 294.41 | 4.59 | 294.41 | 1.29874 | 1.29874 | 226.69 | 226.69 | 0.56 | 574 | 1209 | 798/12 | 75.77 | 169 | 5 | 10.25 | 45.21613 | 138.85 | 612.5132 | 38.96 |  | 17.71 | 56.601 | 0.19 | 1,19/1,46 | 7.2 | 8.29 | 8.49 | 297.9 | 3.1 |  |  | 0 | 226.689 | 217.9681 | 9.131832 | 9.06756 | 0.9079289 | 18.19939 | 0.932 | 6056.1492 | 220 | 6380 | 1 | 6380 | 136.047 | 92.883 |  | 270.407 |  |  |  |  | 0.98 |  |  | 1.19 |  | 2.06 |  | 36.17 | 43.34 |  | 37.52 |  | 28.81 |  |  |  |  | 209.91 | 84.5 | [5 empty] | 134.7137394 | 92.883 | 0 | 267.1891567 | 0 | 0 | 0 | 0 | 0 | 209.91 | 84.5 | 0 | 0 |  |  | 0 | 0 | 143.447 | 136.047 | 209.91 | 241.08
30 | 515.62 | 0.980146 | 510.566171 | 38.22618 | 2.715055 |  | 2.206483 | 0 | 6.191 |  | 95.637 | 0.5085722 | 0 | 0 | 0 | 0 | 321 | 2.850467 | 311.85 | 37.66 | 311.85 | 1.658336 | 1.658336 | 152.45 | 188.05 | 0.59 | 574 | 1216 | 803/12 | 75.73 | 176 | 5 | 6.55 | 34.83116 | 143 | 760.4361 | 44.22 |  | 14.43 | 117.37 | 0.3669533 | 1,18/1,45 | 7.61 | 8.49 | 8.62 | 319.85 |  |  |  | 0 | 188.05 | 224.9879 | 9.548775 | 7.522 | 0.7296732 | 17.07077 | 0.924 | 6244.1992 | 220 | 6600 | 1 | 6600 | 140.012 | 95.637 |  | 279.971 |  |  |  |  | 1.33 |  |  | 1.14 |  | 1.33 |  | 36.37 | 43.45 |  | 37.37 |  | 36.37 |  |  |  |  | 223.85 | 88 | [5 empty] | 138.1498404 | 95.637 | 0 | 276.7793306 | 0 | 0 | 0 | 0 | 0 | 223.85 | 88 | 0 | 0 |  |  | 0 | 0 | 148.697 | 141.297 | 223.85 | 255.176
31 | 0 | 0 | 0 | 0 | 0 |  | 0 | 0 | 0 |  | 0 | 0 | 0 | 0 | 0 | 0 | 0 | 0 | 0 |  | 0 | 0 | 0 | [10 empty] | 0 |  | 0 |  |  |  | 0 | 0 | [8 empty] | 0 | 0 | 0 | 0 | 0 | 0 | 0 |  | 6244.1992 | 0 | 6600 | 0 | 6600 | [32 empty] | 0 | 0 | 0 | 0 | 0 | 0 | 0 | 0 | 0 | 0 | 0 | 0 | 0 |  |  | 0 | 0
е | 13759.71 |  | 13589.68 |  |  | 0 |  | 0 | 338.864 | 572.08 | 2734.389 |  | 0 | 0 | 0 |  | 8671.511 |  | 8424.8 | 582.73 | 8424.8 |  |  | 6081.6905 | 4684.58 | [6 empty] | 148 | 106 |  | 3800.6 |  | 987.09 | 0 | 398.31 | 1791.1408 | [5 empty] | 8340.62 | 93.03 | 0 | 0 |  | 6244.1992 | 5900.048 | 191.4089 | 241.274008 |  | 432.6829 |  |  | 0 |  | 30 |  | 8453.246 | 849.629 | 1884.76 | 1976.327 | 1e-07 | 595.745 | 1e-05 | 1e-07 | [15 empty] | 1e-07 | 1121 | 7046.8 | 257.0000001 | [5 empty] | 8324.155 | 849.629 | 1884.76 | 1953.956 | 9.99999999e-08 | 577.1829699 | 9.99999999e-06 | 9.99999999e-08 | 1121 | 7046.8 | 257.0000001 | 0 | 0 | #DIV/0! | #DIV/0! | 0 | 0
ср. | 458.6569 | 1.235667 |  | 37.75829 | 2.176369 | 0 | 1.738461 | 0 | 11.29547 | 19.06933 | 91.1463 | 0.4379087 | 0 | 0 | 0 | 0 | 289.0504 | 2.845075 |  | 19.42433 | 280.8267 | 1.34922 | 1.34922 | 202.723 | 156.1527 | 0.8139479 | 646.8667 | 1216.033 |  | 75.92489 | 155.4333 | 4.933333 | 3.533333 | 16.97576 | 126.6867 | 608.6609 | 32.903 |  | 13.277 | 59.70469 | 0.2147491 | 0 | 7.915 | 7.779667 | 6.485667 | 278.0207 | 3.101 | #DIV/0! | 0 | 0 | 208.14 | 196.6683 | #DIV/0! | #DIV/0! | 0.9239305 | 14.42276 | 0 | [13 empty] | 1.527114 | 8.814435e-10 | 4.374721e-09 | 1.131971 | 1e-07 | 3.115768 | 1e-07 | 36.44131 | 43.34482 | 43.16152 | 37.42452 | 1e-07 | 32.49118 | 1e-07 | 1e-07 |  |  |  |  | 1e-07 | 8.920607e-18 | 3.960237e-09 | 3.891051e-17 | #DIV/0! | 9173.784 |  | 4415.899 |  |  |  |  | 8424.8
пл. |  |  |  | 38 | 2.12 |  | 1.484 |  |  |  |  | 0.636 | [7 empty] | 14.0579604 |  | 1.32 |  | 6600 | 6600 |  |  | 1250 |  | 76 | [5 empty] | 720 | [9 empty] | 6600 | 79.2 |  |  |  | 220 |  |  |  | 0.9 | [39 empty] | 13589.68
± |  |  |  |  | 0.05636921 | 0 |  | 0 | [9 empty] | 2.845075 |  |  |  | 0.02922025 | [5 empty] | -33.96667 | 0 | [16 empty] | 1740.62
Отклонения
[7 empty] | по выпускам | [37 empty] | ССП | 220 |  |  | тн | [6 empty] | Дней | 30
[33 empty] | Удельный расход мелочь ФМн ср. | [6 empty] | 0.2147491 |  | т
|  | Средний вес выпуска: | [6 empty] | 56.35554 | [30 empty] | План: |  |  |  |  | Суток работы | 29
[45 empty] | Среднесуточное пр-во | 227.5862 | [5 empty] | Отставание (-) опережение (+)
[52 empty] | -355.8008 |  |  |  | Тн
[52 empty] | -5.390921 |  |  |  | %
Мелочь ФМн с н. м.
[52 empty] | план |  |  |  | 1791.1408
[52 empty] | факт |  |  |  | 1791.14
[52 empty] | Отклонение |  |  |  | -0.0008
| Диспетчер АО "СЧПЗ" | [11 empty] | Шалахманова А.В.

## октябрь 20 (факт)
Сведения по учету производства ферромарганца в АО "СЧПЗ" — ДП-3
[45 empty] | на | 31 |  |  |  |  | октября |  |  |  | 2020г.
Дата | Расход Mn шихты |  |  |  |  | Отсев агломерата, т | Расх.добавок, флюсов | [7 empty] | Расход кокса | [8 empty] | Производство FeMn78 т | Производство FeMn с Si<1, т | Сод. Si в сплаве % | Температура колош. газа, °С | Темпе-ратура гор. дутья, °С | Расход гор. дутья, м3/мин / фурмы,шт | Средн. содерж. Mn в сплаве, % | Количество подач,шт | Количество выпусков, шт | Количество пыли |  | Количество шлака |  | Перевал, т |  | Зеленый шлак | Мелочь Фмн | Удельн.расход мелочи, т | Осн-ть | Сод. Al2O3 в шлаке, % | Сод MgO в шлаке, % | Сод. MnO в шлаке, % | Производство фактическое, т | [5 empty] | Теорети- ческий выход FeMn, т | Потери Mn со шлаком расчетно, т |  | Факт. коэф-т извлеч. Mn из расплава | Потери Mn со шлаком расчетно, т | Средняя значения кофицент извлечения Mn из расплава | [5 empty] | Проплавлено руды (влаж.), т | [7 empty] | Влажность руды , % | [6 empty] | Сод. Mn в руде, % | [7 empty] | Сожжено кокса сух., т |  |  |  | Влажность кокса, % |  |  |  | Коксовый орешек
| Проплавлено шихты (влаж.), т | Влажность шихты , % | Сухой руды, т | Сод. Mn в марг. шихте, % | Удельн расход марг. шихты, т |  | Удельн расход руды, т | Тяж.шлак ,т | Кварцит, т | Отсев руды ,т | Агломерат, т | Удельн.расход агломерата, т | Известняк,т | Коксовый орешек,т | Сухой коксовый орешек,т | Удельн. расход сухого коксового орешка, т | Сожжено кокса (влаж.), т | Влажность кокса, % | Сухого скипо- вого кокса, т | Выход кокс. мелочи, т | Сухого кокса (заданный), т | Удельн. расход сухого кокса, т | Всего удельн. расход кокса, т
[33 empty] | всего, т | на т FeMn, кг | всего, т | на т FeMn, кг | [9 empty] | Разлито жидкого | из шлака | c перевала | с отвала | % с отвала от годного | Всего годного |  | химические | физические | [52 empty] | Тяжелый шлак
[54 empty] | 4% |  |  |  | FeMn НИ | План | План по нараст. |  |  | Маматван | Агломерат , 4-5пр | Агломерат,13% 6-7 пр | Глория | Новорос - ая | Каражал | Казахстан(10-100) |  | Маматван |  |  | Глория | Новорос - ая | Каражал | Казахстан(10-100) | Маматван | Агломерат , 4-5пр | Агломерат,13% 6-7 пр | Глория | Новорос - ая | Каражал | Казахстан(10-100) | Чиатури | Новотроицк | Губаха +25 | Кемерово | Челябинск | Новотроицк | Губаха +25 | Кемерово | Челябинск |  | Маматван | Агломерат, 4-5 пр | Агломерат, 13% 6-7 пр | Глория | Новорос - ая | Каражал | Казахстан (10-100) | Новотроицк | кокс Губаха +25 | Кемерово | Челябинск | Коксовый орешек | Кол-во, т | W | Mn |  | ИТОГО
1 | 204.023 | 0.6972301 | 202.6005 | 38.27144 | 2.362963 |  | 1.927041 | 0 | 2.381 |  | 37.376 | 0.4359226 | 0 | 0 | 0 | 0 | 130.918 | 2.44275 | 127.7200002 | 27.09 | 127.7200002 | 1.48962 | 1.48962 | 43.67 | 85.74 | 0.54 | 671 | 1129 | 771/12 | 75.1 | 70 | 2 |  | 0 | 55.65 | 649.0553 | 13.57 |  | 12.26 | 29.37 | 0.2444444 | 1,18/1,45 | 7.71 | 8.26 | 8.66 | 120.15 | 7.22 |  |  |  | 85.74 | 90.13419 | 3.733253 | 3.4296 | 0.8304398 | 7.162853 | 0.83 | 85.74 | 222.5806 | 222.5806 | 1 | 222.5806 | 57.775 | 37.376 | 1e-07 | 108.872 | 1e-07 | 1e-07 | 1e-07 | 1e-07 | 1.03 | 1e-07 | 1e-07 | 0.76 | 1e-07 | 1e-07 | 1e-07 | 36.06 | 43.5 | 1e-07 | 37.65 | 1e-07 | 1e-07 | 1e-07 | 1e-07 | 1e-07 | 1e-07 | 93.72 | 34 | 1e-07 | 1e-07 | 1e-07 | 1e-07 | 1e-07 | 57.1799175 | 37.376 | 9.99999999e-08 | 108.0445728 | 9.99999999e-08 | 9.99999999e-08 | 9.99999999e-08 | 9.99999999e-08 | 9.99999999e-08 | 93.72 | 34 | 0 | 0 |  |  | 0 | 0
2 | 483.206 | 0.7827757 | 479.4235808 | 38.05908 | 2.241449 |  | 1.827578 | 0 | 5.193 | 36.34 | 88.523 | 0.4138716 | 0 | 0 | 0 | 0 | 296.541 | 2.816137 | 288.19 | 4.58 | 288.19 | 1.347375 | 1.347375 | 213.89 | 213.89 | 0.66 | 636 | 1194 | 817/12 | 75.69 | 161 | 5 | 6.95 | 32.49334 | 126.8 | 592.8281 | 39.99 |  | 17.69 | 67.07 | 0.2278967 | 1,15/1,42 | 7.66 | 8.24 | 8.9 | 294.3 | 4.35 |  |  |  | 213.89 | 210.4522 | 8.742056 | 8.5556 | 0.8872608 | 17.29766 | 0.87 | 299.63 | 222.5806 | 445.1613 | 1 | 445.1613 | 137.009 | 88.523 |  | 257.674 |  |  |  |  | 0.88 |  |  | 1 |  |  |  | 36.73 | 43.49 |  | 36.9 | [6 empty] | 204.53 | 83.66 | [5 empty] | 135.8033208 | 88.523 | 0 | 255.09726 | 0 | 0 | 0 | 0 | 0 | 204.53 | 83.66 | 0 | 0 |  |  | 0 | 0
3 | 509.922 | 0.9339305 | 505.1596829 | 38.30782 | 2.198258 |  | 1.856304 | 0 | 13.256 | 40.47 | 78.581 | 0.3419539 | 0 | 0 | 0 | 0 | 311.826 | 2.580285 | 303.78 | 23.88 | 303.78 | 1.321932 | 1.321932 | 229.8 | 190.99 | 0.64 | 587 | 1194 | 815/12 | 75.99 | 170 | 5 | 8.75 | 38.07659 | 131.8 | 573.5422 | 36.73 |  | 16.23 | 62.63 | 0.2060197 | 1,22/1,49 | 7.61 | 8.46 | 7.3 | 304 | 4.66 |  |  |  | 229.8 | 222.3176 | 7.453197 | 9.192 | 0.9023819 | 16.6452 | 0.884 | 529.43 | 222.5806 | 667.7419 | 1 | 667.7419 | 144.33 | 78.581 |  | 287.011 |  |  |  |  | 1.49 |  |  | 0.91 |  | 3.1 |  | 36.37 | 43.32 |  | 37.91 |  | 29.97 |  |  |  |  | 218.78 | 85 | [5 empty] | 142.179483 | 78.581 | 0 | 284.3991999 | 0 | 0 | 0 | 0 | 0 | 218.78 | 85 | 0 | 0 |  |  | 0 | 0
4 | 491.981 | 1.411179 | 485.0382652 | 37.71973 | 2.153811 |  | 1.826231 | 0 | 13.942 | 37.22 | 73.771 | 0.3275799 | 0 | 0 | 0 | 0 | 299.95 | 2.550425 | 292.3 | 32.12 | 292.3 | 1.297957 | 1.297957 | 225.2 | 225.2 | 0.54 | 655 | 1193 | 823/12 | 76.28 | 164 | 5 | 6.25 | 27.75311 | 142 | 630.5506 | 40.26 |  | 18.82 | 59.5 | 0.1991965 | 1,22/1,49 | 7.29 | 8.56 | 7.38 | 298.7 | 4.82 |  |  |  | 225.2 | 209.3863 | 8.118 | 9.008 | 0.9389327 | 17.126 | 0.9 | 754.63 | 222.5806 | 890.3226 | 1 | 890.3226 | 139.358 | 73.771 |  | 278.852 |  |  |  |  | 1 |  |  | 1.99 |  |  |  | 36.02 | 43.5 |  | 37.04 | [6 empty] | 210.3 | 82 | [5 empty] | 137.96442 | 73.771 | 0 | 273.3028452 | 0 | 0 | 0 | 0 | 0 | 210.3 | 82 | 0 | 0 |  |  | 0 | 0
5 | 530.987 | 1.085166 | 525.2249093 | 37.6847 | 2.310103 |  | 1.959786 | 0 | 14.529 | 42.76 | 79.648 | 0.3503167 | 0 | 0 | 0 | 0 | 325.005 | 2.4815 | 316.94 | 15.11 | 316.94 | 1.394001 | 1.394001 | 227.36 | 227.36 | 0.43 | 643 | 1171 | 833/12 | 75.99 | 177 | 5 | 2.55 | 11.21569 | 148.8 | 654.4687 | 29.28 |  | 19.02 | 64.76 | 0.210773 | 1,22/1,49 | 7.04 | 8.78 | 6.89 | 307.25 | 3.89 |  |  |  | 227.36 | 227.3883 | 7.941938 | 9.0944 | 0.8728912 | 17.03634 | 0.893 | 981.99 | 222.5806 | 1112.903 | 1 | 1112.903 | 150.427 | 79.648 |  | 300.912 |  |  |  |  | 1.29 |  |  | 1.27 |  |  |  | 36.05 | 43.17 |  | 37.05 | [6 empty] | 228.44 | 88.5 | [5 empty] | 148.4864917 | 79.648 | 0 | 297.0904176 | 0 | 0 | 0 | 0 | 0 | 228.44 | 88.5 | 0 | 0 |  |  | 0 | 0
6 | 504.195 | 1.011235 | 499.0964031 | 38.15177 | 2.177179 |  | 1.846713 | 0 | 13.444 | 37.52 | 75.756 | 0.3304659 | 0 | 0 | 0 | 0 | 309.63 | 2.716145 | 301.22 | 20.73 | 301.22 | 1.313994 | 1.313994 | 229.24 | 138.64 | 0.9 | 631 | 1181 | 838/12 | 76.54 | 168 | 5 | 6.3 | 27.48211 | 128.25 | 559.4573 | 34.14 |  | 21.33 | 56.41 | 0.1862331 | 1,24/1,52 | 7.4 | 9.16 | 6.12 | 302.9 | 4.08 |  |  |  | 229.24 | 217.1826 | 6.080134 | 9.1696 | 0.9214668 | 15.24973 | 0.899 | 1211.23 | 222.5806 | 1335.484 | 1 | 1335.484 | 142.777 | 75.756 |  | 285.662 |  |  |  |  | 0.87 |  |  | 1.35 |  |  |  | 35.95 | 43.1 |  | 37.94 | [6 empty] | 202.02 | 99.2 | [5 empty] | 141.5348401 | 75.756 | 0 | 281.805563 | 0 | 0 | 0 | 0 | 0 | 202.02 | 99.2 | 0 | 0 |  |  | 0 | 0
7 | 438.051 | 1.889894 | 429.7722992 | 39.09278 | 2.298493 |  | 1.947124 | 0 | 11.682 | 28.7 | 65.699 | 0.3513691 | 0 | 0 | 0 | 0 | 268.499 | 2.666304 | 261.34 | 5.78 | 261.34 | 1.39769 | 1.39769 | 186.98 | 186.98 | 0.61 | 606 | 1151 | 812/12 | 76.17 | 146 | 4 | 7.55 | 40.37865 | 120.1 | 642.3147 | 29.47 |  | 12.17 | 60.23 | 0.2385347 | 1,24/1,51 | 6.92 | 8.52 | 9.02 | 252.5 | 6.88 |  |  |  | 186.98 | 192.5597 | 8.391776 | 7.4792 | 0.8477037 | 15.87098 | 0.891 | 1398.21 | 222.5806 | 1558.065 | 1 | 1558.065 | 124.096 | 65.699 |  | 248.256 |  |  |  |  | 1.99 |  |  | 2.34 |  |  |  | 37.76 | 43.17 |  | 38.68 | [6 empty] | 159.14 | 102.2 | [5 empty] | 121.6264896 | 65.699 | 0 | 242.4468096 | 0 | 0 | 0 | 0 | 0 | 159.14 | 102.2 | 0 | 0 |  |  | 0 | 0
8 | 501.314 | 0.9434463 | 496.5843715 | 38.92134 | 2.252083 |  | 1.911131 | 0 | 13.449 | 39.13 | 75.18 | 0.3409524 | 0 | 0 | 0 | 0 | 311.699 | 2.826124 | 302.89 |  | 302.89 | 1.373651 | 1.373651 | 220.5 | 220.5 | 0.32 | 621 | 1151 | 814/12 | 76.36 | 167 | 5 |  | 0 | 145.15 | 658.2766 | 31.65 |  | 20.72 | 59.35 | 0.2005745 | 1,22/1,49 | 6.72 | 8.39 | 7.78 | 295.9 | 4.67 |  |  |  | 220.5 | 220.9679 | 8.747843 | 8.82 | 0.8711514 | 17.56784 | 0.889 | 1618.71 | 222.5806 | 1780.645 | 1 | 1780.645 | 141.927 | 75.18 |  | 284.207 |  |  |  |  | 1.37 |  |  | 0.98 |  |  |  | 37.61 | 43.33 |  | 38.41 | [6 empty] | 185.99 | 116.9 | [5 empty] | 139.9826001 | 75.18 | 0 | 281.4217714 | 0 | 0 | 0 | 0 | 0 | 185.99 | 116.9 | 0 | 0 |  |  | 0 | 0
9 | 443.938 | 0.731175 | 440.6920363 | 39.09942 | 2.282905 |  | 1.938438 | 0 | 11.879 | 20.88 | 66.496 | 0.3444675 | 0 | 0 | 0 | 0 | 281.635 | 2.881389 | 273.52 | 20.5 | 273.52 | 1.416908 | 1.416908 | 193.04 | 193.04 | 0.44 | 660 | 1137 | 781/12 | 76.27 | 148 | 5 | 4.65 | 24.08827 | 129.35 | 670.0684 | 33.82 |  | 15.07 | 65.36 | 0.2426583 | 1,23/1,48 | 6.66 | 8.1 | 8.12 | 269.35 | 4.12 |  |  |  | 193.04 | 197.2268 | 8.136297 | 7.7216 | 0.8544674 | 15.8579 | 0.885 | 1811.75 | 222.5806 | 2003.226 | 1 | 2003.226 | 125.789 | 66.496 |  | 251.653 |  |  |  |  | 0.96 |  |  | 0.81 |  |  |  | 37.77 | 43.58 |  | 38.58 | [6 empty] | 165.92 | 107.6 | [5 empty] | 124.5814256 | 66.496 | 0 | 249.6146107 | 0 | 0 | 0 | 0 | 0 | 165.92 | 107.6 | 0 | 0 |  |  | 0 | 0
10 | 480.046 | 0.6347023 | 476.9991368 | 38.73055 | 2.212837 |  | 1.878916 | 0 | 11.203 | 45.28 | 71.98 | 0.333921 | 0 | 0 | 0 | 0 | 301.696 | 2.802821 | 293.24 | 24.74 | 293.24 | 1.360364 | 1.360364 | 215.56 | 94.48 | 0.91 | 660 | 1164 | 798/12 | 76.69 | 160 | 5 |  | 0 | 116.95 | 542.5404 | 32.7 |  | 12.11 | 66.81 | 0.2313366 | 1,25/1,54 | 7.89 | 8.82 | 6.17 | 288.8 | 5.68 |  |  |  | 215.56 | 210.3036 | 5.589716 | 8.6224 | 0.89482 | 14.21212 | 0.886 | 2027.31 | 222.5806 | 2225.806 | 1 | 2225.806 | 135.985 | 71.98 |  | 272.081 |  |  |  |  | 0.8 |  |  | 0.72 |  |  |  | 37.43 | 43.76 |  | 38.05 | [6 empty] | 156.04 | 137.2 | [5 empty] | 134.89712 | 71.98 | 0 | 270.1220168 | 0 | 0 | 0 | 0 | 0 | 156.04 | 137.2 | 0 | 0 |  |  | 0 | 0
11 | 474.062 | 0.7253835 | 470.6232326 | 39.15674 | 2.315262 |  | 1.965569 | 0 | 11.458 | 30.57 | 71.082 | 0.3496925 | 0 | 0 | 0 | 0 | 298.945 | 3.166134 | 289.48 |  | 289.48 | 1.424116 | 1.424116 | 203.27 | 203.27 | 0.63 | 667 | 1152 | 801/12 | 76.23 | 158 | 5 | 8.95 | 44.03011 | 128.4 | 631.6722 | 32.89 |  | 14.18 | 63.7 | 0.2291779 | 1,26/1,53 | 7.14 | 8.42 | 7.34 | 277.95 | 3.2 |  |  |  | 203.27 | 211.0417 | 7.300715 | 8.1308 | 0.8408516 | 15.43152 | 0.882 | 2230.58 | 222.5806 | 2448.387 | 1 | 2448.387 | 134.303 | 71.082 |  | 268.677 |  |  |  |  | 0.84 |  |  | 0.86 |  |  |  | 38.09 | 43.39 |  | 38.57 | [6 empty] | 147.28 | 142.2 | [5 empty] | 133.1748548 | 71.082 | 0 | 266.3663778 | 0 | 0 | 0 | 0 | 0 | 147.28 | 142.2 | 0 | 0 |  |  | 0 | 0
12 | 497.798 | 0.8762372 | 493.4361085 | 39.35059 | 2.239634 |  | 1.878146 | 0 | 12.207 |  | 79.643 | 0.3614878 | 0 | 0 | 0 | 0 | 315.025 | 3.569558 | 303.78 | 28.92 | 303.78 | 1.378813 | 1.378813 | 220.32 | 178.03 | 0.67 | 626 | 1148 | 799/12 | 76.78 | 166 | 5 | 7.8 | 35.40305 | 135.4 | 614.5606 | 33.64 |  | 20.43 | 59.99 | 0.2018506 | 1,27/1,57 | 6.97 | 8.67 | 7.8 | 297.2 | 3.54 |  |  | 0 | 220.32 | 220.7742 | 8.181211 | 8.8128 | 0.871204 | 16.99401 | 0.881 | 2450.9 | 222.5806 | 2670.968 | 1 | 2670.968 | 141.103 | 79.643 |  | 277.052 |  |  |  |  | 1.01 |  |  | 1.06 |  |  |  | 37.8 | 43.7 |  | 38.89 | [5 empty] | 149.4 | 154.38 | [6 empty] | 139.6778597 | 79.643 | 0 | 274.1152488 | 0 | 0 | 0 | 0 | 149.4 | 154.38 | 0 | 0 | 0 |  |  | 0 | 0
13 | 455.992 | 0.7708268 | 452.4770915 | 38.53413 | 2.206775 |  | 1.836081 | 0 | 10.647 | 35.58 | 76.007 | 0.3706935 | 0 | 0 | 0 | 0 | 286.175 | 3.258496 | 276.85 | 4.47 | 276.85 | 1.350224 | 1.350224 | 168.3 | 116.16 | 0.86 | 663 | 1092 | 790/12 | 75.72 | 152 | 5 | 4.7 | 22.92236 | 110.4 | 538.4315 | 28.23 |  | 14.44 | 56.57 | 0.2087839 | 1,27/1,53 | 6.72 | 8.32 | 7.35 | 270.95 | 5.1 |  |  | 0 | 205.04 | 201.023 | 6.285803 | 8.2016 | 0.8904449 | 14.4874 | 0.881 | 2655.94 | 222.5806 | 2893.548 | 1 | 2893.548 | 129.176 | 76.007 |  | 250.809 |  |  |  |  | 0.76 |  |  | 1.01 |  |  |  | 37.22 | 43.52 |  | 37.7 | [5 empty] | 136.8 | 140.05 | [6 empty] | 128.1942624 | 76.007 | 0 | 248.2758291 | 0 | 0 | 0 | 0 | 136.8 | 140.05 | 0 | 0 | 0 |  |  | 0 | 0
14 | 279.034 | 0.6383785 | 277.252707 | 39.23137 | 2.568106 |  | 2.137465 | 0 | 6.582 | 18.48 | 46.492 | 0.430641 | 0 | 0 | 0 | 0 | 178.859 | 3.281356 | 172.99 | 1.75 | 172.99 | 1.602353 | 1.602353 | 107.96 | 107.96 | 0.6 | 643 | 1049 | 793/12 | 76.98 | 94 | 3 |  | 0 | 66.8 | 618.7477 | 16.53 |  | 11.18 | 35.52 | 0.2343781 | 1,26/1,55 | 6.91 | 9.06 | 6.96 | 151.55 | 3.11 |  |  | 0 | 107.96 | 123.3518 | 3.601555 | 4.3184 | 0.7640671 | 7.919955 | 0.884 | 2763.9 | 222.5806 | 3116.129 | 1 | 3116.129 | 79.043 | 46.492 |  | 153.499 |  |  |  |  | 0.7 |  |  | 0.8 |  |  |  | 37.21 | 43.63 |  | 38.94 | [5 empty] | 83.7 | 89.29 | [6 empty] | 78.489699 | 46.492 | 0 | 152.271008 | 0 | 0 | 0 | 0 | 83.7 | 89.29 | 0 | 0 | 0 |  |  | 0 | 0
15 | 465.193 | 0.6228807 | 462.2954028 | 39.20962 | 2.131966 |  | 1.687025 | 0 | 9.855 | 19.9 | 96.481 | 0.444941 | 0 | 0 | 0 | 0 | 291.815 | 3.332591 | 282.09 | 122.89 | 282.09 | 1.300913 | 1.300913 | 216.84 | 179.84 | 0.81 | 645 | 1182 | 774/12 | 76.26 | 155 | 5 | 7.4 | 34.12654 | 129.95 | 599.2898 | 27.48 |  | 12.18 | 58.26 | 0.2051408 | 1,29/1,58 | 7.26 | 8.94 | 6.16 | 284 | 3.28 |  |  | 0 | 216.84 | 207.5055 | 6.200994 | 8.6736 | 0.9122713 | 14.87459 | 0.879 | 2980.74 | 222.5806 | 3338.71 | 1 | 3338.71 | 127.1 | 14.004 | 82.477 | 241.612 |  |  |  |  | 0.74 |  |  | 0.81 |  |  |  | 37.6 | 43.28 | 43.4 | 38.39 | [5 empty] | 139.5 | 142.59 | [6 empty] | 126.15946 | 14.004 | 82.477 | 239.6549428 | 0 | 0 | 0 | 0 | 139.5 | 142.59 | 0 | 0 | 0 |  |  | 0 | 0
16 | 474.543 | 1.621596 | 466.8478315 | 39.39144 | 1.952113 |  | 1.473263 | 0 | 9.604 | 29.81 | 114.517 | 0.4788501 | 0 | 0 | 0 | 0 | 295.046 | 3.309992 | 285.28 | 4.52 | 285.28 | 1.192891 | 1.192891 | 239.15 | 140.64 | 0.95 | 647 | 1232 | 782/12 | 76.64 | 158 | 5 | 5.15 | 21.5346 | 116.95 | 489.0236 | 33.98 |  | 17.62 | 58.87 | 0.1888675 | 1,3/1,6 | 7.6 | 9.53 | 5.15 | 311.7 | 3.94 |  |  | 0 | 239.15 | 209.4768 | 4.665646 | 9.566 | 0.9966639 | 14.23165 | 0.886 | 3219.89 | 222.5806 | 3561.29 | 1 | 3561.29 | 126.413 | 19.597 | 94.92 | 233.613 |  |  |  |  | 0.34 |  |  | 3.11 |  |  |  | 37.78 | 43.59 | 43.16 | 38.38 | [5 empty] | 142.2 | 143.08 | [6 empty] | 125.9831958 | 19.597 | 94.92 | 226.3476357 | 0 | 0 | 0 | 0 | 142.2 | 143.08 | 0 | 0 | 0 |  |  | 0 | 0
17 | 480.057 | 0.7186652 | 476.6069976 | 39.79665 | 2.178974 |  | 1.630224 | 0 | 9.601 |  | 120.028 | 0.5487496 | 0 | 0 | 0 | 0 | 298.811 | 3.618006 | 288 | 14.65 | 288 | 1.316692 | 1.316692 | 218.73 | 218.73 | 0.56 | 674 | 1227 | 783/12 | 76.06 | 160 | 5 |  | 0 | 134.4 | 614.4562 | 29.79 |  | 14.65 | 62.85 | 0.2156459 | 1,28/1,57 | 7.18 | 9.27 | 6.39 | 291.45 | 4.78 |  |  | 0 | 218.73 | 217.7032 | 6.6528 | 8.7492 | 0.8771175 | 15.402 | 0.886 | 3438.62 | 222.5806 | 3783.871 | 1 | 3783.871 | 127.992 | 23.991 | 96.037 | 232.037 |  |  |  |  | 0.52 |  |  | 1.2 |  |  |  | 38.09 | 43.6 | 43.07 | 38.99 | [5 empty] | 144 | 144 | [6 empty] | 127.3264416 | 23.991 | 96.037 | 229.252556 | 0 | 0 | 0 | 0 | 144 | 144 | 0 | 0 | 0 |  |  | 0 | 0
18 | 498.052 | 0.4680079 | 495.7210774 | 39.57776 | 2.025584 |  | 1.516786 | 0 | 9.962 | 30.86 | 124.518 | 0.5087975 | 0 | 0 | 0 | 0 | 309.108 | 3.334757 | 298.8 | 24.95 | 298.8 | 1.220937 | 1.220937 | 244.73 | 244.73 | 0.45 | 664 | 1237 | 808/12 | 76.24 | 166 | 5 | 6.95 | 28.39864 | 124.05 | 506.8851 | 33.02 |  | 15.16 | 58.05 | 0.1853744 | 1,29/1,58 | 6.95 | 9 | 5.92 | 313.15 | 4.79 |  |  | 0 | 244.73 | 224.657 | 5.688828 |  | 0.9510022 | 5.688828 | 0.89 | 3683.35 | 222.5806 | 4006.452 | 1 | 4006.452 | 132.786 | 24.836 | 99.682 | 240.748 |  |  |  |  | 0.45 |  |  | 0.72 |  |  |  | 37.49 | 43.26 | 43.03 | 38.92 | [5 empty] | 149.4 | 149.4 | [6 empty] | 132.188463 | 24.836 | 99.682 | 239.0146144 | 0 | 0 | 0 | 0 | 149.4 | 149.4 | 0 | 0 | 0 |  |  | 0 | 0
19 | 480.016 | 0.5448239 | 477.4007581 | 39.83315 | 2.188306 |  | 1.638526 | 0 | 10.664 | 19.78 | 119.94 | 0.54978 | 0 | 0 | 0 | 0 | 297.298 | 3.369683 | 287.28 | 13.21 | 287.28 | 1.316832 | 1.316832 | 218.16 | 218.16 | 0.73 | 674 | 1232 | 799/12 | 76.06 | 160 | 5 | 8.35 | 38.27466 | 117.85 | 540.1999 | 29.41 |  | 13.53 | 62.35 | 0.2144823 | 1,32/1,61 | 7.16 | 8.61 | 5.45 | 290.7 | 3.34 |  |  | 0 | 218.16 | 218.2658 | 4.975428 | 8.7264 | 0.8725768 | 13.70183 | 0.889 | 3901.51 | 222.5806 | 4229.032 | 1 | 4229.032 | 32.421 | 23.978 | 95.962 | 327.655 |  |  |  |  | 0.79 |  |  | 0.72 |  |  |  | 38.09 | 43.75 | 43.21 | 38.73 | [5 empty] | 144 | 143.28 | [6 empty] | 32.1648741 | 23.978 | 95.962 | 325.295884 | 0 | 0 | 0 | 0 | 144 | 143.28 | 0 | 0 | 0 |  |  | 0 | 0
20 | 510.288 | 1.543159 | 502.413444 | 39.48546 | 2.161569 |  | 1.610745 | 0 | 11.901 | 20.75 | 128.028 | 0.5508239 | 0 | 0 | 0 | 0 | 316.467 | 3.471768 | 305.48 | 2.02 | 305.48 | 1.314288 | 1.314288 | 232.43 | 232.43 | 0.43 | 682 | 1235 | 809/12 | 76.09 | 170 | 5 | 6.7 | 28.82588 | 136.9 | 588.9945 | 32.52 |  | 12.58 | 58.03 | 0.1941127 | 1,26/1,55 | 6.98 | 9.25 | 6.78 | 298.95 | 4.09 |  |  | 0 | 232.43 | 227.6067 | 7.190142 | 9.2972 | 0.8915 | 16.48734 | 0.889 | 4133.94 | 222.5806 | 4451.613 | 1 | 4451.613 |  | 25.5 | 102.528 | 382.26 | [7 empty] | 2.06 |  |  |  |  | 43.29 | 43.22 | 38.23 | [5 empty] | 162.4 | 143.08 | [6 empty] | 0 | 25.5 | 102.528 | 374.385444 | 0 | 0 | 0 | 0 | 162.4 | 143.08 | 0 | 0 | 0 |  |  | 0 | 0
21 | 468.053 | 0.8625915 | 464.0156145 | 39.80912 | 1.995165 |  | 1.492194 | 0 | 10.646 | 27.11 | 116.976 | 0.5029711 | 0 | 0 | 0 | 0 | 289.805 | 3.100361 | 280.82 | 17.75 | 280.82 | 1.207464 | 1.207464 | 232.57 | 161.07 | 1 | 657 | 1231 | 783/12 | 76.18 | 156 | 5 | 5.15 | 22.14387 | 127.4 | 547.7921 | 29.76 |  | 11.34 | 57.82 | 0.1937992 | 1,26/1,56 | 7.22 | 9.14 | 7.73 | 298.35 | 3.38 |  |  | 0 | 232.57 | 211.6842 | 7.628748 | 9.3028 | 0.9591344 | 16.93155 | 0.893 | 4366.51 | 222.5806 | 4674.194 | 1 | 4674.194 |  | 23.424 | 93.552 | 351.077 | [7 empty] | 1.15 |  |  |  |  | 44.04 | 43.55 | 38.53 | [5 empty] | 171.62 | 109.2 | [6 empty] | 0 | 23.424 | 93.552 | 347.0396145 | 0 | 0 | 0 | 0 | 171.62 | 109.2 | 0 | 0 | 0 |  |  | 0 | 0
22 | 488.832 | 1.102768 | 483.4413189 | 39.73218 | 1.951879 |  | 1.458827 | 0 | 10.181 | 22.36 | 122.119 | 0.4930515 | 0 | 0 | 0 | 0 | 298.277 | 3.106844 | 289.01 | 5.83 | 289.01 | 1.166869 | 1.166869 | 247.68 | 97.4 | 1.15 | 676 | 1232 | 786/12 | 75.68 | 163 | 5 |  | 0 | 114.05 | 460.4732 | 34.21 |  | 11.98 | 54.86 | 0.1763704 | 1,29/1,59 | 6.89 | 9.18 | 5.78 | 311.05 | 3.47 |  |  | 0 | 247.68 | 221.5743 | 5.106549 | 9.9072 | 0.9758563 | 15.01375 | 0.897 | 4614.19 | 222.5806 | 4896.774 | 1 | 4896.774 |  | 24.35 | 97.769 | 366.713 | [7 empty] | 1.47 |  |  |  |  | 43.04 | 43.38 | 38.54 | [5 empty] | 174.91 | 114.1 | [6 empty] | 0 | 24.35 | 97.769 | 361.3223189 | 0 | 0 | 0 | 0 | 174.91 | 114.1 | 0 | 0 | 0 |  |  | 0 | 0
23 | 507.213 | 1.199619 | 501.128376 | 39.51329 | 2.095456 |  | 1.564727 | 0 | 11.896 | 17.75 | 126.924 | 0.5307297 | 0 | 0 | 0 | 0 | 308.536 | 3.155547 | 298.8 | 0.65 | 298.8 | 1.249425 | 1.249425 | 186.94 | 186.94 | 0.71 | 679 | 1223 | 813/12 | 75.5 | 169 | 5 | 5.55 | 23.20719 | 132.75 | 555.0909 | 32.3 |  | 13.81 | 57.75 | 0.1877438 | 1,22/1,52 | 6.48 | 9.4 | 7.03 | 307.6 | 3.11 |  |  | 0 | 239.15 | 228.9599 | 7.229266 | 9.566 | 0.9118536 | 16.79527 | 0.897 | 4853.34 | 222.5806 | 5119.355 | 1 | 5119.355 |  | 25.509 | 101.415 | 380.289 | [7 empty] | 1.6 |  |  |  |  | 43.59 | 43.3 | 38.23 | [5 empty] | 180.5 | 118.3 | [6 empty] | 0 | 25.509 | 101.415 | 374.204376 | 0 | 0 | 0 | 0 | 180.5 | 118.3 | 0 | 0 | 0 |  |  | 0 | 0
24 | 512.743 | 2.694088 | 498.9292544 | 39.49443 | 2.106164 |  | 1.566002 | 0 | 11.509 | 23.15 | 127.959 | 0.5401621 | 0 | 0 | 0 | 0 | 312.417 | 3.119869 | 302.67 | 19.11 | 302.67 | 1.277682 | 1.277682 | 236.89 | 236.89 | 0.67 | 630 | 1231 | 797/12 | 76.13 | 171 | 5 | 7.3 | 30.81599 | 134.8 | 569.0405 | 31.15 |  | 15.71 | 56.62 | 0.1855481 | 1,18/1,47 | 6.5 | 9.08 | 8.3 | 305.15 | 4.07 |  |  | 0 | 236.89 | 225.9608 | 8.66707 | 9.4756 | 0.9152248 | 18.14267 | 0.897 | 5090.23 | 222.5806 | 5341.935 | 1 | 5341.935 |  | 25.495 | 102.464 | 384.784 | [7 empty] | 3.59 |  |  |  |  | 44.17 | 43.53 | 38.11 | [5 empty] | 182.97 | 119.7 | [6 empty] | 0 | 25.495 | 102.464 | 370.9702544 | 0 | 0 | 0 | 0 | 182.97 | 119.7 | 0 | 0 | 0 |  |  | 0 | 0
25 | 507.32 | 2.204009 | 496.1386214 | 39.31348 | 2.363578 |  | 1.758552 | 0 | 10.211 | 18.48 | 127.001 | 0.605026 | 0 | 0 | 0 | 0 | 307.693 | 2.623719 | 299.62 |  | 299.62 | 1.427374 | 1.427374 | 209.91 | 209.91 | 0.56 | 685 | 1232 | 811/12 | 76.04 | 169 | 5 | 6.75 | 32.15664 | 134.75 | 641.9418 | 28.17 |  | 14.13 | 67.98 | 0.2359188 | 1,21/1,51 | 6.6 | 9.04 | 8.25 | 288.15 | 3.87 |  |  | 0 | 209.91 | 223.9323 | 8.611664 | 8.3964 | 0.8183341 | 17.00806 | 0.896 | 5300.14 | 222.5806 | 5564.516 | 1 | 5564.516 |  | 25.491 | 101.51 | 380.319 | [7 empty] | 2.94 |  |  |  |  | 43.94 | 43.41 | 37.91 |  |  |  |  | 170.62 | 10.7 | 118.3 | [6 empty] | 0 | 25.491 | 101.51 | 369.1376214 | 0 | 0 | 0 | 170.62 | 10.7 | 118.3 | 0 | 0 | 0 |  |  | 0 | 0
26 | 500.871 | 1.583038 | 492.9420209 | 39.86401 | 2.164495 |  | 1.615228 | 0 | 9.577 | 30.52 | 125.09 | 0.5492667 | 0 | 0 | 0 | 0 | 306.885 | 2.732294 | 298.5 | 101.84 | 298.5 | 1.310705 | 1.310705 | 227.74 | 227.74 | 0.41 | 682 | 1229 | 815/12 | 75.95 | 167 | 5 |  | 0 | 133.1 | 584.4384 | 28.65 |  | 13.28 | 59.1 | 0.2011572 | 1,21/1,49 | 6.92 | 8.93 | 8.6 | 293.8 | 6.32 |  |  | 0 | 227.74 | 225.8725 | 8.867085 | 9.1096 | 0.8802181 | 17.97668 | 0.896 | 5527.88 | 222.5806 | 5787.097 | 1 | 5787.097 |  | 24.882 | 100.208 | 375.781 | [7 empty] | 2.11 |  |  |  |  | 44.25 | 43.29 | 38.66 |  |  |  |  | 181.6 |  | 116.9 | [6 empty] | 0 | 24.882 | 100.208 | 367.8520209 | 0 | 0 | 0 | 181.6 | 0 | 116.9 | 0 | 0 | 0 |  |  | 0 | 0
27 | 501.048 | 1.394707 | 494.0598498 | 39.58 | 2.164176 |  | 1.615134 | 0 | 9.934 | 10.1 | 125.341 | 0.5490429 | 0 | 0 | 0 | 0 | 310.367 | 2.657177 | 302.12 | 24.44 | 302.12 | 1.323404 | 1.323404 | 228.29 | 228.29 | 0.58 | 690 | 1240 | 818/12 | 75.94 | 167 | 5 | 8 | 35.04315 | 148.1 | 648.7363 | 33.28 |  | 13.69 | 76.2 | 0.2413302 | 1,23/1,54 | 6.79 | 9.33 | 8.54 | 315.75 | 2.43 |  |  | 0 | 228.29 | 224.8014 | 9.797545 | 9.1316 | 0.8865477 | 18.92915 | 0.894 | 5756.17 | 222.5806 | 6009.677 | 1 | 6009.677 |  | 25.179 | 100.162 | 375.707 | [7 empty] | 1.86 |  |  |  |  | 44.14 | 43.31 | 38.28 |  |  |  |  | 185.22 |  | 116.9 | [6 empty] | 0 | 25.179 | 100.162 | 368.7188498 | 0 | 0 | 0 | 185.22 | 0 | 116.9 | 0 | 0 | 0 |  |  | 0 | 0
28 | 504.011 | 1.14752 | 498.2273705 | 39.38086 | 2.176901 |  | 1.626388 | 0 | 11.58 |  | 125.996 | 0.5505134 | 0 | 0 | 0 | 0 | 312.305 | 2.396696 | 304.82 | 28.91 | 304.82 | 1.331848 | 1.331848 | 122.76 | 101.17 | 0.61 | 691 | 1231 | 823/12 | 76.09 | 168 | 5 | 6.75 | 29.49273 | 125.45 | 548.1278 | 31.45 |  | 15.39 | 56.32 | 0.190206 | 1,25/1,53 | 7.45 | 8.52 | 7.17 | 296.1 | 4.48 |  |  | 0 | 228.87 | 225.1124 | 6.967776 | 9.1548 | 0.8875721 | 16.12258 | 0.894 | 5985.04 | 222.5806 | 6232.258 | 1 | 6232.258 |  | 25.155 | 100.841 | 378.015 | [7 empty] | 1.53 |  |  |  |  | 44.04 | 43.32 | 38.02 |  |  |  |  | 187.22 |  | 117.6 | [6 empty] | 0 | 25.155 | 100.841 | 372.2313705 | 0 | 0 | 0 | 187.22 | 0 | 117.6 | 0 | 0 | 0 |  |  | 0 | 0
29 | 494.843 | 0.8402801 | 490.6849328 | 39.43295 | 2.12078 |  | 1.586627 | 0 | 11.481 | 23.48 | 123.587 | 0.5341531 | 0 | 0 | 0 | 0 | 303.226 | 2.10602 | 296.84 | 3.45 | 296.84 | 1.282967 | 1.282967 | 231.37 | 96.52 | 1.06 | 672 | 1239 | 804/12 | 75.7 | 165 | 5 | 5.3 | 22.90703 | 122 | 527.2939 |  |  | 12.31 | 67.12 | 0.2200656 | 1,27/1,56 | 7.56 | 9.14 | 5.44 | 305 | 5.8 |  |  | 0 | 231.37 | 223.1415 | 5.141183 | 9.2548 | 0.9051926 | 14.39598 | 0.894 | 6216.41 | 222.5806 | 6454.839 | 1 | 6454.839 |  | 24.575 | 99.012 | 371.256 | [7 empty] | 1.12 |  |  |  |  | 44.06 | 43.47 | 38.05 |  |  |  |  | 181.34 |  | 115.5 | [6 empty] | 0 | 24.575 | 99.012 | 367.0979328 | 0 | 0 | 0 | 181.34 | 0 | 115.5 | 0 | 0 | 0 |  |  | 0 | 0
30 | 356.894 | 0.9374107 | 353.5484375 | 39.41878 | 2.477564 |  | 1.852133 | 0 | 8.264 |  | 89.249 | 0.625431 | 0 | 0 | 0 | 0 | 219.778 | 2.187662 | 214.97 | 2.34 | 214.97 | 1.506447 | 1.506447 | 142.7 | 124.36 | 0.87 | 613 | 1189 | 754/12 | 75.87 | 121 | 4 | 3.6 | 25.22775 | 90.6 | 634.8984 | 22.16 |  | 9.53 | 61.08 | 0.289273 | 1,23/1,52 | 7.2 | 9.1 | 7.27 | 211.15 | 2.16 |  |  | 0 | 142.7 | 160.3601 | 5.102311 | 5.708 | 0.7768587 | 10.81031 | 0.891 | 6359.11 | 222.5806 | 6677.419 | 1 | 6677.419 |  | 17.698 | 71.551 | 267.645 | [7 empty] | 1.25 |  |  |  |  | 43.99 | 43.67 | 37.98 |  |  |  |  | 131.67 |  | 83.3 | [6 empty] | 0 | 17.698 | 71.551 | 264.2994375 | 0 | 0 | 0 | 131.67 | 0 | 83.3 | 0 | 0 | 0 |  |  | 0 | 0
31 | 491.962 | 0.9074397 | 487.4977413 | 39.61475 | 2.149745 |  | 1.607279 | 0 | 11.481 |  | 123.015 | 0.5424659 | 0 | 0 | 0 | 0 | 296.656 | 2.118953 | 290.37 |  | 290.37 | 1.28046 | 1.28046 | 226.77 | 100.7 | 0.88 | 625 | 1211 | 790/12 | 75.96 | 164 | 5 | 6.4 | 28.22243 | 118.7 | 523.4378 | 33.48 |  | 14.06 | 65.02 | 0.2125879 | 1,24/1,53 | 6.91 | 9.15 | 7 | 305.85 |  |  |  | 0 | 226.77 | 221.9519 | 6.436549 | 9.0708 | 0.891951 | 15.50735 | 0.891 | 6585.88 | 222.5806 | 6900 | 1 | 6900 |  | 24.593 | 98.422 | 368.947 | [7 empty] | 1.21 |  |  |  |  | 43.87 | 43.48 | 38.3 |  |  |  |  | 175.57 |  | 114.8 | [6 empty] | 0 | 24.593 | 98.422 | 364.4827413 | 0 | 0 | 0 | 175.57 | 0 | 114.8 | 0 | 0 | 0 |  |  | 0 | 0
е | 14536.488 |  | 14376.28 |  |  | 0 |  | 0 | 330.199 | 706.98 | 3023.003 |  | 0 | 0 | 0 |  | 8990.893 |  | 8729.71 | 596.23 | 8729.71 |  |  | 6348.75 | 5387.76 | [6 empty] | 148 | 153.8 |  | 3827.65 |  | 923.71 | 0 | 456.6 | 1845.55 | [5 empty] | 8759.4 | 128.63 | 0 | 0 |  | 6585.88 | 6452.676 | 206.7965 | 244.5752 |  | 466.8791 |  |  | 0 |  | 31 |  | 2329.81 | 1384.491 | 1638.512 | 9183.675 | 1e-07 | 1e-07 | 1e-07 | 1e-07 | [15 empty] | 1213.24 | 1972.1 | 4465.91 | 1078.46 | [5 empty] | 2307.595 | 1384.491 | 1638.512 | 9045.681 | 9.99999999e-08 | 9.99999999e-08 | 9.99999999e-08 | 1213.24 | 1972.1 | 4465.91 | 1078.46 | 0 | 0 | #DIV/0! | #DIV/0! | 0 | 0
ср. | 468.919 | 1.102114 |  | 39.13049 | 2.182894 | 0 | 1.723881 | 0 | 10.65158 | 22.80581 | 97.51623 | 0.4590128 | 0 | 0 | 0 | 0 | 290.0288 | 2.904973 |  | 19.23323 | 281.6035 | 1.325519 | 1.325519 | 204.7984 | 173.7987 | 0.688624 | 653.3871 | 1191.581 |  | 76.10839 | 156.4516 | 4.774194 | 4.96129 | 23.35299 | 123.4726 | 581.1904 | 29.7971 |  | 14.72903 | 59.53387 | 0.2106937 | 0 | 7.106129 | 8.850645 | 7.185484 | 282.5613 | 4.149355 | #DIV/0! | 0 | 0 | 212.4477 | 208.1508 | #DIV/0! | #DIV/0! | 0.8910141 | 15.06062 | 0 | [13 empty] | 0.9535018 | 2.69962e-09 | 6.103098e-18 | 1.502599 | 1e-07 | 1e-07 | 1e-07 | 37.19043 | 43.52985 | 43.33546 | 38.2092 | 1e-07 | 1e-07 | 1e-07 | 1e-07 |  |  |  |  | 8.242392e-18 | 5.070737e-18 | 2.098564e-09 | 3.152644e-09 | #DIV/0! | 3692.086 |  | 10684.19 |  |  |  |  | 8729.71
пл. |  |  |  | 37.4 | 2.15 |  | 1.8275 |  | 7.79 | 18.296 |  | 0.3225 | [7 empty] | 25.64 |  | 1.28 |  | 6900 | 6900 |  |  | 1250 |  | 76 | [5 empty] | 720 | [9 empty] | 6900 | 82.8 |  |  |  | 222.58 |  |  |  | 0.9 | [39 empty] | 14376.28
± |  |  |  |  | 0.03289422 | 0 |  | 0 | [9 empty] | 2.904973 |  |  |  | 0.04551914 | [5 empty] | -58.41935 | 0 | [16 empty] | 1859.4
Отклонения
[7 empty] | по выпускам | [37 empty] | ССП | 222.5806 |  |  | тн | [6 empty] | Дней | 31
[33 empty] | Удельный расход мелочь ФМн ср. | [6 empty] | 0.2106937 |  | т
|  | Средний вес выпуска: | [6 empty] | 59.18514 | [30 empty] | План: |  |  |  |  | Суток работы | 30
[45 empty] | Среднесуточное пр-во | 230 | [5 empty] | Отставание (-) опережение (+)
[52 empty] | -314.12 |  |  |  | Тн
[52 empty] | -4.552464 |  |  |  | %
Мелочь ФМн с н. м.
[52 empty] | план |  |  |  | 1845.552
[52 empty] | факт |  |  |  | 1845.55
[52 empty] | Отклонение |  |  |  | -0.002
| Диспетчер АО "СЧПЗ" | [11 empty] | Тренина С.А.

## октябрь 20
Сведения по учету производства ферромарганца в АО "СЧПЗ" — ДП-3
[45 empty] | на | 31 |  |  |  |  | октября |  |  |  | 2020г.
Дата | Расход Mn шихты |  |  |  |  | Отсев агломерата, т | Расх.добавок, флюсов | [7 empty] | Расход кокса | [8 empty] | Производство FeMn78 т | Производство FeMn с Si<1, т | Сод. Si в сплаве % | Температура колош. газа, °С | Темпе-ратура гор. дутья, °С | Расход гор. дутья, м3/мин / фурмы,шт | Средн. содерж. Mn в сплаве, % | Количество подач,шт | Количество выпусков, шт | Количество пыли |  | Количество шлака |  | Перевал, т |  | Зеленый шлак | Мелочь Фмн | Удельн.расход мелочи, т | Осн-ть | Сод. Al2O3 в шлаке, % | Сод MgO в шлаке, % | Сод. MnO в шлаке, % | Производство фактическое, т | [5 empty] | Теорети- ческий выход FeMn, т | Потери Mn со шлаком расчетно, т |  | Факт. коэф-т извлеч. Mn из расплава | Потери Mn со шлаком расчетно, т | Средняя значения кофицент извлечения Mn из расплава | [5 empty] | Проплавлено руды (влаж.), т | [7 empty] | Влажность руды , % | [6 empty] | Сод. Mn в руде, % | [7 empty] | Сожжено кокса сух., т |  |  |  | Влажность кокса, % |  |  |  | Коксовый орешек
| Проплавлено шихты (влаж.), т | Влажность шихты , % | Сухой руды, т | Сод. Mn в марг. шихте, % | Удельн расход марг. шихты, т |  | Удельн расход руды, т | Тяж.шлак ,т | Кварцит, т | Отсев руды ,т | Агломерат, т | Удельн.расход агломерата, т | Известняк,т | Коксовый орешек,т | Сухой коксовый орешек,т | Удельн. расход сухого коксового орешка, т | Сожжено кокса (влаж.), т | Влажность кокса, % | Сухого скипо- вого кокса, т | Выход кокс. мелочи, т | Сухого кокса (заданный), т | Удельн. расход сухого кокса, т | Всего удельн. расход кокса, т
[33 empty] | всего, т | на т FeMn, кг | всего, т | на т FeMn, кг | [9 empty] | Разлито жидкого | из шлака | c перевала | с отвала | % с отвала от годного | Всего годного |  | химические | физические | [52 empty] | Тяжелый шлак
[54 empty] | 4% |  |  |  | FeMn НИ | План | План по нараст. |  |  | Маматван | Агломерат , 4-5пр | Агломерат,13% 6-7 пр | Глория | Новорос - ая | Каражал | Казахстан(10-100) |  | Маматван |  |  | Глория | Новорос - ая | Каражал | Казахстан(10-100) | Маматван | Агломерат , 4-5пр | Агломерат,13% 6-7 пр | Глория | Новорос - ая | Каражал | Казахстан(10-100) | Чиатури | Новотроицк | Губаха +25 | Кемерово | Челябинск | Новотроицк | Губаха +25 | Кемерово | Челябинск |  | Маматван | Агломерат, 4-5 пр | Агломерат, 13% 6-7 пр | Глория | Новорос - ая | Каражал | Казахстан (10-100) | Новотроицк | кокс Губаха +25 | Кемерово | Челябинск | Коксовый орешек | Кол-во, т | W | Mn |  | ИТОГО
1 | 204.023 | 0.6972301 | 202.6005 | 38.27144 | 2.195462 |  | 1.79044 | 0 | 2.381 |  | 37.376 | 0.4050216 | 0 | 0 | 0 | 0 | 130.918 | 2.44275 | 127.7200002 | 27.09 | 127.7200002 | 1.384026 | 1.384026 | 43.67 | 92.28 | 0.54 | 671 | 1129 | 771/12 | 75.1 | 70 | 2 |  | 0 | 55.65 | 603.0461 | 13.57 |  | 12.26 | 22.8285 | 0.19 | 1,18/1,45 | 7.71 | 8.26 | 8.66 | 120.15 | 7.22 |  |  |  | 92.2815 | 90.13419 | 3.733253 | 3.69126 | 0.8937979 | 7.424513 | 0.894 | 92.2815 | 222.5806 | 222.5806 | 1 | 222.5806 | 57.775 | 37.376 | 1e-07 | 108.872 | 1e-07 | 1e-07 | 1e-07 | 1e-07 | 1.03 | 1e-07 | 1e-07 | 0.76 | 1e-07 | 1e-07 | 1e-07 | 36.06 | 43.5 | 1e-07 | 37.65 | 1e-07 | 1e-07 | 1e-07 | 1e-07 | 1e-07 | 1e-07 | 93.72 | 34 | 1e-07 | 1e-07 | 1e-07 | 1e-07 | 1e-07 | 57.1799175 | 37.376 | 9.99999999e-08 | 108.0445728 | 9.99999999e-08 | 9.99999999e-08 | 9.99999999e-08 | 9.99999999e-08 | 9.99999999e-08 | 93.72 | 34 | 0 | 0 |  |  | 0 | 0
2 | 483.206 | 0.7827757 | 479.4235808 | 38.05908 | 2.130364 |  | 1.737004 | 0 | 5.193 | 36.34 | 88.523 | 0.3933604 | 0 | 0 | 0 | 0 | 296.541 | 2.816137 | 288.19 | 4.58 | 288.19 | 1.2806 | 1.2806 | 225.04 | 225.04 | 0.66 | 636 | 1194 | 817/12 | 75.69 | 161 | 5 | 6.95 | 30.88299 | 126.8 | 563.4479 | 39.99 |  | 17.69 | 55.917 | 0.19 | 1,15/1,42 | 7.66 | 8.24 | 8.9 | 294.3 | 4.35 |  |  |  | 225.043 | 210.4522 | 8.742056 | 9.00172 | 0.9335258 | 17.74378 | 0.922 | 317.3245 | 222.5806 | 445.1613 | 1 | 445.1613 | 137.009 | 88.523 |  | 257.674 |  |  |  |  | 0.88 |  |  | 1 |  |  |  | 36.73 | 43.49 |  | 36.9 | [6 empty] | 204.53 | 83.66 | [5 empty] | 135.8033208 | 88.523 | 0 | 255.09726 | 0 | 0 | 0 | 0 | 0 | 204.53 | 83.66 | 0 | 0 |  |  | 0 | 0
3 | 509.922 | 0.9339305 | 505.1596829 | 38.30782 | 2.152639 |  | 1.817781 | 0 | 13.256 | 40.47 | 78.581 | 0.3348575 | 0 | 0 | 0 | 0 | 311.826 | 2.580285 | 303.78 | 23.88 | 303.78 | 1.294499 | 1.294499 | 234.67 | 190.99 | 0.64 | 587 | 1194 | 815/12 | 75.99 | 170 | 5 | 8.75 | 37.2864 | 131.8 | 561.6397 | 36.73 |  | 16.23 | 57.76 | 0.19 | 1,22/1,49 | 7.61 | 8.46 | 7.3 | 304 | 4.66 |  |  |  | 234.67 | 222.3176 | 7.453197 | 9.3868 | 0.9215055 | 16.84 | 0.922 | 551.9945 | 222.5806 | 667.7419 | 1 | 667.7419 | 144.33 | 78.581 |  | 287.011 |  |  |  |  | 1.49 |  |  | 0.91 |  | 3.1 |  | 36.37 | 43.32 |  | 37.91 |  | 29.97 |  |  |  |  | 218.78 | 85 | [5 empty] | 142.179483 | 78.581 | 0 | 284.3991999 | 0 | 0 | 0 | 0 | 0 | 218.78 | 85 | 0 | 0 |  |  | 0 | 0
4 | 491.981 | 1.411179 | 485.0382652 | 37.71973 | 2.127855 |  | 1.804223 | 0 | 13.942 | 37.22 | 73.771 | 0.3236322 | 0 | 0 | 0 | 0 | 299.95 | 2.550425 | 292.3 | 32.12 | 292.3 | 1.282316 | 1.282316 | 227.95 | 227.95 | 0.54 | 655 | 1193 | 823/12 | 76.28 | 164 | 5 | 6.25 | 27.41865 | 142 | 622.9518 | 40.26 |  | 18.82 | 56.753 | 0.19 | 1,22/1,49 | 7.29 | 8.56 | 7.38 | 298.7 | 4.82 |  |  |  | 227.947 | 209.3863 | 8.118 | 9.11788 | 0.9503858 | 17.23588 | 0.93 | 779.9415 | 222.5806 | 890.3226 | 1 | 890.3226 | 139.358 | 73.771 |  | 278.852 |  |  |  |  | 1 |  |  | 1.99 |  |  |  | 36.02 | 43.5 |  | 37.04 | [6 empty] | 210.3 | 82 | [5 empty] | 137.96442 | 73.771 | 0 | 273.3028452 | 0 | 0 | 0 | 0 | 0 | 210.3 | 82 | 0 | 0 |  |  | 0 | 0
5 | 530.987 | 1.085166 | 525.2249093 | 37.6847 | 2.247024 |  | 1.906273 | 0 | 14.529 | 42.76 | 79.648 | 0.340751 | 0 | 0 | 0 | 0 | 325.005 | 2.4815 | 316.94 | 15.11 | 316.94 | 1.355937 | 1.355937 | 233.74 | 233.74 | 0.43 | 643 | 1171 | 833/12 | 75.99 | 177 | 5 | 2.55 | 10.90944 | 148.8 | 636.598 | 29.28 |  | 19.02 | 58.3775 | 0.19 | 1,22/1,49 | 7.04 | 8.78 | 6.89 | 307.25 | 3.89 |  |  |  | 233.7425 | 227.3883 | 7.941938 | 9.3497 | 0.8973952 | 17.29164 | 0.922 | 1013.684 | 222.5806 | 1112.903 | 1 | 1112.903 | 150.427 | 79.648 |  | 300.912 |  |  |  |  | 1.29 |  |  | 1.27 |  |  |  | 36.05 | 43.17 |  | 37.05 | [6 empty] | 228.44 | 88.5 | [5 empty] | 148.4864917 | 79.648 | 0 | 297.0904176 | 0 | 0 | 0 | 0 | 0 | 228.44 | 88.5 | 0 | 0 |  |  | 0 | 0
6 | 504.195 | 1.011235 | 499.0964031 | 38.15177 | 2.188069 |  | 1.85595 | 0 | 13.444 | 37.52 | 75.756 | 0.3321189 | 0 | 0 | 0 | 0 | 309.63 | 2.716145 | 301.22 | 20.73 | 301.22 | 1.320567 | 1.320567 | 228.1 | 138.64 | 0.9 | 631 | 1181 | 838/12 | 76.54 | 168 | 5 | 6.3 | 27.61959 | 128.25 | 562.2559 | 34.14 |  | 21.33 | 57.551 | 0.19 | 1,24/1,52 | 7.4 | 9.16 | 6.12 | 302.9 | 4.08 |  |  |  | 228.099 | 217.1826 | 6.080134 | 9.12396 | 0.9168804 | 15.20409 | 0.921 | 1241.783 | 222.5806 | 1335.484 | 1 | 1335.484 | 142.777 | 75.756 |  | 285.662 |  |  |  |  | 0.87 |  |  | 1.35 |  |  |  | 35.95 | 43.1 |  | 37.94 | [6 empty] | 202.02 | 99.2 | [5 empty] | 141.5348401 | 75.756 | 0 | 281.805563 | 0 | 0 | 0 | 0 | 0 | 202.02 | 99.2 | 0 | 0 |  |  | 0 | 0
7 | 438.051 | 1.889894 | 429.7722992 | 39.09278 | 2.157112 |  | 1.827356 | 0 | 11.682 | 28.7 | 65.699 | 0.3297563 | 0 | 0 | 0 | 0 | 268.499 | 2.666304 | 261.34 | 5.78 | 261.34 | 1.311717 | 1.311717 | 199.24 | 199.24 | 0.61 | 606 | 1151 | 812/12 | 76.17 | 146 | 4 | 7.55 | 37.89495 | 120.1 | 602.8057 | 29.47 |  | 12.17 | 47.975 | 0.19 | 1,24/1,51 | 6.92 | 8.52 | 9.02 | 252.5 | 6.88 |  |  |  | 199.235 | 192.5597 | 8.391776 | 7.9694 | 0.9032637 | 16.36118 | 0.919 | 1441.018 | 222.5806 | 1558.065 | 1 | 1558.065 | 124.096 | 65.699 |  | 248.256 |  |  |  |  | 1.99 |  |  | 2.34 |  |  |  | 37.76 | 43.17 |  | 38.68 | [6 empty] | 159.14 | 102.2 | [5 empty] | 121.6264896 | 65.699 | 0 | 242.4468096 | 0 | 0 | 0 | 0 | 0 | 159.14 | 102.2 | 0 | 0 |  |  | 0 | 0
8 | 501.314 | 0.9434463 | 496.5843715 | 38.92134 | 2.220572 |  | 1.884391 | 0 | 13.449 | 39.13 | 75.18 | 0.3361818 | 0 | 0 | 0 | 0 | 311.699 | 2.826124 | 302.89 |  | 302.89 | 1.354431 | 1.354431 | 223.63 | 223.63 | 0.32 | 621 | 1151 | 814/12 | 76.36 | 167 | 5 |  | 0 | 145.15 | 649.0661 | 31.65 |  | 20.72 | 56.221 | 0.19 | 1,22/1,49 | 6.72 | 8.39 | 7.78 | 295.9 | 4.67 |  |  |  | 223.629 | 220.9679 | 8.747843 | 8.94516 | 0.8835134 | 17.693 | 0.914 | 1664.647 | 222.5806 | 1780.645 | 1 | 1780.645 | 141.927 | 75.18 |  | 284.207 |  |  |  |  | 1.37 |  |  | 0.98 |  |  |  | 37.61 | 43.33 |  | 38.41 | [6 empty] | 185.99 | 116.9 | [5 empty] | 139.9826001 | 75.18 | 0 | 281.4217714 | 0 | 0 | 0 | 0 | 0 | 185.99 | 116.9 | 0 | 0 |  |  | 0 | 0
9 | 443.938 | 0.731175 | 440.6920363 | 39.09942 | 2.126651 |  | 1.805761 | 0 | 11.879 | 20.88 | 66.496 | 0.3208902 | 0 | 0 | 0 | 0 | 281.635 | 2.881389 | 273.52 | 20.5 | 273.52 | 1.319928 | 1.319928 | 207.22 | 207.22 | 0.44 | 660 | 1137 | 781/12 | 76.27 | 148 | 5 | 4.65 | 22.43954 | 129.35 | 624.2053 | 33.82 |  | 15.07 | 51.1765 | 0.19 | 1,23/1,48 | 6.66 | 8.1 | 8.12 | 269.35 | 4.12 |  |  |  | 207.2235 | 197.2268 | 8.136297 | 8.28894 | 0.9172489 | 16.42524 | 0.914 | 1871.8705 | 222.5806 | 2003.226 | 1 | 2003.226 | 125.789 | 66.496 |  | 251.653 |  |  |  |  | 0.96 |  |  | 0.81 |  |  |  | 37.77 | 43.58 |  | 38.58 | [6 empty] | 165.92 | 107.6 | [5 empty] | 124.5814256 | 66.496 | 0 | 249.6146107 | 0 | 0 | 0 | 0 | 0 | 165.92 | 107.6 | 0 | 0 |  |  | 0 | 0
10 | 480.046 | 0.6347023 | 476.9991368 | 38.73055 | 3.068703 |  | 2.60563 | 0 | 11.203 | 45.28 | 71.98 | 0.4630726 | 0 | 0 | 0 | 0 | 301.696 | 2.802821 | 293.24 | 24.74 | 293.24 | 1.886516 | 1.886516 | 155.44 | 94.48 | 0.91 | 660 | 1164 | 798/12 | 76.69 | 160 | 5 |  | 0 | 116.95 | 752.3803 | 32.7 |  | 12.11 | 126.93 | 0.4395083 | 1,25/1,54 | 7.89 | 8.82 | 6.17 | 288.8 | 5.68 |  |  |  | 155.44 | 210.3036 | 5.589716 | 6.2176 | 0.6452534 | 11.80732 | 0.886 | 2027.3105 | 222.5806 | 2225.806 | 1 | 2225.806 | 135.985 | 71.98 |  | 272.081 |  |  |  |  | 0.8 |  |  | 0.72 |  |  |  | 37.43 | 43.76 |  | 38.05 | [6 empty] | 156.04 | 137.2 | [5 empty] | 134.89712 | 71.98 | 0 | 270.1220168 | 0 | 0 | 0 | 0 | 0 | 156.04 | 137.2 | 0 | 0 |  |  | 0 | 0
11 | 474.062 | 0.7253835 | 470.6232326 | 39.15674 | 2.197536 |  | 1.865625 | 0 | 11.458 | 30.57 | 71.082 | 0.3319115 | 0 | 0 | 0 | 0 | 298.945 | 3.166134 | 289.48 |  | 289.48 | 1.351703 | 1.351703 | 214.16 | 214.16 | 0.63 | 667 | 1152 | 801/12 | 76.23 | 158 | 5 | 8.95 | 41.79128 | 128.4 | 599.5531 | 32.89 |  | 14.18 | 52.8105 | 0.19 | 1,26/1,53 | 7.14 | 8.42 | 7.34 | 277.95 | 3.2 |  |  |  | 214.1595 | 211.0417 | 7.300715 | 8.56638 | 0.8858974 | 15.8671 | 0.886 | 2241.47 | 222.5806 | 2448.387 | 1 | 2448.387 | 134.303 | 71.082 |  | 268.677 |  |  |  |  | 0.84 |  |  | 0.86 |  |  |  | 38.09 | 43.39 |  | 38.57 | [6 empty] | 147.28 | 142.2 | [5 empty] | 133.1748548 | 71.082 | 0 | 266.3663778 | 0 | 0 | 0 | 0 | 0 | 147.28 | 142.2 | 0 | 0 |  |  | 0 | 0
12 | 497.798 | 0.8762372 | 493.4361085 | 39.35059 | 2.204395 |  | 1.848595 | 0 | 12.207 |  | 79.643 | 0.3558001 | 0 | 0 | 0 | 0 | 315.025 | 3.569558 | 303.78 | 28.92 | 303.78 | 1.357118 | 1.357118 | 223.84 | 178.03 | 0.67 | 626 | 1148 | 799/12 | 76.78 | 166 | 5 | 7.8 | 34.84601 | 135.4 | 604.8909 | 33.64 |  | 20.43 | 56.468 | 0.19 | 1,27/1,57 | 6.97 | 8.67 | 7.8 | 297.2 | 3.54 |  |  | 0 | 223.842 | 220.7742 | 8.181211 | 8.95368 | 0.8851309 | 17.13489 | 0.886 | 2465.312 | 222.5806 | 2670.968 | 1 | 2670.968 | 141.103 | 79.643 |  | 277.052 |  |  |  |  | 1.01 |  |  | 1.06 |  |  |  | 37.8 | 43.7 |  | 38.89 | [5 empty] | 149.4 | 154.38 | [6 empty] | 139.6778597 | 79.643 | 0 | 274.1152488 | 0 | 0 | 0 | 0 | 149.4 | 154.38 | 0 | 0 | 0 |  |  | 0 | 0
13 | 455.992 | 0.7708268 | 452.4770915 | 38.53413 | 2.153325 |  | 1.79161 | 0 | 10.647 | 35.58 | 76.007 | 0.361715 | 0 | 0 | 0 | 0 | 286.175 | 3.258496 | 276.85 | 4.47 | 276.85 | 1.317521 | 1.317521 | 168.3 | 116.16 | 0.86 | 663 | 1092 | 790/12 | 75.72 | 152 | 5 | 4.7 | 22.36716 | 110.4 | 525.3903 | 28.23 |  | 14.44 | 51.4805 | 0.19 | 1,27/1,53 | 6.72 | 8.32 | 7.35 | 270.95 | 5.1 |  |  | 0 | 210.1295 | 201.023 | 6.285803 | 8.40518 | 0.9125475 | 14.69098 | 0.888 | 2675.4415 | 222.5806 | 2893.548 | 1 | 2893.548 | 129.176 | 76.007 |  | 250.809 |  |  |  |  | 0.76 |  |  | 1.01 |  |  |  | 37.22 | 43.52 |  | 37.7 | [5 empty] | 136.8 | 140.05 | [6 empty] | 128.1942624 | 76.007 | 0 | 248.2758291 | 0 | 0 | 0 | 0 | 136.8 | 140.05 | 0 | 0 | 0 |  |  | 0 | 0
14 | 279.034 | 0.6383785 | 277.252707 | 39.23137 | 2.417504 |  | 2.012118 | 0 | 6.582 | 18.48 | 46.492 | 0.4053869 | 0 | 0 | 0 | 0 | 178.859 | 3.281356 | 172.99 | 1.75 | 172.99 | 1.508386 | 1.508386 | 114.69 | 114.69 | 0.6 | 643 | 1049 | 793/12 | 76.98 | 94 | 3 |  | 0 | 66.8 | 582.4625 | 16.53 |  | 11.18 | 28.7945 | 0.19 | 1,26/1,55 | 6.91 | 9.06 | 6.96 | 151.55 | 3.11 |  |  | 0 | 114.6855 | 123.3518 | 3.601555 | 4.58742 | 0.8116655 | 8.188975 | 0.884 | 2790.127 | 222.5806 | 3116.129 | 1 | 3116.129 | 79.043 | 46.492 |  | 153.499 |  |  |  |  | 0.7 |  |  | 0.8 |  |  |  | 37.21 | 43.63 |  | 38.94 | [5 empty] | 83.7 | 89.29 | [6 empty] | 78.489699 | 46.492 | 0 | 152.271008 | 0 | 0 | 0 | 0 | 83.7 | 89.29 | 0 | 0 | 0 |  |  | 0 | 0
15 | 465.193 | 0.6228807 | 462.2954028 | 39.20962 | 2.09051 |  | 1.654221 | 0 | 9.855 | 19.9 | 96.481 | 0.4362892 | 0 | 0 | 0 | 0 | 291.815 | 3.332591 | 282.09 | 122.89 | 282.09 | 1.275617 | 1.275617 | 221.14 | 179.84 | 0.81 | 645 | 1182 | 774/12 | 76.26 | 155 | 5 | 7.4 | 33.46296 | 129.95 | 587.6368 | 27.48 |  | 12.18 | 53.96 | 0.19 | 1,29/1,58 | 7.26 | 8.94 | 6.16 | 284 | 3.28 |  |  | 0 | 221.14 | 207.5055 | 6.200994 | 8.8456 | 0.9303619 | 15.04659 | 0.887 | 3011.267 | 222.5806 | 3338.71 | 1 | 3338.71 | 127.1 | 14.004 | 82.477 | 241.612 |  |  |  |  | 0.74 |  |  | 0.81 |  |  |  | 37.6 | 43.28 | 43.4 | 38.39 | [5 empty] | 139.5 | 142.59 | [6 empty] | 126.15946 | 14.004 | 82.477 | 239.6549428 | 0 | 0 | 0 | 0 | 139.5 | 142.59 | 0 | 0 | 0 |  |  | 0 | 0
16 | 474.543 | 1.621596 | 466.8478315 | 39.39144 | 1.954999 |  | 1.475441 | 0 | 9.604 | 29.81 | 114.517 | 0.479558 | 0 | 0 | 0 | 0 | 295.046 | 3.309992 | 285.28 | 4.52 | 285.28 | 1.194655 | 1.194655 | 238.8 | 140.64 | 0.95 | 647 | 1232 | 782/12 | 76.64 | 158 | 5 | 5.15 | 21.56644 | 116.95 | 489.7465 | 33.98 |  | 17.62 | 59.223 | 0.19 | 1,3/1,6 | 7.6 | 9.53 | 5.15 | 311.7 | 3.94 |  |  | 0 | 238.797 | 209.4768 | 4.665646 | 9.55188 | 0.9951927 | 14.21753 | 0.888 | 3250.064 | 222.5806 | 3561.29 | 1 | 3561.29 | 126.413 | 19.597 | 94.92 | 233.613 |  |  |  |  | 0.34 |  |  | 3.11 |  |  |  | 37.78 | 43.59 | 43.16 | 38.38 | [5 empty] | 142.2 | 143.08 | [6 empty] | 125.9831958 | 19.597 | 94.92 | 226.3476357 | 0 | 0 | 0 | 0 | 142.2 | 143.08 | 0 | 0 | 0 |  |  | 0 | 0
17 | 480.057 | 0.7186652 | 476.6069976 | 39.79665 | 2.106974 |  | 1.576357 | 0 | 9.601 |  | 120.028 | 0.5306172 | 0 | 0 | 0 | 0 | 298.811 | 3.618006 | 288 | 14.65 | 288 | 1.273184 | 1.273184 | 226.2 | 226.2 | 0.56 | 674 | 1227 | 783/12 | 76.06 | 160 | 5 |  | 0 | 134.4 | 594.1526 | 29.79 |  | 14.65 | 55.3755 | 0.19 | 1,28/1,57 | 7.18 | 9.27 | 6.39 | 291.45 | 4.78 |  |  | 0 | 226.2045 | 217.7032 | 6.6528 | 9.04818 | 0.9070906 | 15.70098 | 0.895 | 3476.2685 | 222.5806 | 3783.871 | 1 | 3783.871 | 127.992 | 23.991 | 96.037 | 232.037 |  |  |  |  | 0.52 |  |  | 1.2 |  |  |  | 38.09 | 43.6 | 43.07 | 38.99 | [5 empty] | 144 | 144 | [6 empty] | 127.3264416 | 23.991 | 96.037 | 229.252556 | 0 | 0 | 0 | 0 | 144 | 144 | 0 | 0 | 0 |  |  | 0 | 0
18 | 498.052 | 0.4680079 | 495.7210774 | 39.57776 | 2.037644 |  | 1.525817 | 0 | 9.962 | 30.86 | 124.518 | 0.5118268 | 0 | 0 | 0 | 0 | 309.108 | 3.334757 | 298.8 | 24.95 | 298.8 | 1.228207 | 1.228207 | 243.28 | 243.28 | 0.45 | 664 | 1237 | 808/12 | 76.24 | 166 | 5 | 6.95 | 28.56773 | 124.05 | 509.9031 | 33.02 |  | 15.16 | 59.4985 | 0.19 | 1,29/1,58 | 6.95 | 9 | 5.92 | 313.15 | 4.79 |  |  | 0 | 243.2815 | 224.657 | 5.688828 |  | 0.9453735 | 5.688828 | 0.899 | 3719.55 | 222.5806 | 4006.452 | 1 | 4006.452 | 132.786 | 24.836 | 99.682 | 240.748 |  |  |  |  | 0.45 |  |  | 0.72 |  |  |  | 37.49 | 43.26 | 43.03 | 38.92 | [5 empty] | 149.4 | 149.4 | [6 empty] | 132.188463 | 24.836 | 99.682 | 239.0146144 | 0 | 0 | 0 | 0 | 149.4 | 149.4 | 0 | 0 | 0 |  |  | 0 | 0
19 | 480.016 | 0.5448239 | 477.4007581 | 39.83315 | 2.119172 |  | 1.586761 | 0 | 10.664 | 19.78 | 119.94 | 0.5324112 | 0 | 0 | 0 | 0 | 297.298 | 3.369683 | 287.28 | 13.21 | 287.28 | 1.27523 | 1.27523 | 225.28 | 225.28 | 0.73 | 674 | 1232 | 799/12 | 76.06 | 160 | 5 | 8.35 | 37.06548 | 117.85 | 523.1337 | 29.41 |  | 13.53 | 55.233 | 0.19 | 1,32/1,61 | 7.16 | 8.61 | 5.45 | 290.7 | 3.34 |  |  | 0 | 225.277 | 218.2658 | 4.975428 | 9.01108 | 0.9010428 | 13.98651 | 0.899 | 3944.827 | 222.5806 | 4229.032 | 1 | 4229.032 | 32.421 | 23.978 | 95.962 | 327.655 |  |  |  |  | 0.79 |  |  | 0.72 |  |  |  | 38.09 | 43.75 | 43.21 | 38.73 | [5 empty] | 144 | 143.28 | [6 empty] | 32.1648741 | 23.978 | 95.962 | 325.295884 | 0 | 0 | 0 | 0 | 144 | 143.28 | 0 | 0 | 0 |  |  | 0 | 0
20 | 510.288 | 1.543159 | 502.413444 | 39.48546 | 2.656726 |  | 1.979723 | 0 | 11.901 | 20.75 | 128.028 | 0.6770028 | 0 | 0 | 0 | 0 | 316.467 | 3.471768 | 305.48 | 2.02 | 305.48 | 1.615356 | 1.615356 | 189.11 | 189.11 | 0.43 | 682 | 1235 | 809/12 | 76.09 | 170 | 5 | 6.7 | 35.42912 | 136.9 | 723.9173 | 32.52 |  | 12.58 | 101.35 | 0.3390199 | 1,26/1,55 | 6.98 | 9.25 | 6.78 | 298.95 | 4.09 |  |  | 0 | 189.11 | 227.6067 | 7.190142 | 7.5644 | 0.7253434 | 14.75454 | 0.889 | 4133.937 | 222.5806 | 4451.613 | 1 | 4451.613 |  | 25.5 | 102.528 | 382.26 | [7 empty] | 2.06 |  |  |  |  | 43.29 | 43.22 | 38.23 | [5 empty] | 162.4 | 143.08 | [6 empty] | 0 | 25.5 | 102.528 | 374.385444 | 0 | 0 | 0 | 0 | 162.4 | 143.08 | 0 | 0 | 0 |  |  | 0 | 0
21 | 468.053 | 0.8625915 | 464.0156145 | 39.80912 | 1.985489 |  | 1.484957 | 0 | 10.646 | 27.11 | 116.976 | 0.5005317 | 0 | 0 | 0 | 0 | 289.805 | 3.100361 | 280.82 | 17.75 | 280.82 | 1.201608 | 1.201608 | 233.7 | 161.07 | 1 | 657 | 1231 | 783/12 | 76.18 | 156 | 5 | 5.15 | 22.03647 | 127.4 | 545.1352 | 29.76 |  | 11.34 | 56.6865 | 0.19 | 1,26/1,56 | 7.22 | 9.14 | 7.73 | 298.35 | 3.38 |  |  | 0 | 233.7035 | 211.6842 | 7.628748 | 9.34814 | 0.963809 | 16.97689 | 0.893 | 4367.6405 | 222.5806 | 4674.194 | 1 | 4674.194 |  | 23.424 | 93.552 | 351.077 | [7 empty] | 1.15 |  |  |  |  | 44.04 | 43.55 | 38.53 | [5 empty] | 171.62 | 109.2 | [6 empty] | 0 | 23.424 | 93.552 | 347.0396145 | 0 | 0 | 0 | 0 | 171.62 | 109.2 | 0 | 0 | 0 |  |  | 0 | 0
22 | 488.832 | 1.102768 | 483.4413189 | 39.73218 | 1.985871 |  | 1.484233 | 0 | 10.181 | 22.36 | 122.119 | 0.501638 | 0 | 0 | 0 | 0 | 298.277 | 3.106844 | 289.01 | 5.83 | 289.01 | 1.187189 | 1.187189 | 243.44 | 97.4 | 1.15 | 676 | 1232 | 786/12 | 75.68 | 163 | 5 |  | 0 | 114.05 | 468.4923 | 34.21 |  | 11.98 | 59.0995 | 0.19 | 1,29/1,59 | 6.89 | 9.18 | 5.78 | 311.05 | 3.47 |  |  | 0 | 243.4405 | 221.5743 | 5.106549 | 9.73762 | 0.9591527 | 14.84417 | 0.896 | 4611.081 | 222.5806 | 4896.774 | 1 | 4896.774 |  | 24.35 | 97.769 | 366.713 | [7 empty] | 1.47 |  |  |  |  | 43.04 | 43.38 | 38.54 | [5 empty] | 174.91 | 114.1 | [6 empty] | 0 | 24.35 | 97.769 | 361.3223189 | 0 | 0 | 0 | 0 | 174.91 | 114.1 | 0 | 0 | 0 |  |  | 0 | 0
23 | 507.213 | 1.199619 | 501.128376 | 39.51329 | 2.101555 |  | 1.569281 | 0 | 11.896 | 17.75 | 126.924 | 0.5322743 | 0 | 0 | 0 | 0 | 308.536 | 3.155547 | 298.8 | 0.65 | 298.8 | 1.253061 | 1.253061 | 186.94 | 186.94 | 0.71 | 679 | 1223 | 813/12 | 75.5 | 169 | 5 | 5.55 | 23.27473 | 132.75 | 556.7065 | 32.3 |  | 13.81 | 58.444 | 0.19 | 1,22/1,52 | 6.48 | 9.4 | 7.03 | 307.6 | 3.11 |  |  | 0 | 238.456 | 228.9599 | 7.229266 | 9.53824 | 0.9092075 | 16.76751 | 0.897 | 4849.537 | 222.5806 | 5119.355 | 1 | 5119.355 |  | 25.509 | 101.415 | 380.289 | [7 empty] | 1.6 |  |  |  |  | 43.59 | 43.3 | 38.23 | [5 empty] | 180.5 | 118.3 | [6 empty] | 0 | 25.509 | 101.415 | 374.204376 | 0 | 0 | 0 | 0 | 180.5 | 118.3 | 0 | 0 | 0 |  |  | 0 | 0
24 | 512.743 | 2.694088 | 498.9292544 | 39.49443 | 2.118312 |  | 1.575035 | 0 | 11.509 | 23.15 | 127.959 | 0.5432777 | 0 | 0 | 0 | 0 | 312.417 | 3.119869 | 302.67 | 19.11 | 302.67 | 1.285051 | 1.285051 | 235.53 | 235.53 | 0.67 | 630 | 1231 | 797/12 | 76.13 | 171 | 5 | 7.3 | 30.99373 | 134.8 | 572.3226 | 31.15 |  | 15.71 | 57.9785 | 0.19 | 1,18/1,47 | 6.5 | 9.08 | 8.3 | 305.15 | 4.07 |  |  | 0 | 235.5315 | 225.9608 | 8.66707 | 9.42126 | 0.9099762 | 18.08833 | 0.897 | 5085.0685 | 222.5806 | 5341.935 | 1 | 5341.935 |  | 25.495 | 102.464 | 384.784 | [7 empty] | 3.59 |  |  |  |  | 44.17 | 43.53 | 38.11 | [5 empty] | 182.97 | 119.7 | [6 empty] | 0 | 25.495 | 102.464 | 370.9702544 | 0 | 0 | 0 | 0 | 182.97 | 119.7 | 0 | 0 | 0 |  |  | 0 | 0
25 | 507.32 | 2.204009 | 496.1386214 | 39.31348 | 2.223426 |  | 1.654276 | 0 | 10.211 | 18.48 | 127.001 | 0.5691501 | 0 | 0 | 0 | 0 | 307.693 | 2.623719 | 299.62 |  | 299.62 | 1.342735 | 1.342735 | 223.14 | 223.14 | 0.56 | 685 | 1232 | 811/12 | 76.04 | 169 | 5 | 6.75 | 30.24986 | 134.75 | 603.8769 | 28.17 |  | 14.13 | 54.7485 | 0.19 | 1,21/1,51 | 6.6 | 9.04 | 8.25 | 288.15 | 3.87 |  |  | 0 | 223.1415 | 223.9323 | 8.611664 | 8.92566 | 0.8699171 | 17.53732 | 0.896 | 5308.21 | 222.5806 | 5564.516 | 1 | 5564.516 |  | 25.491 | 101.51 | 380.319 | [7 empty] | 2.94 |  |  |  |  | 43.94 | 43.41 | 37.91 |  |  |  |  | 170.62 | 10.7 | 118.3 | [6 empty] | 0 | 25.491 | 101.51 | 369.1376214 | 0 | 0 | 0 | 170.62 | 10.7 | 118.3 | 0 | 0 | 0 |  |  | 0 | 0
26 | 500.871 | 1.583038 | 492.9420209 | 39.86401 | 2.133782 |  | 1.592309 | 0 | 9.577 | 30.52 | 125.09 | 0.541473 | 0 | 0 | 0 | 0 | 306.885 | 2.732294 | 298.5 | 101.84 | 298.5 | 1.292107 | 1.292107 | 231.02 | 231.02 | 0.41 | 682 | 1229 | 815/12 | 75.95 | 167 | 5 |  | 0 | 133.1 | 576.1456 | 28.65 |  | 13.28 | 55.822 | 0.19 | 1,21/1,49 | 6.92 | 8.93 | 8.6 | 293.8 | 6.32 |  |  | 0 | 231.018 | 225.8725 | 8.867085 | 9.24072 | 0.8928876 | 18.1078 | 0.896 | 5539.228 | 222.5806 | 5787.097 | 1 | 5787.097 |  | 24.882 | 100.208 | 375.781 | [7 empty] | 2.11 |  |  |  |  | 44.25 | 43.29 | 38.66 |  |  |  |  | 181.6 |  | 116.9 | [6 empty] | 0 | 24.882 | 100.208 | 367.8520209 | 0 | 0 | 0 | 181.6 | 0 | 116.9 | 0 | 0 | 0 |  |  | 0 | 0
27 | 501.048 | 1.394707 | 494.0598498 | 39.58 | 2.020715 |  | 1.508068 | 0 | 9.934 | 10.1 | 125.341 | 0.5126474 | 0 | 0 | 0 | 0 | 310.367 | 2.657177 | 302.12 | 24.44 | 302.12 | 1.235677 | 1.235677 | 244.5 | 244.5 | 0.58 | 690 | 1240 | 818/12 | 75.94 | 167 | 5 | 8 | 32.72017 | 148.1 | 605.7322 | 33.28 |  | 13.69 | 59.9925 | 0.19 | 1,23/1,54 | 6.79 | 9.33 | 8.54 | 315.75 | 2.43 |  |  | 0 | 244.4975 | 224.8014 | 9.797545 | 9.7799 | 0.9494883 | 19.57745 | 0.898 | 5783.7255 | 222.5806 | 6009.677 | 1 | 6009.677 |  | 25.179 | 100.162 | 375.707 | [7 empty] | 1.86 |  |  |  |  | 44.14 | 43.31 | 38.28 |  |  |  |  | 185.22 |  | 116.9 | [6 empty] | 0 | 25.179 | 100.162 | 368.7188498 | 0 | 0 | 0 | 185.22 | 0 | 116.9 | 0 | 0 | 0 |  |  | 0 | 0
28 | 504.011 | 1.14752 | 498.2273705 | 39.38086 | 2.176321 |  | 1.625954 | 0 | 11.58 |  | 125.996 | 0.5503667 | 0 | 0 | 0 | 0 | 312.305 | 2.396696 | 304.82 | 28.91 | 304.82 | 1.331493 | 1.331493 | 122.76 | 101.17 | 0.61 | 691 | 1231 | 823/12 | 76.09 | 168 | 5 | 6.75 | 29.48487 | 125.45 | 547.9817 | 31.45 |  | 15.39 | 56.259 | 0.19 | 1,25/1,53 | 7.45 | 8.52 | 7.17 | 296.1 | 4.48 |  |  | 0 | 228.931 | 225.1124 | 6.967776 | 9.15724 | 0.8878086 | 16.12502 | 0.898 | 6012.6565 | 222.5806 | 6232.258 | 1 | 6232.258 |  | 25.155 | 100.841 | 378.015 | [7 empty] | 1.53 |  |  |  |  | 44.04 | 43.32 | 38.02 |  |  |  |  | 187.22 |  | 117.6 | [6 empty] | 0 | 25.155 | 100.841 | 372.2313705 | 0 | 0 | 0 | 187.22 | 0 | 117.6 | 0 | 0 | 0 |  |  | 0 | 0
29 | 494.843 | 0.8402801 | 490.6849328 | 39.43295 | 2.039931 |  | 1.526141 | 0 | 11.481 | 23.48 | 123.587 | 0.5137898 | 0 | 0 | 0 | 0 | 303.226 | 2.10602 | 296.84 | 3.45 | 296.84 | 1.234057 | 1.234057 | 240.54 | 96.52 | 1.06 | 672 | 1239 | 804/12 | 75.7 | 165 | 5 | 5.3 | 22.03376 | 122 | 507.1922 | 27.15 |  | 12.31 | 57.95 | 0.19 | 1,27/1,56 | 7.56 | 9.14 | 5.44 | 305 | 5.8 |  |  | 0 | 240.54 | 223.1415 | 5.141183 | 9.6216 | 0.9410685 | 14.76278 | 0.899 | 6253.1965 | 222.5806 | 6454.839 | 1 | 6454.839 |  | 24.575 | 99.012 | 371.256 | [7 empty] | 1.12 |  |  |  |  | 44.06 | 43.47 | 38.05 |  |  |  |  | 181.34 |  | 115.5 | [6 empty] | 0 | 24.575 | 99.012 | 367.0979328 | 0 | 0 | 0 | 181.34 | 0 | 115.5 | 0 | 0 | 0 |  |  | 0 | 0
30 | 356.894 | 0.9374107 | 353.5484375 | 39.41878 | 2.160242 |  | 1.614915 | 0 | 8.264 |  | 89.249 | 0.5453268 | 0 | 0 | 0 | 0 | 219.778 | 2.187662 | 214.97 | 2.34 | 214.97 | 1.313504 | 1.313504 | 163.66 | 124.36 | 0.87 | 613 | 1189 | 754/12 | 75.87 | 121 | 4 | 3.6 | 21.99662 | 90.6 | 553.5816 | 22.16 |  | 9.53 | 40.1185 | 0.19 | 1,23/1,52 | 7.2 | 9.1 | 7.27 | 211.15 | 2.16 |  |  | 0 | 163.6615 | 160.3601 | 5.102311 | 6.54646 | 0.890973 | 11.64877 | 0.899 | 6416.858 | 222.5806 | 6677.419 | 1 | 6677.419 |  | 17.698 | 71.551 | 267.645 | [7 empty] | 1.25 |  |  |  |  | 43.99 | 43.67 | 37.98 |  |  |  |  | 131.67 |  | 83.3 | [6 empty] | 0 | 17.698 | 71.551 | 264.2994375 | 0 | 0 | 0 | 131.67 | 0 | 83.3 | 0 | 0 | 0 |  |  | 0 | 0
31 | 491.962 | 0.9074397 | 487.4977413 | 39.61475 | 2.884261 |  | 2.156447 | 0 | 11.481 |  | 123.015 | 0.7278133 | 0 | 0 | 0 | 0 | 296.656 | 2.118953 | 290.37 |  | 290.37 | 1.717962 | 1.717962 | 169.02 | 100.7 | 0.88 | 625 | 1211 | 790/12 | 75.96 | 164 | 5 | 6.4 | 37.86534 | 118.7 | 702.2838 | 33.48 |  | 14.06 | 122.77 | 0.4014059 | 1,24/1,53 | 6.91 | 9.15 | 7 | 305.85 |  |  |  | 0 | 169.02 | 221.9519 | 6.436549 | 6.7608 | 0.6648038 | 13.19735 | 0.891 | 6585.878 | 222.5806 | 6900 | 1 | 6900 |  | 24.593 | 98.422 | 368.947 | [7 empty] | 1.21 |  |  |  |  | 43.87 | 43.48 | 38.3 |  |  |  |  | 175.57 |  | 114.8 | [6 empty] | 0 | 24.593 | 98.422 | 364.4827413 | 0 | 0 | 0 | 175.57 | 0 | 114.8 | 0 | 0 | 0 |  |  | 0 | 0
е | 14536.488 |  | 14376.28 |  |  | 0 |  | 0 | 330.199 | 706.98 | 3023.003 |  | 0 | 0 | 0 |  | 8990.893 |  | 8729.71 | 596.23 | 8729.71 |  |  | 6337.75 | 5462.95 | [6 empty] | 148 | 153.8 |  | 3827.65 |  | 950.86 | 0 | 456.6 | 1845.552 | [5 empty] | 8759.4 | 128.63 | 0 | 0 |  | 6585.878 | 6452.676 | 206.7965 | 246.94306 |  | 466.9369 |  |  | 0 |  | 31 |  | 2329.81 | 1384.491 | 1638.512 | 9183.675 | 1e-07 | 1e-07 | 1e-07 | 1e-07 | [15 empty] | 1213.24 | 1972.1 | 4465.91 | 1078.46 | [5 empty] | 2307.595 | 1384.491 | 1638.512 | 9045.681 | 9.99999999e-08 | 9.99999999e-08 | 9.99999999e-08 | 1213.24 | 1972.1 | 4465.91 | 1078.46 | 0 | 0 | #DIV/0! | #DIV/0! | 0 | 0
ср. | 468.919 | 1.102114 |  | 39.13049 | 2.182895 | 0 | 1.723882 | 0 | 10.65158 | 22.80581 | 97.51623 | 0.4590129 | 0 | 0 | 0 | 0 | 290.0288 | 2.904973 |  | 19.23323 | 281.6035 | 1.32552 | 1.32552 | 204.4435 | 176.2242 | 0.6853269 | 653.3871 | 1191.581 |  | 76.10264 | 156.4516 | 4.774194 | 4.96129 | 23.353 | 123.4726 | 581.1905 | 30.6729 |  | 14.72903 | 59.53394 | 0.2106939 | 0 | 7.106129 | 8.850645 | 7.185484 | 282.5613 | 4.149355 | #DIV/0! | 0 | 0 | 212.4477 | 208.1508 | #DIV/0! | #DIV/0! | 0.8909465 | 15.06248 | 0 | [13 empty] | 0.9535018 | 2.69962e-09 | 6.103098e-18 | 1.502599 | 1e-07 | 1e-07 | 1e-07 | 37.19043 | 43.52985 | 43.33546 | 38.2092 | 1e-07 | 1e-07 | 1e-07 | 1e-07 |  |  |  |  | 8.242392e-18 | 5.070737e-18 | 2.098564e-09 | 3.152644e-09 | #DIV/0! | 3692.086 |  | 10684.19 |  |  |  |  | 8729.71
пл. |  |  |  | 37.4 | 2.15 |  | 1.8275 |  | 7.79 | 18.2961582 |  | 0.3225 | [7 empty] | 25.641 |  | 1.28 |  | 6900 | 6900 |  |  | 1250 |  | 76 | [5 empty] | 720 | [9 empty] | 6900 | 82.8 |  |  |  | 222.581 |  |  |  | 0.9 | [39 empty] | 14376.28
± |  |  |  |  | 0.03289488 | 0 |  | 0 | [9 empty] | 2.904973 |  |  |  | 0.04551954 | [5 empty] | -58.41935 | 0 | [16 empty] | 1859.4
Отклонения
[7 empty] | по выпускам | [37 empty] | ССП | 222.5806 |  |  | тн | [6 empty] | Дней | 31 | [40 empty] | 14376.279
[33 empty] | Удельный расход мелочь ФМн ср. | [6 empty] | 0.2106939 |  | т
|  | Средний вес выпуска: | [6 empty] | 59.18514 | [30 empty] | План: |  |  |  |  | Суток работы | 30
[45 empty] | Среднесуточное пр-во | 230 | [5 empty] | Отставание (-) опережение (+)
[52 empty] | -314.122 |  |  |  | Тн
[52 empty] | -4.552493 |  |  |  | %
Мелочь ФМн с н. м.
[52 empty] | план |  |  |  | 1845.552
[52 empty] | факт |  |  |  | 1845.55
[52 empty] | Отклонение |  |  |  | -0.002
| Диспетчер АО "СЧПЗ" | [11 empty] | Кленина М.В.

## октябрь 20 (+руда,кокс)
Сведения по учету производства ферромарганца в АО "СЧПЗ" — ДП-3
[45 empty] | на | 31 |  |  |  |  | октября |  |  |  | 2020г.
Дата | Расход Mn шихты |  |  |  |  | Отсев агломерата, т | Расх.добавок, флюсов | [7 empty] | Расход кокса | [8 empty] | Производство FeMn78 т | Производство FeMn с Si<1, т | Сод. Si в сплаве % | Температура колош. газа, °С | Темпе-ратура гор. дутья, °С | Расход гор. дутья, м3/мин / фурмы,шт | Средн. содерж. Mn в сплаве, % | Количество подач,шт | Количество выпусков, шт | Количество пыли |  | Количество шлака |  | Перевал, т |  | Зеленый шлак | Мелочь Фмн | Удельн.расход мелочи, т | Осн-ть | Сод. Al2O3 в шлаке, % | Сод MgO в шлаке, % | Сод. MnO в шлаке, % | Производство фактическое, т | [5 empty] | Теорети- ческий выход FeMn, т | Потери Mn со шлаком расчетно, т |  | Факт. коэф-т извлеч. Mn из расплава | Потери Mn со шлаком расчетно, т | Средняя значения кофицент извлечения Mn из расплава | [5 empty] | Проплавлено руды (влаж.), т | [7 empty] | Влажность руды , % | [6 empty] | Сод. Mn в руде, % | [7 empty] | Сожжено кокса сух., т |  |  |  | Влажность кокса, % |  |  |  | Коксовый орешек
| Проплавлено шихты (влаж.), т | Влажность шихты , % | Сухой руды, т | Сод. Mn в марг. шихте, % | Удельн расход марг. шихты, т |  | Удельн расход руды, т | Тяж.шлак ,т | Кварцит, т | Отсев руды ,т | Агломерат, т | Удельн.расход агломерата, т | Известняк,т | Коксовый орешек,т | Сухой коксовый орешек,т | Удельн. расход сухого коксового орешка, т | Сожжено кокса (влаж.), т | Влажность кокса, % | Сухого скипо- вого кокса, т | Выход кокс. мелочи, т | Сухого кокса (заданный), т | Удельн. расход сухого кокса, т | Всего удельн. расход кокса, т
[33 empty] | всего, т | на т FeMn, кг | всего, т | на т FeMn, кг | [9 empty] | Разлито жидкого | из шлака | c перевала | с отвала | % с отвала от годного | Всего годного |  | химические | физические | [52 empty] | Тяжелый шлак
[54 empty] | 4% |  |  |  | FeMn НИ | План | План по нараст. |  |  | Маматван | Агломерат , 4-5пр | Агломерат,13% 6-7 пр | Глория | Новорос - ая | Каражал | Казахстан(10-100) |  | Маматван |  |  | Глория | Новорос - ая | Каражал | Казахстан(10-100) | Маматван | Агломерат , 4-5пр | Агломерат,13% 6-7 пр | Глория | Новорос - ая | Каражал | Казахстан(10-100) | Чиатури | Новотроицк | Губаха +25 | Кемерово | Челябинск | Новотроицк | Губаха +25 | Кемерово | Челябинск |  | Маматван | Агломерат, 4-5 пр | Агломерат, 13% 6-7 пр | Глория | Новорос - ая | Каражал | Казахстан (10-100) | Новотроицк | кокс Губаха +25 | Кемерово | Челябинск | Коксовый орешек | Кол-во, т | W | Mn |  | ИТОГО
1 | 224.0230004 | 0.702834 | 222.4485 | 38.21596 | 2.410543 |  | 2.005521 | 0 | 2.381 |  | 37.376 | 0.4050216 | 0 | 0 | 0 | 0 | 164.95 | 2.443164 | 160.92 | 27.09 | 160.9200002 | 1.743795 | 1.743795 | 43.67 | 92.28 | 0.54 | 671 | 1129 | 771/12 | 75.1 | 70 | 2 |  | 0 | 55.65 | 603.0461 | 13.57 |  | 12.26 | 22.8285 | 0.19 | 1,18/1,45 | 7.71 | 8.26 | 8.66 | 120.15 | 7.22 |  |  |  | 92.2815 | 98.82083 | 3.733253 | 3.69126 | 0.8152304 | 7.424513 | 0.815 | 92.2815 | 222.5806 | 222.5806 | 1 | 222.5806 | 57.775 | 37.376 | 1e-07 | 128.872 | 1e-07 | 1e-07 | 1e-07 | 1e-07 | 1.03 | 1e-07 | 1e-07 | 0.76 | 1e-07 | 1e-07 | 1e-07 | 36.06 | 43.5 | 1e-07 | 37.65 | 1e-07 | 1e-07 | 1e-07 | 1e-07 | 1e-07 | 1e-07 | 126.92 | 34 | 1e-07 | 1e-07 | 1e-07 | 1e-07 | 1e-07 | 57.1799175 | 37.376 | 9.99999999e-08 | 127.8925728 | 9.99999999e-08 | 9.99999999e-08 | 9.99999999e-08 | 9.99999999e-08 | 9.99999999e-08 | 126.92 | 34 | 0 | 0 |  |  | 0 | 0 | 108.872 | 128.872 | 93.72 | 126.92
2 | 503.206 | 0.7914093 | 499.2235808 | 38.01301 | 2.218348 |  | 1.824987 | 0 | 5.193 | 36.34 | 88.523 | 0.3933604 | 0 | 0 | 0 | 0 | 330.7 | 2.81524 | 321.39 | 4.58 | 321.39 | 1.428127 | 1.428127 | 225.04 | 225.04 | 0.66 | 636 | 1194 | 817/12 | 75.69 | 161 | 5 | 6.95 | 30.88299 | 126.8 | 563.4479 | 39.99 |  | 17.69 | 55.917 | 0.19 | 1,15/1,42 | 7.66 | 8.24 | 8.9 | 294.3 | 4.35 |  |  |  | 225.043 | 218.8785 | 8.742056 | 9.00172 | 0.8975871 | 17.74378 | 0.872 | 317.3245 | 222.5806 | 445.1613 | 1 | 445.1613 | 137.009 | 88.523 |  | 277.674 |  |  |  |  | 0.88 |  |  | 1 |  |  |  | 36.73 | 43.49 |  | 36.9 | [6 empty] | 237.73 | 83.66 | [5 empty] | 135.8033208 | 88.523 | 0 | 274.89726 | 0 | 0 | 0 | 0 | 0 | 237.73 | 83.66 | 0 | 0 |  |  | 0 | 0 | 257.674 | 277.674 | 204.53 | 237.73
3 | 529.922 | 0.9330273 | 524.9776829 | 38.2928 | 2.237089 |  | 1.902232 | 0 | 13.256 | 40.47 | 78.581 | 0.3348575 | 0 | 0 | 0 | 0 | 345.9 | 2.57878 | 336.98 | 23.88 | 336.98 | 1.435974 | 1.435974 | 234.67 | 190.99 | 0.64 | 587 | 1194 | 815/12 | 75.99 | 170 | 5 | 8.75 | 37.2864 | 131.8 | 561.6397 | 36.73 |  | 16.23 | 57.76 | 0.19 | 1,22/1,49 | 7.61 | 8.46 | 7.3 | 304 | 4.66 |  |  |  | 234.67 | 230.9488 | 7.453197 | 9.3868 | 0.8870662 | 16.84 | 0.878 | 551.9945 | 222.5806 | 667.7419 | 1 | 667.7419 | 144.33 | 78.581 |  | 307.011 |  |  |  |  | 1.49 |  |  | 0.91 |  | 3.1 |  | 36.37 | 43.32 |  | 37.91 |  | 29.97 |  |  |  |  | 251.98 | 85 | [5 empty] | 142.179483 | 78.581 | 0 | 304.2171999 | 0 | 0 | 0 | 0 | 0 | 251.98 | 85 | 0 | 0 |  |  | 0 | 0 | 287.011 | 307.011 | 218.78 | 251.98
4 | 511.981 | 1.43379 | 504.6402652 | 37.69318 | 2.213849 |  | 1.890217 | 0 | 13.942 | 37.22 | 73.771 | 0.3236322 | 0 | 0 | 0 | 0 | 334.03 | 2.553663 | 325.5 | 32.12 | 325.5 | 1.427964 | 1.427964 | 227.95 | 227.95 | 0.54 | 655 | 1193 | 823/12 | 76.28 | 164 | 5 | 6.25 | 27.41865 | 142 | 622.9518 | 40.26 |  | 18.82 | 56.753 | 0.19 | 1,22/1,49 | 7.29 | 8.56 | 7.38 | 298.7 | 4.82 |  |  |  | 227.947 | 217.6949 | 8.118 | 9.11788 | 0.914113 | 17.23588 | 0.889 | 779.9415 | 222.5806 | 890.3226 | 1 | 890.3226 | 139.358 | 73.771 |  | 298.852 |  |  |  |  | 1 |  |  | 1.99 |  |  |  | 36.02 | 43.5 |  | 37.04 | [6 empty] | 243.5 | 82 | [5 empty] | 137.96442 | 73.771 | 0 | 292.9048452 | 0 | 0 | 0 | 0 | 0 | 243.5 | 82 | 0 | 0 |  |  | 0 | 0 | 278.852 | 298.852 | 210.3 | 243.5
5 | 550.987 | 1.091875 | 544.9709093 | 37.66166 | 2.331501 |  | 1.99075 | 0 | 14.529 | 42.76 | 79.648 | 0.340751 | 0 | 0 | 0 | 0 | 359.05 | 2.481549 | 350.14 | 15.11 | 350.14 | 1.497973 | 1.497973 | 233.74 | 233.74 | 0.43 | 643 | 1171 | 833/12 | 75.99 | 177 | 5 | 2.55 | 10.90944 | 148.8 | 636.598 | 29.28 |  | 19.02 | 58.3775 | 0.19 | 1,22/1,49 | 7.04 | 8.78 | 6.89 | 307.25 | 3.89 |  |  |  | 233.7425 | 235.7928 | 7.941938 | 9.3497 | 0.8654088 | 17.29164 | 0.883 | 1013.684 | 222.5806 | 1112.903 | 1 | 1112.903 | 150.427 | 79.648 |  | 320.912 |  |  |  |  | 1.29 |  |  | 1.27 |  |  |  | 36.05 | 43.17 |  | 37.05 | [6 empty] | 261.64 | 88.5 | [5 empty] | 148.4864917 | 79.648 | 0 | 316.8364176 | 0 | 0 | 0 | 0 | 0 | 261.64 | 88.5 | 0 | 0 |  |  | 0 | 0 | 300.912 | 320.912 | 228.44 | 261.64
6 | 524.195 | 1.02416 | 518.8264031 | 38.14369 | 2.274567 |  | 1.942448 | 0 | 13.444 | 37.52 | 75.756 | 0.3321189 | 0 | 0 | 0 | 0 | 343.76 | 2.717012 | 334.42 | 20.73 | 334.42 | 1.466118 | 1.466118 | 228.1 | 138.64 | 0.9 | 631 | 1181 | 838/12 | 76.54 | 168 | 5 | 6.3 | 27.61959 | 128.25 | 562.2559 | 34.14 |  | 21.33 | 57.551 | 0.19 | 1,24/1,52 | 7.4 | 9.16 | 6.12 | 302.9 | 4.08 |  |  |  | 228.099 | 225.7203 | 6.080134 | 9.12396 | 0.8822 | 15.20409 | 0.883 | 1241.783 | 222.5806 | 1335.484 | 1 | 1335.484 | 142.777 | 75.756 |  | 305.662 |  |  |  |  | 0.87 |  |  | 1.35 |  |  |  | 35.95 | 43.1 |  | 37.94 | [6 empty] | 235.22 | 99.2 | [5 empty] | 141.5348401 | 75.756 | 0 | 301.535563 | 0 | 0 | 0 | 0 | 0 | 235.22 | 99.2 | 0 | 0 |  |  | 0 | 0 | 285.662 | 305.662 | 202.02 | 235.22
7 | 458.051 | 1.909547 | 449.3042992 | 39.07476 | 2.255147 |  | 1.925391 | 0 | 11.682 | 28.7 | 65.699 | 0.3297563 | 0 | 0 | 0 | 0 | 302.63 | 2.673231 | 294.54 | 5.78 | 294.54 | 1.478355 | 1.478355 | 199.24 | 199.24 | 0.61 | 606 | 1151 | 812/12 | 76.17 | 146 | 4 | 7.55 | 37.89495 | 120.1 | 602.8057 | 29.47 |  | 12.17 | 47.975 | 0.19 | 1,24/1,51 | 6.92 | 8.52 | 9.02 | 252.5 | 6.88 |  |  |  | 199.235 | 201.2182 | 8.391776 | 7.9694 | 0.8643959 | 16.36118 | 0.88 | 1441.018 | 222.5806 | 1558.065 | 1 | 1558.065 | 124.096 | 65.699 |  | 268.256 |  |  |  |  | 1.99 |  |  | 2.34 |  |  |  | 37.76 | 43.17 |  | 38.68 | [6 empty] | 192.34 | 102.2 | [5 empty] | 121.6264896 | 65.699 | 0 | 261.9788096 | 0 | 0 | 0 | 0 | 0 | 192.34 | 102.2 | 0 | 0 |  |  | 0 | 0 | 248.256 | 268.256 | 159.14 | 192.34
8 | 521.314 | 0.9448487 | 516.3883715 | 38.90173 | 2.30913 |  | 1.972948 | 0 | 13.449 | 39.13 | 75.18 | 0.3361818 | 0 | 0 | 0 | 0 | 345.88 | 2.830461 | 336.09 |  | 336.09 | 1.502891 | 1.502891 | 223.63 | 223.63 | 0.32 | 621 | 1151 | 814/12 | 76.36 | 167 | 5 |  | 0 | 145.15 | 649.0661 | 31.65 |  | 20.72 | 56.221 | 0.19 | 1,22/1,49 | 6.72 | 8.39 | 7.78 | 295.9 | 4.67 |  |  |  | 223.629 | 229.6644 | 8.747843 | 8.94516 | 0.8500583 | 17.693 | 0.876 | 1664.647 | 222.5806 | 1780.645 | 1 | 1780.645 | 141.927 | 75.18 |  | 304.207 |  |  |  |  | 1.37 |  |  | 0.98 |  |  |  | 37.61 | 43.33 |  | 38.41 | [6 empty] | 219.19 | 116.9 | [5 empty] | 139.9826001 | 75.18 | 0 | 301.2257714 | 0 | 0 | 0 | 0 | 0 | 219.19 | 116.9 | 0 | 0 |  |  | 0 | 0 | 284.207 | 304.207 | 185.99 | 219.19
9 | 463.938 | 0.7345731 | 460.5300363 | 39.07703 | 2.222383 |  | 1.901493 | 0 | 11.879 | 20.88 | 66.496 | 0.3208902 | 0 | 0 | 0 | 0 | 315.8 | 2.875237 | 306.72 | 20.5 | 306.72 | 1.480141 | 1.480141 | 207.22 | 207.22 | 0.44 | 660 | 1137 | 781/12 | 76.27 | 148 | 5 | 4.65 | 22.43954 | 129.35 | 624.2053 | 33.82 |  | 15.07 | 51.1765 | 0.19 | 1,23/1,48 | 6.66 | 8.1 | 8.12 | 269.35 | 4.12 |  |  |  | 207.2235 | 205.9871 | 8.136297 | 8.28894 | 0.8782401 | 16.42524 | 0.876 | 1871.8705 | 222.5806 | 2003.226 | 1 | 2003.226 | 125.789 | 66.496 |  | 271.653 |  |  |  |  | 0.96 |  |  | 0.81 |  |  |  | 37.77 | 43.58 |  | 38.58 | [6 empty] | 199.12 | 107.6 | [5 empty] | 124.5814256 | 66.496 | 0 | 269.4526107 | 0 | 0 | 0 | 0 | 0 | 199.12 | 107.6 | 0 | 0 |  |  | 0 | 0 | 251.653 | 271.653 | 165.92 | 199.12
10 | 500.046 | 0.6381139 | 496.8551368 | 38.70333 | 3.196443 |  | 2.733371 | 0 | 11.203 | 45.28 | 71.98 | 0.4630726 | 0 | 0 | 0 | 0 | 335.83 | 2.796058 | 326.44 | 24.74 | 326.44 | 2.100103 | 2.100103 | 155.44 | 94.48 | 0.91 | 660 | 1164 | 798/12 | 76.69 | 160 | 5 |  | 0 | 116.95 | 752.3803 | 32.7 |  | 12.11 | 126.93 | 0.4395083 | 1,25/1,54 | 7.89 | 8.82 | 6.17 | 288.8 | 5.68 |  |  |  | 155.44 | 218.904 | 5.589716 | 6.2176 | 0.6199025 | 11.80732 | 0.849 | 2027.3105 | 222.5806 | 2225.806 | 1 | 2225.806 | 135.985 | 71.98 |  | 292.081 |  |  |  |  | 0.8 |  |  | 0.72 |  |  |  | 37.43 | 43.76 |  | 38.05 | [6 empty] | 189.24 | 137.2 | [5 empty] | 134.89712 | 71.98 | 0 | 289.9780168 | 0 | 0 | 0 | 0 | 0 | 189.24 | 137.2 | 0 | 0 |  |  | 0 | 0 | 272.081 | 292.081 | 156.04 | 189.24
11 | 494.062 | 0.7308329 | 490.4512326 | 39.13299 | 2.290121 |  | 1.95821 | 0 | 11.458 | 30.57 | 71.082 | 0.3319115 | 0 | 0 | 0 | 0 | 333.24 | 3.168887 | 322.68 |  | 322.68 | 1.506727 | 1.506727 | 214.16 | 214.16 | 0.63 | 667 | 1152 | 801/12 | 76.23 | 158 | 5 | 8.95 | 41.79128 | 128.4 | 599.5531 | 32.89 |  | 14.18 | 52.8105 | 0.19 | 1,26/1,53 | 7.14 | 8.42 | 7.34 | 277.95 | 3.2 |  |  |  | 214.1595 | 219.7997 | 7.300715 | 8.56638 | 0.8505982 | 15.8671 | 0.849 | 2241.47 | 222.5806 | 2448.387 | 1 | 2448.387 | 134.303 | 71.082 |  | 288.677 |  |  |  |  | 0.84 |  |  | 0.86 |  |  |  | 38.09 | 43.39 |  | 38.57 | [6 empty] | 180.48 | 142.2 | [5 empty] | 133.1748548 | 71.082 | 0 | 286.1943778 | 0 | 0 | 0 | 0 | 0 | 180.48 | 142.2 | 0 | 0 |  |  | 0 | 0 | 268.677 | 288.677 | 147.28 | 180.48
12 | 517.798 | 0.8833351 | 513.2241085 | 39.3328 | 2.292796 |  | 1.936996 | 0 | 12.207 |  | 79.643 | 0.3558001 | 0 | 0 | 0 | 0 | 349.45 | 3.568465 | 336.98 | 28.92 | 336.98 | 1.505437 | 1.505437 | 223.84 | 178.03 | 0.67 | 626 | 1148 | 799/12 | 76.78 | 166 | 5 | 7.8 | 34.84601 | 135.4 | 604.8909 | 33.64 |  | 20.43 | 56.468 | 0.19 | 1,27/1,57 | 6.97 | 8.67 | 7.8 | 297.2 | 3.54 |  |  | 0 | 223.842 | 229.524 | 8.181211 | 8.95368 | 0.8513885 | 17.13489 | 0.85 | 2465.312 | 222.5806 | 2670.968 | 1 | 2670.968 | 141.103 | 79.643 |  | 297.052 |  |  |  |  | 1.01 |  |  | 1.06 |  |  |  | 37.8 | 43.7 |  | 38.89 | [5 empty] | 149.4 | 187.58 | [6 empty] | 139.6778597 | 79.643 | 0 | 293.9032488 | 0 | 0 | 0 | 0 | 149.4 | 187.58 | 0 | 0 | 0 |  |  | 0 | 0 | 277.052 | 297.052 | 154.38 | 187.58
13 | 475.992 | 0.7808763 | 472.2750915 | 38.49908 | 2.247543 |  | 1.885828 | 0 | 10.647 | 35.58 | 76.007 | 0.361715 | 0 | 0 | 0 | 0 | 320.5 | 3.26053 | 310.05 | 4.47 | 310.05 | 1.475519 | 1.475519 | 168.3 | 116.16 | 0.86 | 663 | 1092 | 790/12 | 75.72 | 152 | 5 | 4.7 | 22.36716 | 110.4 | 525.3903 | 28.23 |  | 14.44 | 51.4805 | 0.19 | 1,27/1,53 | 6.72 | 8.32 | 7.35 | 270.95 | 5.1 |  |  | 0 | 210.1295 | 209.6279 | 6.285803 | 8.40518 | 0.875089 | 14.69098 | 0.852 | 2675.4415 | 222.5806 | 2893.548 | 1 | 2893.548 | 129.176 | 76.007 |  | 270.809 |  |  |  |  | 0.76 |  |  | 1.01 |  |  |  | 37.22 | 43.52 |  | 37.7 | [5 empty] | 136.8 | 173.25 | [6 empty] | 128.1942624 | 76.007 | 0 | 268.0738291 | 0 | 0 | 0 | 0 | 136.8 | 173.25 | 0 | 0 | 0 |  |  | 0 | 0 | 250.809 | 270.809 | 140.05 | 173.25
14 | 299.034 | 0.6491881 | 297.092707 | 39.21189 | 2.590499 |  | 2.185112 | 0 | 6.582 | 18.48 | 46.492 | 0.4053869 | 0 | 0 | 0 | 0 | 213.18 | 3.278919 | 206.19 | 1.75 | 206.19 | 1.797873 | 1.797873 | 114.69 | 114.69 | 0.6 | 643 | 1049 | 793/12 | 76.98 | 94 | 3 |  | 0 | 66.8 | 582.4625 | 16.53 |  | 11.18 | 28.7945 | 0.19 | 1,26/1,55 | 6.91 | 9.06 | 6.96 | 151.55 | 3.11 |  |  | 0 | 114.6855 | 132.1132 | 3.601555 | 4.58742 | 0.7578386 | 8.188975 | 0.847 | 2790.127 | 222.5806 | 3116.129 | 1 | 3116.129 | 79.043 | 46.492 |  | 173.499 |  |  |  |  | 0.7 |  |  | 0.8 |  |  |  | 37.21 | 43.63 |  | 38.94 | [5 empty] | 83.7 | 122.49 | [6 empty] | 78.489699 | 46.492 | 0 | 172.111008 | 0 | 0 | 0 | 0 | 83.7 | 122.49 | 0 | 0 | 0 |  |  | 0 | 0 | 153.499 | 173.499 | 89.29 | 122.49
15 | 485.193 | 0.6305938 | 482.1334028 | 39.17583 | 2.180218 |  | 1.743929 | 0 | 9.855 | 19.9 | 96.481 | 0.4362892 | 0 | 0 | 0 | 0 | 326.15 | 3.329756 | 315.29 | 122.89 | 315.29 | 1.425748 | 1.425748 | 221.14 | 179.84 | 0.81 | 645 | 1182 | 774/12 | 76.26 | 155 | 5 | 7.4 | 33.46296 | 129.95 | 587.6368 | 27.48 |  | 12.18 | 53.96 | 0.19 | 1,29/1,58 | 7.26 | 8.94 | 6.16 | 284 | 3.28 |  |  | 0 | 221.14 | 216.2235 | 6.200994 | 8.8456 | 0.8928503 | 15.04659 | 0.85 | 3011.267 | 222.5806 | 3338.71 | 1 | 3338.71 | 127.1 | 14.004 | 82.477 | 261.612 |  |  |  |  | 0.74 |  |  | 0.81 |  |  |  | 37.6 | 43.28 | 43.4 | 38.39 | [5 empty] | 139.5 | 175.79 | [6 empty] | 126.15946 | 14.004 | 82.477 | 259.4929428 | 0 | 0 | 0 | 0 | 139.5 | 175.79 | 0 | 0 | 0 |  |  | 0 | 0 | 241.612 | 261.612 | 142.59 | 175.79
16 | 494.543 | 1.681789 | 486.2258315 | 39.35053 | 2.036147 |  | 1.556589 | 0 | 9.604 | 29.81 | 114.517 | 0.479558 | 0 | 0 | 0 | 0 | 329.37 | 3.306312 | 318.48 | 4.52 | 318.48 | 1.333685 | 1.333685 | 238.8 | 140.64 | 0.95 | 647 | 1232 | 782/12 | 76.64 | 158 | 5 | 5.15 | 21.56644 | 116.95 | 489.7465 | 33.98 |  | 17.62 | 59.223 | 0.19 | 1,3/1,6 | 7.6 | 9.53 | 5.15 | 311.7 | 3.94 |  |  | 0 | 238.797 | 217.9452 | 4.665646 | 9.55188 | 0.9565237 | 14.21753 | 0.857 | 3250.064 | 222.5806 | 3561.29 | 1 | 3561.29 | 126.413 | 19.597 | 94.92 | 253.613 |  |  |  |  | 0.34 |  |  | 3.11 |  |  |  | 37.78 | 43.59 | 43.16 | 38.38 | [5 empty] | 142.2 | 176.28 | [6 empty] | 125.9831958 | 19.597 | 94.92 | 245.7256357 | 0 | 0 | 0 | 0 | 142.2 | 176.28 | 0 | 0 | 0 |  |  | 0 | 0 | 233.613 | 253.613 | 143.08 | 176.28
17 | 500.057 | 0.7379164 | 496.3669976 | 39.76439 | 2.194329 |  | 1.663711 | 0 | 9.601 |  | 120.028 | 0.5306172 | 0 | 0 | 0 | 0 | 333.25 | 3.615904 | 321.2 | 14.65 | 321.2 | 1.419954 | 1.419954 | 226.2 | 226.2 | 0.56 | 674 | 1227 | 783/12 | 76.06 | 160 | 5 |  | 0 | 134.4 | 594.1526 | 29.79 |  | 14.65 | 55.3755 | 0.19 | 1,28/1,57 | 7.18 | 9.27 | 6.39 | 291.45 | 4.78 |  |  | 0 | 226.2045 | 226.5453 | 6.6528 | 9.04818 | 0.8716866 | 15.70098 | 0.858 | 3476.2685 | 222.5806 | 3783.871 | 1 | 3783.871 | 127.992 | 23.991 | 96.037 | 252.037 |  |  |  |  | 0.52 |  |  | 1.2 |  |  |  | 38.09 | 43.6 | 43.07 | 38.99 | [5 empty] | 144 | 177.2 | [6 empty] | 127.3264416 | 23.991 | 96.037 | 249.012556 | 0 | 0 | 0 | 0 | 144 | 177.2 | 0 | 0 | 0 |  |  | 0 | 0 | 232.037 | 252.037 | 144 | 177.2
18 | 518.052 | 0.4777363 | 515.5770774 | 39.55236 | 2.119261 |  | 1.607435 | 0 | 9.962 | 30.86 | 124.518 | 0.5118268 | 0 | 0 | 0 | 0 | 343.42 | 3.325374 | 332 | 24.95 | 332 | 1.364674 | 1.364674 | 243.28 | 243.28 | 0.45 | 664 | 1237 | 808/12 | 76.24 | 166 | 5 | 6.95 | 28.56773 | 124.05 | 509.9031 | 33.02 |  | 15.16 | 59.4985 | 0.19 | 1,29/1,58 | 6.95 | 9 | 5.92 | 313.15 | 4.79 |  |  | 0 | 243.2815 | 233.5057 | 5.688828 |  | 0.9095486 | 5.688828 | 0.861 | 3719.55 | 222.5806 | 4006.452 | 1 | 4006.452 | 132.786 | 24.836 | 99.682 | 260.748 |  |  |  |  | 0.45 |  |  | 0.72 |  |  |  | 37.49 | 43.26 | 43.03 | 38.92 | [5 empty] | 149.4 | 182.6 | [6 empty] | 132.188463 | 24.836 | 99.682 | 258.8706144 | 0 | 0 | 0 | 0 | 149.4 | 182.6 | 0 | 0 | 0 |  |  | 0 | 0 | 240.748 | 260.748 | 149.4 | 182.6
19 | 500.016 | 0.5518307 | 497.2567581 | 39.78903 | 2.207313 |  | 1.674901 | 0 | 10.664 | 19.78 | 119.94 | 0.5324112 | 0 | 0 | 0 | 0 | 331.65 | 3.368008 | 320.48 | 13.21 | 320.48 | 1.422604 | 1.422604 | 225.28 | 225.28 | 0.73 | 674 | 1232 | 799/12 | 76.06 | 160 | 5 | 8.35 | 37.06548 | 117.85 | 523.1337 | 29.41 |  | 13.53 | 55.233 | 0.19 | 1,32/1,61 | 7.16 | 8.61 | 5.45 | 290.7 | 3.34 |  |  | 0 | 225.277 | 227.092 | 4.975428 | 9.01108 | 0.8660225 | 13.98651 | 0.862 | 3944.827 | 222.5806 | 4229.032 | 1 | 4229.032 | 32.421 | 23.978 | 95.962 | 347.655 |  |  |  |  | 0.79 |  |  | 0.72 |  |  |  | 38.09 | 43.75 | 43.21 | 38.73 | [5 empty] | 144 | 176.48 | [6 empty] | 32.1648741 | 23.978 | 95.962 | 345.151884 | 0 | 0 | 0 | 0 | 144 | 176.48 | 0 | 0 | 0 |  |  | 0 | 0 | 327.655 | 347.655 | 143.28 | 176.48
20 | 530.288 | 1.562652 | 522.001444 | 39.43811 | 2.760306 |  | 2.083303 | 0 | 11.901 | 20.75 | 128.028 | 0.6770028 | 0 | 0 | 0 | 0 | 350.85 | 3.468719 | 338.68 | 2.02 | 338.68 | 1.790915 | 1.790915 | 189.11 | 189.11 | 0.43 | 682 | 1235 | 809/12 | 76.09 | 170 | 5 | 6.7 | 35.42912 | 136.9 | 723.9173 | 32.52 |  | 12.58 | 101.35 | 0.3390199 | 1,26/1,55 | 6.98 | 9.25 | 6.78 | 298.95 | 4.09 |  |  | 0 | 189.11 | 236.197 | 7.190142 | 7.5644 | 0.6989632 | 14.75454 | 0.853 | 4133.937 | 222.5806 | 4451.613 | 1 | 4451.613 |  | 25.5 | 102.528 | 402.26 | [7 empty] | 2.06 |  |  |  |  | 43.29 | 43.22 | 38.23 | [5 empty] | 162.4 | 176.28 | [6 empty] | 0 | 25.5 | 102.528 | 393.973444 | 0 | 0 | 0 | 0 | 162.4 | 176.28 | 0 | 0 | 0 |  |  | 0 | 0 | 382.26 | 402.26 | 143.08 | 176.28
21 | 488.053 | 0.8743693 | 483.7856145 | 39.75671 | 2.070083 |  | 1.569551 | 0 | 10.646 | 27.11 | 116.976 | 0.5005317 | 0 | 0 | 0 | 0 | 324.08 | 3.104172 | 314.02 | 17.75 | 314.02 | 1.343668 | 1.343668 | 233.7 | 161.07 | 1 | 657 | 1231 | 783/12 | 76.18 | 156 | 5 | 5.15 | 22.03647 | 127.4 | 545.1352 | 29.76 |  | 11.34 | 56.6865 | 0.19 | 1,26/1,56 | 7.22 | 9.14 | 7.73 | 298.35 | 3.38 |  |  | 0 | 233.7035 | 220.4127 | 7.628748 | 9.34814 | 0.9256416 | 16.97689 | 0.856 | 4367.6405 | 222.5806 | 4674.194 | 1 | 4674.194 |  | 23.424 | 93.552 | 371.077 | [7 empty] | 1.15 |  |  |  |  | 44.04 | 43.55 | 38.53 | [5 empty] | 171.62 | 142.4 | [6 empty] | 0 | 23.424 | 93.552 | 366.8096145 | 0 | 0 | 0 | 0 | 171.62 | 142.4 | 0 | 0 | 0 |  |  | 0 | 0 | 351.077 | 371.077 | 109.2 | 142.4
22 | 508.832 | 1.117202 | 503.1473189 | 39.68532 | 2.066818 |  | 1.56518 | 0 | 10.181 | 22.36 | 122.119 | 0.501638 | 0 | 0 | 0 | 0 | 332.56 | 3.11222 | 322.21 | 5.83 | 322.21 | 1.323568 | 1.323568 | 243.44 | 97.4 | 1.15 | 676 | 1232 | 786/12 | 75.68 | 163 | 5 |  | 0 | 114.05 | 468.4923 | 34.21 |  | 11.98 | 59.0995 | 0.19 | 1,29/1,59 | 6.89 | 9.18 | 5.78 | 311.05 | 3.47 |  |  | 0 | 243.4405 | 230.3341 | 5.106549 | 9.73762 | 0.9226753 | 14.84417 | 0.86 | 4611.081 | 222.5806 | 4896.774 | 1 | 4896.774 |  | 24.35 | 97.769 | 386.713 | [7 empty] | 1.47 |  |  |  |  | 43.04 | 43.38 | 38.54 | [5 empty] | 174.91 | 147.3 | [6 empty] | 0 | 24.35 | 97.769 | 381.0283189 | 0 | 0 | 0 | 0 | 174.91 | 147.3 | 0 | 0 | 0 |  |  | 0 | 0 | 366.713 | 386.713 | 114.1 | 147.3
23 | 527.213 | 1.214808 | 520.808376 | 39.46461 | 2.184086 |  | 1.651812 | 0 | 11.896 | 17.75 | 126.924 | 0.5322743 | 0 | 0 | 0 | 0 | 342.83 | 3.159 | 332 | 0.65 | 332 | 1.39229 | 1.39229 | 186.94 | 186.94 | 0.71 | 679 | 1223 | 813/12 | 75.5 | 169 | 5 | 5.55 | 23.27473 | 132.75 | 556.7065 | 32.3 |  | 13.81 | 58.444 | 0.19 | 1,22/1,52 | 6.48 | 9.4 | 7.03 | 307.6 | 3.11 |  |  | 0 | 238.456 | 237.6583 | 7.229266 | 9.53824 | 0.8759301 | 16.76751 | 0.86 | 4849.537 | 222.5806 | 5119.355 | 1 | 5119.355 |  | 25.509 | 101.415 | 400.289 | [7 empty] | 1.6 |  |  |  |  | 43.59 | 43.3 | 38.23 | [5 empty] | 180.5 | 151.5 | [6 empty] | 0 | 25.509 | 101.415 | 393.884376 | 0 | 0 | 0 | 0 | 180.5 | 151.5 | 0 | 0 | 0 |  |  | 0 | 0 | 380.289 | 400.289 | 118.3 | 151.5
24 | 532.743 | 2.727722 | 518.2112544 | 39.44245 | 2.200178 |  | 1.6569 | 0 | 11.509 | 23.15 | 127.959 | 0.5432777 | 0 | 0 | 0 | 0 | 346.7 | 3.123738 | 335.87 | 19.11 | 335.87 | 1.426009 | 1.426009 | 235.53 | 235.53 | 0.67 | 630 | 1231 | 797/12 | 76.13 | 171 | 5 | 7.3 | 30.99373 | 134.8 | 572.3226 | 31.15 |  | 15.71 | 57.9785 | 0.19 | 1,18/1,47 | 6.5 | 9.08 | 8.3 | 305.15 | 4.07 |  |  | 0 | 235.5315 | 234.3846 | 8.66707 | 9.42126 | 0.8772716 | 18.08833 | 0.861 | 5085.0685 | 222.5806 | 5341.935 | 1 | 5341.935 |  | 25.495 | 102.464 | 404.784 | [7 empty] | 3.59 |  |  |  |  | 44.17 | 43.53 | 38.11 | [5 empty] | 182.97 | 152.9 | [6 empty] | 0 | 25.495 | 102.464 | 390.2522544 | 0 | 0 | 0 | 0 | 182.97 | 152.9 | 0 | 0 | 0 |  |  | 0 | 0 | 384.784 | 404.784 | 119.7 | 152.9
25 | 527.32 | 2.231923 | 515.5506214 | 39.26025 | 2.31042 |  | 1.74127 | 0 | 10.211 | 18.48 | 127.001 | 0.5691501 | 0 | 0 | 0 | 0 | 341.76 | 2.615871 | 332.82 |  | 332.82 | 1.49152 | 1.49152 | 223.14 | 223.14 | 0.56 | 685 | 1232 | 811/12 | 76.04 | 169 | 5 | 6.75 | 30.24986 | 134.75 | 603.8769 | 28.17 |  | 14.13 | 54.7485 | 0.19 | 1,21/1,51 | 6.6 | 9.04 | 8.25 | 288.15 | 3.87 |  |  | 0 | 223.1415 | 232.3788 | 8.611664 | 8.92566 | 0.8382972 | 17.53732 | 0.86 | 5308.21 | 222.5806 | 5564.516 | 1 | 5564.516 |  | 25.491 | 101.51 | 400.319 | [7 empty] | 2.94 |  |  |  |  | 43.94 | 43.41 | 37.91 |  |  |  |  | 170.62 | 10.7 | 151.5 | [6 empty] | 0 | 25.491 | 101.51 | 388.5496214 | 0 | 0 | 0 | 170.62 | 10.7 | 151.5 | 0 | 0 | 0 |  |  | 0 | 0 | 380.319 | 400.319 | 118.3 | 151.5
26 | 520.871 | 1.603272 | 512.5200209 | 39.81778 | 2.218529 |  | 1.677056 | 0 | 9.577 | 30.52 | 125.09 | 0.541473 | 0 | 0 | 0 | 0 | 341 | 2.727273 | 331.7 | 101.84 | 331.7 | 1.435819 | 1.435819 | 231.02 | 231.02 | 0.41 | 682 | 1229 | 815/12 | 75.95 | 167 | 5 |  | 0 | 133.1 | 576.1456 | 28.65 |  | 13.28 | 55.822 | 0.19 | 1,21/1,49 | 6.92 | 8.93 | 8.6 | 293.8 | 6.32 |  |  | 0 | 231.018 | 234.571 | 8.867085 | 9.24072 | 0.8597768 | 18.1078 | 0.86 | 5539.228 | 222.5806 | 5787.097 | 1 | 5787.097 |  | 24.882 | 100.208 | 395.781 | [7 empty] | 2.11 |  |  |  |  | 44.25 | 43.29 | 38.66 |  |  |  |  | 181.6 |  | 150.1 | [6 empty] | 0 | 24.882 | 100.208 | 387.4300209 | 0 | 0 | 0 | 181.6 | 0 | 150.1 | 0 | 0 | 0 |  |  | 0 | 0 | 375.781 | 395.781 | 116.9 | 150.1
27 | 521.048 | 1.412567 | 513.6878498 | 39.5301 | 2.100994 |  | 1.588347 | 0 | 9.934 | 10.1 | 125.341 | 0.5126474 | 0 | 0 | 0 | 0 | 344.5 | 2.664731 | 335.32 | 24.44 | 335.32 | 1.371466 | 1.371466 | 244.5 | 244.5 | 0.58 | 690 | 1240 | 818/12 | 75.94 | 167 | 5 | 8 | 32.72017 | 148.1 | 605.7322 | 33.28 |  | 13.69 | 59.9925 | 0.19 | 1,23/1,54 | 6.79 | 9.33 | 8.54 | 315.75 | 2.43 |  |  | 0 | 244.4975 | 233.4376 | 9.797545 | 9.7799 | 0.9143612 | 19.57745 | 0.862 | 5783.7255 | 222.5806 | 6009.677 | 1 | 6009.677 |  | 25.179 | 100.162 | 395.707 | [7 empty] | 1.86 |  |  |  |  | 44.14 | 43.31 | 38.28 |  |  |  |  | 185.22 |  | 150.1 | [6 empty] | 0 | 25.179 | 100.162 | 388.3468498 | 0 | 0 | 0 | 185.22 | 0 | 150.1 | 0 | 0 | 0 |  |  | 0 | 0 | 375.707 | 395.707 | 116.9 | 150.1
28 | 524.011 | 1.162119 | 517.9213705 | 39.32892 | 2.262347 |  | 1.71198 | 0 | 11.58 |  | 125.996 | 0.5503667 | 0 | 0 | 0 | 0 | 346.32 | 2.396627 | 338.02 | 28.91 | 338.02 | 1.476515 | 1.476515 | 122.76 | 101.17 | 0.61 | 691 | 1231 | 823/12 | 76.09 | 168 | 5 | 6.75 | 29.48487 | 125.45 | 547.9817 | 31.45 |  | 15.39 | 56.259 | 0.19 | 1,25/1,53 | 7.45 | 8.52 | 7.17 | 296.1 | 4.48 |  |  | 0 | 228.931 | 233.7021 | 6.967776 | 9.15724 | 0.8551776 | 16.12502 | 0.862 | 6012.6565 | 222.5806 | 6232.258 | 1 | 6232.258 |  | 25.155 | 100.841 | 398.015 | [7 empty] | 1.53 |  |  |  |  | 44.04 | 43.32 | 38.02 |  |  |  |  | 187.22 |  | 150.8 | [6 empty] | 0 | 25.155 | 100.841 | 391.9253705 | 0 | 0 | 0 | 187.22 | 0 | 150.8 | 0 | 0 | 0 |  |  | 0 | 0 | 378.015 | 398.015 | 117.6 | 150.8
29 | 514.843 | 0.8511463 | 510.4609328 | 39.37922 | 2.122146 |  | 1.608356 | 0 | 11.481 | 23.48 | 123.587 | 0.5137898 | 0 | 0 | 0 | 0 | 337.15 | 2.108854 | 330.04 | 3.45 | 330.04 | 1.372079 | 1.372079 | 240.54 | 96.52 | 1.06 | 672 | 1239 | 804/12 | 75.7 | 165 | 5 | 5.3 | 22.03376 | 122 | 507.1922 | 27.15 |  | 12.31 | 57.95 | 0.19 | 1,27/1,56 | 7.56 | 9.14 | 5.44 | 305 | 5.8 |  |  | 0 | 240.54 | 231.8185 | 5.141183 | 9.6216 | 0.9058443 | 14.76278 | 0.864 | 6253.1965 | 222.5806 | 6454.839 | 1 | 6454.839 |  | 24.575 | 99.012 | 391.256 | [7 empty] | 1.12 |  |  |  |  | 44.06 | 43.47 | 38.05 |  |  |  |  | 181.34 |  | 148.7 | [6 empty] | 0 | 24.575 | 99.012 | 386.8739328 | 0 | 0 | 0 | 181.34 | 0 | 148.7 | 0 | 0 | 0 |  |  | 0 | 0 | 371.256 | 391.256 | 115.5 | 148.7
30 | 376.894 | 0.9539983 | 373.2984375 | 39.34243 | 2.280918 |  | 1.735591 | 0 | 8.264 |  | 89.249 | 0.5453268 | 0 | 0 | 0 | 0 | 253.72 | 2.187451 | 248.17 | 2.34 | 248.17 | 1.516362 | 1.516362 | 163.66 | 124.36 | 0.87 | 613 | 1189 | 754/12 | 75.87 | 121 | 4 | 3.6 | 21.99662 | 90.6 | 553.5816 | 22.16 |  | 9.53 | 40.1185 | 0.19 | 1,23/1,52 | 7.2 | 9.1 | 7.27 | 211.15 | 2.16 |  |  | 0 | 163.6615 | 168.9902 | 5.102311 | 6.54646 | 0.8454721 | 11.64877 | 0.863 | 6416.858 | 222.5806 | 6677.419 | 1 | 6677.419 |  | 17.698 | 71.551 | 287.645 | [7 empty] | 1.25 |  |  |  |  | 43.99 | 43.67 | 37.98 |  |  |  |  | 131.67 |  | 116.5 | [6 empty] | 0 | 17.698 | 71.551 | 284.0494375 | 0 | 0 | 0 | 131.67 | 0 | 116.5 | 0 | 0 | 0 |  |  | 0 | 0 | 267.645 | 287.645 | 83.3 | 116.5
31 | 506.901 | 0.9163566 | 502.2559794 | 39.57601 | 2.971577 |  | 2.243764 | 0 | 11.481 |  | 123.015 | 0.7278133 | 0 | 0 | 0 | 0 | 330.78 | 2.12014 | 323.767 |  | 323.767 | 1.915554 | 1.915554 | 169.02 | 100.7 | 0.88 | 625 | 1211 | 790/12 | 75.96 | 164 | 5 | 6.4 | 37.86534 | 118.7 | 702.2838 | 33.48 |  | 14.06 | 122.77 | 0.4014059 | 1,24/1,53 | 6.91 | 9.15 | 7 | 305.85 |  |  |  | 0 | 169.02 | 228.4475 | 6.436549 | 6.7608 | 0.645901 | 13.19735 | 0.856 | 6585.878 | 222.5806 | 6900 | 1 | 6900 |  | 24.593 | 98.422 | 383.886 | [7 empty] | 1.21 |  |  |  |  | 43.87 | 43.48 | 38.3 |  |  |  |  | 175.57 |  | 148.197 | [6 empty] | 0 | 24.593 | 98.422 | 379.2409794 | 0 | 0 | 0 | 175.57 | 0 | 148.197 | 0 | 0 | 0 |  |  | 0 | 0 | 368.947 | 383.886 | 114.8 | 148.197
е | 15151.43 |  | 14982.42 |  |  | 0 |  | 0 | 330.199 | 706.98 | 3023.003 |  | 0 | 0 | 0 |  | 10050.99 |  | 9759.107 | 596.23 | 9759.107 |  |  | 6337.75 | 5462.95 | [6 empty] | 148 | 153.8 |  | 3827.65 |  | 950.86 | 0 | 456.6 | 1845.552 | [5 empty] | 8759.4 | 128.63 | 0 | 0 |  | 6585.878 | 6718.339 | 206.7965 | 246.94306 |  | 466.9369 |  |  | 0 |  | 31 |  | 2329.81 | 1384.491 | 1638.512 | 9798.614 | 1e-07 | 1e-07 | 1e-07 | 1e-07 | [15 empty] | 1213.24 | 1972.1 | 5495.307 | 1078.46 | [5 empty] | 2307.595 | 1384.491 | 1638.512 | 9651.819 | 9.99999999e-08 | 9.99999999e-08 | 9.99999999e-08 | 1213.24 | 1972.1 | 5495.307 | 1078.46 | 0 | 0 | #DIV/0! | #DIV/0! | 0 | 0
ср. | 488.7557 | 1.115469 |  | 39.09316 | 2.274931 | 0 | 1.815918 | 0 | 10.65158 | 22.80581 | 97.51623 | 0.4590129 | 0 | 0 | 0 | 0 | 324.2255 | 2.904022 |  | 19.23323 | 314.8099 | 1.481823 | 1.481823 | 204.4435 | 176.2242 | 0.6853269 | 653.3871 | 1191.581 |  | 76.10264 | 156.4516 | 4.774194 | 4.96129 | 23.353 | 123.4726 | 581.1905 | 30.6729 |  | 14.72903 | 59.53394 | 0.2106939 | 0 | 7.106129 | 8.850645 | 7.185484 | 282.5613 | 4.149355 | #DIV/0! | 0 | 0 | 212.4477 | 216.7206 | #DIV/0! | #DIV/0! | 0.855718 | 15.06248 | 0 | [13 empty] | 0.9535018 | 2.69962e-09 | 6.103098e-18 | 1.498116 | 1e-07 | 1e-07 | 1e-07 | 37.19043 | 43.52985 | 43.33546 | 38.20931 | 1e-07 | 1e-07 | 1e-07 | 1e-07 |  |  |  |  | 8.242392e-18 | 5.070737e-18 | 2.309607e-09 | 3.152644e-09 | #DIV/0! | 3692.086 |  | 11290.33 |  |  |  |  | 9759.107
пл. |  |  |  | 37.4 | 2.15 |  | 1.8275 |  | 7.79 | 18.2961582 |  | 0.3225 | [7 empty] | 25.641 |  | 1.28 |  | 6900 | 6900 |  |  | 1250 |  | 76 | [5 empty] | 720 | [9 empty] | 6900 | 82.8 |  |  |  | 222.581 |  |  |  | 0.9 | [39 empty] | 14982.42
± |  |  |  |  | 0.1249309 | 0 |  | 0 | [9 empty] | 2.904022 |  |  |  | 0.2018232 | [5 empty] | -58.41935 | 0 | [16 empty] | 1859.4
Отклонения
[7 empty] | по выпускам | [37 empty] | ССП | 222.5806 |  |  | тн | [6 empty] | Дней | 31
[33 empty] | Удельный расход мелочь ФМн ср. | [6 empty] | 0.2106939 |  | т
|  | Средний вес выпуска: | [6 empty] | 59.18514 | [30 empty] | План: |  |  |  |  | Суток работы | 30
[45 empty] | Среднесуточное пр-во | 230 | [5 empty] | Отставание (-) опережение (+)
[52 empty] | -314.122 |  |  |  | Тн
[52 empty] | -4.552493 |  |  |  | %
Мелочь ФМн с н. м.
[52 empty] | план |  |  |  | 1845.552
[52 empty] | факт |  |  |  | 1845.55
[52 empty] | Отклонение |  |  |  | -0.002
| Диспетчер АО "СЧПЗ" | [11 empty] | Кленина М.В.

## ноябрь 20 (факт)
Сведения по учету производства ферромарганца в АО "СЧПЗ" — ДП-3
[45 empty] | на | 30 |  |  |  |  | ноября |  |  |  | 2020г.
Дата | Расход Mn шихты |  |  |  |  | Отсев агломерата, т | Расх.добавок, флюсов | [7 empty] | Расход кокса | [8 empty] | Производство FeMn78 т | Производство FeMn с Si<1, т | Сод. Si в сплаве % | Температура колош. газа, °С | Темпе-ратура гор. дутья, °С | Расход гор. дутья, м3/мин / фурмы,шт | Средн. содерж. Mn в сплаве, % | Количество подач,шт | Количество выпусков, шт | Количество пыли |  | Количество шлака |  | Перевал, т |  | Зеленый шлак | Мелочь Фмн | Удельн.расход мелочи, т | Осн-ть | Сод. Al2O3 в шлаке, % | Сод MgO в шлаке, % | Сод. MnO в шлаке, % | Производство фактическое, т | [5 empty] | Теорети- ческий выход FeMn, т | Потери Mn со шлаком расчетно, т |  | Факт. коэф-т извлеч. Mn из расплава | Потери Mn со шлаком расчетно, т | Средняя значения кофицент извлечения Mn из расплава | [5 empty] | Проплавлено руды (влаж.), т | [7 empty] | Влажность руды , % | [6 empty] | Сод. Mn в руде, % | [7 empty] | Сожжено кокса сух., т |  |  |  | Влажность кокса, % |  |  |  | Коксовый орешек
| Проплавлено шихты (влаж.), т | Влажность шихты , % | Сухой руды, т | Сод. Mn в марг. шихте, % | Удельн расход марг. шихты, т |  | Удельн расход руды, т | Тяж.шлак ,т | Кварцит, т | Отсев руды ,т | Агломерат, т | Удельн.расход агломерата, т | Известняк,т | Коксовый орешек,т | Сухой коксовый орешек,т | Удельн. расход сухого коксового орешка, т | Сожжено кокса (влаж.), т | Влажность кокса, % | Сухого скипо- вого кокса, т | Выход кокс. мелочи, т | Сухого кокса (заданный), т | Удельн. расход сухого кокса, т | Всего удельн. расход кокса, т
[33 empty] | всего, т | на т FeMn, кг | всего, т | на т FeMn, кг | [9 empty] | Разлито жидкого | из шлака | c перевала | с отвала | % с отвала от годного | Всего годного |  | химические | физические | [52 empty] | Тяжелый шлак
[54 empty] | 4% |  |  |  | FeMn НИ | План | План по нараст. |  |  | Маматван | Агломерат , 4-5пр | Агломерат, 6-7/ 16 пр | Глория | Новорос - ая | Каражал | Казахстан(10-100) |  | Маматван |  |  | Глория | Новорос - ая | Каражал | Казахстан(10-100) | Маматван | Агломерат , 4-5пр | Агломерат, 6-7/ 16 пр | Глория | Новорос - ая | Каражал | Казахстан(10-100) | Чиатури | Новотроицк | Губаха +25 | Кемерово | Челябинск | Новотроицк | Губаха +25 | Кемерово | Челябинск |  | Маматван | Агломерат, 4-5 пр | Агломерат, 6-7 / 16пр | Глория | Новорос - ая | Каражал | Казахстан (10-100) | Новотроицк | кокс Губаха +25 | Кемерово | Челябинск | Коксовый орешек | Кол-во, т | W | Mn |  | ИТОГО
1 | 492.003 | 2.835136 | 478.054 | 39.6433 | 2.028145 |  | 1.506389 | 0 | 11.483 | 31.33 | 122.983 | 0.5217555 | 0 | 0 | 0 | 0 | 295.699 | 2.333116 | 288.8000002 |  | 288.8000002 | 1.225234 | 1.225234 | 235.71 | 195.54 | 0.67 | 659 | 1217 | 790/12 | 76.04 | 164 | 5 | 6.5 | 27.57626 | 135.65 | 575.4953 | 28.4 |  | 9.1 | 54.03 | 0.1851293 | 1,22/1,51 | 7.01 | 9.19 | 7.6 | 291.85 | 6.99 |  |  |  | 235.71 | 217.58 | 7.986155 | 9.4284 | 0.9457435 | 17.41455 | 0.946 | 235.71 | 222.3333 | 222.3333 | 1 | 222.3333 | 1e-07 | 24.587 | 98.396 | 369.02 | 1e-07 | 1e-07 | 1e-07 | 1e-07 | 1e-07 | 1e-07 | 1e-07 | 3.78 | 1e-07 | 1e-07 | 1e-07 | 1e-07 | 44.03 | 43.66 | 38.28 | 1e-07 | 1e-07 | 1e-07 | 1e-07 | 1e-07 | 1e-07 | 114.8 | 174 | 1e-07 | 1e-07 | 1e-07 | 1e-07 | 1e-07 | 9.99999999e-08 | 24.587 | 98.396 | 355.071044 | 9.99999999e-08 | 9.99999999e-08 | 9.99999999e-08 | 9.99999999e-08 | 9.99999999e-08 | 114.8 | 174 | 0 | 0 |  |  | 0 | 0
2 | 519.799 | 1.566353 | 511.6571124 | 39.70464 | 2.365826 |  | 1.763639 | 0 | 12.169 |  | 130.235 | 0.6021871 | 0 | 0 | 0 | 0 | 315.2 | 2.452411 | 307.47 | 108.86 | 307.47 | 1.421695 | 1.421695 | 216.27 | 216.27 | 0.29 | 597 | 1199 | 798/12 | 75.31 | 173 | 5 | 6.4 | 29.59264 | 155.95 | 721.0894 | 25.53 |  | 15.21 | 66.42 | 0.2255348 | 1,18/1,47 | 6.68 | 8.75 | 9.18 | 294.5 | 3.4 |  |  |  | 216.27 | 235.4951 | 11.09002 | 8.6508 | 0.8017309 | 19.74082 | 0.871 | 451.98 | 222.3333 | 444.6667 | 1 | 444.6667 |  | 26.057 | 104.178 | 389.564 | [7 empty] | 2.09 |  |  |  |  | 43.46 | 43.27 | 38.5 | [6 empty] | 122.15 | 185.32 | [5 empty] | 0 | 26.057 | 104.178 | 381.4221124 | 0 | 0 | 0 | 0 | 0 | 122.15 | 185.32 | 0 | 0 |  |  | 0 | 0
3 | 515.926 | 0.9902622 | 510.8169796 | 39.52591 | 2.27424 |  | 1.70045 | 0 | 10.317 |  | 128.879 | 0.5737901 | 0 | 0 | 0 | 0 | 320.859 | 3.078923 | 310.98 | 67.33 | 310.98 | 1.384533 | 1.384533 | 149.85 | 224.61 | 0.39 | 576 | 1214 | 815/12 | 75.83 | 172 | 5 | 6.95 | 30.94252 | 143.5 | 638.8852 | 34.11 |  | 14.29 | 61.01 | 0.2060105 | 1,18/1,45 | 7.01 | 8.38 | 8.18 | 296.15 | 3.76 |  |  |  | 224.61 | 232.4451 | 9.093049 | 8.9844 | 0.8435736 | 18.07745 | 0.862 | 676.59 | 222.3333 | 667 | 1 | 667 |  | 25.777 | 103.102 | 387.047 | [7 empty] | 1.32 |  |  |  |  | 43.89 | 43.6 | 38.15 | [6 empty] | 124.84 | 186.14 | [5 empty] | 0 | 25.777 | 103.102 | 381.9379796 | 0 | 0 | 0 | 0 | 0 | 124.84 | 186.14 | 0 | 0 |  |  | 0 | 0
4 | 515.999 | 1.125121 | 510.193385 | 39.29751 | 2.151081 |  | 1.607367 | 0 | 9.845 | 37.88 | 128.958 | 0.5437136 | 0 | 0 | 0 | 0 | 325.783 | 3.598408 | 314.06 |  | 314.06 | 1.324142 | 1.324142 | 199.65 | 237.18 | 0.38 | 647 | 1226 | 824/12 | 75.69 | 172 | 5 | 9.6 | 40.47559 | 147.7 | 622.7338 | 36.43 |  | 12.63 | 64.36 | 0.2077134 | 1,19/1,47 | 7.97 | 9.14 | 7.34 | 309.85 | 4.32 |  |  |  | 237.18 | 231.2467 | 8.398097 | 9.4872 | 0.8953992 | 17.8853 | 0.87 | 913.77 | 222.3333 | 889.3333 | 1 | 889.3333 |  | 25.78 | 103.178 | 387.041 | [7 empty] | 1.5 |  |  |  |  | 44.01 | 43.7 | 37.81 | [6 empty] | 120.4 | 193.66 | [5 empty] | 0 | 25.78 | 103.178 | 381.235385 | 0 | 0 | 0 | 0 | 0 | 120.4 | 193.66 | 0 | 0 |  |  | 0 | 0
5 | 506.954 | 0.5475338 | 504.1782553 | 40.60275 | 1.988634 |  | 1.488831 | 0 | 8.409 |  | 126.715 | 0.4998028 | 0 | 0 | 0 | 0 | 320.885 | 3.036914 | 311.14 | 49.55 | 311.14 | 1.227231 | 1.227231 | 253.53 | 208.44 | 0.78 | 646 | 1221 | 824/12 | 76.53 | 169 | 5 | 8.95 | 35.30154 | 138.65 | 546.8781 | 39.21 |  | 11.24 | 54.1 | 0.1716643 | 1,23/1,53 | 7.82 | 9.62 | 7.56 | 315.15 | 3.72 |  |  |  | 253.53 | 233.5189 | 8.119813 | 10.1412 | 0.9478105 | 18.26101 | 0.886 | 1167.3 | 222.3333 | 1111.667 | 1 | 1111.667 |  | 25.19 | 101.525 | 380.239 | [7 empty] | 0.73 |  |  |  |  | 44.01 | 43.85 | 39.51 | [6 empty] | 118.3 | 192.84 | [5 empty] | 0 | 25.19 | 101.525 | 377.4632553 | 0 | 0 | 0 | 0 | 0 | 118.3 | 192.84 | 0 | 0 |  |  | 0 | 0
6 | 474.308 | 0.6071602 | 471.4281908 | 38.73029 | 2.319678 |  | 1.735237 | 0 | 7.9 | 26.67 | 118.776 | 0.5844413 | 0 | 0 | 0 | 0 | 299.579 | 3.484557 | 289.14 | 4.71 | 289.14 | 1.422723 | 1.422723 | 203.23 | 203.23 | 0.7 | 656 | 1227 | 806/12 | 75.69 | 158 | 5 | 9.15 | 45.02288 | 117.7 | 579.1468 | 34.6 |  | 12.94 | 58.16 | 0.2142568 | 1,26/1,54 | 7.2 | 8.84 | 7.91 | 271.45 | 2.88 |  |  |  | 203.23 | 210.5921 | 7.212026 | 8.1292 | 0.8424809 | 15.34123 | 0.879 | 1370.53 | 222.3333 | 1334 | 1 | 1334 |  | 23.955 | 94.821 | 355.532 | [7 empty] | 0.81 |  |  |  |  | 43.7 | 43.85 | 37.03 | [6 empty] | 110.6 | 178.54 | [5 empty] | 0 | 23.955 | 94.821 | 352.6521908 | 0 | 0 | 0 | 0 | 0 | 110.6 | 178.54 | 0 | 0 |  |  | 0 | 0
7 | 500.928 | 0.9223944 | 496.3074681 | 38.89117 | 2.255533 |  | 1.686205 | 0 | 7.322 |  | 125.275 | 0.5693283 | 0 | 0 | 0 | 0 | 319.511 | 3.411776 | 308.61 |  | 308.61 | 1.402518 | 1.402518 | 220.04 | 220.04 | 0.62 | 650 | 1226 | 799/12 | 75.9 | 168 | 5 | 18.55 | 84.30285 | 129.35 | 587.8477 | 36.6 |  | 14.52 | 58.33 | 0.2019387 | 1,27/1,55 | 7.58 | 9.39 | 7.43 | 288.85 | 4.04 |  |  |  | 220.04 | 222.0109 | 7.444912 | 8.8016 | 0.8652499 | 16.24651 | 0.877 | 1590.57 | 222.3333 | 1556.333 | 1 | 1556.333 |  | 25.233 | 100.042 | 375.653 | [7 empty] | 1.23 |  |  |  |  | 43.7 | 43.24 | 37.41 | [6 empty] | 116.9 | 191.71 | [5 empty] | 0 | 25.233 | 100.042 | 371.0324681 | 0 | 0 | 0 | 0 | 0 | 116.9 | 191.71 | 0 | 0 |  |  | 0 | 0
8 | 507.139 | 0.4273873 | 504.9715522 | 39.38798 | 2.143252 |  | 1.604714 | 0 | 12.442 | 26.87 | 126.885 | 0.5385383 | 0 | 0 | 0 | 0 | 320.783 | 3.495509 | 309.57 |  | 309.57 | 1.313909 | 1.313909 | 235.61 | 191.63 | 0.66 | 639 | 1237 | 798/12 | 75.78 | 169 | 5 | 9.4 | 39.89644 | 136.7 | 580.1961 | 31.97 |  | 13.98 | 60.68 | 0.1977191 | 1,26/1,56 | 7.61 | 9.48 | 7.6 | 306.9 | 3.37 |  |  |  | 235.61 | 229.1344 | 8.047972 | 9.4244 | 0.8976721 | 17.47237 | 0.88 | 1826.18 | 222.3333 | 1778.667 | 1 | 1778.667 |  | 25.481 | 101.404 | 380.254 | [7 empty] | 0.57 |  |  |  |  | 43.09 | 43.55 | 38.03 | [6 empty] | 118.3 | 191.27 | [5 empty] | 0 | 25.481 | 101.404 | 378.0865522 | 0 | 0 | 0 | 0 | 0 | 118.3 | 191.27 | 0 | 0 |  |  | 0 | 0
9 | 482.821 | 0.5026363 | 480.3941662 | 39.00134 | 1.981252 |  | 1.483842 | 0 | 12.798 |  | 120.607 | 0.49741 | 0 | 0 | 0 | 0 | 307.267 | 3.517137 | 296.46 | 51.97 | 296.46 | 1.222667 | 1.222667 | 242.47 | 195.64 | 0.92 | 663 | 1235 | 821/12 | 75.76 | 161 | 5 | 8.9 | 36.70557 | 138.7 | 572.0295 | 34.61 |  | 15.32 | 55.04 | 0.1779214 | 1,22/1,51 | 7.66 | 9.55 | 6.96 | 309.35 | 3.48 |  |  |  | 242.47 | 215.8994 | 7.478079 | 9.6988 | 0.9804393 | 17.17688 | 0.891 | 2068.65 | 222.3333 | 2001 | 1 | 2001 |  | 23.982 | 96.625 | 362.214 | [7 empty] | 0.67 |  |  |  |  | 43.24 | 43.09 | 37.63 | [6 empty] | 113.4 | 183.06 | [5 empty] | 0 | 23.982 | 96.625 | 359.7871662 | 0 | 0 | 0 | 0 | 0 | 113.4 | 183.06 | 0 | 0 |  |  | 0 | 0
10 | 528.023 | 0.569991 | 525.0133164 | 39.90506 | 1.992687 |  | 1.491636 | 0 | 13.186 |  | 132.012 | 0.5010514 | 0 | 0 | 0 | 0 | 334.251 | 3.455786 | 322.7 | 55.12 | 322.7 | 1.224807 | 1.224807 | 200.5 | 200.5 | 0.85 | 617 | 1233 | 821/12 | 75.41 | 176 | 5 | 6.15 | 23.34232 | 145.7 | 553.0041 | 40.76 |  | 17.89 | 54.57 | 0.1642438 | 1,24/1,53 | 7.21 | 9.15 | 7.84 | 332.25 | 3.68 |  |  |  | 263.47 | 242.5401 | 8.84871 | 10.5388 | 0.9483351 | 19.38751 | 0.897 | 2332.12 | 222.3333 | 2223.333 | 1 | 2223.333 |  | 26.344 | 105.668 | 396.011 | [7 empty] | 0.76 |  |  |  |  | 43.7 | 43.7 | 38.64 | [6 empty] | 123.2 | 199.5 | [5 empty] | 0 | 26.344 | 105.668 | 393.0013164 | 0 | 0 | 0 | 0 | 0 | 123.2 | 199.5 | 0 | 0 |  |  | 0 | 0
11 | 141.132 | 0.9066512 | 139.852425 | 38.53912 | 1.249017 |  | 0.9330216 | 0 | 3.839 | 19.68 | 35.382 | 0.3159954 | 0 | 0 | 0 | 0 | 96.238 | 3.271057 | 93.09 | 2.2 | 93.09 | 0.8313834 | 0.8313834 | 89.5 | 89.5 | 0.6 | 620 | 1233 | 781/12 | 75.64 | 49 | 2 | 9.5 | 84.84415 | 63.95 | 571.1351 | 12.41 |  | 9.38 |  | 0 | 1,24/1,52 | 6.89 | 9.07 | 8.08 | 118.25 | 3.1 |  |  |  | 111.97 | 62.20632 | 4.00273 | 4.4788 | 1.571381 | 8.48153 | 0.915 | 2444.09 | 222.3333 | 2445.667 | 1 | 2445.667 |  | 7.19 | 28.192 | 105.75 | [7 empty] | 1.21 |  |  |  |  | 42.93 | 42.78 | 37.11 | [6 empty] | 38.9 | 54.19 | [5 empty] | 0 | 7.19 | 28.192 | 104.470425 | 0 | 0 | 0 | 0 | 0 | 38.9 | 54.19 | 0 | 0 |  |  | 0 | 0
12 | 414.775 | 1.243414 | 409.617629 | 38.87909 | 2.990565 |  | 2.230617 | 0 | 11.171 |  | 104.09 | 0.7599474 | 0 | 0 | 0 | 0 | 270.243 | 3.057619 | 261.98 | 15.49 | 261.98 | 1.912682 | 1.912682 | 136.97 | 54.71 | 0.95 | 599 | 1152 | 787/12 | 75.49 | 140 | 4 | 9.1 | 66.43791 | 86.05 | 628.2398 | 24.86 |  | 7.43 | 63.44 | 0.3112856 | 1,22/1,49 | 7.57 | 8.75 | 8.7 | 203.8 | 4.04 |  |  | 0 | 136.97 | 184.1703 | 5.799285 | 5.4788 | 0.6492622 | 11.27809 | 0.895 | 2581.06 | 222.3333 | 2668 | 1 | 2668 |  | 21.167 | 82.923 | 310.685 | [7 empty] | 1.66 |  |  |  |  | 43.17 | 43.85 | 37.26 | [6 empty] | 99.65 | 162.33 | [5 empty] | 0 | 21.167 | 82.923 | 305.527629 | 0 | 0 | 0 | 0 | 0 | 99.65 | 162.33 | 0 | 0 |  |  | 0 | 0
13 | 489.121 | 0.9078272 | 484.6806267 | 39.23357 | 2.285906 |  | 1.709818 | 0 | 12.969 |  | 122.148 | 0.5760883 | 0 | 0 | 0 | 0 | 310.058 | 3.114901 | 300.4 | 18.65 | 300.4 | 1.416781 | 1.416781 | 134.44 | 127.05 | 0.83 | 613 | 1213 | 805/12 | 75.45 | 163 | 5 | 7.75 | 36.55143 | 133.7 | 630.5711 | 34.91 |  | 17.07 | 55.16 | 0.1960547 | 1,26/1,55 | 7.52 | 9.68 | 7.75 | 281.35 | 2.91 |  |  | 0 | 212.03 | 220.0232 | 8.026708 | 8.4812 | 0.8412849 | 16.50791 | 0.891 | 2793.09 | 222.3333 | 2890.333 | 1 | 2890.333 |  | 24.359 | 97.789 | 366.973 | [7 empty] | 1.21 |  |  |  |  | 43.09 | 43.39 | 37.87 | [5 empty] | 24.64 | 114.1 | 161.66 | [5 empty] | 0 | 24.359 | 97.789 | 362.5326267 | 0 | 0 | 0 | 0 | 24.64 | 114.1 | 161.66 | 0 | 0 |  |  | 0 | 0
14 | 501.091 | 1.297382 | 494.5899368 | 39.25038 | 2.026095 |  | 1.512773 | 0 | 14.374 | 32.45 | 125.307 | 0.5133219 | 0 | 0 | 0 | 0 | 311.092 | 2.912965 | 302.03 |  | 302.03 | 1.23727 | 1.23727 | 109.87 | 101.8 | 1.18 | 580 | 1225 | 798/12 | 74.74 | 167 | 5 | 9.25 | 37.89275 | 117.45 | 481.1356 | 33.84 |  | 14.38 | 66.36 | 0.2072778 | 1,27/1,56 | 7.82 | 9.46 | 5.45 | 320.15 | 4.7 |  |  | 0 | 244.11 | 226.7515 | 4.95854 | 9.7644 | 0.9398305 | 14.72294 | 0.895 | 3037.2 | 222.3333 | 3112.667 | 1 | 3112.667 |  | 20.598 | 104.709 | 375.784 | [7 empty] | 1.73 |  |  |  |  | 43.39 | 43.39 | 37.87 | [5 empty] | 185.13 | 116.9 | [6 empty] | 0 | 20.598 | 104.709 | 369.2829368 | 0 | 0 | 0 | 0 | 185.13 | 116.9 | 0 | 0 | 0 |  |  | 0 | 0
15 | 471.119 | 1.508071 | 464.0141927 | 38.99616 | 1.946123 |  | 1.452704 | 0 | 15.091 | 33.99 | 117.646 | 0.4934195 | 0 | 0 | 0 | 0 | 289.627 | 3.175464 | 280.43 |  | 280.43 | 1.176152 | 1.176152 | 238.43 | 238.43 | 0.86 | 630 | 1224 | 783/12 | 75.91 | 157 | 5 | 8.8 | 36.90811 | 137.15 | 575.2212 | 35.96 |  | 15.83 | 58.86 | 0.191166 | 1,28/1,59 | 6.66 | 9.83 | 7.02 | 307.9 | 5.22 |  |  | 0 | 238.43 | 208.0982 | 7.458256 | 9.5372 | 1.000246 | 16.99546 | 0.902 | 3275.63 | 222.3333 | 3335 | 1 | 3335 |  | 15.603 | 102.043 | 353.473 | [7 empty] | 2.01 |  |  |  |  | 43.55 | 43.24 | 37.57 | [5 empty] | 171.13 | 109.3 | [6 empty] | 0 | 15.603 | 102.043 | 346.3681927 | 0 | 0 | 0 | 0 | 171.13 | 109.3 | 0 | 0 | 0 |  |  | 0 | 0
16 | 534.17 | 0.9471095 | 529.110825 | 38.98992 | 2.277215 |  | 1.720141 | 0 | 17.838 |  | 129.436 | 0.5570734 | 0 | 0 | 0 | 0 | 327.342 | 2.936378 | 317.73 | 3.94 | 317.73 | 1.367463 | 1.367463 | 90.74 | 43.82 | 1.26 | 627 | 1223 | 800/12 | 75.05 | 178 | 5 | 16.4 | 70.58317 | 126.6 | 544.8677 | 32.78 |  | 16.29 | 65.04 | 0.209908 | 1,20/1,48 | 6.88 | 9.5 | 6.51 | 309.85 | 3.83 |  |  | 0 | 232.35 | 239.9731 | 6.384385 | 9.294 | 0.8452678 | 15.67838 | 0.898 | 3507.98 | 222.3333 | 3557.333 | 1 | 3557.333 |  | 17.999 | 111.437 | 404.734 | [7 empty] | 1.25 |  |  |  |  | 43.24 | 43.17 | 37.65 | [5 empty] | 193.13 | 124.6 | [6 empty] | 0 | 17.999 | 111.437 | 399.674825 | 0 | 0 | 0 | 0 | 193.13 | 124.6 | 0 | 0 | 0 |  |  | 0 | 0
17 | 486.099 | 0.866387 | 481.8875013 | 39.14774 | 2.185431 |  | 1.671145 | 0 | 17.005 |  | 113.4 | 0.5142857 | 0 | 0 | 0 | 0 | 294.039 | 2.84282 | 285.68 |  | 285.68 | 1.295601 | 1.295601 | 220.5 | 129.64 | 1.04 | 665 | 1224 | 765/12 | 76.23 | 162 | 5 |  | 0 | 135.35 | 613.8322 | 41.34 |  | 18.94 | 59.01 | 0.2021929 | 1,23/1,53 | 6.5 | 9.95 | 6.83 | 291.85 | 6.6 |  |  | 0 | 220.5 | 216.0432 | 7.161159 | 8.82 | 0.8910091 | 15.98116 | 0.897 | 3728.48 | 222.3333 | 3779.667 | 1 | 3779.667 |  | 16.197 | 97.203 | 372.699 | [7 empty] | 1.13 |  |  |  |  | 43.09 | 43.39 | 37.87 | [5 empty] | 172.28 | 113.4 | [6 empty] | 0 | 16.197 | 97.203 | 368.4875013 | 0 | 0 | 0 | 0 | 172.28 | 113.4 | 0 | 0 | 0 |  |  | 0 | 0
18 | 450.22 | 1.288117 | 444.42064 | 38.75723 | 2.021104 |  | 1.543502 | 0 | 14.466 | 37.71 | 105.02 | 0.4776024 | 0 | 0 | 0 | 0 | 272.309 | 2.684083 | 265 | 72.26 | 265 | 1.205148 | 1.205148 | 219.89 | 219.89 | 0.56 | 690 | 1220 | 784/12 | 75.44 | 150 | 5 | 7.25 | 32.97103 | 158.2 | 719.4506 | 34.83 |  | 11.65 | 58.21 | 0.2029991 | 1,16/1,44 | 6.11 | 9.2 | 8.9 | 286.75 | 3 |  |  | 0 | 219.89 | 199.3239 | 10.90689 |  | 0.9630753 | 10.90689 | 0.901 | 3948.37 | 222.3333 | 4002 | 1 | 4002 |  | 14.987 | 90.033 | 345.2 | [7 empty] | 1.68 |  |  |  |  | 43.55 | 43.7 | 37.26 | [5 empty] | 160 | 105 | [6 empty] | 0 | 14.987 | 90.033 | 339.40064 | 0 | 0 | 0 | 0 | 160 | 105 | 0 | 0 | 0 |  |  | 0 | 0
19 | 504.136 | 1.533384 | 496.40566 | 38.66717 | 2.278344 |  | 1.73851 | 0 | 16.375 | 21.94 | 117.619 | 0.5398339 | 0 | 0 | 0 | 0 | 303.38 | 2.538071 | 295.68 | 40.56 | 295.68 | 1.357077 | 1.357077 | 217.88 | 217.88 | 0.67 | 690 | 1230 | 785/12 | 76.31 | 168 | 5 | 9.3 | 42.68405 | 132.65 | 608.8214 | 36.08 |  | 13.84 | 63.11 | 0.2166123 | 1,23/1,50 | 6.52 | 9.35 | 7.86 | 291.35 | 3.48 |  |  | 0 | 217.88 | 219.5897 | 8.076704 | 8.7152 | 0.8662031 | 16.7919 | 0.899 | 4166.25 | 222.3333 | 4224.333 | 1 | 4224.333 |  | 16.799 | 100.82 | 386.517 | [7 empty] | 2 |  |  |  |  | 43.39 | 43.85 | 37.11 | [5 empty] | 178.08 | 117.6 | [6 empty] | 0 | 16.799 | 100.82 | 378.78666 | 0 | 0 | 0 | 0 | 178.08 | 117.6 | 0 | 0 | 0 |  |  | 0 | 0
20 | 494.688 | 0.7889904 | 490.7849592 | 39.80876 | 2.138963 |  | 1.634487 | 0 | 15.575 | 30.52 | 115.752 | 0.5044759 | 0 | 0 | 0 | 0 | 296.576 | 2.122896 | 290.28 | 4.18 | 290.28 | 1.265112 | 1.265112 | 229.45 | 229.45 | 0.83 | 679 | 1224 | 778/12 | 75.97 | 165 | 5 | 7.25 | 31.5973 | 121.7 | 530.3988 | 34.07 |  | 13.71 | 51.78 | 0.1771771 | 1,17/1,45 | 6.79 | 9.5 | 6.53 | 292.25 | 2.69 |  |  | 0 | 229.45 | 224.5133 | 6.156135 | 9.178 | 0.892196 | 15.33413 | 0.899 | 4395.7 | 222.3333 | 4446.667 | 1 | 4446.667 |  | 16.407 | 99.345 | 378.936 | [7 empty] | 1.03 |  |  |  |  | 43.47 | 43.09 | 38.79 | [5 empty] | 158.14 | 132.14 | [6 empty] | 0 | 16.407 | 99.345 | 375.0329592 | 0 | 0 | 0 | 0 | 158.14 | 132.14 | 0 | 0 | 0 |  |  | 0 | 0
21 | 459.079 | 2.552604 | 447.3605302 | 39.33631 | 2.038275 |  | 1.549971 | 0 | 14.856 |  | 107.173 | 0.4883042 | 0 | 0 | 0 | 0 | 270.897 | 1.733869 | 266.2 |  | 266.2 | 1.212867 | 1.212867 | 179.48 | 42.8 | 1.33 | 658 | 1223 | 768/12 | 76.01 | 153 | 5 |  | 0 | 122.85 | 559.7321 | 35.29 |  | 16 | 58.95 | 0.2023687 | 1,26/1,55 | 6.63 | 9.55 | 6.87 | 291.3 | 3.13 |  |  | 0 | 219.48 | 202.1133 | 6.537869 | 8.7792 | 0.9480132 | 15.31707 | 0.901 | 4615.18 | 222.3333 | 4669 | 1 | 4669 |  | 15.398 | 91.775 | 351.906 | [7 empty] | 3.33 |  |  |  |  | 43.39 | 43.09 | 38.18 | [5 empty] | 134.62 | 131.58 | [6 empty] | 0 | 15.398 | 91.775 | 340.1875302 | 0 | 0 | 0 | 0 | 134.62 | 131.58 | 0 | 0 | 0 |  |  | 0 | 0
22 | 504.071 | 1.93984 | 494.2928283 | 38.6722 | 2.172238 |  | 1.655508 | 0 | 16.804 | 38.44 | 117.582 | 0.5167304 | 0 | 0 | 0 | 0 | 296.743 | 2.063402 | 290.62 |  | 290.62 | 1.27717 | 1.27717 | 191.93 | 184.08 | 0.8 | 650 | 1226 | 772/12 | 75.82 | 168 | 5 | 3.4 | 14.94177 | 137.15 | 602.7247 | 33.68 |  | 18.42 | 58.91 | 0.1963339 | 1,24/1,54 | 6.28 | 9.73 | 7.59 | 300.05 | 4.83 |  |  | 0 | 227.55 | 220.0968 | 8.06384 | 9.102 | 0.9025627 | 17.16584 | 0.901 | 4842.73 | 222.3333 | 4891.333 | 1 | 4891.333 |  | 16.806 | 100.776 | 386.489 | [7 empty] | 2.53 |  |  |  |  | 43.55 | 43.85 | 37.11 | [5 empty] | 146.14 | 144.48 | [6 empty] | 0 | 16.806 | 100.776 | 376.7108283 | 0 | 0 | 0 | 0 | 146.14 | 144.48 | 0 | 0 | 0 |  |  | 0 | 0
23 | 494.801 | 0.8510484 | 490.5900041 | 39.09981 | 1.976034 |  | 1.511089 | 0 | 16.969 | 64.23 | 115.432 | 0.4649454 | 0 | 0 | 0 | 0 | 290.147 | 2.211638 | 283.73 | 53.74 | 283.73 | 1.142828 | 1.142828 | 248.27 | 206.81 | 0.73 | 648 | 1241 | 797/12 | 76.2 | 165 | 5 | 9.55 | 38.46619 | 139.7 | 562.6938 | 33.75 |  | 15.18 | 64.29 | 0.1998756 | 1,26/1,56 | 6.67 | 9.85 | 7.34 | 321.65 | 6.09 |  |  | 0 | 248.27 | 219.762 | 7.943224 | 9.9308 | 0.9862473 | 17.87402 | 0.905 | 5091 | 222.3333 | 5113.667 | 1 | 5113.667 |  | 16.413 | 99.019 | 379.369 | [7 empty] | 1.11 |  |  |  |  | 43.24 | 43.7 | 37.72 | [5 empty] | 87.89 | 141.9 | 53.94 | [5 empty] | 0 | 16.413 | 99.019 | 375.1580041 | 0 | 0 | 0 | 0 | 87.89 | 141.9 | 53.94 | 0 | 0 |  |  | 0 | 0
24 | 531.483 | 1.70425 | 522.4251984 | 39.13076 | 2.149014 |  | 1.596932 | 0 | 16.033 | 50.88 | 134.211 | 0.5520814 | 0 | 0 | 0 | 0 | 314.42 | 2.245404 | 307.36 | 4.07 | 307.36 | 1.264336 | 1.264336 | 150.79 | 198.05 | 0.68 | 634 | 1237 | 798/12 | 75.5 | 177 | 5 | 5.2 | 21.39037 | 146.05 | 600.7816 | 33.79 |  | 14.73 | 62.88 | 0.1983909 | 1,14/1,42 | 6.63 | 9.41 | 8.85 | 316.95 | 3.76 |  |  | 0 | 243.1 | 236.3794 | 10.01265 | 9.724 | 0.8978205 | 19.73665 | 0.904 | 5334.1 | 222.3333 | 5336 | 1 | 5336 |  | 28.005 | 106.206 | 397.272 | [7 empty] | 2.28 |  |  |  |  | 43.7 | 43.39 | 37.67 | [6 empty] | 152.22 | 155.14 | [5 empty] | 0 | 28.005 | 106.206 | 388.2141984 | 0 | 0 | 0 | 0 | 0 | 152.22 | 155.14 | 0 | 0 |  |  | 0 | 0
25 | 515.948 | 0.9989046 | 510.7941719 | 40.30929 | 2.10091 |  | 1.503826 | 0 | 11.274 | 32.62 | 145.169 | 0.5970839 | 0 | 0 | 0 | 0 | 309.793 | 2.799611 | 301.12 | 5.23 | 301.12 | 1.238514 | 1.238514 | 196.84 | 243.13 | 0.34 | 643 | 1240 | 799/12 | 75.82 | 172 | 5 | 8 | 32.90421 | 149.9 | 616.5426 | 40.73 |  | 14.59 | 51.44 | 0.1685728 | 1,22/1,5 | 6.87 | 9.04 | 9.44 | 305.15 | 4.01 |  |  | 0 | 243.13 | 237.0727 | 10.9617 | 9.7252 | 0.8953054 | 20.6869 | 0.904 | 5577.23 | 222.3333 | 5558.333 | 1 | 5558.333 |  | 41.97 | 103.199 | 370.779 | [7 empty] | 1.39 |  |  |  |  | 43.7 | 43.85 | 38.94 | [6 empty] | 147.92 | 153.2 | [5 empty] | 0 | 41.97 | 103.199 | 365.6251719 | 0 | 0 | 0 | 0 | 0 | 147.92 | 153.2 | 0 | 0 |  |  | 0 | 0
26 | 503.914 | 1.399521 | 496.86162 | 40.76103 | 2.218132 |  | 1.542708125 | 0 | 9.397 | 15.13 | 151.295 | 0.6754241 | 0 | 0 | 0 | 0 | 304.281 | 2.826664 | 295.68 | 9.72 | 295.68 | 1.32 | 1.32 | 51.03 | 224 | 0.51 | 675 | 1236 | 793/12 | 74.84 | 168 | 5 | 6.4 | 28.57143 | 123.75 | 552.4554 | 34.62 |  | 15.59 | 66.78 | 0.2206509 | 1,22/1,49 | 7.53 | 8.79 | 7.58 | 302.65 | 3.72 |  |  | 0 | 224 | 236.2441 | 7.266391 | 8.96 | 0.8277539 | 16.22639 | 0.901 | 5801.23 | 222.3333 | 5780.667 | 1 | 5780.667 |  | 50.346 | 100.949 | 352.619 | [7 empty] | 2 |  |  |  |  | 43.57 | 43.73 | 39.51 | [6 empty] | 144.48 | 151.2 | [5 empty] | 0 | 50.346 | 100.949 | 345.56662 | 0 | 0 | 0 | 0 | 0 | 144.48 | 151.2 | 0 | 0 |  |  | 0 | 0
27 | 515.867 | 1.430421 | 508.4879291 | 40.21174 | 2.051761 |  | 1.38135 | 0 | 10.136 | 36.68 | 166.148 | 0.6704112 | 0 | 0 | 0 | 0 | 310.237 | 2.909711 | 301.21 | 48.03 | 301.21 | 1.21539 | 1.21539 | 158.76 | 151.17 | 0.71 | 660 | 1242 | 797/12 | 74.95 | 172 | 5 | 7.35 | 29.65743 | 132.65 | 535.2459 | 38.37 |  | 16.25 | 61.09 | 0.191205 | 1,30/1,61 | 7.28 | 9.43 | 8.85 | 319.5 | 5.67 |  |  | 0 | 247.83 | 238.164 | 9.093998 | 9.9132 | 0.9084311 | 19.0072 | 0.901 | 6049.06 | 222.3333 | 6003 | 1 | 6003 |  | 63.018 | 103.13 | 349.719 | [7 empty] | 2.11 |  |  |  |  | 43.89 | 44.04 | 38.42 | [6 empty] | 147.92 | 153.29 | [5 empty] | 0 | 63.018 | 103.13 | 342.3399291 | 0 | 0 | 0 | 0 | 0 | 147.92 | 153.29 | 0 | 0 |  |  | 0 | 0
28 | 507.172 | 0.7563146 | 503.3361841 | 40.44819 | 2.135676 |  | 1.449988 | 0 | 10.106 | 32.55 | 161.603 | 0.6856882 | 0 | 0 | 0 | 0 | 305.341 | 3.141078 | 295.75 | 9.04 | 295.75 | 1.254879 | 1.254879 |  | 235.68 | 0.48 | 666 | 1235 | 797/12 | 74.5 | 169 | 5 | 4.35 | 18.45723 | 135.05 | 573.0227 | 35.3 |  | 16.38 | 66.9 | 0.2128878 | 1,24/1,51 | 7.4 | 8.67 | 7.28 | 314.25 | 4.71 |  |  | 0 | 235.68 | 238.5696 | 7.616059 | 9.4272 | 0.8624259 | 17.04326 | 0.9 | 6284.74 | 222.3333 | 6225.333 | 1 | 6225.333 |  | 60.222 | 101.381 | 345.569 | [7 empty] | 1.11 |  |  |  |  | 43.73 | 43.81 | 38.89 | [6 empty] | 145.34 | 150.41 | [5 empty] | 0 | 60.222 | 101.381 | 341.7331841 | 0 | 0 | 0 | 0 | 0 | 145.34 | 150.41 | 0 | 0 |  |  | 0 | 0
29 | 563.925 | 1.153377 | 557.4208176 | 40.78261 | 2.144339 |  | 1.473236 | 0 | 12.314 | 24.85 | 174.453 | 0.6711021 | 0 | 0 | 0 | 0 | 341.393 | 3.032575 | 331.04 |  | 331.04 | 1.273476 | 1.273476 | 159.64 | 199.61 | 0.69 | 618 | 1225 | 801/12 | 75.04 | 188 | 5 | 7.85 | 30.19812 | 150.2 | 577.8034 | 37.38 |  | 13.41 | 59.83 | 0.1817988 | 1,26/1,51 | 6.75 | 7.97 | 8.47 | 329.1 | 4.09 |  |  | 0 | 259.95 | 264.4719 | 9.855024 | 10.398 | 0.8580735 | 20.25302 | 0.898 | 6544.69 | 222.3333 | 6447.667 | 1 | 6447.667 |  | 61.721 | 112.732 | 389.472 | [7 empty] | 1.67 |  |  |  |  | 43.81 | 44.04 | 39.36 | [6 empty] | 161.68 | 169.36 | [5 empty] | 0 | 61.721 | 112.732 | 382.9678176 | 0 | 0 | 0 | 0 | 0 | 161.68 | 169.36 | 0 | 0 |  |  | 0 | 0
30 | 507.077 | 0.925848 | 502.3822376 | 40.13775 | 2.1801 |  | 1.635971 | 0 | 12.753 | 53.29 | 125.389 | 0.5441286 | 0 | 0 | 0 | 0 | 308.446 | 3.153226 | 298.72 | 31.07 | 298.72 | 1.296303 | 1.296303 | 81.98 | 168.24 | 0.7 | 623 | 1224 | 774/12 | 74.89 | 169 | 5 | 6.5 | 28.20691 | 129.9 | 563.7042 | 35.54 |  | 17.55 | 59.26 | 0.1928723 | 1,18/1,44 | 7.34 | 8.8 | 7.56 | 307.25 |  |  |  | 0 | 230.44 | 235.0595 | 7.607383 | 9.2176 | 0.8558435 | 16.82498 | 0.896 | 6775.13 | 222.3333 | 6670 | 1 | 6670 | 39.664 | 24.003 | 101.386 | 342.024 |  |  |  |  | 1.23 |  |  | 1.23 |  |  |  | 39.04 | 43.73 | 43.42 | 39.04 | [6 empty] | 145.34 | 153.38 | [5 empty] | 39.1761328 | 24.003 | 101.386 | 337.8171048 | 0 | 0 | 0 | 0 | 0 | 145.34 | 153.38 | 0 | 0 |  |  | 0 | 0
31 | 0 | 0 | 0 | 0 | 0 |  | 0 | 0 | 0 |  | 0 | 0 | 0 | 0 | 0 | 0 | 0 | 0 | 0 |  | 0 | 0 | 0 | [10 empty] | 0 |  | 0 |  |  |  | 0 | 0 | [8 empty] | 0 | 0 | 0 | 0 | 0 | 0 | 0 |  | 6775.13 | 0 | 6670 | 0 | 6670 | [32 empty] | 0 | 0 | 0 | 0 | 0 | 0 | 0 | 0 | 0 | 0 | 0 | 0 | 0 |  |  | 0 | 0
е | 14633.788 |  | 14462.33 |  |  | 0 |  | 0 | 375.216 | 647.71 | 3745.58 |  | 0 | 0 | 0 |  | 8982.419 |  | 8722.66 | 655.72 | 8722.66 |  |  | 5263.25 | 5398.82 | [6 empty] | 146 | 233.75 |  | 3969.6 |  | 1021.75 | 0 | 433.74 | 1738 | [5 empty] | 8827.65 | 119.22 | 0 | 0 |  | 6775.13 | 6599.089 | 237.6078 | 262.2096 |  | 499.8174 |  |  | 0 |  | 30 |  | 39.6640001 | 801.594 | 2943.986 | 10848.544 | 1e-07 | 1e-07 | 1e-07 | 1e-07 | [15 empty] | 1e-07 | 1611.18 | 3717.34 | 3394.14 | [5 empty] | 39.1761329 | 801.594 | 2943.986 | 10677.57 | 9.99999999e-08 | 9.99999999e-08 | 9.99999999e-08 | 9.99999999e-08 | 1611.18 | 3717.34 | 3394.14 | 0 | 0 | #DIV/0! | #DIV/0! | 0 | 0
ср. | 487.7929 | 1.171656 |  | 39.50143 | 2.13462 | 0 | 1.581778 | 0 | 12.5072 | 21.59033 | 124.8527 | 0.5528425 | 0 | 0 | 0 | 0 | 299.414 | 2.89186 |  | 21.85733 | 290.7553 | 1.287453 | 1.287453 | 175.4417 | 179.9607 | 0.7339374 | 640.6 | 1224.4 |  | 75.58831 | 162.7333 | 4.866667 | 7.791667 | 34.50118 | 132.32 | 585.9076 | 34.05833 |  | 14.458 | 57.93333 | 0.1968814 | 0 | 7.079667 | 9.234 | 7.702 | 294.255 | 3.974 | #DIV/0! | 0 | 0 | 225.8377 | 219.9696 | #DIV/0! | #DIV/0! | 0.8964398 | 16.66058 | 0 | [13 empty] | 1.23 | 3.067263e-09 | 3.342271e-09 | 1.57597 | 1e-07 | 1e-07 | 1e-07 | 39.04 | 43.60788 | 43.56183 | 38.09782 | 1e-07 | 1e-07 | 1e-07 | 1e-07 |  |  |  |  | 1e-07 | 6.206631e-18 | 3.08823e-09 | 5.126483e-09 | #DIV/0! | 840.7701 |  | 13621.56 |  |  |  |  | 8722.66
пл. |  |  |  | 39.3 | 2.16 |  | 1.7604 |  | 8.893 | 23.482 |  | 0.3996 | [7 empty] | 20.232 |  | 1.3 |  | 6670 | 6670 |  |  | 1250 |  | 76 | [5 empty] | 625 | [9 empty] | 6670 | 80.04 |  |  |  | 222.33 |  |  |  | 0.9 | [39 empty] | 14462.33
± |  |  |  |  | -0.02537965 | 0 |  | 0 | [9 empty] | 2.89186 |  |  |  | -0.01254721 | [5 empty] | -25.6 | 0 | [16 empty] | 2157.65
Отклонения
[7 empty] | по выпускам | [37 empty] | ССП | 222.3333 |  |  | тн | [6 empty] | Дней | 30
[33 empty] | Удельный расход мелочь ФМн ср. | [6 empty] | 0.1968814 |  | т
|  | Средний вес выпуска: | [6 empty] | 60.46336 | [30 empty] | План: |  |  |  |  | Суток работы | 29
[45 empty] | Среднесуточное пр-во | 230 | [5 empty] | Отставание (-) опережение (+)
[52 empty] | 105.13 |  |  |  | Тн
[52 empty] | 1.576162 |  |  |  | %
Мелочь ФМн с н. м.
[52 empty] | план |  |  |  | 1738.001
[52 empty] | факт |  |  |  | 1738
[52 empty] | Отклонение |  |  |  | -0.001
| Диспетчер АО "СЧПЗ" | [11 empty] | Сединкина Т.В.

## ноябрь 20
Сведения по учету производства ферромарганца в АО "СЧПЗ" — ДП-3
[45 empty] | на | 30 |  |  |  |  | ноября |  |  |  | 2020г.
Дата | Расход Mn шихты |  |  |  |  | Отсев агломерата, т | Расх.добавок, флюсов | [7 empty] | Расход кокса | [8 empty] | Производство FeMn78 т | Производство FeMn с Si<1, т | Сод. Si в сплаве % | Температура колош. газа, °С | Темпе-ратура гор. дутья, °С | Расход гор. дутья, м3/мин / фурмы,шт | Средн. содерж. Mn в сплаве, % | Количество подач,шт | Количество выпусков, шт | Количество пыли |  | Количество шлака |  | Перевал, т |  | Зеленый шлак | Мелочь Фмн | Удельн.расход мелочи, т | Осн-ть | Сод. Al2O3 в шлаке, % | Сод MgO в шлаке, % | Сод. MnO в шлаке, % | Производство фактическое, т | [5 empty] | Теорети- ческий выход FeMn, т | Потери Mn со шлаком расчетно, т |  | Факт. коэф-т извлеч. Mn из расплава | Потери Mn со шлаком расчетно, т | Средняя значения кофицент извлечения Mn из расплава | [5 empty] | Проплавлено руды (влаж.), т | [7 empty] | Влажность руды , % | [6 empty] | Сод. Mn в руде, % | [7 empty] | Сожжено кокса сух., т |  |  |  | Влажность кокса, % |  |  |  | Коксовый орешек
| Проплавлено шихты (влаж.), т | Влажность шихты , % | Сухой руды, т | Сод. Mn в марг. шихте, % | Удельн расход марг. шихты, т |  | Удельн расход руды, т | Тяж.шлак ,т | Кварцит, т | Отсев руды ,т | Агломерат, т | Удельн.расход агломерата, т | Известняк,т | Коксовый орешек,т | Сухой коксовый орешек,т | Удельн. расход сухого коксового орешка, т | Сожжено кокса (влаж.), т | Влажность кокса, % | Сухого скипо- вого кокса, т | Выход кокс. мелочи, т | Сухого кокса (заданный), т | Удельн. расход сухого кокса, т | Всего удельн. расход кокса, т
[33 empty] | всего, т | на т FeMn, кг | всего, т | на т FeMn, кг | [9 empty] | Разлито жидкого | из шлака | c перевала | с отвала | % с отвала от годного | Всего годного |  | химические | физические | [52 empty] | Тяжелый шлак
[54 empty] | 4% |  |  |  | FeMn НИ | План | План по нараст. |  |  | Маматван | Агломерат , 4-5пр | Агломерат, 6-7/ 16 пр | Глория | Новорос - ая | Каражал | Казахстан(10-100) |  | Маматван |  |  | Глория | Новорос - ая | Каражал | Казахстан(10-100) | Маматван | Агломерат , 4-5пр | Агломерат, 6-7/ 16 пр | Глория | Новорос - ая | Каражал | Казахстан(10-100) | Чиатури | Новотроицк | Губаха +25 | Кемерово | Челябинск | Новотроицк | Губаха +25 | Кемерово | Челябинск |  | Маматван | Агломерат, 4-5 пр | Агломерат, 6-7/ 16 пр | Глория | Новорос - ая | Каражал | Казахстан (10-100) | Новотроицк | кокс Губаха +25 | Кемерово | Челябинск | Коксовый орешек | Кол-во, т | W | Mn |  | ИТОГО
1 | 492.003 | 2.835136 | 478.054 | 39.6433 | 2.04045 |  | 1.515529 | 0 | 11.483 | 31.33 | 122.983 | 0.5249212 | 0 | 0 | 0 | 0 | 295.699 | 2.333116 | 288.8000002 |  | 288.8000002 | 1.232668 | 1.232668 | 234.29 | 195.54 | 0.67 | 659 | 1217 | 790/12 | 76.04 | 164 | 5 | 6.5 | 27.74357 | 135.65 | 578.987 | 28.4 |  | 9.1 | 55.4515 | 0.19 | 1,22/1,51 | 7.01 | 9.19 | 7.6 | 291.85 | 6.99 |  |  |  | 234.2885 | 217.58 | 7.986155 | 9.37154 | 0.94004 | 17.35769 | 0.94 | 234.2885 | 222.3333 | 222.3333 | 1 | 222.3333 | 1e-07 | 24.587 | 98.396 | 369.02 | 1e-07 | 1e-07 | 1e-07 | 1e-07 | 1e-07 | 1e-07 | 1e-07 | 3.78 | 1e-07 | 1e-07 | 1e-07 | 1e-07 | 44.03 | 43.66 | 38.28 | 1e-07 | 1e-07 | 1e-07 | 1e-07 | 1e-07 | 1e-07 | 114.8 | 174 | 1e-07 | 1e-07 | 1e-07 | 1e-07 | 1e-07 | 9.99999999e-08 | 24.587 | 98.396 | 355.071044 | 9.99999999e-08 | 9.99999999e-08 | 9.99999999e-08 | 9.99999999e-08 | 9.99999999e-08 | 114.8 | 174 | 0 | 0 |  |  | 0 | 0
2 | 519.799 | 1.566353 | 511.6571124 | 39.70464 | 2.25663 |  | 1.682237 | 0 | 12.169 |  | 130.235 | 0.574393 | 0 | 0 | 0 | 0 | 315.2 | 2.452411 | 307.47 | 108.86 | 307.47 | 1.356076 | 1.356076 | 226.74 | 226.74 | 0.29 | 597 | 1199 | 798/12 | 75.31 | 173 | 5 | 6.4 | 28.22678 | 155.95 | 687.8074 | 25.53 |  | 15.21 | 55.955 | 0.19 | 1,18/1,47 | 6.68 | 8.75 | 9.18 | 294.5 | 3.4 |  |  |  | 226.735 | 235.4951 | 11.09002 | 9.0694 | 0.8405255 | 20.15942 | 0.889 | 461.0235 | 222.3333 | 444.6667 | 1 | 444.6667 |  | 26.057 | 104.178 | 389.564 | [7 empty] | 2.09 |  |  |  |  | 43.46 | 43.27 | 38.5 | [6 empty] | 122.15 | 185.32 | [5 empty] | 0 | 26.057 | 104.178 | 381.4221124 | 0 | 0 | 0 | 0 | 0 | 122.15 | 185.32 | 0 | 0 |  |  | 0 | 0
3 | 515.926 | 0.9902622 | 510.8169796 | 39.52591 | 2.227223 |  | 1.665295 | 0 | 10.317 |  | 128.879 | 0.5619279 | 0 | 0 | 0 | 0 | 320.859 | 3.078923 | 310.98 | 67.33 | 310.98 | 1.35591 | 1.35591 | 149.85 | 229.35 | 0.39 | 576 | 1214 | 815/12 | 75.83 | 172 | 5 | 6.95 | 30.30283 | 143.5 | 625.6772 | 34.11 |  | 14.29 | 56.2685 | 0.19 | 1,18/1,45 | 7.01 | 8.38 | 8.18 | 296.15 | 3.76 |  |  |  | 229.3515 | 232.4451 | 9.093049 | 9.17406 | 0.8613814 | 18.26711 | 0.879 | 690.375 | 222.3333 | 667 | 1 | 667 |  | 25.777 | 103.102 | 387.047 | [7 empty] | 1.32 |  |  |  |  | 43.89 | 43.6 | 38.15 | [6 empty] | 124.84 | 186.14 | [5 empty] | 0 | 25.777 | 103.102 | 381.9379796 | 0 | 0 | 0 | 0 | 0 | 124.84 | 186.14 | 0 | 0 |  |  | 0 | 0
4 | 515.999 | 1.125121 | 510.193385 | 39.29751 | 2.102429 |  | 1.571013 | 0 | 9.845 | 37.88 | 128.958 | 0.5314163 | 0 | 0 | 0 | 0 | 325.783 | 3.598408 | 314.06 |  | 314.06 | 1.294194 | 1.294194 | 199.65 | 242.67 | 0.38 | 647 | 1226 | 824/12 | 75.69 | 172 | 5 | 9.6 | 39.56014 | 147.7 | 608.6492 | 36.43 |  | 12.63 | 58.8715 | 0.19 | 1,19/1,47 | 7.97 | 9.14 | 7.34 | 309.85 | 4.32 |  |  |  | 242.6685 | 231.2467 | 8.398097 | 9.70674 | 0.9161193 | 18.10484 | 0.889 | 933.0435 | 222.3333 | 889.3333 | 1 | 889.3333 |  | 25.78 | 103.178 | 387.041 | [7 empty] | 1.5 |  |  |  |  | 44.01 | 43.7 | 37.81 | [6 empty] | 120.4 | 193.66 | [5 empty] | 0 | 25.78 | 103.178 | 381.235385 | 0 | 0 | 0 | 0 | 0 | 120.4 | 193.66 | 0 | 0 |  |  | 0 | 0
5 | 506.954 | 0.5475338 | 504.1782553 | 40.60275 | 2.035016 |  | 1.523556 | 0 | 8.409 |  | 126.715 | 0.5114601 | 0 | 0 | 0 | 0 | 320.885 | 3.036914 | 311.14 | 49.55 | 311.14 | 1.255855 | 1.255855 | 247.75 | 208.44 | 0.78 | 646 | 1221 | 824/12 | 76.53 | 169 | 5 | 8.95 | 36.12491 | 138.65 | 559.6333 | 39.21 |  | 11.24 | 59.8785 | 0.19 | 1,23/1,53 | 7.82 | 9.62 | 7.56 | 315.15 | 3.72 |  |  |  | 247.7515 | 233.5189 | 8.119813 | 9.91006 | 0.9262078 | 18.02987 | 0.896 | 1180.795 | 222.3333 | 1111.667 | 1 | 1111.667 |  | 25.19 | 101.525 | 380.239 | [7 empty] | 0.73 |  |  |  |  | 44.01 | 43.85 | 39.51 | [6 empty] | 118.3 | 192.84 | [5 empty] | 0 | 25.19 | 101.525 | 377.4632553 | 0 | 0 | 0 | 0 | 0 | 118.3 | 192.84 | 0 | 0 |  |  | 0 | 0
6 | 474.308 | 0.6071602 | 471.4281908 | 38.73029 | 2.246881 |  | 1.680781 | 0 | 7.9 | 26.67 | 118.776 | 0.5661001 | 0 | 0 | 0 | 0 | 299.579 | 3.484557 | 289.14 | 4.71 | 289.14 | 1.378074 | 1.378074 | 209.81 | 209.81 | 0.7 | 656 | 1227 | 806/12 | 75.69 | 158 | 5 | 9.15 | 43.60995 | 117.7 | 560.9717 | 34.6 |  | 12.94 | 51.5755 | 0.19 | 1,26/1,54 | 7.2 | 8.84 | 7.91 | 271.45 | 2.88 |  |  |  | 209.8145 | 210.5921 | 7.212026 | 8.39258 | 0.8697767 | 15.60461 | 0.892 | 1390.6095 | 222.3333 | 1334 | 1 | 1334 |  | 23.955 | 94.821 | 355.532 | [7 empty] | 0.81 |  |  |  |  | 43.7 | 43.85 | 37.03 | [6 empty] | 110.6 | 178.54 | [5 empty] | 0 | 23.955 | 94.821 | 352.6521908 | 0 | 0 | 0 | 0 | 0 | 110.6 | 178.54 | 0 | 0 |  |  | 0 | 0
7 | 500.928 | 0.9223944 | 496.3074681 | 38.89117 | 2.220729 |  | 1.660186 | 0 | 7.322 |  | 125.275 | 0.5605434 | 0 | 0 | 0 | 0 | 319.511 | 3.411776 | 308.61 |  | 308.61 | 1.380876 | 1.380876 | 223.49 | 223.49 | 0.62 | 650 | 1226 | 799/12 | 75.9 | 168 | 5 | 18.55 | 83.00203 | 129.35 | 578.777 | 36.6 |  | 14.52 | 54.8815 | 0.19 | 1,27/1,55 | 7.58 | 9.39 | 7.43 | 288.85 | 4.04 |  |  |  | 223.4885 | 222.0109 | 7.444912 | 8.93954 | 0.8788103 | 16.38445 | 0.89 | 1614.098 | 222.3333 | 1556.333 | 1 | 1556.333 |  | 25.233 | 100.042 | 375.653 | [7 empty] | 1.23 |  |  |  |  | 43.7 | 43.24 | 37.41 | [6 empty] | 116.9 | 191.71 | [5 empty] | 0 | 25.233 | 100.042 | 371.0324681 | 0 | 0 | 0 | 0 | 0 | 116.9 | 191.71 | 0 | 0 |  |  | 0 | 0
8 | 507.139 | 0.4273873 | 504.9715522 | 39.38798 | 2.121916 |  | 1.588739 | 0 | 12.442 | 26.87 | 126.885 | 0.5331773 | 0 | 0 | 0 | 0 | 320.783 | 3.495509 | 309.57 |  | 309.57 | 1.300829 | 1.300829 | 237.98 | 191.63 | 0.66 | 639 | 1237 | 798/12 | 75.78 | 169 | 5 | 9.4 | 39.49928 | 136.7 | 574.4204 | 31.97 |  | 13.98 | 58.311 | 0.19 | 1,26/1,56 | 7.61 | 9.48 | 7.6 | 306.9 | 3.37 |  |  |  | 237.979 | 229.1344 | 8.047972 | 9.51916 | 0.9066979 | 17.56713 | 0.892 | 1852.077 | 222.3333 | 1778.667 | 1 | 1778.667 |  | 25.481 | 101.404 | 380.254 | [7 empty] | 0.57 |  |  |  |  | 43.09 | 43.55 | 38.03 | [6 empty] | 118.3 | 191.27 | [5 empty] | 0 | 25.481 | 101.404 | 378.0865522 | 0 | 0 | 0 | 0 | 0 | 118.3 | 191.27 | 0 | 0 |  |  | 0 | 0
9 | 482.821 | 0.5026363 | 480.3941662 | 39.00134 | 2.012261 |  | 1.507066 | 0 | 12.798 |  | 120.607 | 0.5051951 | 0 | 0 | 0 | 0 | 307.267 | 3.517137 | 296.46 | 51.97 | 296.46 | 1.241803 | 1.241803 | 238.73 | 195.64 | 0.92 | 663 | 1235 | 821/12 | 75.76 | 161 | 5 | 8.9 | 37.28006 | 138.7 | 580.9826 | 34.61 |  | 15.32 | 58.7765 | 0.19 | 1,22/1,51 | 7.66 | 9.55 | 6.96 | 309.35 | 3.48 |  |  |  | 238.7335 | 215.8994 | 7.478079 | 9.54934 | 0.9653306 | 17.02742 | 0.9 | 2090.8105 | 222.3333 | 2001 | 1 | 2001 |  | 23.982 | 96.625 | 362.214 | [7 empty] | 0.67 |  |  |  |  | 43.24 | 43.09 | 37.63 | [6 empty] | 113.4 | 183.06 | [5 empty] | 0 | 23.982 | 96.625 | 359.7871662 | 0 | 0 | 0 | 0 | 0 | 113.4 | 183.06 | 0 | 0 |  |  | 0 | 0
10 | 528.023 | 0.569991 | 525.0133164 | 39.90506 | 2.17568 |  | 1.628616 | 0 | 13.186 |  | 132.012 | 0.5470639 | 0 | 0 | 0 | 0 | 334.251 | 3.455786 | 322.7 | 55.12 | 322.7 | 1.337284 | 1.337284 | 200.5 | 200.5 | 0.85 | 617 | 1233 | 821/12 | 75.41 | 176 | 5 | 6.15 | 25.48589 | 145.7 | 603.7877 | 40.76 |  | 17.89 | 76.73 | 0.2309406 | 1,24/1,53 | 7.21 | 9.15 | 7.84 | 332.25 | 3.68 |  |  |  | 241.31 | 242.5401 | 8.84871 | 9.6524 | 0.8685723 | 18.50111 | 0.897 | 2332.1205 | 222.3333 | 2223.333 | 1 | 2223.333 |  | 26.344 | 105.668 | 396.011 | [7 empty] | 0.76 |  |  |  |  | 43.7 | 43.7 | 38.64 | [6 empty] | 123.2 | 199.5 | [5 empty] | 0 | 26.344 | 105.668 | 393.0013164 | 0 | 0 | 0 | 0 | 0 | 123.2 | 199.5 | 0 | 0 |  |  | 0 | 0
11 | 141.132 | 0.9066512 | 139.852425 | 38.53912 | 1.562553 |  | 1.167235 | 0 | 3.839 | 19.68 | 35.382 | 0.3953186 | 0 | 0 | 0 | 0 | 96.238 | 3.271057 | 93.09 | 2.2 | 93.09 | 1.040083 | 1.040083 | 89.5 | 89.5 | 0.6 | 620 | 1233 | 781/12 | 75.64 | 49 | 2 | 9.5 | 106.1423 | 63.95 | 714.5052 | 12.41 |  | 9.38 | 22.4675 | 0.19 | 1,24/1,52 | 6.89 | 9.07 | 8.08 | 118.25 | 3.1 |  |  |  | 89.5025 | 62.20632 | 4.00273 | 3.5801 | 1.256073 | 7.58283 | 0.906 | 2421.623 | 222.3333 | 2445.667 | 1 | 2445.667 |  | 7.19 | 28.192 | 105.75 | [7 empty] | 1.21 |  |  |  |  | 42.93 | 42.78 | 37.11 | [6 empty] | 38.9 | 54.19 | [5 empty] | 0 | 7.19 | 28.192 | 104.470425 | 0 | 0 | 0 | 0 | 0 | 38.9 | 54.19 | 0 | 0 |  |  | 0 | 0
12 | 414.775 | 1.243414 | 409.617629 | 38.87909 | 2.533383 |  | 1.889612 | 0 | 11.171 |  | 104.09 | 0.6437707 | 0 | 0 | 0 | 0 | 270.243 | 3.057619 | 261.98 | 15.49 | 261.98 | 1.620281 | 1.620281 | 161.69 | 54.71 | 0.95 | 599 | 1152 | 787/12 | 75.49 | 140 | 4 | 9.1 | 56.28123 | 86.05 | 532.1978 | 24.86 |  | 7.43 | 38.722 | 0.19 | 1,22/1,49 | 7.57 | 8.75 | 8.7 | 203.8 | 4.04 |  |  | 0 | 161.688 | 184.1703 | 5.799285 | 6.46752 | 0.7664299 | 12.26681 | 0.896 | 2583.311 | 222.3333 | 2668 | 1 | 2668 |  | 21.167 | 82.923 | 310.685 | [7 empty] | 1.66 |  |  |  |  | 43.17 | 43.85 | 37.26 | [6 empty] | 99.65 | 162.33 | [5 empty] | 0 | 21.167 | 82.923 | 305.527629 | 0 | 0 | 0 | 0 | 0 | 99.65 | 162.33 | 0 | 0 |  |  | 0 | 0
13 | 489.121 | 0.9078272 | 484.6806267 | 39.23357 | 2.267687 |  | 1.69619 | 0 | 12.969 |  | 122.148 | 0.5714967 | 0 | 0 | 0 | 0 | 310.058 | 3.114901 | 300.4 | 18.65 | 300.4 | 1.405489 | 1.405489 | 134.44 | 127.05 | 0.83 | 613 | 1213 | 805/12 | 75.45 | 163 | 5 | 7.75 | 36.26011 | 133.7 | 625.5454 | 34.91 |  | 17.07 | 53.4565 | 0.19 | 1,26/1,55 | 7.52 | 9.68 | 7.75 | 281.35 | 2.91 |  |  | 0 | 213.7335 | 220.0232 | 8.026708 | 8.54934 | 0.848044 | 16.57605 | 0.892 | 2797.0445 | 222.3333 | 2890.333 | 1 | 2890.333 |  | 24.359 | 97.789 | 366.973 | [7 empty] | 1.21 |  |  |  |  | 43.09 | 43.39 | 37.87 | [5 empty] | 24.64 | 114.1 | 161.66 | [5 empty] | 0 | 24.359 | 97.789 | 362.5326267 | 0 | 0 | 0 | 0 | 24.64 | 114.1 | 161.66 | 0 | 0 |  |  | 0 | 0
14 | 501.091 | 1.297382 | 494.5899368 | 39.25038 | 1.981201 |  | 1.479253 | 0 | 14.374 | 32.45 | 125.307 | 0.5019478 | 0 | 0 | 0 | 0 | 311.092 | 2.912965 | 302.03 |  | 302.03 | 1.209855 | 1.209855 | 109.87 | 101.8 | 1.18 | 580 | 1225 | 798/12 | 74.74 | 167 | 5 | 9.25 | 37.05313 | 117.45 | 470.4747 | 33.84 |  | 14.38 | 60.8285 | 0.19 | 1,27/1,56 | 7.82 | 9.46 | 5.45 | 320.15 | 4.7 |  |  | 0 | 249.6415 | 226.7515 | 4.95854 | 9.98566 | 0.961127 | 14.9442 | 0.898 | 3046.686 | 222.3333 | 3112.667 | 1 | 3112.667 |  | 20.598 | 104.709 | 375.784 | [7 empty] | 1.73 |  |  |  |  | 43.39 | 43.39 | 37.87 | [5 empty] | 185.13 | 116.9 | [6 empty] | 0 | 20.598 | 104.709 | 369.2829368 | 0 | 0 | 0 | 0 | 185.13 | 116.9 | 0 | 0 | 0 |  |  | 0 | 0
15 | 471.119 | 1.508071 | 464.0141927 | 38.99616 | 1.943198 |  | 1.45052 | 0 | 15.091 | 33.99 | 117.646 | 0.4926776 | 0 | 0 | 0 | 0 | 289.627 | 3.175464 | 280.43 |  | 280.43 | 1.174384 | 1.174384 | 238.79 | 238.79 | 0.86 | 630 | 1224 | 783/12 | 75.91 | 157 | 5 | 8.8 | 36.85262 | 137.15 | 574.3564 | 35.96 |  | 15.83 | 58.501 | 0.19 | 1,28/1,59 | 6.66 | 9.83 | 7.02 | 307.9 | 5.22 |  |  | 0 | 238.789 | 208.0982 | 7.458256 | 9.55156 | 1.001752 | 17.00982 | 0.904 | 3285.475 | 222.3333 | 3335 | 1 | 3335 |  | 15.603 | 102.043 | 353.473 | [7 empty] | 2.01 |  |  |  |  | 43.55 | 43.24 | 37.57 | [5 empty] | 171.13 | 109.3 | [6 empty] | 0 | 15.603 | 102.043 | 346.3681927 | 0 | 0 | 0 | 0 | 171.13 | 109.3 | 0 | 0 | 0 |  |  | 0 | 0
16 | 534.17 | 0.9471095 | 529.110825 | 38.98992 | 2.218322 |  | 1.675655 | 0 | 17.838 |  | 129.436 | 0.5426665 | 0 | 0 | 0 | 0 | 327.342 | 2.936378 | 317.73 | 3.94 | 317.73 | 1.332098 | 1.332098 | 90.74 | 43.82 | 1.26 | 627 | 1223 | 800/12 | 75.05 | 178 | 5 | 16.4 | 68.75777 | 126.6 | 530.7764 | 32.78 |  | 16.29 | 58.8715 | 0.19 | 1,20/1,48 | 6.88 | 9.5 | 6.51 | 309.85 | 3.83 |  |  | 0 | 238.5185 | 239.9731 | 6.384385 | 9.54074 | 0.8677083 | 15.92512 | 0.902 | 3523.9935 | 222.3333 | 3557.333 | 1 | 3557.333 |  | 17.999 | 111.437 | 404.734 | [7 empty] | 1.25 |  |  |  |  | 43.24 | 43.17 | 37.65 | [5 empty] | 193.13 | 124.6 | [6 empty] | 0 | 17.999 | 111.437 | 399.674825 | 0 | 0 | 0 | 0 | 193.13 | 124.6 | 0 | 0 | 0 |  |  | 0 | 0
17 | 486.099 | 0.866387 | 481.8875013 | 39.14774 | 2.150722 |  | 1.644604 | 0 | 17.005 |  | 113.4 | 0.5061178 | 0 | 0 | 0 | 0 | 294.039 | 2.84282 | 285.68 |  | 285.68 | 1.275024 | 1.275024 | 224.06 | 129.64 | 1.04 | 665 | 1224 | 765/12 | 76.23 | 162 | 5 |  | 0 | 135.35 | 604.0833 | 41.34 |  | 18.94 | 55.4515 | 0.19 | 1,23/1,53 | 6.5 | 9.95 | 6.83 | 291.85 | 6.6 |  |  | 0 | 224.0585 | 216.0432 | 7.161159 | 8.96234 | 0.9053885 | 16.1235 | 0.902 | 3748.052 | 222.3333 | 3779.667 | 1 | 3779.667 |  | 16.197 | 97.203 | 372.699 | [7 empty] | 1.13 |  |  |  |  | 43.09 | 43.39 | 37.87 | [5 empty] | 172.28 | 113.4 | [6 empty] | 0 | 16.197 | 97.203 | 368.4875013 | 0 | 0 | 0 | 0 | 172.28 | 113.4 | 0 | 0 | 0 |  |  | 0 | 0
18 | 450.22 | 1.288117 | 444.42064 | 38.75723 | 1.987414 |  | 1.517773 | 0 | 14.466 | 37.71 | 105.02 | 0.4696412 | 0 | 0 | 0 | 0 | 272.309 | 2.684083 | 265 | 72.26 | 265 | 1.185059 | 1.185059 | 223.62 | 223.62 | 0.56 | 690 | 1220 | 784/12 | 75.44 | 150 | 5 | 7.25 | 32.42143 | 158.2 | 707.458 | 34.83 |  | 11.65 | 54.4825 | 0.19 | 1,16/1,44 | 6.11 | 9.2 | 8.9 | 286.75 | 3 |  |  | 0 | 223.6175 | 199.3239 | 10.90689 | 8.9447 | 0.9794011 | 19.85159 | 0.906 | 3971.6695 | 222.3333 | 4002 | 1 | 4002 |  | 14.987 | 90.033 | 345.2 | [7 empty] | 1.68 |  |  |  |  | 43.55 | 43.7 | 37.26 | [5 empty] | 160 | 105 | [6 empty] | 0 | 14.987 | 90.033 | 339.40064 | 0 | 0 | 0 | 0 | 160 | 105 | 0 | 0 | 0 |  |  | 0 | 0
19 | 504.136 | 1.533384 | 496.40566 | 38.66717 | 2.200053 |  | 1.67877 | 0 | 16.375 | 21.94 | 117.619 | 0.5212834 | 0 | 0 | 0 | 0 | 303.38 | 2.538071 | 295.68 | 40.56 | 295.68 | 1.310444 | 1.310444 | 225.63 | 225.63 | 0.67 | 690 | 1230 | 785/12 | 76.31 | 168 | 5 | 9.3 | 41.21728 | 132.65 | 587.9003 | 36.08 |  | 13.84 | 55.3565 | 0.19 | 1,23/1,50 | 6.52 | 9.35 | 7.86 | 291.35 | 3.48 |  |  | 0 | 225.6335 | 219.5897 | 8.076704 | 9.02534 | 0.8970279 | 17.10204 | 0.906 | 4197.303 | 222.3333 | 4224.333 | 1 | 4224.333 |  | 16.799 | 100.82 | 386.517 | [7 empty] | 2 |  |  |  |  | 43.39 | 43.85 | 37.11 | [5 empty] | 178.08 | 117.6 | [6 empty] | 0 | 16.799 | 100.82 | 378.78666 | 0 | 0 | 0 | 0 | 178.08 | 117.6 | 0 | 0 | 0 |  |  | 0 | 0
20 | 494.688 | 0.7889904 | 490.7849592 | 39.80876 | 2.473715 |  | 1.890287 | 0 | 15.575 | 30.52 | 115.752 | 0.5834274 | 0 | 0 | 0 | 0 | 296.576 | 2.122896 | 290.28 | 4.18 | 290.28 | 1.463105 | 1.463105 | 198.4 | 198.4 | 0.83 | 679 | 1224 | 778/12 | 75.97 | 165 | 5 | 7.25 | 36.54234 | 121.7 | 613.4073 | 34.07 |  | 13.71 | 82.83 | 0.2834217 | 1,17/1,45 | 6.79 | 9.5 | 6.53 | 292.25 | 2.69 |  |  | 0 | 198.4 | 224.5133 | 6.156135 | 7.936 | 0.7714609 | 14.09213 | 0.898 | 4395.703 | 222.3333 | 4446.667 | 1 | 4446.667 |  | 16.407 | 99.345 | 378.936 | [7 empty] | 1.03 |  |  |  |  | 43.47 | 43.09 | 38.79 | [5 empty] | 158.14 | 132.14 | [6 empty] | 0 | 16.407 | 99.345 | 375.0329592 | 0 | 0 | 0 | 0 | 158.14 | 132.14 | 0 | 0 | 0 |  |  | 0 | 0
21 | 459.079 | 2.552604 | 447.3605302 | 39.33631 | 2.005355 |  | 1.524937 | 0 | 14.856 |  | 107.173 | 0.4804176 | 0 | 0 | 0 | 0 | 270.897 | 1.733869 | 266.2 |  | 266.2 | 1.193278 | 1.193278 | 179.48 | 42.8 | 1.33 | 658 | 1223 | 768/12 | 76.01 | 153 | 5 |  | 0 | 122.85 | 550.6919 | 35.29 |  | 16 | 55.347 | 0.19 | 1,26/1,55 | 6.63 | 9.55 | 6.87 | 291.3 | 3.13 |  |  | 0 | 223.083 | 202.1133 | 6.537869 | 8.92332 | 0.9635758 | 15.46119 | 0.901 | 4618.786 | 222.3333 | 4669 | 1 | 4669 |  | 15.398 | 91.775 | 351.906 | [7 empty] | 3.33 |  |  |  |  | 43.39 | 43.09 | 38.18 | [5 empty] | 134.62 | 131.58 | [6 empty] | 0 | 15.398 | 91.775 | 340.1875302 | 0 | 0 | 0 | 0 | 134.62 | 131.58 | 0 | 0 | 0 |  |  | 0 | 0
22 | 504.071 | 1.93984 | 494.2928283 | 38.6722 | 2.154246 |  | 1.641796 | 0 | 16.804 | 38.44 | 117.582 | 0.5124504 | 0 | 0 | 0 | 0 | 296.743 | 2.063402 | 290.62 |  | 290.62 | 1.266591 | 1.266591 | 191.93 | 184.08 | 0.8 | 650 | 1226 | 772/12 | 75.82 | 168 | 5 | 3.4 | 14.81801 | 137.15 | 597.7324 | 33.68 |  | 18.42 | 57.0095 | 0.19 | 1,24/1,54 | 6.28 | 9.73 | 7.59 | 300.05 | 4.83 |  |  | 0 | 229.4505 | 220.0968 | 8.06384 | 9.17802 | 0.910101 | 17.24186 | 0.902 | 4848.2365 | 222.3333 | 4891.333 | 1 | 4891.333 |  | 16.806 | 100.776 | 386.489 | [7 empty] | 2.53 |  |  |  |  | 43.55 | 43.85 | 37.11 | [5 empty] | 146.14 | 144.48 | [6 empty] | 0 | 16.806 | 100.776 | 376.7108283 | 0 | 0 | 0 | 0 | 146.14 | 144.48 | 0 | 0 | 0 |  |  | 0 | 0
23 | 494.801 | 0.8510484 | 490.5900041 | 39.09981 | 1.951071 |  | 1.491999 | 0 | 16.969 | 64.23 | 115.432 | 0.4590718 | 0 | 0 | 0 | 0 | 290.147 | 2.211638 | 283.73 | 53.74 | 283.73 | 1.128391 | 1.128391 | 251.45 | 206.81 | 0.73 | 648 | 1241 | 797/12 | 76.2 | 165 | 5 | 9.55 | 37.98025 | 139.7 | 555.5854 | 33.75 |  | 15.18 | 61.1135 | 0.19 | 1,26/1,56 | 6.67 | 9.85 | 7.34 | 321.65 | 6.09 |  |  | 0 | 251.4465 | 219.762 | 7.943224 | 10.05786 | 0.9988659 | 18.00108 | 0.906 | 5099.683 | 222.3333 | 5113.667 | 1 | 5113.667 |  | 16.413 | 99.019 | 379.369 | [7 empty] | 1.11 |  |  |  |  | 43.24 | 43.7 | 37.72 | [5 empty] | 87.89 | 141.9 | 53.94 | [5 empty] | 0 | 16.413 | 99.019 | 375.1580041 | 0 | 0 | 0 | 0 | 87.89 | 141.9 | 53.94 | 0 | 0 |  |  | 0 | 0
24 | 531.483 | 1.70425 | 522.4251984 | 39.13076 | 2.125758 |  | 1.579651 | 0 | 16.033 | 50.88 | 134.211 | 0.5461071 | 0 | 0 | 0 | 0 | 314.42 | 2.245404 | 307.36 | 4.07 | 307.36 | 1.250654 | 1.250654 | 150.79 | 198.05 | 0.68 | 634 | 1237 | 798/12 | 75.5 | 177 | 5 | 5.2 | 21.1589 | 146.05 | 594.2802 | 33.79 |  | 14.73 | 60.2205 | 0.19 | 1,14/1,42 | 6.63 | 9.41 | 8.85 | 316.95 | 3.76 |  |  | 0 | 245.7595 | 236.3794 | 10.01265 | 9.83038 | 0.9076426 | 19.84303 | 0.906 | 5345.4425 | 222.3333 | 5336 | 1 | 5336 |  | 28.005 | 106.206 | 397.272 | [7 empty] | 2.28 |  |  |  |  | 43.7 | 43.39 | 37.67 | [6 empty] | 152.22 | 155.14 | [5 empty] | 0 | 28.005 | 106.206 | 388.2141984 | 0 | 0 | 0 | 0 | 0 | 152.22 | 155.14 | 0 | 0 |  |  | 0 | 0
25 | 515.948 | 0.9989046 | 510.7941719 | 40.30929 | 2.158971 |  | 1.545386 | 0 | 11.274 | 32.62 | 145.169 | 0.613585 | 0 | 0 | 0 | 0 | 309.793 | 2.799611 | 301.12 | 5.23 | 301.12 | 1.272742 | 1.272742 | 196.84 | 236.59 | 0.34 | 643 | 1240 | 799/12 | 75.82 | 172 | 5 | 8 | 33.81356 | 149.9 | 633.5815 | 40.73 |  | 14.59 | 57.9785 | 0.19 | 1,22/1,5 | 6.87 | 9.04 | 9.44 | 305.15 | 4.01 |  |  | 0 | 236.5915 | 237.0727 | 10.9617 | 9.46366 | 0.8712279 | 20.42536 | 0.905 | 5582.034 | 222.3333 | 5558.333 | 1 | 5558.333 |  | 41.97 | 103.199 | 370.779 | [7 empty] | 1.39 |  |  |  |  | 43.7 | 43.85 | 38.94 | [6 empty] | 147.92 | 153.2 | [5 empty] | 0 | 41.97 | 103.199 | 365.6251719 | 0 | 0 | 0 | 0 | 0 | 147.92 | 153.2 | 0 | 0 |  |  | 0 | 0
26 | 503.914 | 1.399521 | 496.86162 | 40.76103 | 2.129926 |  | 1.481361 | 0 | 9.397 | 15.13 | 151.295 | 0.6485651 | 0 | 0 | 0 | 0 | 304.281 | 2.826664 | 295.68 | 9.72 | 295.68 | 1.267509 | 1.267509 | 51.03 | 233.28 | 0.51 | 675 | 1236 | 793/12 | 74.84 | 168 | 5 | 6.4 | 27.43525 | 123.75 | 530.4864 | 34.62 |  | 15.59 | 57.5035 | 0.19 | 1,22/1,49 | 7.53 | 8.79 | 7.58 | 302.65 | 3.72 |  |  | 0 | 233.2765 | 236.2441 | 7.266391 | 9.33106 | 0.8620336 | 16.59745 | 0.903 | 5815.3105 | 222.3333 | 5780.667 | 1 | 5780.667 |  | 50.346 | 100.949 | 352.619 | [7 empty] | 2 |  |  |  |  | 43.57 | 43.73 | 39.51 | [6 empty] | 144.48 | 151.2 | [5 empty] | 0 | 50.346 | 100.949 | 345.56662 | 0 | 0 | 0 | 0 | 0 | 144.48 | 151.2 | 0 | 0 |  |  | 0 | 0
27 | 515.867 | 1.430421 | 508.4879291 | 40.21174 | 2.048579 |  | 1.379207 | 0 | 10.136 | 36.68 | 166.148 | 0.6693713 | 0 | 0 | 0 | 0 | 310.237 | 2.909711 | 301.21 | 48.03 | 301.21 | 1.213504 | 1.213504 | 158.76 | 151.17 | 0.71 | 660 | 1242 | 797/12 | 74.95 | 172 | 5 | 7.35 | 29.61143 | 132.65 | 534.4157 | 38.37 |  | 16.25 | 60.705 | 0.19 | 1,30/1,61 | 7.28 | 9.43 | 8.85 | 319.5 | 5.67 |  |  | 0 | 248.215 | 238.164 | 9.093998 | 9.9286 | 0.9098424 | 19.0226 | 0.903 | 6063.5255 | 222.3333 | 6003 | 1 | 6003 |  | 63.018 | 103.13 | 349.719 | [7 empty] | 2.11 |  |  |  |  | 43.89 | 44.04 | 38.42 | [6 empty] | 147.92 | 153.29 | [5 empty] | 0 | 63.018 | 103.13 | 342.3399291 | 0 | 0 | 0 | 0 | 0 | 147.92 | 153.29 | 0 | 0 |  |  | 0 | 0
28 | 507.172 | 0.7563146 | 503.3361841 | 40.44819 | 2.07243 |  | 1.407048 | 0 | 10.106 | 32.55 | 161.603 | 0.665382 | 0 | 0 | 0 | 0 | 305.341 | 3.141078 | 295.75 | 9.04 | 295.75 | 1.217717 | 1.217717 |  | 242.87 | 0.48 | 666 | 1235 | 797/12 | 74.5 | 169 | 5 | 4.35 | 17.91063 | 135.05 | 556.0531 | 35.3 |  | 16.38 | 59.7075 | 0.19 | 1,24/1,51 | 7.4 | 8.67 | 7.28 | 314.25 | 4.71 |  |  | 0 | 242.8725 | 238.5696 | 7.616059 | 9.7149 | 0.8887455 | 17.33096 | 0.903 | 6306.398 | 222.3333 | 6225.333 | 1 | 6225.333 |  | 60.222 | 101.381 | 345.569 | [7 empty] | 1.11 |  |  |  |  | 43.73 | 43.81 | 38.89 | [6 empty] | 145.34 | 150.41 | [5 empty] | 0 | 60.222 | 101.381 | 341.7331841 | 0 | 0 | 0 | 0 | 0 | 145.34 | 150.41 | 0 | 0 |  |  | 0 | 0
29 | 563.925 | 1.153377 | 557.4208176 | 40.78261 | 2.166836 |  | 1.488693 | 0 | 12.314 | 24.85 | 174.453 | 0.6781431 | 0 | 0 | 0 | 0 | 341.393 | 3.032575 | 331.04 |  | 331.04 | 1.286837 | 1.286837 | 159.64 | 199.61 | 0.69 | 618 | 1225 | 801/12 | 75.04 | 188 | 5 | 7.85 | 30.51494 | 150.2 | 583.8656 | 37.38 |  | 13.41 | 62.529 | 0.19 | 1,26/1,51 | 6.75 | 7.97 | 8.47 | 329.1 | 4.09 |  |  | 0 | 257.251 | 264.4719 | 9.855024 | 10.29004 | 0.8491643 | 20.14506 | 0.9 | 6563.649 | 222.3333 | 6447.667 | 1 | 6447.667 |  | 61.721 | 112.732 | 389.472 | [7 empty] | 1.67 |  |  |  |  | 43.81 | 44.04 | 39.36 | [6 empty] | 161.68 | 169.36 | [5 empty] | 0 | 61.721 | 112.732 | 382.9678176 | 0 | 0 | 0 | 0 | 0 | 161.68 | 169.36 | 0 | 0 |  |  | 0 | 0
30 | 507.077 | 0.925848 | 502.3822376 | 40.13775 | 2.375554 |  | 1.782643 | 0 | 12.753 | 53.29 | 125.389 | 0.5929119 | 0 | 0 | 0 | 0 | 308.446 | 3.153226 | 298.72 | 31.07 | 298.72 | 1.412521 | 1.412521 | 81.98 | 168.24 | 0.7 | 623 | 1224 | 774/12 | 74.89 | 169 | 5 | 6.5 | 30.73577 | 129.9 | 614.2425 | 35.54 |  | 17.55 | 78.22 | 0.254581 | 1,18/1,44 | 7.34 | 8.8 | 7.56 | 307.25 |  |  |  | 0 | 211.48 | 235.0595 | 7.607383 | 8.4592 | 0.785427 | 16.06658 | 0.896 | 6775.129 | 222.3333 | 6670 | 1 | 6670 | 39.664 | 24.003 | 101.386 | 342.024 |  |  |  |  | 1.23 |  |  | 1.23 |  |  |  | 39.04 | 43.73 | 43.42 | 39.04 | [6 empty] | 145.34 | 153.38 | [5 empty] | 39.1761328 | 24.003 | 101.386 | 337.8171048 | 0 | 0 | 0 | 0 | 0 | 145.34 | 153.38 | 0 | 0 |  |  | 0 | 0
31 | 0 | 0 | 0 | 0 | 0 |  | 0 | 0 | 0 |  | 0 | 0 | 0 | 0 | 0 | 0 | 0 | 0 | 0 |  | 0 | 0 | 0 | [10 empty] | 0 |  | 0 |  |  |  | 0 | 0 | [8 empty] | 0 | 0 | 0 | 0 | 0 | 0 | 0 |  | 6775.129 | 0 | 6670 | 0 | 6670 | [32 empty] | 0 | 0 | 0 | 0 | 0 | 0 | 0 | 0 | 0 | 0 | 0 | 0 | 0 |  |  | 0 | 0
е | 14633.788 |  | 14462.33 |  |  | 0 |  | 0 | 375.216 | 647.71 | 3745.58 |  | 0 | 0 | 0 |  | 8982.419 |  | 8722.66 | 655.72 | 8722.66 |  |  | 5287.43 | 5420.27 | [6 empty] | 146 | 233.75 |  | 3969.6 |  | 1021.75 | 0 | 433.74 | 1738.001 | [5 empty] | 8827.65 | 119.22 | 0 | 0 |  | 6775.129 | 6599.089 | 237.6078 | 271.00516 |  | 508.6129 |  |  | 0 |  | 30 |  | 39.6640001 | 801.594 | 2943.986 | 10848.544 | 1e-07 | 1e-07 | 1e-07 | 1e-07 | [15 empty] | 1e-07 | 1611.18 | 3717.34 | 3394.14 | [5 empty] | 39.1761329 | 801.594 | 2943.986 | 10677.57 | 9.99999999e-08 | 9.99999999e-08 | 9.99999999e-08 | 9.99999999e-08 | 1611.18 | 3717.34 | 3394.14 | 0 | 0 | #DIV/0! | #DIV/0! | 0 | 0
ср. | 487.7929 | 1.171656 |  | 39.50143 | 2.134621 | 0 | 1.581778 | 0 | 12.5072 | 21.59033 | 124.8527 | 0.5528426 | 0 | 0 | 0 | 0 | 299.414 | 2.89186 |  | 21.85733 | 290.7553 | 1.287453 | 1.287453 | 176.2477 | 180.6757 | 0.733985 | 640.6 | 1224.4 |  | 75.58592 | 162.7333 | 4.866667 | 7.791667 | 34.50119 | 132.32 | 585.9077 | 34.05833 |  | 14.458 | 57.93337 | 0.1968815 | 0 | 7.079667 | 9.234 | 7.702 | 294.255 | 3.974 | #DIV/0! | 0 | 0 | 225.8376 | 219.9696 | #DIV/0! | #DIV/0! | 0.8964113 | 16.95376 | 0 | [13 empty] | 1.23 | 3.067263e-09 | 3.342271e-09 | 1.57597 | 1e-07 | 1e-07 | 1e-07 | 39.04 | 43.60788 | 43.56183 | 38.09782 | 1e-07 | 1e-07 | 1e-07 | 1e-07 |  |  |  |  | 1e-07 | 6.206631e-18 | 3.08823e-09 | 5.126483e-09 | #DIV/0! | 840.7701 |  | 13621.56 |  |  |  |  | 8722.66
пл. |  |  |  | 39.3 | 2.16 |  | 1.7604 |  | 8.893 | 23.482 |  | 0.3996 | [7 empty] | 20.232 |  | 1.3 |  | 6670 | 6670 |  |  | 1250 |  | 76 | [5 empty] | 625 | [9 empty] | 6670 | 80.04 |  |  |  | 222.33 |  |  |  | 0.9 | [39 empty] | 14462.33
± |  |  |  |  | -0.02537933 | 0 |  | 0 | [9 empty] | 2.89186 |  |  |  | -0.01254702 | [5 empty] | -25.6 | 0 | [16 empty] | 2157.65
Отклонения
[7 empty] | по выпускам | [37 empty] | ССП | 222.3333 |  |  | тн | [6 empty] | Дней | 30
[33 empty] | Удельный расход мелочь ФМн ср. | [6 empty] | 0.1968815 |  | т | [55 empty] | 14462.33
|  | Средний вес выпуска: | [6 empty] | 60.46336 | [30 empty] | План: |  |  |  |  | Суток работы | 29
[45 empty] | Среднесуточное пр-во | 230 | [5 empty] | Отставание (-) опережение (+)
[52 empty] | 105.129 |  |  |  | Тн
[52 empty] | 1.576147 |  |  |  | %
Мелочь ФМн с н. м.
[52 empty] | план |  |  |  | 1738.001
[52 empty] | факт |  |  |  | 1738
[52 empty] | Отклонение |  |  |  | -0.001
| Диспетчер АО "СЧПЗ" | [11 empty] | Тренина С.А.

## ноябрь 20 (+агл,кокс)
Сведения по учету производства ферромарганца в АО "СЧПЗ" — ДП-3
[45 empty] | на | 30 |  |  |  |  | ноября |  |  |  | 2020г.
Дата | Расход Mn шихты |  |  |  |  | Отсев агломерата, т | Расх.добавок, флюсов | [7 empty] | Расход кокса | [8 empty] | Производство FeMn78 т | Производство FeMn с Si<1, т | Сод. Si в сплаве % | Температура колош. газа, °С | Темпе-ратура гор. дутья, °С | Расход гор. дутья, м3/мин / фурмы,шт | Средн. содерж. Mn в сплаве, % | Количество подач,шт | Количество выпусков, шт | Количество пыли |  | Количество шлака |  | Перевал, т |  | Зеленый шлак | Мелочь Фмн | Удельн.расход мелочи, т | Осн-ть | Сод. Al2O3 в шлаке, % | Сод MgO в шлаке, % | Сод. MnO в шлаке, % | Производство фактическое, т | [5 empty] | Теорети- ческий выход FeMn, т | Потери Mn со шлаком расчетно, т |  | Факт. коэф-т извлеч. Mn из расплава | Потери Mn со шлаком расчетно, т | Средняя значения кофицент извлечения Mn из расплава | [5 empty] | Проплавлено руды (влаж.), т | [7 empty] | Влажность руды , % | [6 empty] | Сод. Mn в руде, % | [7 empty] | Сожжено кокса сух., т |  |  |  | Влажность кокса, % |  |  |  | Коксовый орешек
| Проплавлено шихты (влаж.), т | Влажность шихты , % | Сухой руды, т | Сод. Mn в марг. шихте, % | Удельн расход марг. шихты, т |  | Удельн расход руды, т | Тяж.шлак ,т | Кварцит, т | Отсев руды ,т | Агломерат, т | Удельн.расход агломерата, т | Известняк,т | Коксовый орешек,т | Сухой коксовый орешек,т | Удельн. расход сухого коксового орешка, т | Сожжено кокса (влаж.), т | Влажность кокса, % | Сухого скипо- вого кокса, т | Выход кокс. мелочи, т | Сухого кокса (заданный), т | Удельн. расход сухого кокса, т | Всего удельн. расход кокса, т
[33 empty] | всего, т | на т FeMn, кг | всего, т | на т FeMn, кг | [9 empty] | Разлито жидкого | из шлака | c перевала | с отвала | % с отвала от годного | Всего годного |  | химические | физические | [52 empty] | Тяжелый шлак
[54 empty] | 4% |  |  |  | FeMn НИ | План | План по нараст. |  |  | Маматван | Агломерат , 4-5пр | Агломерат, 6-7/ 16 пр | Глория | Новорос - ая | Каражал | Казахстан(10-100) |  | Маматван |  |  | Глория | Новорос - ая | Каражал | Казахстан(10-100) | Маматван | Агломерат , 4-5пр | Агломерат, 6-7/ 16 пр | Глория | Новорос - ая | Каражал | Казахстан(10-100) | Чиатури | Новотроицк | Губаха +25 | Кемерово | Челябинск | Новотроицк | Губаха +25 | Кемерово | Челябинск |  | Маматван | Агломерат, 4-5 пр | Агломерат, 6-7/ 16 пр | Глория | Новорос - ая | Каражал | Казахстан (10-100) | Новотроицк | кокс Губаха +25 | Кемерово | Челябинск | Коксовый орешек | Кол-во, т | W | Mn |  | ИТОГО
1 | 548.8330004 | 2.541567 | 534.884 | 40.05921 | 2.283015 |  | 1.515529 | 0 | 11.483 | 31.33 | 179.813 | 0.7674854 | 0 | 0 | 0 | 0 | 326.32 | 2.325938 | 318.7300002 |  | 318.7300002 | 1.360417 | 1.360417 | 234.29 | 195.54 | 0.67 | 659 | 1217 | 790/12 | 76.04 | 164 | 5 | 6.5 | 27.74357 | 135.65 | 578.987 | 28.4 |  | 9.1 | 55.4515 | 0.19 | 1,22/1,51 | 7.01 | 9.19 | 7.6 | 291.85 | 6.99 |  |  |  | 234.2885 | 245.9995 | 7.986155 | 9.37154 | 0.8314402 | 17.35769 | 0.831 | 234.2885 | 222.3333 | 222.3333 | 1 | 222.3333 | 1e-07 | 24.587 | 155.226 | 369.02 | 1e-07 | 1e-07 | 1e-07 | 1e-07 | 1e-07 | 1e-07 | 1e-07 | 3.78 | 1e-07 | 1e-07 | 1e-07 | 1e-07 | 44.03 | 43.66 | 38.28 | 1e-07 | 1e-07 | 1e-07 | 1e-07 | 1e-07 | 1e-07 | 144.73 | 174 | 1e-07 | 1e-07 | 1e-07 | 1e-07 | 1e-07 | 9.99999999e-08 | 24.587 | 155.226 | 355.071044 | 9.99999999e-08 | 9.99999999e-08 | 9.99999999e-08 | 9.99999999e-08 | 9.99999999e-08 | 144.73 | 174 | 0 | 0 |  |  | 0 | 0 | 98.396 | 155.226 | 114.8 | 144.73
2 | 576.629 | 1.41198 | 568.4871124 | 40.05603 | 2.507276 |  | 1.682237 | 0 | 12.169 |  | 187.065 | 0.825038 | 0 | 0 | 0 | 0 | 345.87 | 2.448897 | 337.4 | 108.86 | 337.4 | 1.488081 | 1.488081 | 226.74 | 226.74 | 0.29 | 597 | 1199 | 798/12 | 75.31 | 173 | 5 | 6.4 | 28.22678 | 155.95 | 687.8074 | 25.53 |  | 15.21 | 55.955 | 0.19 | 1,18/1,47 | 6.68 | 8.75 | 9.18 | 294.5 | 3.4 |  |  |  | 226.735 | 263.9673 | 11.09002 | 9.0694 | 0.7498644 | 20.15942 | 0.789 | 461.0235 | 222.3333 | 444.6667 | 1 | 444.6667 |  | 26.057 | 161.008 | 389.564 | [7 empty] | 2.09 |  |  |  |  | 43.46 | 43.27 | 38.5 | [6 empty] | 152.08 | 185.32 | [5 empty] | 0 | 26.057 | 161.008 | 381.4221124 | 0 | 0 | 0 | 0 | 0 | 152.08 | 185.32 | 0 | 0 |  |  | 0 | 0 | 104.178 | 161.008 | 122.15 | 152.08
3 | 572.756 | 0.8920064 | 567.6469796 | 39.93015 | 2.475009 |  | 1.665295 | 0 | 10.317 |  | 185.709 | 0.8097135 | 0 | 0 | 0 | 0 | 351.73 | 3.076223 | 340.91 | 67.33 | 340.91 | 1.486408 | 1.486408 | 149.85 | 229.35 | 0.39 | 576 | 1214 | 815/12 | 75.83 | 172 | 5 | 6.95 | 30.30283 | 143.5 | 625.6772 | 34.11 |  | 14.29 | 56.2685 | 0.19 | 1,18/1,45 | 7.01 | 8.38 | 8.18 | 296.15 | 3.76 |  |  |  | 229.3515 | 260.9471 | 9.093049 | 9.17406 | 0.7672968 | 18.26711 | 0.782 | 690.375 | 222.3333 | 667 | 1 | 667 |  | 25.777 | 159.932 | 387.047 | [7 empty] | 1.32 |  |  |  |  | 43.89 | 43.6 | 38.15 | [6 empty] | 154.77 | 186.14 | [5 empty] | 0 | 25.777 | 159.932 | 381.9379796 | 0 | 0 | 0 | 0 | 0 | 154.77 | 186.14 | 0 | 0 |  |  | 0 | 0 | 103.102 | 159.932 | 124.84 | 154.77
4 | 572.829 | 1.013499 | 567.023385 | 39.73428 | 2.336617 |  | 1.571013 | 0 | 9.845 | 37.88 | 185.788 | 0.7656041 | 0 | 0 | 0 | 0 | 356.82 | 3.59565 | 343.99 |  | 343.99 | 1.41753 | 1.41753 | 199.65 | 242.67 | 0.38 | 647 | 1226 | 824/12 | 75.69 | 172 | 5 | 9.6 | 39.56014 | 147.7 | 608.6492 | 36.43 |  | 12.63 | 58.8715 | 0.19 | 1,19/1,47 | 7.97 | 9.14 | 7.34 | 309.85 | 4.32 |  |  |  | 242.6685 | 259.8616 | 8.398097 | 9.70674 | 0.8152402 | 18.10484 | 0.79 | 933.0435 | 222.3333 | 889.3333 | 1 | 889.3333 |  | 25.78 | 160.008 | 387.041 | [7 empty] | 1.5 |  |  |  |  | 44.01 | 43.7 | 37.81 | [6 empty] | 150.33 | 193.66 | [5 empty] | 0 | 25.78 | 160.008 | 381.235385 | 0 | 0 | 0 | 0 | 0 | 150.33 | 193.66 | 0 | 0 |  |  | 0 | 0 | 103.178 | 160.008 | 120.4 | 150.33
5 | 563.784 | 0.4923419 | 561.0082553 | 40.93008 | 2.264399 |  | 1.523556 | 0 | 8.409 |  | 183.545 | 0.7408431 | 0 | 0 | 0 | 0 | 351.75 | 3.036247 | 341.07 | 49.55 | 341.07 | 1.376662 | 1.376662 | 247.75 | 208.44 | 0.78 | 646 | 1221 | 824/12 | 76.53 | 169 | 5 | 8.95 | 36.12491 | 138.65 | 559.6333 | 39.21 |  | 11.24 | 59.8785 | 0.19 | 1,23/1,53 | 7.82 | 9.62 | 7.56 | 315.15 | 3.72 |  |  |  | 247.7515 | 261.9355 | 8.119813 | 9.91006 | 0.8257265 | 18.02987 | 0.798 | 1180.795 | 222.3333 | 1111.667 | 1 | 1111.667 |  | 25.19 | 158.355 | 380.239 | [7 empty] | 0.73 |  |  |  |  | 44.01 | 43.85 | 39.51 | [6 empty] | 148.23 | 192.84 | [5 empty] | 0 | 25.19 | 158.355 | 377.4632553 | 0 | 0 | 0 | 0 | 0 | 148.23 | 192.84 | 0 | 0 |  |  | 0 | 0 | 101.525 | 158.355 | 118.3 | 148.23
6 | 531.138 | 0.542196 | 528.2581908 | 39.27808 | 2.517739 |  | 1.680781 | 0 | 7.9 | 26.67 | 175.606 | 0.8369584 | 0 | 0 | 0 | 0 | 330.57 | 3.47884 | 319.07 | 4.71 | 319.07 | 1.520724 | 1.520724 | 209.81 | 209.81 | 0.7 | 656 | 1227 | 806/12 | 75.69 | 158 | 5 | 9.15 | 43.60995 | 117.7 | 560.9717 | 34.6 |  | 12.94 | 51.5755 | 0.19 | 1,26/1,54 | 7.2 | 8.84 | 7.91 | 271.45 | 2.88 |  |  |  | 209.8145 | 239.3163 | 7.212026 | 8.39258 | 0.7653808 | 15.60461 | 0.793 | 1390.6095 | 222.3333 | 1334 | 1 | 1334 |  | 23.955 | 151.651 | 355.532 | [7 empty] | 0.81 |  |  |  |  | 43.7 | 43.85 | 37.03 | [6 empty] | 140.53 | 178.54 | [5 empty] | 0 | 23.955 | 151.651 | 352.6521908 | 0 | 0 | 0 | 0 | 0 | 140.53 | 178.54 | 0 | 0 |  |  | 0 | 0 | 94.821 | 151.651 | 110.6 | 140.53
7 | 557.758 | 0.8284116 | 553.1374681 | 39.33427 | 2.475015 |  | 1.660186 | 0 | 7.322 |  | 182.105 | 0.8148294 | 0 | 0 | 0 | 0 | 350.5 | 3.412268 | 338.54 |  | 338.54 | 1.514798 | 1.514798 | 223.49 | 223.49 | 0.62 | 650 | 1226 | 799/12 | 75.9 | 168 | 5 | 18.55 | 83.00203 | 129.35 | 578.777 | 36.6 |  | 14.52 | 54.8815 | 0.19 | 1,27/1,55 | 7.58 | 9.39 | 7.43 | 288.85 | 4.04 |  |  |  | 223.4885 | 250.2515 | 7.444912 | 8.93954 | 0.7796375 | 16.38445 | 0.791 | 1614.098 | 222.3333 | 1556.333 | 1 | 1556.333 |  | 25.233 | 156.872 | 375.653 | [7 empty] | 1.23 |  |  |  |  | 43.7 | 43.24 | 37.41 | [6 empty] | 146.83 | 191.71 | [5 empty] | 0 | 25.233 | 156.872 | 371.0324681 | 0 | 0 | 0 | 0 | 0 | 146.83 | 191.71 | 0 | 0 |  |  | 0 | 0 | 100.042 | 156.872 | 116.9 | 146.83
8 | 563.969 | 0.3843204 | 561.8015522 | 39.80738 | 2.360719 |  | 1.588739 | 0 | 12.442 | 26.87 | 183.715 | 0.7719799 | 0 | 0 | 0 | 0 | 351.8 | 3.496305 | 339.5 |  | 339.5 | 1.426596 | 1.426596 | 237.98 | 191.63 | 0.66 | 639 | 1237 | 798/12 | 75.78 | 169 | 5 | 9.4 | 39.49928 | 136.7 | 574.4204 | 31.97 |  | 13.98 | 58.311 | 0.19 | 1,26/1,56 | 7.61 | 9.48 | 7.6 | 306.9 | 3.37 |  |  |  | 237.979 | 257.6358 | 8.047972 | 9.51916 | 0.806393 | 17.56713 | 0.793 | 1852.077 | 222.3333 | 1778.667 | 1 | 1778.667 |  | 25.481 | 158.234 | 380.254 | [7 empty] | 0.57 |  |  |  |  | 43.09 | 43.55 | 38.03 | [6 empty] | 148.23 | 191.27 | [5 empty] | 0 | 25.481 | 158.234 | 378.0865522 | 0 | 0 | 0 | 0 | 0 | 148.23 | 191.27 | 0 | 0 |  |  | 0 | 0 | 101.404 | 158.234 | 118.3 | 148.23
9 | 539.651 | 0.4497043 | 537.2241662 | 39.43191 | 2.250309 |  | 1.507066 | 0 | 12.798 |  | 177.437 | 0.743243 | 0 | 0 | 0 | 0 | 338.3 | 3.520544 | 326.39 | 51.97 | 326.39 | 1.367173 | 1.367173 | 238.73 | 195.64 | 0.92 | 663 | 1235 | 821/12 | 75.76 | 161 | 5 | 8.9 | 37.28006 | 138.7 | 580.9826 | 34.61 |  | 15.32 | 58.7765 | 0.19 | 1,22/1,51 | 7.66 | 9.55 | 6.96 | 309.35 | 3.48 |  |  |  | 238.7335 | 244.1055 | 7.478079 | 9.54934 | 0.8537878 | 17.02742 | 0.799 | 2090.8105 | 222.3333 | 2001 | 1 | 2001 |  | 23.982 | 153.455 | 362.214 | [7 empty] | 0.67 |  |  |  |  | 43.24 | 43.09 | 37.63 | [6 empty] | 143.33 | 183.06 | [5 empty] | 0 | 23.982 | 153.455 | 359.7871662 | 0 | 0 | 0 | 0 | 0 | 143.33 | 183.06 | 0 | 0 |  |  | 0 | 0 | 96.625 | 153.455 | 113.4 | 143.33
10 | 584.853 | 0.5146051 | 581.8433164 | 40.27381 | 2.411186 |  | 1.628616 | 0 | 13.186 |  | 188.842 | 0.7825701 | 0 | 0 | 0 | 0 | 365.28 | 3.463097 | 352.63 | 55.12 | 352.63 | 1.461315 | 1.461315 | 200.5 | 200.5 | 0.85 | 617 | 1233 | 821/12 | 75.41 | 176 | 5 | 6.15 | 25.48589 | 145.7 | 603.7877 | 40.76 |  | 17.89 | 76.73 | 0.2309406 | 1,24/1,53 | 7.21 | 9.15 | 7.84 | 332.25 | 3.68 |  |  |  | 241.31 | 271.2777 | 8.84871 | 9.6524 | 0.7765608 | 18.50111 | 0.797 | 2332.1205 | 222.3333 | 2223.333 | 1 | 2223.333 |  | 26.344 | 162.498 | 396.011 | [7 empty] | 0.76 |  |  |  |  | 43.7 | 43.7 | 38.64 | [6 empty] | 153.13 | 199.5 | [5 empty] | 0 | 26.344 | 162.498 | 393.0013164 | 0 | 0 | 0 | 0 | 0 | 153.13 | 199.5 | 0 | 0 |  |  | 0 | 0 | 105.668 | 162.498 | 123.2 | 153.13
11 | 197.962 | 0.6463741 | 196.682425 | 39.75657 | 2.197508 |  | 1.167235 | 0 | 3.839 | 19.68 | 92.212 | 1.030273 | 0 | 0 | 0 | 0 | 127.18 | 3.270955 | 123.02 | 2.2 | 123.02 | 1.374487 | 1.374487 | 89.5 | 89.5 | 0.6 | 620 | 1233 | 781/12 | 75.64 | 49 | 2 | 9.5 | 106.1423 | 63.95 | 714.5052 | 12.41 |  | 9.38 | 22.4675 | 0.19 | 1,24/1,52 | 6.89 | 9.07 | 8.08 | 118.25 | 3.1 |  |  |  | 89.5025 | 90.24792 | 4.00273 | 3.5801 | 0.8657893 | 7.58283 | 0.799 | 2421.623 | 222.3333 | 2445.667 | 1 | 2445.667 |  | 7.19 | 85.022 | 105.75 | [7 empty] | 1.21 |  |  |  |  | 42.93 | 42.78 | 37.11 | [6 empty] | 68.83 | 54.19 | [5 empty] | 0 | 7.19 | 85.022 | 104.470425 | 0 | 0 | 0 | 0 | 0 | 68.83 | 54.19 | 0 | 0 |  |  | 0 | 0 | 28.192 | 85.022 | 38.9 | 68.83
12 | 471.605 | 1.093579 | 466.447629 | 39.4781 | 2.884862 |  | 1.889612 | 0 | 11.171 |  | 160.92 | 0.9952501 | 0 | 0 | 0 | 0 | 301.13 | 3.061801 | 291.91 | 15.49 | 291.91 | 1.805391 | 1.805391 | 161.69 | 54.71 | 0.95 | 599 | 1152 | 787/12 | 75.49 | 140 | 4 | 9.1 | 56.28123 | 86.05 | 532.1978 | 24.86 |  | 7.43 | 38.722 | 0.19 | 1,22/1,49 | 7.57 | 8.75 | 8.7 | 203.8 | 4.04 |  |  | 0 | 161.688 | 212.9531 | 5.799285 | 6.46752 | 0.662839 | 12.26681 | 0.789 | 2583.311 | 222.3333 | 2668 | 1 | 2668 |  | 21.167 | 139.753 | 310.685 | [7 empty] | 1.66 |  |  |  |  | 43.17 | 43.85 | 37.26 | [6 empty] | 129.58 | 162.33 | [5 empty] | 0 | 21.167 | 139.753 | 305.527629 | 0 | 0 | 0 | 0 | 0 | 129.58 | 162.33 | 0 | 0 |  |  | 0 | 0 | 82.923 | 139.753 | 99.65 | 129.58
13 | 545.951 | 0.8133282 | 541.5106267 | 39.66623 | 2.533579 |  | 1.69619 | 0 | 12.969 |  | 178.978 | 0.8373886 | 0 | 0 | 0 | 0 | 340.92 | 3.106301 | 330.33 | 18.65 | 330.33 | 1.545523 | 1.545523 | 134.44 | 127.05 | 0.83 | 613 | 1213 | 805/12 | 75.45 | 163 | 5 | 7.75 | 36.26011 | 133.7 | 625.5454 | 34.91 |  | 17.07 | 53.4565 | 0.19 | 1,26/1,55 | 7.52 | 9.68 | 7.75 | 281.35 | 2.91 |  |  | 0 | 213.7335 | 248.5323 | 8.026708 | 8.54934 | 0.7507649 | 16.57605 | 0.786 | 2797.0445 | 222.3333 | 2890.333 | 1 | 2890.333 |  | 24.359 | 154.619 | 366.973 | [7 empty] | 1.21 |  |  |  |  | 43.09 | 43.39 | 37.87 | [5 empty] | 24.64 | 144.03 | 161.66 | [5 empty] | 0 | 24.359 | 154.619 | 362.5326267 | 0 | 0 | 0 | 0 | 24.64 | 144.03 | 161.66 | 0 | 0 |  |  | 0 | 0 | 97.789 | 154.619 | 114.1 | 144.03
14 | 557.921 | 1.16523 | 551.4199368 | 39.67204 | 2.208847 |  | 1.479253 | 0 | 14.374 | 32.45 | 182.137 | 0.7295942 | 0 | 0 | 0 | 0 | 341.9 | 2.907283 | 331.96 |  | 331.96 | 1.329747 | 1.329747 | 109.87 | 101.8 | 1.18 | 580 | 1225 | 798/12 | 74.74 | 167 | 5 | 9.25 | 37.05313 | 117.45 | 470.4747 | 33.84 |  | 14.38 | 60.8285 | 0.19 | 1,27/1,56 | 7.82 | 9.46 | 5.45 | 320.15 | 4.7 |  |  | 0 | 249.6415 | 255.5219 | 4.95854 | 9.98566 | 0.8529093 | 14.9442 | 0.791 | 3046.686 | 222.3333 | 3112.667 | 1 | 3112.667 |  | 20.598 | 161.539 | 375.784 | [7 empty] | 1.73 |  |  |  |  | 43.39 | 43.39 | 37.87 | [5 empty] | 185.13 | 146.83 | [6 empty] | 0 | 20.598 | 161.539 | 369.2829368 | 0 | 0 | 0 | 0 | 185.13 | 146.83 | 0 | 0 | 0 |  |  | 0 | 0 | 104.709 | 161.539 | 116.9 | 146.83
15 | 527.949 | 1.345737 | 520.8441927 | 39.45298 | 2.18119 |  | 1.45052 | 0 | 15.091 | 33.99 | 174.476 | 0.7306702 | 0 | 0 | 0 | 0 | 320.55 | 3.178911 | 310.36 |  | 310.36 | 1.299725 | 1.299725 | 238.79 | 238.79 | 0.86 | 630 | 1224 | 783/12 | 75.91 | 157 | 5 | 8.8 | 36.85262 | 137.15 | 574.3564 | 35.96 |  | 15.83 | 58.501 | 0.19 | 1,28/1,59 | 6.66 | 9.83 | 7.02 | 307.9 | 5.22 |  |  | 0 | 238.789 | 236.3213 | 7.458256 | 9.55156 | 0.882116 | 17.00982 | 0.797 | 3285.475 | 222.3333 | 3335 | 1 | 3335 |  | 15.603 | 158.873 | 353.473 | [7 empty] | 2.01 |  |  |  |  | 43.55 | 43.24 | 37.57 | [5 empty] | 171.13 | 139.23 | [6 empty] | 0 | 15.603 | 158.873 | 346.3681927 | 0 | 0 | 0 | 0 | 171.13 | 139.23 | 0 | 0 | 0 |  |  | 0 | 0 | 102.043 | 158.873 | 109.3 | 139.23
16 | 591 | 0.8560364 | 585.940825 | 39.39188 | 2.456584 |  | 1.675655 | 0 | 17.838 |  | 186.266 | 0.7809289 | 0 | 0 | 0 | 0 | 358.2 | 2.94249 | 347.66 | 3.94 | 347.66 | 1.457581 | 1.457581 | 90.74 | 43.82 | 1.26 | 627 | 1223 | 800/12 | 75.05 | 178 | 5 | 16.4 | 68.75777 | 126.6 | 530.7764 | 32.78 |  | 16.29 | 58.8715 | 0.19 | 1,20/1,48 | 6.88 | 9.5 | 6.51 | 309.85 | 3.83 |  |  | 0 | 238.5185 | 268.4874 | 6.384385 | 9.54074 | 0.7755546 | 15.92512 | 0.796 | 3523.9935 | 222.3333 | 3557.333 | 1 | 3557.333 |  | 17.999 | 168.267 | 404.734 | [7 empty] | 1.25 |  |  |  |  | 43.24 | 43.17 | 37.65 | [5 empty] | 193.13 | 154.53 | [6 empty] | 0 | 17.999 | 168.267 | 399.674825 | 0 | 0 | 0 | 0 | 193.13 | 154.53 | 0 | 0 | 0 |  |  | 0 | 0 | 111.437 | 168.267 | 124.6 | 154.53
17 | 542.929 | 0.7756997 | 538.7175013 | 39.59179 | 2.404361 |  | 1.644604 | 0 | 17.005 |  | 170.23 | 0.7597569 | 0 | 0 | 0 | 0 | 324.85 | 2.84439 | 315.61 |  | 315.61 | 1.408605 | 1.408605 | 224.06 | 129.64 | 1.04 | 665 | 1224 | 765/12 | 76.23 | 162 | 5 |  | 0 | 135.35 | 604.0833 | 41.34 |  | 18.94 | 55.4515 | 0.19 | 1,23/1,53 | 6.5 | 9.95 | 6.83 | 291.85 | 6.6 |  |  | 0 | 224.0585 | 244.2612 | 7.161159 | 8.96234 | 0.8007945 | 16.1235 | 0.796 | 3748.052 | 222.3333 | 3779.667 | 1 | 3779.667 |  | 16.197 | 154.033 | 372.699 | [7 empty] | 1.13 |  |  |  |  | 43.09 | 43.39 | 37.87 | [5 empty] | 172.28 | 143.33 | [6 empty] | 0 | 16.197 | 154.033 | 368.4875013 | 0 | 0 | 0 | 0 | 172.28 | 143.33 | 0 | 0 | 0 |  |  | 0 | 0 | 97.203 | 154.033 | 113.4 | 143.33
18 | 507.05 | 1.143745 | 501.25064 | 39.31121 | 2.241554 |  | 1.517773 | 0 | 14.466 | 37.71 | 161.85 | 0.7237806 | 0 | 0 | 0 | 0 | 303.05 | 2.679426 | 294.93 | 72.26 | 294.93 | 1.318904 | 1.318904 | 223.62 | 223.62 | 0.56 | 690 | 1220 | 784/12 | 75.44 | 150 | 5 | 7.25 | 32.42143 | 158.2 | 707.458 | 34.83 |  | 11.65 | 54.4825 | 0.19 | 1,16/1,44 | 6.11 | 9.2 | 8.9 | 286.75 | 3 |  |  | 0 | 223.6175 | 228.0258 | 10.90689 | 8.9447 | 0.8561229 | 19.85159 | 0.799 | 3971.6695 | 222.3333 | 4002 | 1 | 4002 |  | 14.987 | 146.863 | 345.2 | [7 empty] | 1.68 |  |  |  |  | 43.55 | 43.7 | 37.26 | [5 empty] | 160 | 134.93 | [6 empty] | 0 | 14.987 | 146.863 | 339.40064 | 0 | 0 | 0 | 0 | 160 | 134.93 | 0 | 0 | 0 |  |  | 0 | 0 | 90.033 | 146.863 | 105 | 134.93
19 | 560.966 | 1.378041 | 553.23566 | 39.19223 | 2.451922 |  | 1.67877 | 0 | 16.375 | 21.94 | 174.449 | 0.773152 | 0 | 0 | 0 | 0 | 334.11 | 2.544072 | 325.61 | 40.56 | 325.61 | 1.443092 | 1.443092 | 225.63 | 225.63 | 0.67 | 690 | 1230 | 785/12 | 76.31 | 168 | 5 | 9.3 | 41.21728 | 132.65 | 587.9003 | 36.08 |  | 13.84 | 55.3565 | 0.19 | 1,23/1,50 | 6.52 | 9.35 | 7.86 | 291.35 | 3.48 |  |  | 0 | 225.6335 | 248.0521 | 8.076704 | 9.02534 | 0.7940995 | 17.10204 | 0.799 | 4197.303 | 222.3333 | 4224.333 | 1 | 4224.333 |  | 16.799 | 157.65 | 386.517 | [7 empty] | 2 |  |  |  |  | 43.39 | 43.85 | 37.11 | [5 empty] | 178.08 | 147.53 | [6 empty] | 0 | 16.799 | 157.65 | 378.78666 | 0 | 0 | 0 | 0 | 178.08 | 147.53 | 0 | 0 | 0 |  |  | 0 | 0 | 100.82 | 157.65 | 117.6 | 147.53
20 | 551.518 | 0.7076906 | 547.6149592 | 40.14687 | 2.760156 |  | 1.890287 | 0 | 15.575 | 30.52 | 172.582 | 0.869869 | 0 | 0 | 0 | 0 | 327.15 | 2.121351 | 320.21 | 4.18 | 320.21 | 1.613962 | 1.613962 | 198.4 | 198.4 | 0.83 | 679 | 1224 | 778/12 | 75.97 | 165 | 5 | 7.25 | 36.54234 | 121.7 | 613.4073 | 34.07 |  | 13.71 | 82.83 | 0.2834217 | 1,17/1,45 | 6.79 | 9.5 | 6.53 | 292.25 | 2.69 |  |  | 0 | 198.4 | 252.6382 | 6.156135 | 7.936 | 0.6855779 | 14.09213 | 0.793 | 4395.703 | 222.3333 | 4446.667 | 1 | 4446.667 |  | 16.407 | 156.175 | 378.936 | [7 empty] | 1.03 |  |  |  |  | 43.47 | 43.09 | 38.79 | [5 empty] | 158.14 | 162.07 | [6 empty] | 0 | 16.407 | 156.175 | 375.0329592 | 0 | 0 | 0 | 0 | 158.14 | 162.07 | 0 | 0 | 0 |  |  | 0 | 0 | 99.345 | 156.175 | 132.14 | 162.07
21 | 515.909 | 2.271422 | 504.1905302 | 39.7498 | 2.260103 |  | 1.524937 | 0 | 14.856 |  | 164.003 | 0.7351658 | 0 | 0 | 0 | 0 | 301.34 | 1.728944 | 296.13 |  | 296.13 | 1.327443 | 1.327443 | 179.48 | 42.8 | 1.33 | 658 | 1223 | 768/12 | 76.01 | 153 | 5 |  | 0 | 122.85 | 550.6919 | 35.29 |  | 16 | 55.347 | 0.19 | 1,26/1,55 | 6.63 | 9.55 | 6.87 | 291.3 | 3.13 |  |  | 0 | 223.083 | 230.1829 | 6.537869 | 8.92332 | 0.8460725 | 15.46119 | 0.795 | 4618.786 | 222.3333 | 4669 | 1 | 4669 |  | 15.398 | 148.605 | 351.906 | [7 empty] | 3.33 |  |  |  |  | 43.39 | 43.09 | 38.18 | [5 empty] | 134.62 | 161.51 | [6 empty] | 0 | 15.398 | 148.605 | 340.1875302 | 0 | 0 | 0 | 0 | 134.62 | 161.51 | 0 | 0 | 0 |  |  | 0 | 0 | 91.775 | 148.605 | 131.58 | 161.51
22 | 560.901 | 1.743297 | 551.1228283 | 39.19681 | 2.401925 |  | 1.641796 | 0 | 16.804 | 38.44 | 174.412 | 0.7601291 | 0 | 0 | 0 | 0 | 327.3 | 2.062328 | 320.55 |  | 320.55 | 1.397033 | 1.397033 | 191.93 | 184.08 | 0.8 | 650 | 1226 | 772/12 | 75.82 | 168 | 5 | 3.4 | 14.81801 | 137.15 | 597.7324 | 33.68 |  | 18.42 | 57.0095 | 0.19 | 1,24/1,54 | 6.28 | 9.73 | 7.59 | 300.05 | 4.83 |  |  | 0 | 229.4505 | 248.7308 | 8.06384 | 9.17802 | 0.8053296 | 17.24186 | 0.796 | 4848.2365 | 222.3333 | 4891.333 | 1 | 4891.333 |  | 16.806 | 157.606 | 386.489 | [7 empty] | 2.53 |  |  |  |  | 43.55 | 43.85 | 37.11 | [5 empty] | 146.14 | 174.41 | [6 empty] | 0 | 16.806 | 157.606 | 376.7108283 | 0 | 0 | 0 | 0 | 146.14 | 174.41 | 0 | 0 | 0 |  |  | 0 | 0 | 100.776 | 157.606 | 144.48 | 174.41
23 | 551.631 | 0.7633719 | 547.4200041 | 39.57373 | 2.177083 |  | 1.491999 | 0 | 16.969 | 64.23 | 172.262 | 0.6850841 | 0 | 0 | 0 | 0 | 320.74 | 2.207395 | 313.66 | 53.74 | 313.66 | 1.247422 | 1.247422 | 251.45 | 206.81 | 0.73 | 648 | 1241 | 797/12 | 76.2 | 165 | 5 | 9.55 | 37.98025 | 139.7 | 555.5854 | 33.75 |  | 15.18 | 61.1135 | 0.19 | 1,26/1,56 | 6.67 | 9.85 | 7.34 | 321.65 | 6.09 |  |  | 0 | 251.4465 | 248.1915 | 7.943224 | 10.05786 | 0.8844492 | 18.00108 | 0.8 | 5099.683 | 222.3333 | 5113.667 | 1 | 5113.667 |  | 16.413 | 155.849 | 379.369 | [7 empty] | 1.11 |  |  |  |  | 43.24 | 43.7 | 37.72 | [5 empty] | 87.89 | 171.83 | 53.94 | [5 empty] | 0 | 16.413 | 155.849 | 375.1580041 | 0 | 0 | 0 | 0 | 87.89 | 171.83 | 53.94 | 0 | 0 |  |  | 0 | 0 | 99.019 | 155.849 | 141.9 | 171.83
24 | 588.313 | 1.539623 | 579.2551984 | 39.54219 | 2.357 |  | 1.579651 | 0 | 16.033 | 50.88 | 191.041 | 0.7773494 | 0 | 0 | 0 | 0 | 345.06 | 2.251782 | 337.29 | 4.07 | 337.29 | 1.372439 | 1.372439 | 150.79 | 198.05 | 0.68 | 634 | 1237 | 798/12 | 75.5 | 177 | 5 | 5.2 | 21.1589 | 146.05 | 594.2802 | 33.79 |  | 14.73 | 60.2205 | 0.19 | 1,14/1,42 | 6.63 | 9.41 | 8.85 | 316.95 | 3.76 |  |  | 0 | 245.7595 | 264.8488 | 10.01265 | 9.83038 | 0.8100775 | 19.84303 | 0.8 | 5345.4425 | 222.3333 | 5336 | 1 | 5336 |  | 28.005 | 163.036 | 397.272 | [7 empty] | 2.28 |  |  |  |  | 43.7 | 43.39 | 37.67 | [6 empty] | 182.15 | 155.14 | [5 empty] | 0 | 28.005 | 163.036 | 388.2141984 | 0 | 0 | 0 | 0 | 0 | 182.15 | 155.14 | 0 | 0 |  |  | 0 | 0 | 106.206 | 163.036 | 152.22 | 182.15
25 | 572.778 | 0.8997951 | 567.6241719 | 40.6606 | 2.399174 |  | 1.545386 | 0 | 11.274 | 32.62 | 201.999 | 0.8537881 | 0 | 0 | 0 | 0 | 340.58 | 2.798168 | 331.05 | 5.23 | 331.05 | 1.399247 | 1.399247 | 196.84 | 236.59 | 0.34 | 643 | 1240 | 799/12 | 75.82 | 172 | 5 | 8 | 33.81356 | 149.9 | 633.5815 | 40.73 |  | 14.59 | 57.9785 | 0.19 | 1,22/1,5 | 6.87 | 9.04 | 9.44 | 305.15 | 4.01 |  |  | 0 | 236.5915 | 265.745 | 10.9617 | 9.46366 | 0.7772277 | 20.42536 | 0.799 | 5582.034 | 222.3333 | 5558.333 | 1 | 5558.333 |  | 41.97 | 160.029 | 370.779 | [7 empty] | 1.39 |  |  |  |  | 43.7 | 43.85 | 38.94 | [6 empty] | 177.85 | 153.2 | [5 empty] | 0 | 41.97 | 160.029 | 365.6251719 | 0 | 0 | 0 | 0 | 0 | 177.85 | 153.2 | 0 | 0 |  |  | 0 | 0 | 103.199 | 160.029 | 147.92 | 177.85
26 | 560.744 | 1.257683 | 553.69162 | 41.06192 | 2.373542 |  | 1.481361 | 0 | 9.397 | 15.13 | 208.125 | 0.8921816 | 0 | 0 | 0 | 0 | 335.1 | 2.83199 | 325.61 | 9.72 | 325.61 | 1.395811 | 1.395811 | 51.03 | 233.28 | 0.51 | 675 | 1236 | 793/12 | 74.84 | 168 | 5 | 6.4 | 27.43525 | 123.75 | 530.4864 | 34.62 |  | 15.59 | 57.5035 | 0.19 | 1,22/1,49 | 7.53 | 8.79 | 7.58 | 302.65 | 3.72 |  |  | 0 | 233.2765 | 265.2087 | 7.266391 | 9.33106 | 0.7678874 | 16.59745 | 0.798 | 5815.3105 | 222.3333 | 5780.667 | 1 | 5780.667 |  | 50.346 | 157.779 | 352.619 | [7 empty] | 2 |  |  |  |  | 43.57 | 43.73 | 39.51 | [6 empty] | 174.41 | 151.2 | [5 empty] | 0 | 50.346 | 157.779 | 345.56662 | 0 | 0 | 0 | 0 | 0 | 174.41 | 151.2 | 0 | 0 |  |  | 0 | 0 | 100.949 | 157.779 | 144.48 | 174.41
27 | 572.697 | 1.288477 | 565.3179291 | 40.59163 | 2.277533 |  | 1.379207 | 0 | 10.136 | 36.68 | 222.978 | 0.898326 | 0 | 0 | 0 | 0 | 341.05 | 2.905732 | 331.14 | 48.03 | 331.14 | 1.334085 | 1.334085 | 158.76 | 151.17 | 0.71 | 660 | 1242 | 797/12 | 74.95 | 172 | 5 | 7.35 | 29.61143 | 132.65 | 534.4157 | 38.37 |  | 16.25 | 60.705 | 0.19 | 1,30/1,61 | 7.28 | 9.43 | 8.85 | 319.5 | 5.67 |  |  | 0 | 248.215 | 267.2833 | 9.093998 | 9.9286 | 0.8107192 | 19.0226 | 0.798 | 6063.5255 | 222.3333 | 6003 | 1 | 6003 |  | 63.018 | 159.96 | 349.719 | [7 empty] | 2.11 |  |  |  |  | 43.89 | 44.04 | 38.42 | [6 empty] | 177.85 | 153.29 | [5 empty] | 0 | 63.018 | 159.96 | 342.3399291 | 0 | 0 | 0 | 0 | 0 | 177.85 | 153.29 | 0 | 0 |  |  | 0 | 0 | 103.13 | 159.96 | 147.92 | 177.85
28 | 564.002 | 0.6801068 | 560.1661841 | 40.78693 | 2.306421 |  | 1.407048 | 0 | 10.106 | 32.55 | 218.433 | 0.8993731 | 0 | 0 | 0 | 0 | 336.24 | 3.140614 | 325.68 | 9.04 | 325.68 | 1.34095 | 1.34095 |  | 242.87 | 0.48 | 666 | 1235 | 797/12 | 74.5 | 169 | 5 | 4.35 | 17.91063 | 135.05 | 556.0531 | 35.3 |  | 16.38 | 59.7075 | 0.19 | 1,24/1,51 | 7.4 | 8.67 | 7.28 | 314.25 | 4.71 |  |  | 0 | 242.8725 | 267.7293 | 7.616059 | 9.7149 | 0.7919481 | 17.33096 | 0.798 | 6306.398 | 222.3333 | 6225.333 | 1 | 6225.333 |  | 60.222 | 158.211 | 345.569 | [7 empty] | 1.11 |  |  |  |  | 43.73 | 43.81 | 38.89 | [6 empty] | 175.27 | 150.41 | [5 empty] | 0 | 60.222 | 158.211 | 341.7331841 | 0 | 0 | 0 | 0 | 0 | 175.27 | 150.41 | 0 | 0 |  |  | 0 | 0 | 101.381 | 158.211 | 145.34 | 175.27
29 | 620.755 | 1.047786 | 614.2508176 | 41.08082 | 2.387749 |  | 1.488693 | 0 | 12.314 | 24.85 | 231.283 | 0.8990558 | 0 | 0 | 0 | 0 | 372.24 | 3.027617 | 360.97 |  | 360.97 | 1.403182 | 1.403182 | 159.64 | 199.61 | 0.69 | 618 | 1225 | 801/12 | 75.04 | 188 | 5 | 7.85 | 30.51494 | 150.2 | 583.8656 | 37.38 |  | 13.41 | 62.529 | 0.19 | 1,26/1,51 | 6.75 | 7.97 | 8.47 | 329.1 | 4.09 |  |  | 0 | 257.251 | 293.5664 | 9.855024 | 10.29004 | 0.7650063 | 20.14506 | 0.797 | 6563.649 | 222.3333 | 6447.667 | 1 | 6447.667 |  | 61.721 | 169.562 | 389.472 | [7 empty] | 1.67 |  |  |  |  | 43.81 | 44.04 | 39.36 | [6 empty] | 191.61 | 169.36 | [5 empty] | 0 | 61.721 | 169.562 | 382.9678176 | 0 | 0 | 0 | 0 | 0 | 191.61 | 169.36 | 0 | 0 |  |  | 0 | 0 | 112.732 | 169.562 | 161.68 | 191.61
30 | 569.007 | 0.8250799 | 564.3122376 | 40.49499 | 2.668395 |  | 1.782643 | 0 | 12.753 | 53.29 | 187.319 | 0.8857528 | 0 | 0 | 0 | 0 | 339.47 | 3.150499 | 328.775 | 31.07 | 328.775 | 1.554639 | 1.554639 | 81.98 | 168.24 | 0.7 | 623 | 1224 | 774/12 | 74.89 | 169 | 5 | 6.5 | 30.73577 | 129.9 | 614.2425 | 35.54 |  | 17.55 | 78.22 | 0.254581 | 1,18/1,44 | 7.34 | 8.8 | 7.56 | 307.25 |  |  |  | 0 | 211.48 | 266.3859 | 7.607383 | 8.4592 | 0.6930625 | 16.06658 | 0.793 | 6775.129 | 222.3333 | 6670 | 1 | 6670 | 39.664 | 24.003 | 163.316 | 342.024 |  |  |  |  | 1.23 |  |  | 1.23 |  |  |  | 39.04 | 43.73 | 43.42 | 39.04 | [6 empty] | 175.395 | 153.38 | [5 empty] | 39.1761328 | 24.003 | 163.316 | 337.8171048 | 0 | 0 | 0 | 0 | 0 | 175.395 | 153.38 | 0 | 0 |  |  | 0 | 0 | 101.386 | 163.316 | 145.34 | 175.395
31 | 0 | 0 | 0 | 0 | 0 |  | 0 | 0 | 0 |  | 0 | 0 | 0 | 0 | 0 | 0 | 0 | 0 | 0 |  | 0 | 0 | 0 | [10 empty] | 0 |  | 0 |  |  |  | 0 | 0 | [8 empty] | 0 | 0 | 0 | 0 | 0 | 0 | 0 |  | 6775.129 | 0 | 6670 | 0 | 6670 | [32 empty] | 0 | 0 | 0 | 0 | 0 | 0 | 0 | 0 | 0 | 0 | 0 | 0 | 0 |  |  | 0 | 0
е | 16343.79 |  | 16172.33 |  |  | 0 |  | 0 | 375.216 | 647.71 | 5455.58 |  | 0 | 0 | 0 |  | 9907.1 |  | 9620.685 | 655.72 | 9620.685 |  |  | 5287.43 | 5420.27 | [6 empty] | 146 | 233.75 |  | 3969.6 |  | 1021.75 | 0 | 433.74 | 1738.001 | [5 empty] | 8827.65 | 119.22 | 0 | 0 |  | 6775.129 | 7458.212 | 237.6078 | 271.00516 |  | 508.6129 |  |  | 0 |  | 30 |  | 39.6640001 | 801.594 | 4653.986 | 10848.544 | 1e-07 | 1e-07 | 1e-07 | 1e-07 | [15 empty] | 1e-07 | 1611.18 | 4615.365 | 3394.14 | [5 empty] | 39.1761329 | 801.594 | 4653.986 | 10677.57 | 9.99999999e-08 | 9.99999999e-08 | 9.99999999e-08 | 9.99999999e-08 | 1611.18 | 4615.365 | 3394.14 | 0 | 0 | #DIV/0! | #DIV/0! | 0 | 0
ср. | 544.7929 | 1.049069 |  | 39.92422 | 2.387014 | 0 | 1.581778 | 0 | 12.5072 | 21.59033 | 181.8527 | 0.8052363 | 0 | 0 | 0 | 0 | 330.2367 | 2.891007 |  | 21.85733 | 320.6895 | 1.42 | 1.42 | 176.2477 | 180.6757 | 0.733985 | 640.6 | 1224.4 |  | 75.58592 | 162.7333 | 4.866667 | 7.791667 | 34.50119 | 132.32 | 585.9077 | 34.05833 |  | 14.458 | 57.93337 | 0.1968815 | 0 | 7.079667 | 9.234 | 7.702 | 294.255 | 3.974 | #DIV/0! | 0 | 0 | 225.8376 | 248.6071 | #DIV/0! | #DIV/0! | 0.7931393 | 16.95376 | 0 | [13 empty] | 1.23 | 3.067263e-09 | 3.335334e-09 | 1.57597 | 1e-07 | 1e-07 | 1e-07 | 39.04 | 43.60788 | 43.55465 | 38.09782 | 1e-07 | 1e-07 | 1e-07 | 1e-07 |  |  |  |  | 1e-07 | 6.206631e-18 | 3.13583e-09 | 5.126483e-09 | #DIV/0! | 840.7701 |  | 15331.56 |  |  |  |  | 9620.685
пл. |  |  |  | 39.3 | 2.16 |  | 1.7604 |  | 8.893 | 23.482 |  | 0.3996 | [7 empty] | 20.232 |  | 1.3 |  | 6670 | 6670 |  |  | 1250 |  | 76 | [5 empty] | 625 | [9 empty] | 6670 | 80.04 |  |  |  | 222.33 |  |  |  | 0.9 | [39 empty] | 16172.33
± |  |  |  |  | 0.2270144 | 0 |  | 0 | [9 empty] | 2.891007 |  |  |  | 0.1200003 | [5 empty] | -25.6 | 0 | [16 empty] | 2157.65
Отклонения
[7 empty] | по выпускам | [37 empty] | ССП | 222.3333 |  |  | тн | [6 empty] | Дней | 30
[33 empty] | Удельный расход мелочь ФМн ср. | [6 empty] | 0.1968815 |  | т
|  | Средний вес выпуска: | [6 empty] | 60.46336 | [30 empty] | План: |  |  |  |  | Суток работы | 29
[45 empty] | Среднесуточное пр-во | 230 | [5 empty] | Отставание (-) опережение (+)
[52 empty] | 105.129 |  |  |  | Тн
[52 empty] | 1.576147 |  |  |  | %
Мелочь ФМн с н. м.
[52 empty] | план |  |  |  | 1738.001
[52 empty] | факт |  |  |  | 1738
[52 empty] | Отклонение |  |  |  | -0.001
| Диспетчер АО "СЧПЗ" | [11 empty] | Тренина С.А.

## декабрь 20 (факт)
Сведения по учету производства ферромарганца в АО "СЧПЗ" — ДП-3
[45 empty] | на | 31 |  |  |  |  | декабря |  |  |  | 2020г.
Дата | Расход Mn шихты |  |  |  |  | Отсев агломерата, т | Расх.добавок, флюсов | [7 empty] | Расход кокса | [8 empty] | Производство FeMn78 т | Производство FeMn с Si<1, т | Сод. Si в сплаве % | Температура колош. газа, °С | Темпе-ратура гор. дутья, °С | Расход гор. дутья, м3/мин / фурмы,шт | Средн. содерж. Mn в сплаве, % | Количество подач,шт | Количество выпусков, шт | Количество пыли |  | Количество шлака |  | Перевал, т |  | Зеленый шлак | Мелочь Фмн | Удельн.расход мелочи, т | Осн-ть | Сод. Al2O3 в шлаке, % | Сод MgO в шлаке, % | Сод. MnO в шлаке, % | Производство фактическое, т | [5 empty] | Теорети- ческий выход FeMn, т | Потери Mn со шлаком расчетно, т |  | Факт. коэф-т извлеч. Mn из расплава | Потери Mn со шлаком расчетно, т | Средняя значения кофицент извлечения Mn из расплава | [5 empty] | Проплавлено руды (влаж.), т | [7 empty] | Влажность руды , % | [6 empty] | Сод. Mn в руде, % | [7 empty] | Сожжено кокса сух., т |  |  |  | Влажность кокса, % |  |  |  | Коксовый орешек
| Проплавлено шихты (влаж.), т | Влажность шихты , % | Сухой руды, т | Сод. Mn в марг. шихте, % | Удельн расход марг. шихты, т |  | Удельн расход руды, т | Тяж.шлак ,т | Кварцит, т | Отсев руды ,т | Агломерат, т | Удельн.расход агломерата, т | Известняк,т | Коксовый орешек,т | Сухой коксовый орешек,т | Удельн. расход сухого коксового орешка, т | Сожжено кокса (влаж.), т | Влажность кокса, % | Сухого скипо- вого кокса, т | Выход кокс. мелочи, т | Сухого кокса (заданный), т | Удельн. расход сухого кокса, т | Всего удельн. расход кокса, т
[33 empty] | всего, т | на т FeMn, кг | всего, т | на т FeMn, кг | [9 empty] | Разлито жидкого | из шлака | c перевала | с отвала | % с отвала от годного | Всего годного |  | химические | физические | [52 empty] | Тяжелый шлак
[54 empty] | 4% |  |  |  | FeMn НИ | План | План по нараст. |  |  | Маматван | Агломерат , 4-5пр | Агломерат, 6-7/ 16 пр | Глория | Новорос - ая | Каражал | Казахстан(10-100) |  | Маматван |  |  | Глория | Новорос - ая | Каражал | Казахстан(10-100) | Маматван | Агломерат , 4-5пр | Агломерат, 6-7/ 16 пр | Глория | Новорос - ая | Каражал | Казахстан(10-100) | Чиатури | Новотроицк | Губаха +25 | Кемерово | Челябинск | Новотроицк | Губаха +25 | Кемерово | Челябинск |  | Маматван | Агломерат, 4-5 пр | Агломерат, 6-7/ 16 пр | Глория | Новорос - ая | Каражал | Казахстан (10-100) | Новотроицк | кокс Губаха +25 | Кемерово | Челябинск | Коксовый орешек | Кол-во, т | W | Mn |  | ИТОГО
1 | 234.052 | 1.261428 | 231.0996 | 38.15157 | 1.934697 |  | 1.412295 | 0 | 8.605 |  | 62.401 | 0.5224027 | 0 | 0 | 0 | 0 | 149.627 | 3.052256 | 145.0600002 | 45.72 | 145.0600002 | 1.214399 | 1.214399 | 96.38 | 96.38 | 0.76 | 619 | 1143 | 704/12 | 75.62 | 80 | 3 | 10.9 | 91.25157 | 68.45 | 573.0431 | 22.02 |  | 10.94 | 41.27 | 0.2505768 | 1,26/1,51 | 7.22 | 8.74 | 8.07 | 164.7 | 6.96 |  |  |  | 119.45 | 101.7863 | 4.279089 | 4.778 | 1.024498 | 9.057089 | 1.024 | 119.45 | 225.1613 | 225.1613 | 1 | 225.1613 | 171.651 | 15.61 | 46.791 | 1e-07 | 1e-07 | 1e-07 | 1e-07 | 1e-07 | 1.72 | 1e-07 | 1e-07 | 1e-07 | 1e-07 | 1e-07 | 1e-07 | 36.08 | 43.73 | 43.89 | 1e-07 | 1e-07 | 1e-07 | 1e-07 | 1e-07 | 1e-07 | 1e-07 | 73.08 | 71.98 | 1e-07 | 1e-07 | 1e-07 | 1e-07 | 1e-07 | 168.6986028 | 15.61 | 46.791 | 9.99999999e-08 | 9.99999999e-08 | 9.99999999e-08 | 9.99999999e-08 | 9.99999999e-08 | 9.99999999e-08 | 73.08 | 71.98 | 0 | 0 |  |  | 0 | 0
2 | 516.282 | 0.8289363 | 512.002351 | 39.13112 | 2.715761 |  | 1.986158 | 0 | 18.905 | 54.04 | 137.552 | 0.7296027 | 0 | 0 | 0 | 0 | 319.426 | 3.019792 | 309.78 | 26.92 | 309.78 | 1.643134 | 1.643134 | 188.53 | 188.53 | 0.36 | 610 | 1143 | 806/12 | 76.43 | 172 | 4 | 16.15 | 85.66276 | 137.75 | 730.6529 | 30.79 |  | 15.98 | 64.98 | 0.2440105 | 1,28/1,50 | 7.49 | 7.16 | 7.98 | 266.3 | 3.19 |  |  |  | 188.53 | 228.8467 | 8.515278 | 7.5412 | 0.7192006 | 16.05648 | 0.813 | 307.98 | 225.1613 | 450.3226 | 1 | 450.3226 | 378.73 | 34.397 | 103.155 | [5 empty] | 1.13 | [6 empty] | 37.41 | 43.81 | 43.89 | [7 empty] | 147.92 | 161.86 | [5 empty] | 374.450351 | 34.397 | 103.155 | 0 | 0 | 0 | 0 | 0 | 0 | 147.92 | 161.86 | 0 | 0 |  |  | 0 | 0
3 | 483.627 | 0.5512703 | 480.960908 | 39.18571 | 2.292583 |  | 1.595948 | 0 | 16.655 | 28.97 | 146.147 | 0.6966347 | 0 | 0 | 0 | 0 | 305.14 | 2.988792 | 296.02 | 2.23 | 296.02 | 1.41103 | 1.41103 | 209.79 | 209.79 | 0.35 | 611 | 1176 | 771/12 | 76.53 | 162 | 5 | 13.4 | 63.8734 | 135.55 | 646.1223 | 40.72 |  | 14.69 | 59.98 | 0.2148281 | 1,28/1,5 | 7.4 | 7.3 | 8.48 | 279.2 | 5.26 |  |  |  | 209.79 | 214.9909 | 8.904299 | 8.3916 | 0.851881 | 17.2959 | 0.828 | 517.77 | 225.1613 | 675.4839 | 1 | 675.4839 | 337.48 | 49.589 | 96.558 | [5 empty] | 0.79 | [6 empty] | 37.33 | 43.57 | 43.42 | [7 empty] | 138.46 | 157.56 | [5 empty] | 334.813908 | 49.589 | 96.558 | 0 | 0 | 0 | 0 | 0 | 0 | 138.46 | 157.56 | 0 | 0 |  |  | 0 | 0
4 | 501.235 | 0.8746447 | 496.8509746 | 39.48077 | 2.131036 |  | 1.343766 | 0 | 15.168 | 27.59 | 183.552 | 0.78727 | 0 | 0 | 0 | 0 | 314.801 | 3.103866 | 305.03 | 59.86 | 305.03 | 1.308299 | 1.308299 | 90.27 | 233.15 | 0.37 | 667 | 1193 | 805/12 | 74.53 | 167 | 5 | 11.9 | 51.0401 | 147.3 | 631.7821 | 35.21 |  | 15.16 | 64.33 | 0.20839 | 1,29/1,51 | 7.69 | 7.19 | 7.56 | 308.7 | 3.94 |  |  |  | 233.15 | 229.7708 | 8.626386 | 9.326 | 0.885839 | 17.95239 | 0.845 | 750.92 | 225.1613 | 900.6452 | 1 | 900.6452 | 317.683 | 83.523 | 100.029 | [5 empty] | 1.38 | [6 empty] | 36.86 | 44.36 | 43.73 | [7 empty] | 143.62 | 161.41 | [5 empty] | 313.2989746 | 83.523 | 100.029 | 0 | 0 | 0 | 0 | 0 | 0 | 143.62 | 161.41 | 0 | 0 |  |  | 0 | 0
5 | 504.407 | 0.9914044 | 499.4062868 | 39.16646 | 2.149001 |  | 1.306792 | 0 | 16.815 | 22.58 | 195.721 | 0.8422092 | 0 | 0 | 0 | 0 | 324.527 | 3.206821 | 314.12 |  | 314.12 | 1.351693 | 1.351693 | 50.92 | 232.39 | 0.33 | 643 | 1217 | 819/12 | 74.41 | 169 | 5 | 7.25 | 31.19756 | 145 | 623.9511 | 38.19 |  | 18.3 | 60.02 | 0.1962721 | 1,27/1,48 | 7.59 | 6.83 | 8.64 | 305.8 | 4.91 |  |  |  | 232.39 | 229.4834 | 9.704789 | 9.2956 | 0.8840573 | 19.00039 | 0.854 | 983.31 | 225.1613 | 1125.806 | 1 | 1125.806 | 308.686 | 94.847 | 100.874 | [5 empty] | 1.62 | [6 empty] | 36.23 | 44.04 | 43.57 | [7 empty] | 144.48 | 169.64 | [5 empty] | 303.6852868 | 94.847 | 100.874 | 0 | 0 | 0 | 0 | 0 | 0 | 144.48 | 169.64 | 0 | 0 |  |  | 0 | 0
6 | 495.314 | 0.8538881 | 491.0845726 | 39.13102 | 2.139616 |  | 1.279268 | 0 | 15.062 | 65.05 | 197.467 | 0.8603477 | 0 | 0 | 0 | 0 | 318.718 | 3.231069 | 308.42 |  | 308.42 | 1.343761 | 1.343761 |  | 229.52 | 0.33 | 654 | 1201 | 822/12 | 73.3 | 165 | 5 | 11.15 | 48.57964 | 144.65 | 630.2283 | 40.15 |  | 18.65 | 65.78 | 0.212605 | 1,20/1,41 | 7.25 | 6.8 | 9.54 | 309.4 | 4.55 |  |  |  | 229.52 | 228.8694 | 10.68984 | 9.1808 | 0.8754816 | 19.87064 | 0.858 | 1212.83 | 225.1613 | 1350.968 | 1 | 1350.968 | 297.847 | 98.517 | 98.95 | [5 empty] | 1.42 | [6 empty] | 35.85 | 44.12 | 44.04 | [7 empty] | 142.76 | 165.66 | [5 empty] | 293.6175726 | 98.517 | 98.95 | 0 | 0 | 0 | 0 | 0 | 0 | 142.76 | 165.66 | 0 | 0 |  |  | 0 | 0
7 | 500.913 | 1.054898 | 495.6288777 | 39.13068 | 2.084401 |  | 1.277353 | 0 | 13.145 | 50.1 | 191.9 | 0.8070485 | 0 | 0 | 0 | 0 | 322.808 | 3.168447 | 312.58 | 20.21 | 312.58 | 1.314576 | 1.314576 | 101.7 | 188.66 | 0.77 | 613 | 1214 | 813/12 | 74.64 | 167 | 5 | 11.95 | 50.25654 | 129.35 | 543.9902 | 38.52 |  | 18.76 | 52.28 | 0.1720869 | 1,24/1,44 | 7.87 | 6.92 | 8.13 | 303.8 | 5.02 |  |  |  | 237.78 | 226.8384 | 8.146317 | 9.5112 | 0.9151092 | 17.65752 | 0.867 | 1450.61 | 225.1613 | 1576.129 | 1 | 1576.129 | 309.013 | 94.562 | 97.338 | [5 empty] | 1.71 | [6 empty] | 36.23 | 44.04 | 43.57 | [7 empty] | 143.62 | 168.96 | [5 empty] | 303.7288777 | 94.562 | 97.338 | 0 | 0 | 0 | 0 | 0 | 0 | 143.62 | 168.96 | 0 | 0 |  |  | 0 | 0
8 | 507.269 | 0.9313456 | 502.5445724 | 38.64723 | 2.347242 |  | 1.439288 | 0 | 13.496 | 29.52 | 194.393 | 0.9079542 | 0 | 0 | 0 | 0 | 327.931 | 3.211346 | 317.4 | 35.94 | 317.4 | 1.482485 | 1.482485 | 50.44 | 214.1 | 0.41 | 685 | 1229 | 816/12 | 73.98 | 169 | 5 | 13.15 | 61.4199 | 134.4 | 627.744 | 34.45 |  | 23.99 | 59.67 | 0.2056522 | 1,27/1,49 | 7.28 | 6.94 | 8.96 | 290.15 | 7.61 |  |  |  | 214.1 | 229.1885 | 9.328496 | 8.564 | 0.8155264 | 17.8925 | 0.86 | 1664.71 | 225.1613 | 1801.29 | 1 | 1801.29 | 312.876 | 93.004 | 101.389 | [5 empty] | 1.51 | [6 empty] | 35.45 | 44.2 | 43.42 | [7 empty] | 145.34 | 172.06 | [5 empty] | 308.1515724 | 93.004 | 101.389 | 0 | 0 | 0 | 0 | 0 | 0 | 145.34 | 172.06 | 0 | 0 |  |  | 0 | 0
9 | 378.246 | 1.122346 | 374.0007702 | 38.51046 | 1.748811 |  | 1.277568 | 0 | 13.592 | 38.25 | 100.78 | 0.4712429 | 0 | 0 | 0 | 0 | 243.186 | 3.19344 | 235.42 | 38.57 | 235.42 | 1.100814 | 1.100814 | 213.86 | 119.61 | 0.82 | 680 | 1184 | 806/12 | 75.66 | 123 | 5 | 7.2 | 33.66688 | 129.5 | 605.5363 | 37.65 |  | 20.6 | 63.75 | 0.2203595 | 1,23/1,46 | 7.65 | 7.83 | 7.95 | 289.3 | 8.91 |  |  |  | 213.86 | 166.1878 | 7.975194 | 8.5544 | 1.123427 | 16.52959 | 0.884 | 1878.57 | 225.1613 | 2026.452 | 1 | 2026.452 | 277.466 | 25.191 | 75.589 | [5 empty] | 1.53 | [6 empty] | 36.7 | 43.69 | 43.43 | [7 empty] | 108.36 | 127.06 | [5 empty] | 273.2207702 | 25.191 | 75.589 | 0 | 0 | 0 | 0 | 0 | 0 | 108.36 | 127.06 | 0 | 0 |  |  | 0 | 0
10 | 513.257 | 1.613704 | 504.97455 | 38.30474 | 2.800125 |  | 2.041658 | 0 | 18.091 | 58.16 | 136.782 | 0.7584673 | 0 | 0 | 0 | 0 | 325.869 | 2.893494 | 316.44 | 5.22 | 316.44 | 1.754686 | 1.754686 | 180.34 | 70.52 | 0.86 | 673 | 1200 | 833/12 | 76.02 | 171 | 4 | 7.35 | 40.75635 | 112.75 | 625.2079 | 30.6 |  | 21.19 | 65.06 | 0.2509547 | 1,32/1,54 | 7.99 | 7.66 | 6.27 | 259.25 | 7.34 |  |  |  | 180.34 | 222.1306 | 5.476315 | 7.2136 | 0.708758 | 12.68992 | 0.865 | 2058.91 | 225.1613 | 2251.613 | 1 | 2251.613 | 376.475 | 34.195 | 102.587 | [5 empty] | 2.2 | [6 empty] | 36.31 | 44.08 | 43.7 | [7 empty] | 147.06 | 169.38 | [5 empty] | 368.19255 | 34.195 | 102.587 | 0 | 0 | 0 | 0 | 0 | 0 | 147.06 | 169.38 | 0 | 0 |  |  | 0 | 0
11 | 504.343 | 1.606705 | 496.2396934 | 39.32018 | 2.049646 |  | 1.494819 | 0 | 18.465 | 24.24 | 134.329 | 0.5548263 | 0 | 0 | 0 | 0 | 319 | 3.131661 | 309.01 | 46.11 | 309.01 | 1.276321 | 1.276321 | 242.11 | 195.44 | 0.82 | 672 | 1193 | 824/12 | 76.79 | 168 | 5 | 11.2 | 46.25996 | 148.95 | 615.2162 | 37.13 |  | 16.14 | 59.6 | 0.190995 | 1,27/1,51 | 7.67 | 7.87 | 6.03 | 312.05 | 5.8 |  |  |  | 242.11 | 221.8281 | 6.957643 | 9.6844 | 0.9528191 | 16.64204 | 0.873 | 2301.02 | 225.1613 | 2476.774 | 1 | 2476.774 | 370.014 | 33.592 | 100.737 | [5 empty] | 2.19 | [6 empty] | 37.8 | 44.1 | 43.31 | [7 empty] | 144.48 | 164.53 | [5 empty] | 361.9106934 | 33.592 | 100.737 | 0 | 0 | 0 | 0 | 0 | 0 | 144.48 | 164.53 | 0 | 0 |  |  | 0 | 0
12 | 513.389 | 1.496841 | 505.7043812 | 37.97163 | 2.092628 |  | 1.52699 | 0 | 18.944 | 29.45 | 136.692 | 0.5656377 | 0 | 0 | 0 | 0 | 324.786 | 3.071561 | 314.81 |  | 314.81 | 1.302698 | 1.302698 | 241.66 | 199.25 | 0.72 | 626 | 1187 | 828/12 | 76.02 | 171 | 5 | 4.1 | 16.96599 | 155.1 | 641.8108 | 37.95 |  | 15.17 | 58.59 | 0.1893665 | 1,26/1,49 | 7.7 | 7.58 | 7.59 | 309.4 | 6.02 |  |  | 0 | 241.66 | 220.5171 | 9.119225 | 9.6664 | 0.956702 | 18.78562 | 0.881 | 2542.68 | 225.1613 | 2701.935 | 1 | 2701.935 | 376.697 | 34.135 | 102.557 | [5 empty] | 2.04 | [6 empty] | 36.03 | 43.6 | 43.23 | [7 empty] | 147.06 | 167.75 | [5 empty] | 369.0123812 | 34.135 | 102.557 | 0 | 0 | 0 | 0 | 0 | 0 | 147.06 | 167.75 | 0 | 0 |  |  | 0 | 0
13 | 501.115 | 0.9265849 | 496.471744 | 37.64532 | 2.182965 |  | 1.680934 | 0 | 20.513 | 27.1 | 114.177 | 0.5020314 | 0 | 0 | 0 | 0 | 318.177 | 2.899958 | 308.95 | 10.19 | 308.95 | 1.35844 | 1.35844 | 227.43 | 227.43 | 0.67 | 663 | 1215 | 835/12 | 76.41 | 167 | 5 | 4.2 | 18.46722 | 141.45 | 621.9496 | 37.9 |  | 11.66 | 60.61 | 0.205597 | 1,23/1,46 | 7.73 | 7.74 | 6.8 | 294.8 | 4.9 |  |  | 0 | 227.43 | 213.5353 | 7.451028 | 9.0972 | 0.9298061 | 16.54823 | 0.885 | 2770.11 | 225.1613 | 2927.097 | 1 | 2927.097 | 386.938 | 23.954 | 90.223 | [5 empty] | 1.2 | [6 empty] | 35.86 | 43.83 | 43.66 | [7 empty] | 143.62 | 165.33 | [5 empty] | 382.294744 | 23.954 | 90.223 | 0 | 0 | 0 | 0 | 0 | 0 | 143.62 | 165.33 | 0 | 0 |  |  | 0 | 0
14 | 483.016 | 3.430905 | 466.4441793 | 38.44024 | 2.103469 |  | 1.659189 | 0 | 20.663 | 44.57 | 98.519 | 0.4442796 | 0 | 0 | 0 | 0 | 306.646 | 2.868454 | 297.85 | 36.19 | 297.85 | 1.343179 | 1.343179 | 221.75 | 221.75 | 0.75 | 661 | 1225 | 826/12 | 76.72 | 161 | 5 | 6.75 | 30.43968 | 145.45 | 655.9188 | 37.81 |  | 14.37 | 59.43 | 0.2027636 | 1,23/1,46 | 7.37 | 7.48 | 7.13 | 293.1 | 2.45 |  |  | 0 | 221.75 | 204.0288 | 8.033552 | 8.87 | 0.9488257 | 16.90355 | 0.889 | 2991.86 | 225.1613 | 3152.258 | 1 | 3152.258 | 384.497 | 15.971 | 82.548 | [5 empty] | 4.31 | [6 empty] | 37.06 | 44.07 | 43.78 | [7 empty] | 138.46 | 159.39 | [5 empty] | 367.9251793 | 15.971 | 82.548 | 0 | 0 | 0 | 0 | 0 | 0 | 138.46 | 159.39 | 0 | 0 |  |  | 0 | 0
15 | 540.096 | 3.057254 | 523.5838934 | 38.28182 | 2.299547 |  | 1.768092 | 0 | 21.676 | 37.13 | 121.007 | 0.531455 | 0 | 0 | 0 | 0 | 339.309 | 2.908558 | 329.44 | 19.27 | 329.44 | 1.44688 | 1.44688 | 227.69 |  | 1.48 | 631 | 1233 | 828/12 | 76.7 | 180 | 5 | 4.35 | 19.10492 | 134.6 | 591.1546 | 31.15 |  | 14.53 | 56.51 | 0.1911705 | 1,24/1,44 | 7.89 | 7.28 | 6.67 | 295.6 | 3.13 |  |  | 0 | 227.69 | 228.138 | 6.954649 | 9.1076 | 0.8712855 | 16.06225 | 0.888 | 3219.55 | 225.1613 | 3377.419 | 1 | 3377.419 | 419.089 | 21.99 | 99.017 | [5 empty] | 3.94 | [6 empty] | 36.72 | 43.56 | 43.72 | [6 empty] | 17.1 | 138.46 | 173.88 | [5 empty] | 402.5768934 | 21.99 | 99.017 | 0 | 0 | 0 | 0 | 0 | 17.1 | 138.46 | 173.88 | 0 | 0 |  |  | 0 | 0
16 | 483.324 | 1.623883 | 475.475382 | 37.66116 | 2.153714 |  | 1.617989 | 0 | 19.862 | 31.58 | 118.272 | 0.535725 | 0 | 0 | 0 | 0 | 298.499 | 3.252607 | 288.79 | 27.99 | 288.79 | 1.308103 | 1.308103 | 220.77 | 141.93 | 0.98 | 598 | 1213 | 807/12 | 76.39 | 161 | 5 | 5.4 | 24.45985 | 140.7 | 637.3149 | 25.21 |  | 15.36 | 58.1 | 0.199828 | 1,25/1,48 | 7.14 | 7.7 | 6.65 | 290.75 | 3.48 |  |  | 0 | 220.77 | 204.6442 | 7.248032 | 8.8308 | 0.9417916 | 16.07883 | 0.891 | 3440.32 | 225.1613 | 3602.581 | 1 | 3602.581 | 365.052 | 24.287 | 93.985 | [5 empty] | 2.15 | [6 empty] | 35.73 | 43.59 | 43.63 | [6 empty] | 144.46 |  | 144.33 | [5 empty] | 357.203382 | 24.287 | 93.985 | 0 | 0 | 0 | 0 | 0 | 144.46 | 0 | 144.33 | 0 | 0 |  |  | 0 | 0
17 | 495.096 | 1.035236 | 489.970586 | 37.66757 | 2.101796 |  | 1.548454 | 0 | 19.776 | 36 | 128.995 | 0.5533416 | 0 | 0 | 0 | 0 | 303.349 | 3.21379 | 293.6 | 48.17 | 293.6 | 1.259437 | 1.259437 | 233.12 | 92.89 | 1.01 | 646 | 1228 | 824/12 | 76.14 | 165 | 5 |  | 0 | 128.8 | 552.5051 | 26.7 |  | 12.44 | 48.21 | 0.1666148 | 1,28/1,49 | 6.97 | 7.13 | 6.72 | 289.35 | 4.42 |  |  | 0 | 233.12 | 211.6114 | 6.704856 | 9.3248 | 0.9617335 | 16.02966 | 0.895 | 3673.44 | 225.1613 | 3827.742 | 1 | 3827.742 | 366.101 | 24.525 | 104.47 | [5 empty] | 1.4 | [6 empty] | 35.51 | 43.71 | 43.81 | [6 empty] | 146.85 |  | 146.75 | [5 empty] | 360.975586 | 24.525 | 104.47 | 0 | 0 | 0 | 0 | 0 | 146.85 | 0 | 146.75 | 0 | 0 |  |  | 0 | 0
18 | 525.984 | 0.6600828 | 522.51207 | 38.72048 | 2.270015 |  | 1.660866 | 0 | 21.038 | 33.96 | 140.214 | 0.6091494 | 0 | 0 | 0 | 0 | 322.575 | 3.039603 | 312.77 | 16.93 | 312.77 | 1.358806 | 1.358806 | 230.18 | 230.18 | 0.63 | 594 | 1229 | 815/12 | 76.06 | 176 | 5 | 11.8 | 51.26423 | 136 | 590.8419 | 34.8 |  | 12.55 | 59.69 | 0.1989335 | 1,25/1,48 | 6.75 | 7.23 | 7.56 | 300.05 | 2.37 |  |  | 0 | 230.18 | 232.2175 | 7.96462 | 9.2072 | 0.8653402 | 17.17182 | 0.894 | 3903.62 | 225.1613 | 4052.903 | 1 | 4052.903 | 385.77 | 26.19 | 114.024 | [5 empty] | 0.9 | [6 empty] | 36.91 | 43.97 | 43.64 | [6 empty] | 156.64 |  | 156.13 | [5 empty] | 382.29807 | 26.19 | 114.024 | 0 | 0 | 0 | 0 | 0 | 156.64 | 0 | 156.13 | 0 | 0 |  |  | 0 | 0
19 | 527.665 | 1.546692 | 519.5036466 | 39.1217 | 2.080761 |  | 1.516532 | 0 | 19.662 | 36.61 | 140.871 | 0.5642288 | 0 | 0 | 0 | 0 | 322.654 | 3.487947 | 311.4 |  | 311.4 | 1.247246 | 1.247246 | 249.67 | 201.09 | 0.74 | 582 | 1243 | 809/12 | 76.38 | 176 | 5 | 10.6 | 42.45604 | 143.5 | 574.7587 | 35.29 |  | 9.29 | 51.5 | 0.1671535 | 1,22/1,45 | 7.06 | 7.54 | 8.03 | 308.1 | 2.36 |  |  | 0 | 249.67 | 232.2956 | 8.926306 | 9.9868 | 0.9382956 | 18.91311 | 0.896 | 4153.29 | 225.1613 | 4278.065 | 1 | 4278.065 | 386.794 | 26.406 | 114.465 | [5 empty] | 2.11 | [6 empty] | 37.48 | 43.54 | 43.65 | [6 empty] | 156.64 |  | 154.76 | [5 empty] | 378.6326466 | 26.406 | 114.465 | 0 | 0 | 0 | 0 | 0 | 156.64 | 0 | 154.76 | 0 | 0 |  |  | 0 | 0
20 | 516.841 | 0.7774959 | 512.8225824 | 38.51806 | 2.106221 |  | 1.540486 | 0 | 20.188 | 51.82 | 137.745 | 0.5657344 | 0 | 0 | 0 | 0 | 311.751 | 3.387639 | 301.19 | 19.15 | 301.19 | 1.237022 | 1.237022 | 243.48 | 138.77 | 0.8 | 630 | 1229 | 786/12 | 76.01 | 172 | 5 | 4.25 | 17.45523 | 143.45 | 589.1654 | 34.47 |  | 12.49 | 60.16 | 0.191745 | 1,26/1,49 | 7.01 | 7.61 | 6.45 | 313.75 | 2.38 |  |  | 0 | 243.48 | 226.869 | 7.167449 | 9.7392 | 0.9369198 | 16.90665 | 0.898 | 4396.77 | 225.1613 | 4503.226 | 1 | 4503.226 | 379.096 | 25.716 | 112.029 | [5 empty] | 1.06 | [6 empty] | 36.71 | 43.73 | 43.44 | [6 empty] | 153.08 |  | 148.11 | [5 empty] | 375.0775824 | 25.716 | 112.029 | 0 | 0 | 0 | 0 | 0 | 153.08 | 0 | 148.11 | 0 | 0 |  |  | 0 | 0
21 | 510.11 | 3.284853 | 493.3536352 | 38.74592 | 2.252345 |  | 1.63107 | 0 | 19.071 | 21.03 | 136.084 | 0.6212747 | 0 | 0 | 0 | 0 | 311.394 | 3.302568 | 301.11 | 24.1 | 301.11 | 1.37468 | 1.37468 | 219.04 | 219.04 | 0.46 | 646 | 1230 | 787/12 | 76.18 | 170 | 5 | 12.6 | 57.52374 | 149.9 | 684.3499 | 32.36 |  | 15.4 | 56.88 | 0.1973629 | 1,20/1,42 | 6.58 | 7.27 | 9.5 | 288.2 | 3.12 |  |  | 0 | 219.04 | 219.0572 | 11.03137 | 8.7616 | 0.8729313 | 19.79297 | 0.897 | 4615.81 | 225.1613 | 4728.387 | 1 | 4728.387 | 374.026 | 25.461 | 110.623 | [5 empty] | 4.48 | [6 empty] | 36.91 | 43.67 | 43.82 | [6 empty] | 152.19 |  | 148.92 | [5 empty] | 357.2696352 | 25.461 | 110.623 | 0 | 0 | 0 | 0 | 0 | 152.19 | 0 | 148.92 | 0 | 0 |  |  | 0 | 0
22 | 491.806 | 1.745494 | 483.2215542 | 38.70023 | 2.493017 |  | 1.816574 | 0 | 18.036 | 47.35 | 131.115 | 0.6764433 | 0 | 0 | 0 | 0 | 300.84 | 3.340646 | 290.79 | 18.04 | 290.79 | 1.500232 | 1.500232 | 182.42 | 193.83 | 0.48 | 640 | 1215 | 792/12 | 76.41 | 164 | 5 | 7.05 | 36.37208 | 136.35 | 703.4515 | 29.36 |  | 16.11 | 64.52 | 0.2388303 | 1,25/1,48 | 6.42 | 7.25 | 9.95 | 270.15 | 4.31 |  |  | 0 | 193.83 | 213.6603 | 10.50951 | 7.7532 | 0.7919747 | 18.26271 | 0.892 | 4809.64 | 225.1613 | 4953.548 | 1 | 4953.548 | 360.691 | 24.572 | 106.543 | [5 empty] | 2.38 | [6 empty] | 37.05 | 43.76 | 43.12 | [6 empty] | 145.96 |  | 144.83 | [5 empty] | 352.1065542 | 24.572 | 106.543 | 0 | 0 | 0 | 0 | 0 | 145.96 | 0 | 144.83 | 0 | 0 |  |  | 0 | 0
23 | 473.732 | 1.643686 | 465.9453344 | 38.79279 | 2.050545 |  | 1.495543 | 0 | 17.266 | 26.58 | 126.113 | 0.5550015 | 0 | 0 | 0 | 0 | 290.957 | 3.339669 | 281.24 | 27.88 | 281.24 | 1.237689 | 1.237689 | 227.23 | 227.23 | 0.63 | 644 | 1237 | 820/12 | 76.88 | 158 | 5 | 11.35 | 49.94939 | 138.15 | 607.9743 | 30.77 |  | 17.55 | 49.95 | 0.1718858 | 1,29/1,51 | 6.74 | 7.02 | 7.31 | 290.6 | 4.13 |  |  | 0 | 227.23 | 205.2518 | 7.822987 | 9.0892 | 0.9664803 | 16.91219 | 0.895 | 5036.87 | 225.1613 | 5178.71 | 1 | 5178.71 | 347.619 | 23.417 | 102.696 | [5 empty] | 2.24 | [6 empty] | 37.14 | 43.43 | 43.33 | [6 empty] | 140.62 |  | 140.62 | [5 empty] | 339.8323344 | 23.417 | 102.696 | 0 | 0 | 0 | 0 | 0 | 140.62 | 0 | 140.62 | 0 | 0 |  |  | 0 | 0
24 | 537.906 | 1.394109 | 530.407004 | 38.1625 | 2.227291 |  | 1.625871 | 0 | 20.36 | 46.11 | 143.222 | 0.6014193 | 0 | 0 | 0 | 0 | 331.761 | 3.270728 | 320.91 | 17.47 | 320.91 | 1.347569 | 1.347569 | 238.14 | 238.14 | 0.74 | 595 | 1232 | 810/12 | 75.98 | 180 | 5 | 12.5 | 52.49013 | 134.35 | 564.1639 | 29.13 |  | 12.57 | 55.01 | 0.1826664 | 1,26/1,49 | 6.83 | 7.45 | 7.13 | 301.15 | 4.57 |  |  | 0 | 238.14 | 232.5739 | 7.420472 | 9.5256 | 0.893893 | 16.94607 | 0.895 | 5275.01 | 225.1613 | 5403.871 | 1 | 5403.871 | 394.684 | 26.673 | 116.549 | [5 empty] | 1.9 | [6 empty] | 36.43 | 43.36 | 42.84 | [6 empty] | 158.9 |  | 162.01 | [5 empty] | 387.185004 | 26.673 | 116.549 | 0 | 0 | 0 | 0 | 0 | 158.9 | 0 | 162.01 | 0 | 0 |  |  | 0 | 0
25 | 225.144 | 1.099276 | 222.669045 | 38.24965 | 1.935243 |  | 1.412498 | 0 | 9.171 | 13.52 | 60.147 | 0.5227447 | 0 | 0 | 0 | 0 | 142.704 | 3.296334 | 138 | 31.22 | 138 | 1.199374 | 1.199374 | 115.06 | 29.9 | 1.1 | 581 | 1155 | 742/12 | 76.28 | 76 | 3 |  | 0 | 75.65 | 657.4831 | 21.28 |  | 9.63 | 40.79 | 0.250399 | 1,26/1,49 | 7 | 7.42 | 7.84 | 162.9 | 2.58 |  |  | 0 | 115.06 | 97.47448 | 4.594406 | 4.6024 | 1.030499 | 9.196806 | 0.898 | 5390.07 | 225.1613 | 5629.032 | 1 | 5629.032 | 164.997 | 11.402 | 48.745 | [5 empty] | 1.5 | [6 empty] | 36.36 | 43.79 | 43.35 | [6 empty] | 69.75 |  | 68.25 | [5 empty] | 162.522045 | 11.402 | 48.745 | 0 | 0 | 0 | 0 | 0 | 69.75 | 0 | 68.25 | 0 | 0 |  |  | 0 | 0
26 | 498.092 | 0.8149809 | 494.0326454 | 39.43395 | 2.498521 |  | 1.608818 | 0 | 14.596 | 34.87 | 175.921 | 0.8897031 | 0 | 0 | 0 | 0 | 312.052 | 3.150757 | 302.22 | 14.45 | 302.22 | 1.528448 | 1.528448 | 108.34 | 197.73 | 0.59 | 681 | 1184 | 831/12 | 75.69 | 166 | 5 | 10.1 | 51.07976 | 132.4 | 669.6 | 28.33 |  | 12.02 | 49.39 | 0.1926663 | 1,24/1,45 | 6.81 | 6.83 | 9.12 | 256.35 | 2.79 |  |  | 0 | 197.73 | 224.6993 | 9.35378 | 7.9092 | 0.7682192 | 17.26298 | 0.892 | 5587.8 | 225.1613 | 5854.194 | 1 | 5854.194 | 322.171 | 68.068 | 107.853 | [5 empty] | 1.26 | [6 empty] | 36.9 | 44.24 | 43.97 | [6 empty] | 148.63 |  | 153.59 | [5 empty] | 318.1116454 | 68.068 | 107.853 | 0 | 0 | 0 | 0 | 0 | 148.63 | 0 | 153.59 | 0 | 0 |  |  | 0 | 0
27 | 515.722 | 0.6001586 | 512.62685 | 39.76294 | 2.111574 |  | 1.262182 | 0 | 12.089 | 40.58 | 206.207 | 0.8493924 | 0 | 0 | 0 | 0 | 323.165 | 3.303266 | 312.49 |  | 312.49 | 1.287185 | 1.287185 | 56.7 | 242.77 | 0.51 | 629 | 1214 | 821/12 | 74.35 | 172 | 5 | 10.45 | 43.04486 | 129.6 | 533.8386 | 30.44 |  | 17.05 | 57.19 | 0.1825116 | 1,29/1,5 | 7.32 | 6.81 | 7.4 | 313.35 | 3.66 |  |  | 0 | 242.77 | 239.3388 | 7.429183 | 9.7108 | 0.8855155 | 17.13998 | 0.892 | 5830.57 | 225.1613 | 6079.355 | 1 | 6079.355 | 309.515 | 94.543 | 111.664 | [5 empty] | 1 | [6 empty] | 37.34 | 43.99 | 42.9 | [6 empty] | 153.08 |  | 159.41 | [5 empty] | 306.41985 | 94.543 | 111.664 | 0 | 0 | 0 | 0 | 0 | 153.08 | 0 | 159.41 | 0 | 0 |  |  | 0 | 0
28 | 486.447 | 0.9720659 | 481.7184144 | 39.2723 | 2.087801 |  | 1.244569 | 0 | 12.494 | 36.28 | 194.559 | 0.8432323 | 0 | 0 | 0 | 0 | 303.886 | 3.249903 | 294.01 |  | 294.01 | 1.27426 | 1.27426 |  | 230.73 | 0.69 | 645 | 1217 | 813/12 | 74.17 | 162 | 5 | 3.5 | 15.16925 | 121.2 | 525.2893 | 26.85 |  | 13.71 | 59.84 | 0.1999332 | 1,33/1,55 | 7.54 | 7.06 | 7.28 | 299.3 | 4.98 |  |  | 0 | 230.73 | 222.672 | 6.834997 | 9.2292 | 0.9045921 | 16.0642 | 0.893 | 6061.3 | 225.1613 | 6304.516 | 1 | 6304.516 | 291.888 | 89.059 | 105.5 | [5 empty] | 1.62 | [6 empty] | 36.39 | 43.77 | 43.45 | [6 empty] | 144.18 |  | 149.83 | [5 empty] | 287.1594144 | 89.059 | 105.5 | 0 | 0 | 0 | 0 | 0 | 144.18 | 0 | 149.83 | 0 | 0 |  |  | 0 | 0
29 | 447.188 | 0.8582916 | 443.3498228 | 39.97117 | 1.927776 |  | 1.150386 | 0 | 12.047 | 17.3 | 178.784 | 0.7773893 | 0 | 0 | 0 | 0 | 279.196 | 3.18271 | 270.31 | 24.35 | 270.31 | 1.175363 | 1.175363 | 52.11 | 229.98 | 0.5 | 682 | 1224 | 787/12 | 74.35 | 149 | 5 | 3.45 | 15.0013 | 133.05 | 578.5286 | 29.86 |  | 15.75 | 59.96 | 0.1995341 | 1,25/1,46 | 7.36 | 7.17 | 7.34 | 300.5 | 5.19 |  |  | 0 | 229.98 | 208.0782 | 7.565111 | 9.1992 | 0.9648896 | 16.76431 | 0.895 | 6291.28 | 225.1613 | 6529.677 | 1 | 6529.677 | 268.404 | 81.933 | 96.851 | [5 empty] | 1.43 | [6 empty] | 37.36 | 43.81 | 43.96 | [6 empty] | 132.61 |  | 137.7 | [5 empty] | 264.5658228 | 81.933 | 96.851 | 0 | 0 | 0 | 0 | 0 | 132.61 | 0 | 137.7 | 0 | 0 |  |  | 0 | 0
30 | 375.153 | 1.206998 | 370.6249122 | 39.60492 | 2.749851 |  | 1.637854 | 0 | 9.953 | 14.71 | 149.875 | 1.111997 | 0 | 0 | 0 | 0 | 241.409 | 3.367314 | 233.28 | 15.38 | 233.28 | 1.730821 | 1.730821 |  | 92.78 | 0.66 | 643 | 1196 | 765/12 | 73.77 | 126 | 3 | 5.05 | 37.46847 | 82.7 | 613.5925 | 16.81 |  | 17.02 | 54.49 | 0.2676326 | 1,33/1,55 | 7.72 | 6.49 | 7.04 | 203.6 | 2.69 |  |  | 0 | 134.78 | 173.7073 | 4.510062 | 5.3912 | 0.6773631 | 9.901262 | 0.889 | 6426.06 | 225.1613 | 6754.839 | 1 | 6754.839 | 225.278 | 68.64 | 81.235 | [5 empty] | 2.01 | [6 empty] | 36.88 | 43.82 | 43.6 | [6 empty] | 114.45 |  | 118.83 | [5 empty] | 220.7499122 | 68.64 | 81.235 | 0 | 0 | 0 | 0 | 0 | 114.45 | 0 | 118.83 | 0 | 0 |  |  | 0 | 0
31 | 515.777 | 0.4323436 | 513.5470709 | 38.99015 | 1.980742 |  | 1.356605 | 0 | 17.129 | 60.53 | 161.82 | 0.624137 | 0 | 0 | 0 | 0 | 325.162 | 3.31281 | 314.39 | 17.78 | 314.39 | 1.212597 | 1.212597 | 118.08 | 221.61 | 0.7 | 612 | 1224 | 799/12 | 75.1 | 172 | 5 | 15.05 | 58.0476 | 136.05 | 524.7425 | 35.05 |  | 17.81 | 63.11 | 0.1900617 | 1,29/1,51 | 7.29 | 7.42 | 6.83 | 332.05 | 8.14 |  |  | 0 | 259.27 | 232.7606 | 7.198195 | 10.3708 | 0.972427 | 17.56899 | 0.892 | 6685.33 | 225.1613 | 6980 | 1 | 6980 | 353.957 | 50.02 | 111.8 | [5 empty] | 0.63 | [6 empty] | 37.07 | 44.04 | 42.81 | [6 empty] | 69.42 | 85.54 | 159.43 | [5 empty] | 351.7270709 | 50.02 | 111.8 | 0 | 0 | 0 | 0 | 0 | 69.42 | 85.54 | 159.43 | 0 | 0 |  |  | 0 | 0
е | 14802.548 |  | 14608.78 |  |  | 0 |  | 0 | 512.533 | 1085.58 | 4481.363 |  | 0 | 0 | 0 |  | 9281.305 |  | 8986.83 | 649.34 | 8986.83 |  |  | 4837.21 | 5555.12 | [6 empty] | 147 | 264.15 |  | 4072.1 |  | 996.95 | 0 | 476.88 | 1780.65 | [5 empty] | 8801.7 | 141.16 | 0 | 0 |  | 6685.33 | 6543.052 | 235.2452 | 257.0424 |  | 509.8566 |  |  | 0 |  | 31 |  | 10321.185 | 1443.989 | 3037.374 | 1e-07 | 1e-07 | 1e-07 | 1e-07 | 1e-07 | [15 empty] | 1e-07 | 2204.56 | 2132.32 | 4649.95 | [5 empty] | 10127.41 | 1443.989 | 3037.374 | 9.99999999e-08 | 9.99999999e-08 | 9.99999999e-08 | 9.99999999e-08 | 9.99999999e-08 | 2204.56 | 2132.32 | 4649.95 | 0 | 0 | #DIV/0! | #DIV/0! | 0 | 0
ср. | 477.5015 | 1.309032 |  | 38.78076 | 2.185199 | 0 | 1.514871 | 0 | 16.53332 | 35.01871 | 144.5601 | 0.6703279 | 0 | 0 | 0 | 0 | 299.3969 | 3.172776 |  | 20.94645 | 289.8977 | 1.344261 | 1.344261 | 156.039 | 179.1974 | 0.6733419 | 637.2903 | 1207.194 |  | 75.60766 | 159.2581 | 4.741935 | 8.520968 | 39.51189 | 131.3581 | 609.1098 | 32.15968 |  | 15.38323 | 57.44032 | 0.2023075 | 0 | 7.300968 | 7.313548 | 7.675806 | 283.9258 | 4.553548 | #DIV/0! | 0 | 0 | 215.6558 | 211.0662 | #DIV/0! | #DIV/0! | 0.8921923 | 16.44699 | 0 | [13 empty] | 1.877402 | 1.081033e-09 | 1.540508e-09 | 1e-07 | 1e-07 | 1e-07 | 1e-07 | 36.66448 | 43.92585 | 43.52597 | 1e-07 | 1e-07 | 1e-07 | 1e-07 | 1e-07 |  |  |  |  | 1e-07 | 4.536053e-18 | 3.427253e-09 | 1.547974e-09 | #DIV/0! | 11571.4 |  | 3037.374 |  |  |  |  | 8986.83
пл. |  |  |  | 39.3 | 2.13 |  | 1.491 |  | 20.26 | 20.15 |  | 0.639 | [7 empty] | 20.49 |  | 1.3 |  | 6980 | 6980 |  |  | 1250 |  | 76 | [5 empty] | 610 | [9 empty] | 6980 | 83.76 |  |  |  | 225.16 |  |  |  | 0.9 | [39 empty] | 14608.78
± |  |  |  |  | 0.05519922 | 0 |  | 0 | [9 empty] | 3.172776 |  |  |  | 0.04426124 | [5 empty] | -42.80645 | 0 | [16 empty] | 1821.7
Отклонения
[7 empty] | по выпускам | [37 empty] | ССП | 225.1613 |  |  | тн | [6 empty] | Дней | 31
[33 empty] | Удельный расход мелочь ФМн ср. | [6 empty] | 0.2023075 |  | т
|  | Средний вес выпуска: | [6 empty] | 59.87551 | [30 empty] | План: |  |  |  |  | Суток работы | 30
[45 empty] | Среднесуточное пр-во | 232.6667 | [5 empty] | Отставание (-) опережение (+)
[52 empty] | -294.67 |  |  |  | Тн
[52 empty] | -4.221633 |  |  |  | %
Мелочь ФМн с н. м.
[52 empty] | план |  |  |  | 1780.6535
[52 empty] | факт |  |  |  | 1780.65
[52 empty] | Отклонение |  |  |  | -0.0035
| Диспетчер АО "СЧПЗ" | [11 empty] | Барчук Л.Ю.

## декабрь 20
Сведения по учету производства ферромарганца в АО "СЧПЗ" — ДП-3
[45 empty] | на | 31 |  |  |  |  | декабря |  |  |  | 2020г.
Дата | Расход Mn шихты |  |  |  |  | Отсев агломерата, т | Расх.добавок, флюсов | [7 empty] | Расход кокса | [8 empty] | Производство FeMn78 т | Производство FeMn с Si<1, т | Сод. Si в сплаве % | Температура колош. газа, °С | Темпе-ратура гор. дутья, °С | Расход гор. дутья, м3/мин / фурмы,шт | Средн. содерж. Mn в сплаве, % | Количество подач,шт | Количество выпусков, шт | Количество пыли |  | Количество шлака |  | Перевал, т |  | Зеленый шлак | Мелочь Фмн | Удельн.расход мелочи, т | Осн-ть | Сод. Al2O3 в шлаке, % | Сод MgO в шлаке, % | Сод. MnO в шлаке, % | Производство фактическое, т | [5 empty] | Теорети- ческий выход FeMn, т | Потери Mn со шлаком расчетно, т |  | Факт. коэф-т извлеч. Mn из расплава | Потери Mn со шлаком расчетно, т | Средняя значения кофицент извлечения Mn из расплава | [5 empty] | Проплавлено руды (влаж.), т | [7 empty] | Влажность руды , % | [6 empty] | Сод. Mn в руде, % | [7 empty] | Сожжено кокса сух., т |  |  |  | Влажность кокса, % |  |  |  | Коксовый орешек
| Проплавлено шихты (влаж.), т | Влажность шихты , % | Сухой руды, т | Сод. Mn в марг. шихте, % | Удельн расход марг. шихты, т |  | Удельн расход руды, т | Тяж.шлак ,т | Кварцит, т | Отсев руды ,т | Агломерат, т | Удельн.расход агломерата, т | Известняк,т | Коксовый орешек,т | Сухой коксовый орешек,т | Удельн. расход сухого коксового орешка, т | Сожжено кокса (влаж.), т | Влажность кокса, % | Сухого скипо- вого кокса, т | Выход кокс. мелочи, т | Сухого кокса (заданный), т | Удельн. расход сухого кокса, т | Всего удельн. расход кокса, т
[33 empty] | всего, т | на т FeMn, кг | всего, т | на т FeMn, кг | [9 empty] | Разлито жидкого | из шлака | c перевала | с отвала | % с отвала от годного | Всего годного |  | химические | физические | [52 empty] | Тяжелый шлак
[54 empty] | 4% |  |  |  | FeMn НИ | План | План по нараст. |  |  | Маматван | Агломерат , 4-5пр | Агломерат, 6-7/ 16 пр | Глория | Новорос - ая | Каражал | Казахстан(10-100) |  | Маматван |  |  | Глория | Новорос - ая | Каражал | Казахстан(10-100) | Маматван | Агломерат , 4-5пр | Агломерат, 6-7/ 16 пр | Глория | Новорос - ая | Каражал | Казахстан(10-100) | Чиатури | Новотроицк | Губаха +25 | Кемерово | Челябинск | Новотроицк | Губаха +25 | Кемерово | Челябинск |  | Маматван | Агломерат, 4-5 пр | Агломерат, 6-7/ 16 пр | Глория | Новорос - ая | Каражал | Казахстан (10-100) | Новотроицк | кокс Губаха +25 | Кемерово | Челябинск | Коксовый орешек | Кол-во, т | W | Mn |  | ИТОГО
1 | 234.052 | 1.261428 | 231.0996 | 38.15157 | 1.785559 |  | 1.303427 | 0 | 8.605 |  | 62.401 | 0.4821328 | 0 | 0 | 0 | 0 | 149.627 | 3.052256 | 145.0600002 | 45.72 | 145.0600002 | 1.120786 | 1.120786 | 96.38 | 96.38 | 0.76 | 619 | 1143 | 704/12 | 75.62 | 80 | 3 | 10.9 | 84.21736 | 68.45 | 528.8696 | 22.02 |  | 10.94 | 31.293 | 0.19 | 1,26/1,51 | 7.22 | 8.74 | 8.07 | 164.7 | 6.96 |  |  |  | 129.427 | 101.7863 | 4.279089 | 5.17708 | 1.110069 | 9.456169 | 1.11 | 129.427 | 225.1613 | 225.1613 | 1 | 225.1613 | 171.651 | 15.61 | 46.791 | 1e-07 | 1e-07 | 1e-07 | 1e-07 | 1e-07 | 1.72 | 1e-07 | 1e-07 | 1e-07 | 1e-07 | 1e-07 | 1e-07 | 36.08 | 43.73 | 43.89 | 1e-07 | 1e-07 | 1e-07 | 1e-07 | 1e-07 | 1e-07 | 1e-07 | 73.08 | 71.98 | 1e-07 | 1e-07 | 1e-07 | 1e-07 | 1e-07 | 168.6986028 | 15.61 | 46.791 | 9.99999999e-08 | 9.99999999e-08 | 9.99999999e-08 | 9.99999999e-08 | 9.99999999e-08 | 9.99999999e-08 | 73.08 | 71.98 | 0 | 0 |  |  | 0 | 0
2 | 516.282 | 0.8289363 | 512.002351 | 39.13112 | 2.52326 |  | 1.845374 | 0 | 18.905 | 54.04 | 137.552 | 0.6778866 | 0 | 0 | 0 | 0 | 319.426 | 3.019792 | 309.78 | 26.92 | 309.78 | 1.526664 | 1.526664 | 202.91 | 202.91 | 0.36 | 610 | 1143 | 806/12 | 76.43 | 172 | 4 | 16.15 | 79.59076 | 137.75 | 678.8624 | 30.79 |  | 15.98 | 50.597 | 0.19 | 1,28/1,50 | 7.49 | 7.16 | 7.98 | 266.3 | 3.19 |  |  |  | 202.913 | 228.8467 | 8.515278 | 8.11652 | 0.7740686 | 16.6318 | 0.877 | 332.34 | 225.1613 | 450.3226 | 1 | 450.3226 | 378.73 | 34.397 | 103.155 | [5 empty] | 1.13 | [6 empty] | 37.41 | 43.81 | 43.89 | [7 empty] | 147.92 | 161.86 | [5 empty] | 374.450351 | 34.397 | 103.155 | 0 | 0 | 0 | 0 | 0 | 0 | 147.92 | 161.86 | 0 | 0 |  |  | 0 | 0
3 | 483.627 | 0.5512703 | 480.960908 | 39.18571 | 2.219253 |  | 1.5449 | 0 | 16.655 | 28.97 | 146.147 | 0.6743524 | 0 | 0 | 0 | 0 | 305.14 | 2.988792 | 296.02 | 2.23 | 296.02 | 1.365897 | 1.365897 | 216.72 | 216.72 | 0.35 | 611 | 1176 | 771/12 | 76.53 | 162 | 5 | 13.4 | 61.83036 | 135.55 | 625.4557 | 40.72 |  | 14.69 | 53.048 | 0.19 | 1,28/1,5 | 7.4 | 7.3 | 8.48 | 279.2 | 5.26 |  |  |  | 216.722 | 214.9909 | 8.904299 | 8.66888 | 0.8800294 | 17.57318 | 0.878 | 549.062 | 225.1613 | 675.4839 | 1 | 675.4839 | 337.48 | 49.589 | 96.558 | [5 empty] | 0.79 | [6 empty] | 37.33 | 43.57 | 43.42 | [7 empty] | 138.46 | 157.56 | [5 empty] | 334.813908 | 49.589 | 96.558 | 0 | 0 | 0 | 0 | 0 | 0 | 138.46 | 157.56 | 0 | 0 |  |  | 0 | 0
4 | 501.235 | 0.8746447 | 496.8509746 | 39.48077 | 2.08038 |  | 1.311824 | 0 | 15.168 | 27.59 | 183.552 | 0.7685563 | 0 | 0 | 0 | 0 | 314.801 | 3.103866 | 305.03 | 59.86 | 305.03 | 1.277201 | 1.277201 | 90.27 | 238.83 | 0.37 | 667 | 1193 | 805/12 | 74.53 | 167 | 5 | 11.9 | 49.82686 | 147.3 | 616.7644 | 35.21 |  | 15.16 | 58.653 | 0.19 | 1,29/1,51 | 7.69 | 7.19 | 7.56 | 308.7 | 3.94 |  |  |  | 238.827 | 229.7708 | 8.626386 | 9.55308 | 0.9074084 | 18.17947 | 0.887 | 787.889 | 225.1613 | 900.6452 | 1 | 900.6452 | 317.683 | 83.523 | 100.029 | [5 empty] | 1.38 | [6 empty] | 36.86 | 44.36 | 43.73 | [7 empty] | 143.62 | 161.41 | [5 empty] | 313.2989746 | 83.523 | 100.029 | 0 | 0 | 0 | 0 | 0 | 0 | 143.62 | 161.41 | 0 | 0 |  |  | 0 | 0
5 | 504.407 | 0.9914044 | 499.4062868 | 39.16646 | 2.131409 |  | 1.296094 | 0 | 16.815 | 22.58 | 195.721 | 0.8353151 | 0 | 0 | 0 | 0 | 324.527 | 3.206821 | 314.12 |  | 314.12 | 1.340629 | 1.340629 | 50.92 | 234.31 | 0.33 | 643 | 1217 | 819/12 | 74.41 | 169 | 5 | 7.25 | 30.94218 | 145 | 618.8436 | 38.19 |  | 18.3 | 58.102 | 0.19 | 1,27/1,48 | 7.59 | 6.83 | 8.64 | 305.8 | 4.91 |  |  |  | 234.308 | 229.4834 | 9.704789 | 9.37232 | 0.8913538 | 19.07711 | 0.888 | 1022.197 | 225.1613 | 1125.806 | 1 | 1125.806 | 308.686 | 94.847 | 100.874 | [5 empty] | 1.62 | [6 empty] | 36.23 | 44.04 | 43.57 | [7 empty] | 144.48 | 169.64 | [5 empty] | 303.6852868 | 94.847 | 100.874 | 0 | 0 | 0 | 0 | 0 | 0 | 144.48 | 169.64 | 0 | 0 |  |  | 0 | 0
6 | 495.314 | 0.8538881 | 491.0845726 | 39.13102 | 2.076345 |  | 1.241438 | 0 | 15.062 | 65.05 | 197.467 | 0.8349062 | 0 | 0 | 0 | 0 | 318.718 | 3.231069 | 308.42 |  | 308.42 | 1.304024 | 1.304024 |  | 236.51 | 0.33 | 654 | 1201 | 822/12 | 73.3 | 165 | 5 | 11.15 | 47.14309 | 144.65 | 611.5917 | 40.15 |  | 18.65 | 58.786 | 0.19 | 1,20/1,41 | 7.25 | 6.8 | 9.54 | 309.4 | 4.55 |  |  |  | 236.514 | 228.8694 | 10.68984 | 9.46056 | 0.9021595 | 20.1504 | 0.89 | 1258.711 | 225.1613 | 1350.968 | 1 | 1350.968 | 297.847 | 98.517 | 98.95 | [5 empty] | 1.42 | [6 empty] | 35.85 | 44.12 | 44.04 | [7 empty] | 142.76 | 165.66 | [5 empty] | 293.6175726 | 98.517 | 98.95 | 0 | 0 | 0 | 0 | 0 | 0 | 142.76 | 165.66 | 0 | 0 |  |  | 0 | 0
7 | 500.913 | 1.054898 | 495.6288777 | 39.13068 | 2.133223 |  | 1.307272 | 0 | 13.145 | 50.1 | 191.9 | 0.8259518 | 0 | 0 | 0 | 0 | 322.808 | 3.168447 | 312.58 | 20.21 | 312.58 | 1.345368 | 1.345368 | 101.7 | 188.66 | 0.77 | 613 | 1214 | 813/12 | 74.64 | 167 | 5 | 11.95 | 51.43369 | 129.35 | 556.732 | 38.52 |  | 18.76 | 57.722 | 0.19 | 1,24/1,44 | 7.87 | 6.92 | 8.13 | 303.8 | 5.02 |  |  |  | 232.338 | 226.8384 | 8.146317 | 9.29352 | 0.8941654 | 17.43984 | 0.891 | 1491.049 | 225.1613 | 1576.129 | 1 | 1576.129 | 309.013 | 94.562 | 97.338 | [5 empty] | 1.71 | [6 empty] | 36.23 | 44.04 | 43.57 | [7 empty] | 143.62 | 168.96 | [5 empty] | 303.7288777 | 94.562 | 97.338 | 0 | 0 | 0 | 0 | 0 | 0 | 143.62 | 168.96 | 0 | 0 |  |  | 0 | 0
8 | 507.269 | 0.9313456 | 502.5445724 | 38.64723 | 2.298487 |  | 1.409392 | 0 | 13.496 | 29.52 | 194.393 | 0.8890947 | 0 | 0 | 0 | 0 | 327.931 | 3.211346 | 317.4 | 35.94 | 317.4 | 1.451691 | 1.451691 | 50.44 | 218.64 | 0.41 | 685 | 1229 | 816/12 | 73.98 | 169 | 5 | 13.15 | 60.14412 | 134.4 | 614.7049 | 34.45 |  | 23.99 | 55.1285 | 0.19 | 1,27/1,49 | 7.28 | 6.94 | 8.96 | 290.15 | 7.61 |  |  |  | 218.6415 | 229.1885 | 9.328496 | 8.74566 | 0.8328254 | 18.07416 | 0.883 | 1709.6905 | 225.1613 | 1801.29 | 1 | 1801.29 | 312.876 | 93.004 | 101.389 | [5 empty] | 1.51 | [6 empty] | 35.45 | 44.2 | 43.42 | [7 empty] | 145.34 | 172.06 | [5 empty] | 308.1515724 | 93.004 | 101.389 | 0 | 0 | 0 | 0 | 0 | 0 | 145.34 | 172.06 | 0 | 0 |  |  | 0 | 0
9 | 378.246 | 1.122346 | 374.0007702 | 38.51046 | 1.679823 |  | 1.22717 | 0 | 13.592 | 38.25 | 100.78 | 0.4526529 | 0 | 0 | 0 | 0 | 243.186 | 3.19344 | 235.42 | 38.57 | 235.42 | 1.057388 | 1.057388 | 222.64 | 119.61 | 0.82 | 680 | 1184 | 806/12 | 75.66 | 123 | 5 | 7.2 | 32.33877 | 129.5 | 581.6486 | 37.65 |  | 20.6 | 54.967 | 0.19 | 1,23/1,46 | 7.65 | 7.83 | 7.95 | 289.3 | 8.91 |  |  |  | 222.643 | 166.1878 | 7.975194 | 8.90572 | 1.169565 | 16.88091 | 0.909 | 1932.3335 | 225.1613 | 2026.452 | 1 | 2026.452 | 277.466 | 25.191 | 75.589 | [5 empty] | 1.53 | [6 empty] | 36.7 | 43.69 | 43.43 | [7 empty] | 108.36 | 127.06 | [5 empty] | 273.2207702 | 25.191 | 75.589 | 0 | 0 | 0 | 0 | 0 | 0 | 108.36 | 127.06 | 0 | 0 |  |  | 0 | 0
10 | 513.257 | 1.613704 | 504.97455 | 38.30474 | 3.989371 |  | 2.908774 | 0 | 18.091 | 58.16 | 136.782 | 1.080597 | 0 | 0 | 0 | 0 | 325.869 | 2.893494 | 316.44 | 5.22 | 316.44 | 2.499921 | 2.499921 | 126.58 | 70.52 | 0.86 | 673 | 1200 | 833/12 | 76.02 | 171 | 4 | 7.35 | 58.06605 | 112.75 | 890.741 | 30.6 |  | 21.19 | 118.82 | 0.4583221 | 1,32/1,54 | 7.99 | 7.66 | 6.27 | 259.25 | 7.34 |  |  |  | 126.58 | 222.1306 | 5.476315 | 5.0632 | 0.4974747 | 10.53952 | 0.864 | 2058.9135 | 225.1613 | 2251.613 | 1 | 2251.613 | 376.475 | 34.195 | 102.587 | [5 empty] | 2.2 | [6 empty] | 36.31 | 44.08 | 43.7 | [7 empty] | 147.06 | 169.38 | [5 empty] | 368.19255 | 34.195 | 102.587 | 0 | 0 | 0 | 0 | 0 | 0 | 147.06 | 169.38 | 0 | 0 |  |  | 0 | 0
11 | 504.343 | 1.606705 | 496.2396934 | 39.32018 | 2.04702 |  | 1.492905 | 0 | 18.465 | 24.24 | 134.329 | 0.5541157 | 0 | 0 | 0 | 0 | 319 | 3.131661 | 309.01 | 46.11 | 309.01 | 1.274686 | 1.274686 | 242.42 | 195.44 | 0.82 | 672 | 1193 | 824/12 | 76.79 | 168 | 5 | 11.2 | 46.20071 | 148.95 | 614.4282 | 37.13 |  | 16.14 | 59.2895 | 0.19 | 1,27/1,51 | 7.67 | 7.87 | 6.03 | 312.05 | 5.8 |  |  |  | 242.4205 | 221.8281 | 6.957643 | 9.69682 | 0.954041 | 16.65446 | 0.873 | 2301.334 | 225.1613 | 2476.774 | 1 | 2476.774 | 370.014 | 33.592 | 100.737 | [5 empty] | 2.19 | [6 empty] | 37.8 | 44.1 | 43.31 | [7 empty] | 144.48 | 164.53 | [5 empty] | 361.9106934 | 33.592 | 100.737 | 0 | 0 | 0 | 0 | 0 | 0 | 144.48 | 164.53 | 0 | 0 |  |  | 0 | 0
12 | 513.389 | 1.496841 | 505.7043812 | 37.97163 | 2.094326 |  | 1.528229 | 0 | 18.944 | 29.45 | 136.692 | 0.5660968 | 0 | 0 | 0 | 0 | 324.786 | 3.071561 | 314.81 |  | 314.81 | 1.303755 | 1.303755 | 241.46 | 199.25 | 0.72 | 626 | 1187 | 828/12 | 76.02 | 171 | 5 | 4.1 | 16.97976 | 155.1 | 642.3318 | 37.95 |  | 15.17 | 58.786 | 0.19 | 1,26/1,49 | 7.7 | 7.58 | 7.59 | 309.4 | 6.02 |  |  | 0 | 241.464 | 220.5171 | 9.119225 | 9.65856 | 0.955926 | 18.77778 | 0.881 | 2542.798 | 225.1613 | 2701.935 | 1 | 2701.935 | 376.697 | 34.135 | 102.557 | [5 empty] | 2.04 | [6 empty] | 36.03 | 43.6 | 43.23 | [7 empty] | 147.06 | 167.75 | [5 empty] | 369.0123812 | 34.135 | 102.557 | 0 | 0 | 0 | 0 | 0 | 0 | 147.06 | 167.75 | 0 | 0 |  |  | 0 | 0
13 | 501.115 | 0.9265849 | 496.471744 | 37.64532 | 2.139706 |  | 1.647623 | 0 | 20.513 | 27.1 | 114.177 | 0.4920829 | 0 | 0 | 0 | 0 | 318.177 | 2.899958 | 308.95 | 10.19 | 308.95 | 1.33152 | 1.33152 | 232.03 | 232.03 | 0.67 | 663 | 1215 | 835/12 | 76.41 | 167 | 5 | 4.2 | 18.10126 | 141.45 | 609.6247 | 37.9 |  | 11.66 | 56.012 | 0.19 | 1,23/1,46 | 7.73 | 7.74 | 6.8 | 294.8 | 4.9 |  |  | 0 | 232.028 | 213.5353 | 7.451028 | 9.28112 | 0.9486041 | 16.73215 | 0.886 | 2774.826 | 225.1613 | 2927.097 | 1 | 2927.097 | 386.938 | 23.954 | 90.223 | [5 empty] | 1.2 | [6 empty] | 35.86 | 43.83 | 43.66 | [7 empty] | 143.62 | 165.33 | [5 empty] | 382.294744 | 23.954 | 90.223 | 0 | 0 | 0 | 0 | 0 | 0 | 143.62 | 165.33 | 0 | 0 |  |  | 0 | 0
14 | 483.016 | 3.430905 | 466.4441793 | 38.44024 | 2.068571 |  | 1.631662 | 0 | 20.663 | 44.57 | 98.519 | 0.4369088 | 0 | 0 | 0 | 0 | 306.646 | 2.868454 | 297.85 | 36.19 | 297.85 | 1.320895 | 1.320895 | 225.49 | 225.49 | 0.75 | 661 | 1225 | 826/12 | 76.72 | 161 | 5 | 6.75 | 29.93468 | 145.45 | 645.0368 | 37.81 |  | 14.37 | 55.689 | 0.19 | 1,23/1,46 | 7.37 | 7.48 | 7.13 | 293.1 | 2.45 |  |  | 0 | 225.491 | 204.0288 | 8.033552 | 9.01964 | 0.9648327 | 17.05319 | 0.892 | 3000.317 | 225.1613 | 3152.258 | 1 | 3152.258 | 384.497 | 15.971 | 82.548 | [5 empty] | 4.31 | [6 empty] | 37.06 | 44.07 | 43.78 | [7 empty] | 138.46 | 159.39 | [5 empty] | 367.9251793 | 15.971 | 82.548 | 0 | 0 | 0 | 0 | 0 | 0 | 138.46 | 159.39 | 0 | 0 |  |  | 0 | 0
15 | 540.096 | 3.057254 | 523.5838934 | 38.28182 | 2.296058 |  | 1.765409 | 0 | 21.676 | 37.13 | 121.007 | 0.5306487 | 0 | 0 | 0 | 0 | 339.309 | 2.908558 | 329.44 | 19.27 | 329.44 | 1.444684 | 1.444684 | 228.04 |  | 1.48 | 631 | 1233 | 828/12 | 76.7 | 180 | 5 | 4.35 | 19.07594 | 134.6 | 590.2577 | 31.15 |  | 14.53 | 56.164 | 0.19 | 1,24/1,44 | 7.89 | 7.28 | 6.67 | 295.6 | 3.13 |  |  | 0 | 228.036 | 228.138 | 6.954649 | 9.12144 | 0.8726096 | 16.07609 | 0.89 | 3228.353 | 225.1613 | 3377.419 | 1 | 3377.419 | 419.089 | 21.99 | 99.017 | [5 empty] | 3.94 | [6 empty] | 36.72 | 43.56 | 43.72 | [6 empty] | 17.1 | 138.46 | 173.88 | [5 empty] | 402.5768934 | 21.99 | 99.017 | 0 | 0 | 0 | 0 | 0 | 17.1 | 138.46 | 173.88 | 0 | 0 |  |  | 0 | 0
16 | 483.324 | 1.623883 | 475.475382 | 37.66116 | 2.126194 |  | 1.597314 | 0 | 19.862 | 31.58 | 118.272 | 0.5288795 | 0 | 0 | 0 | 0 | 298.499 | 3.252607 | 288.79 | 27.99 | 288.79 | 1.291389 | 1.291389 | 223.63 | 141.93 | 0.98 | 598 | 1213 | 807/12 | 76.39 | 161 | 5 | 5.4 | 24.1473 | 140.7 | 629.1713 | 25.21 |  | 15.36 | 55.2425 | 0.19 | 1,25/1,48 | 7.14 | 7.7 | 6.65 | 290.75 | 3.48 |  |  | 0 | 223.6275 | 204.6442 | 7.248032 | 8.9451 | 0.9539815 | 16.19313 | 0.894 | 3451.9805 | 225.1613 | 3602.581 | 1 | 3602.581 | 365.052 | 24.287 | 93.985 | [5 empty] | 2.15 | [6 empty] | 35.73 | 43.59 | 43.63 | [6 empty] | 144.46 |  | 144.33 | [5 empty] | 357.203382 | 24.287 | 93.985 | 0 | 0 | 0 | 0 | 0 | 144.46 | 0 | 144.33 | 0 | 0 |  |  | 0 | 0
17 | 495.096 | 1.035236 | 489.970586 | 37.66757 | 2.164626 |  | 1.594743 | 0 | 19.776 | 36 | 128.995 | 0.5698829 | 0 | 0 | 0 | 0 | 303.349 | 3.21379 | 293.6 | 48.17 | 293.6 | 1.297086 | 1.297086 | 226.35 | 92.89 | 1.01 | 646 | 1228 | 824/12 | 76.14 | 165 | 5 |  | 0 | 128.8 | 569.0215 | 26.7 |  | 12.44 | 54.9765 | 0.19 | 1,28/1,49 | 6.97 | 7.13 | 6.72 | 289.35 | 4.42 |  |  | 0 | 226.3535 | 211.6114 | 6.704856 | 9.05414 | 0.9338184 | 15.759 | 0.896 | 3678.334 | 225.1613 | 3827.742 | 1 | 3827.742 | 366.101 | 24.525 | 104.47 | [5 empty] | 1.4 | [6 empty] | 35.51 | 43.71 | 43.81 | [6 empty] | 146.85 |  | 146.75 | [5 empty] | 360.975586 | 24.525 | 104.47 | 0 | 0 | 0 | 0 | 0 | 146.85 | 0 | 146.75 | 0 | 0 |  |  | 0 | 0
18 | 525.984 | 0.6600828 | 522.51207 | 38.72048 | 2.243885 |  | 1.641747 | 0 | 21.038 | 33.96 | 140.214 | 0.6021373 | 0 | 0 | 0 | 0 | 322.575 | 3.039603 | 312.77 | 16.93 | 312.77 | 1.343165 | 1.343165 | 232.86 | 232.86 | 0.63 | 594 | 1229 | 815/12 | 76.06 | 176 | 5 | 11.8 | 50.67412 | 136 | 584.0407 | 34.8 |  | 12.55 | 57.0095 | 0.19 | 1,25/1,48 | 6.75 | 7.23 | 7.56 | 300.05 | 2.37 |  |  | 0 | 232.8605 | 232.2175 | 7.96462 | 9.31442 | 0.8754172 | 17.27904 | 0.895 | 3911.1945 | 225.1613 | 4052.903 | 1 | 4052.903 | 385.77 | 26.19 | 114.024 | [5 empty] | 0.9 | [6 empty] | 36.91 | 43.97 | 43.64 | [6 empty] | 156.64 |  | 156.13 | [5 empty] | 382.29807 | 26.19 | 114.024 | 0 | 0 | 0 | 0 | 0 | 156.64 | 0 | 156.13 | 0 | 0 |  |  | 0 | 0
19 | 527.665 | 1.546692 | 519.5036466 | 39.1217 | 2.141126 |  | 1.560529 | 0 | 19.662 | 36.61 | 140.871 | 0.5805977 | 0 | 0 | 0 | 0 | 322.654 | 3.487947 | 311.4 |  | 311.4 | 1.28343 | 1.28343 | 242.63 | 201.09 | 0.74 | 582 | 1243 | 809/12 | 76.38 | 176 | 5 | 10.6 | 43.68774 | 143.5 | 591.4331 | 35.29 |  | 9.29 | 58.539 | 0.19 | 1,22/1,45 | 7.06 | 7.54 | 8.03 | 308.1 | 2.36 |  |  | 0 | 242.631 | 232.2956 | 8.926306 | 9.70524 | 0.911842 | 18.63155 | 0.896 | 4153.8255 | 225.1613 | 4278.065 | 1 | 4278.065 | 386.794 | 26.406 | 114.465 | [5 empty] | 2.11 | [6 empty] | 37.48 | 43.54 | 43.65 | [6 empty] | 156.64 |  | 154.76 | [5 empty] | 378.6326466 | 26.406 | 114.465 | 0 | 0 | 0 | 0 | 0 | 156.64 | 0 | 154.76 | 0 | 0 |  |  | 0 | 0
20 | 516.841 | 0.7774959 | 512.8225824 | 38.51806 | 2.110902 |  | 1.54391 | 0 | 20.188 | 51.82 | 137.745 | 0.5669918 | 0 | 0 | 0 | 0 | 311.751 | 3.387639 | 301.19 | 19.15 | 301.19 | 1.239771 | 1.239771 | 242.94 | 138.77 | 0.8 | 630 | 1229 | 786/12 | 76.01 | 172 | 5 | 4.25 | 17.49403 | 143.45 | 590.475 | 34.47 |  | 12.49 | 60.7 | 0.1934661 | 1,26/1,49 | 7.01 | 7.61 | 6.45 | 313.75 | 2.38 |  |  | 0 | 242.94 | 226.869 | 7.167449 | 9.7176 | 0.9348419 | 16.88505 | 0.898 | 4396.7655 | 225.1613 | 4503.226 | 1 | 4503.226 | 379.096 | 25.716 | 112.029 | [5 empty] | 1.06 | [6 empty] | 36.71 | 43.73 | 43.44 | [6 empty] | 153.08 |  | 148.11 | [5 empty] | 375.0775824 | 25.716 | 112.029 | 0 | 0 | 0 | 0 | 0 | 153.08 | 0 | 148.11 | 0 | 0 |  |  | 0 | 0
21 | 510.11 | 3.284853 | 493.3536352 | 38.74592 | 2.230734 |  | 1.615421 | 0 | 19.071 | 21.03 | 136.084 | 0.6153137 | 0 | 0 | 0 | 0 | 311.394 | 3.302568 | 301.11 | 24.1 | 301.11 | 1.361491 | 1.361491 | 221.16 | 221.16 | 0.46 | 646 | 1230 | 787/12 | 76.18 | 170 | 5 | 12.6 | 56.97181 | 149.9 | 677.7837 | 32.36 |  | 15.4 | 54.758 | 0.19 | 1,20/1,42 | 6.58 | 7.27 | 9.5 | 288.2 | 3.12 |  |  | 0 | 221.162 | 219.0572 | 11.03137 | 8.84648 | 0.8813881 | 19.87785 | 0.897 | 4617.9275 | 225.1613 | 4728.387 | 1 | 4728.387 | 374.026 | 25.461 | 110.623 | [5 empty] | 4.48 | [6 empty] | 36.91 | 43.67 | 43.82 | [6 empty] | 152.19 |  | 148.92 | [5 empty] | 357.2696352 | 25.461 | 110.623 | 0 | 0 | 0 | 0 | 0 | 152.19 | 0 | 148.92 | 0 | 0 |  |  | 0 | 0
22 | 491.806 | 1.745494 | 483.2215542 | 38.70023 | 2.334161 |  | 1.700821 | 0 | 18.036 | 47.35 | 131.115 | 0.63334 | 0 | 0 | 0 | 0 | 300.84 | 3.340646 | 290.79 | 18.04 | 290.79 | 1.404637 | 1.404637 | 182.42 | 207.02 | 0.48 | 640 | 1215 | 792/12 | 76.41 | 164 | 5 | 7.05 | 34.05443 | 136.35 | 658.6272 | 29.36 |  | 16.11 | 51.3285 | 0.19 | 1,25/1,48 | 6.42 | 7.25 | 9.95 | 270.15 | 4.31 |  |  | 0 | 207.0215 | 213.6603 | 10.50951 | 8.28086 | 0.8458742 | 18.79037 | 0.895 | 4824.949 | 225.1613 | 4953.548 | 1 | 4953.548 | 360.691 | 24.572 | 106.543 | [5 empty] | 2.38 | [6 empty] | 37.05 | 43.76 | 43.12 | [6 empty] | 145.96 |  | 144.83 | [5 empty] | 352.1065542 | 24.572 | 106.543 | 0 | 0 | 0 | 0 | 0 | 145.96 | 0 | 144.83 | 0 | 0 |  |  | 0 | 0
23 | 473.732 | 1.643686 | 465.9453344 | 38.79279 | 2.099174 |  | 1.531011 | 0 | 17.266 | 26.58 | 126.113 | 0.5681636 | 0 | 0 | 0 | 0 | 290.957 | 3.339669 | 281.24 | 27.88 | 281.24 | 1.267041 | 1.267041 | 221.97 | 221.97 | 0.63 | 644 | 1237 | 820/12 | 76.88 | 158 | 5 | 11.35 | 51.13396 | 138.15 | 622.3926 | 30.77 |  | 17.55 | 55.214 | 0.19 | 1,29/1,51 | 6.74 | 7.02 | 7.31 | 290.6 | 4.13 |  |  | 0 | 221.966 | 205.2518 | 7.822987 | 8.87864 | 0.9440909 | 16.70163 | 0.897 | 5046.915 | 225.1613 | 5178.71 | 1 | 5178.71 | 347.619 | 23.417 | 102.696 | [5 empty] | 2.24 | [6 empty] | 37.14 | 43.43 | 43.33 | [6 empty] | 140.62 |  | 140.62 | [5 empty] | 339.8323344 | 23.417 | 102.696 | 0 | 0 | 0 | 0 | 0 | 140.62 | 0 | 140.62 | 0 | 0 |  |  | 0 | 0
24 | 537.906 | 1.394109 | 530.407004 | 38.1625 | 2.24814 |  | 1.641091 | 0 | 20.36 | 46.11 | 143.222 | 0.6070491 | 0 | 0 | 0 | 0 | 331.761 | 3.270728 | 320.91 | 17.47 | 320.91 | 1.360183 | 1.360183 | 235.93 | 235.93 | 0.74 | 595 | 1232 | 810/12 | 75.98 | 180 | 5 | 12.5 | 52.98148 | 134.35 | 569.4449 | 29.13 |  | 12.57 | 57.2185 | 0.19 | 1,26/1,49 | 6.83 | 7.45 | 7.13 | 301.15 | 4.57 |  |  | 0 | 235.9315 | 232.5739 | 7.420472 | 9.43726 | 0.8856031 | 16.85773 | 0.897 | 5282.8465 | 225.1613 | 5403.871 | 1 | 5403.871 | 394.684 | 26.673 | 116.549 | [5 empty] | 1.9 | [6 empty] | 36.43 | 43.36 | 42.84 | [6 empty] | 158.9 |  | 162.01 | [5 empty] | 387.185004 | 26.673 | 116.549 | 0 | 0 | 0 | 0 | 0 | 158.9 | 0 | 162.01 | 0 | 0 |  |  | 0 | 0
25 | 225.144 | 1.099276 | 222.669045 | 38.24965 | 1.782793 |  | 1.301228 | 0 | 9.171 | 13.52 | 60.147 | 0.4815651 | 0 | 0 | 0 | 0 | 142.704 | 3.296334 | 138 | 31.22 | 138 | 1.104893 | 1.104893 | 124.9 | 29.9 | 1.1 | 581 | 1155 | 742/12 | 76.28 | 76 | 3 |  | 0 | 75.65 | 605.6894 | 21.28 |  | 9.63 | 30.951 | 0.19 | 1,26/1,49 | 7 | 7.42 | 7.84 | 162.9 | 2.58 |  |  | 0 | 124.899 | 97.47448 | 4.594406 | 4.99596 | 1.118619 | 9.590366 | 0.901 | 5407.7455 | 225.1613 | 5629.032 | 1 | 5629.032 | 164.997 | 11.402 | 48.745 | [5 empty] | 1.5 | [6 empty] | 36.36 | 43.79 | 43.35 | [6 empty] | 69.75 |  | 68.25 | [5 empty] | 162.522045 | 11.402 | 48.745 | 0 | 0 | 0 | 0 | 0 | 69.75 | 0 | 68.25 | 0 | 0 |  |  | 0 | 0
26 | 498.092 | 0.8149809 | 494.0326454 | 39.43395 | 2.489914 |  | 1.603276 | 0 | 14.596 | 34.87 | 175.921 | 0.8866383 | 0 | 0 | 0 | 0 | 312.052 | 3.150757 | 302.22 | 14.45 | 302.22 | 1.523183 | 1.523183 | 108.34 | 198.41 | 0.59 | 681 | 1184 | 831/12 | 75.69 | 166 | 5 | 10.1 | 50.90379 | 132.4 | 667.2933 | 28.33 |  | 12.02 | 48.7065 | 0.19 | 1,24/1,45 | 6.81 | 6.83 | 9.12 | 256.35 | 2.79 |  |  | 0 | 198.4135 | 224.6993 | 9.35378 | 7.93654 | 0.7708747 | 17.29032 | 0.895 | 5606.159 | 225.1613 | 5854.194 | 1 | 5854.194 | 322.171 | 68.068 | 107.853 | [5 empty] | 1.26 | [6 empty] | 36.9 | 44.24 | 43.97 | [6 empty] | 148.63 |  | 153.59 | [5 empty] | 318.1116454 | 68.068 | 107.853 | 0 | 0 | 0 | 0 | 0 | 148.63 | 0 | 153.59 | 0 | 0 |  |  | 0 | 0
27 | 515.722 | 0.6001586 | 512.62685 | 39.76294 | 2.132183 |  | 1.2745 | 0 | 12.089 | 40.58 | 206.207 | 0.8576824 | 0 | 0 | 0 | 0 | 323.165 | 3.303266 | 312.49 |  | 312.49 | 1.299748 | 1.299748 | 56.7 | 240.42 | 0.51 | 629 | 1214 | 821/12 | 74.35 | 172 | 5 | 10.45 | 43.46497 | 129.6 | 539.0488 | 30.44 |  | 17.05 | 59.5365 | 0.19 | 1,29/1,5 | 7.32 | 6.81 | 7.4 | 313.35 | 3.66 |  |  | 0 | 240.4235 | 239.3388 | 7.429183 | 9.61694 | 0.8769565 | 17.04612 | 0.895 | 5846.5825 | 225.1613 | 6079.355 | 1 | 6079.355 | 309.515 | 94.543 | 111.664 | [5 empty] | 1 | [6 empty] | 37.34 | 43.99 | 42.9 | [6 empty] | 153.08 |  | 159.41 | [5 empty] | 306.41985 | 94.543 | 111.664 | 0 | 0 | 0 | 0 | 0 | 153.08 | 0 | 159.41 | 0 | 0 |  |  | 0 | 0
28 | 486.447 | 0.9720659 | 481.7184144 | 39.2723 | 2.061242 |  | 1.228737 | 0 | 12.494 | 36.28 | 194.559 | 0.8325054 | 0 | 0 | 0 | 0 | 303.886 | 3.249903 | 294.01 |  | 294.01 | 1.25805 | 1.25805 |  | 233.7 | 0.69 | 645 | 1217 | 813/12 | 74.17 | 162 | 5 | 3.5 | 14.97627 | 121.2 | 518.6069 | 26.85 |  | 13.71 | 56.867 | 0.19 | 1,33/1,55 | 7.54 | 7.06 | 7.28 | 299.3 | 4.98 |  |  | 0 | 233.703 | 222.672 | 6.834997 | 9.34812 | 0.9162479 | 16.18312 | 0.895 | 6080.2855 | 225.1613 | 6304.516 | 1 | 6304.516 | 291.888 | 89.059 | 105.5 | [5 empty] | 1.62 | [6 empty] | 36.39 | 43.77 | 43.45 | [6 empty] | 144.18 |  | 149.83 | [5 empty] | 287.1594144 | 89.059 | 105.5 | 0 | 0 | 0 | 0 | 0 | 144.18 | 0 | 149.83 | 0 | 0 |  |  | 0 | 0
29 | 447.188 | 0.8582916 | 443.3498228 | 39.97117 | 1.904056 |  | 1.136231 | 0 | 12.047 | 17.3 | 178.784 | 0.7678241 | 0 | 0 | 0 | 0 | 279.196 | 3.18271 | 270.31 | 24.35 | 270.31 | 1.160901 | 1.160901 | 52.11 | 232.85 | 0.5 | 682 | 1224 | 787/12 | 74.35 | 149 | 5 | 3.45 | 14.81672 | 133.05 | 571.4102 | 29.86 |  | 15.75 | 57.095 | 0.19 | 1,25/1,46 | 7.36 | 7.17 | 7.34 | 300.5 | 5.19 |  |  | 0 | 232.845 | 208.0782 | 7.565111 | 9.3138 | 0.9769098 | 16.87891 | 0.898 | 6313.1305 | 225.1613 | 6529.677 | 1 | 6529.677 | 268.404 | 81.933 | 96.851 | [5 empty] | 1.43 | [6 empty] | 37.36 | 43.81 | 43.96 | [6 empty] | 132.61 |  | 137.7 | [5 empty] | 264.5658228 | 81.933 | 96.851 | 0 | 0 | 0 | 0 | 0 | 132.61 | 0 | 137.7 | 0 | 0 |  |  | 0 | 0
30 | 375.153 | 1.206998 | 370.6249122 | 39.60492 | 2.461218 |  | 1.465939 | 0 | 9.953 | 14.71 | 149.875 | 0.9952784 | 0 | 0 | 0 | 0 | 241.409 | 3.367314 | 233.28 | 15.38 | 233.28 | 1.549148 | 1.549148 |  | 92.78 | 0.66 | 643 | 1196 | 765/12 | 73.77 | 126 | 3 | 5.05 | 33.53565 | 82.7 | 549.1878 | 16.81 |  | 17.02 | 38.684 | 0.19 | 1,33/1,55 | 7.72 | 6.49 | 7.04 | 203.6 | 2.69 |  |  | 0 | 150.586 | 173.7073 | 4.510062 | 6.02344 | 0.7567992 | 10.5335 | 0.894 | 6463.7165 | 225.1613 | 6754.839 | 1 | 6754.839 | 225.278 | 68.64 | 81.235 | [5 empty] | 2.01 | [6 empty] | 36.88 | 43.82 | 43.6 | [6 empty] | 114.45 |  | 118.83 | [5 empty] | 220.7499122 | 68.64 | 81.235 | 0 | 0 | 0 | 0 | 0 | 114.45 | 0 | 118.83 | 0 | 0 |  |  | 0 | 0
31 | 515.777 | 0.4323436 | 513.5470709 | 38.99015 | 2.317346 |  | 1.587144 | 0 | 17.129 | 60.53 | 161.82 | 0.7302017 | 0 | 0 | 0 | 0 | 325.162 | 3.31281 | 314.39 | 17.78 | 314.39 | 1.418663 | 1.418663 | 118.08 | 221.61 | 0.7 | 612 | 1224 | 799/12 | 75.1 | 172 | 5 | 15.05 | 67.9121 | 136.05 | 613.9163 | 35.05 |  | 17.81 | 100.77 | 0.3034784 | 1,29/1,51 | 7.29 | 7.42 | 6.83 | 332.05 | 8.14 |  |  | 0 | 221.61 | 232.7606 | 7.198195 | 8.8644 | 0.8311781 | 16.06259 | 0.892 | 6685.3265 | 225.1613 | 6980 | 1 | 6980 | 353.957 | 50.02 | 111.8 | [5 empty] | 0.63 | [6 empty] | 37.07 | 44.04 | 42.81 | [6 empty] | 69.42 | 85.54 | 159.43 | [5 empty] | 351.7270709 | 50.02 | 111.8 | 0 | 0 | 0 | 0 | 0 | 69.42 | 85.54 | 159.43 | 0 | 0 |  |  | 0 | 0
е | 14802.548 |  | 14608.78 |  |  | 0 |  | 0 | 512.533 | 1085.58 | 4481.363 |  | 0 | 0 | 0 |  | 9281.305 |  | 8986.83 | 649.34 | 8986.83 |  |  | 4818.02 | 5618.59 | [6 empty] | 147 | 264.15 |  | 4072.1 |  | 996.95 | 0 | 476.88 | 1780.6535 | [5 empty] | 8801.7 | 141.16 | 0 | 0 |  | 6685.3265 | 6543.052 | 235.2452 | 258.54866 |  | 509.8565 |  |  | 0 |  | 31 |  | 10321.185 | 1443.989 | 3037.374 | 1e-07 | 1e-07 | 1e-07 | 1e-07 | 1e-07 | [15 empty] | 1e-07 | 2204.56 | 2132.32 | 4649.95 | [5 empty] | 10127.41 | 1443.989 | 3037.374 | 9.99999999e-08 | 9.99999999e-08 | 9.99999999e-08 | 9.99999999e-08 | 9.99999999e-08 | 2204.56 | 2132.32 | 4649.95 | 0 | 0 | #DIV/0! | #DIV/0! | 0 | 0
ср. | 477.5015 | 1.309032 |  | 38.78076 | 2.1852 | 0 | 1.514872 | 0 | 16.53332 | 35.01871 | 144.5601 | 0.6703282 | 0 | 0 | 0 | 0 | 299.3969 | 3.172776 |  | 20.94645 | 289.8977 | 1.344262 | 1.344262 | 155.42 | 181.2448 | 0.669952 | 637.2903 | 1207.194 |  | 75.60298 | 159.2581 | 4.741935 | 8.520968 | 39.51191 | 131.3581 | 609.1101 | 32.15968 |  | 15.38323 | 57.44044 | 0.2023079 | 0 | 7.300968 | 7.313548 | 7.675806 | 283.9258 | 4.553548 | #DIV/0! | 0 | 0 | 215.6557 | 211.0662 | #DIV/0! | #DIV/0! | 0.8921367 | 16.44698 | 0 | [13 empty] | 1.877402 | 1.081033e-09 | 1.540508e-09 | 1e-07 | 1e-07 | 1e-07 | 1e-07 | 36.66448 | 43.92585 | 43.52597 | 1e-07 | 1e-07 | 1e-07 | 1e-07 | 1e-07 |  |  |  |  | 1e-07 | 4.536053e-18 | 3.427253e-09 | 1.547974e-09 | #DIV/0! | 11571.4 |  | 3037.374 |  |  |  |  | 8986.83
пл. |  |  |  | 39.3 | 2.13 |  | 1.491 |  | 20.26 | 20.15 |  | 0.639 | [7 empty] | 20.49 |  | 1.3 |  | 6980 | 6980 |  |  | 1250 |  | 76 | [5 empty] | 610 | [9 empty] | 6980 | 83.76 |  |  |  | 225.16 |  |  |  | 0.9 | [39 empty] | 14608.78
± |  |  |  |  | 0.05520037 | 0 |  | 0 | [9 empty] | 3.172776 |  |  |  | 0.04426194 | [5 empty] | -42.80645 | 0 | [16 empty] | 1821.7
Отклонения
[7 empty] | по выпускам | [37 empty] | ССП | 225.1613 |  |  | тн | [6 empty] | Дней | 31
[33 empty] | Удельный расход мелочь ФМн ср. | [6 empty] | 0.2023079 |  | т | [55 empty] | 14608.778
|  | Средний вес выпуска: | [6 empty] | 59.87551 | [30 empty] | План: |  |  |  |  | Суток работы | 30
[45 empty] | Среднесуточное пр-во | 232.6667 | [5 empty] | Отставание (-) опережение (+)
[52 empty] | -294.6735 |  |  |  | Тн
[52 empty] | -4.221683 |  |  |  | %
Мелочь ФМн с н. м.
[52 empty] | план |  |  |  | 1780.6535
[52 empty] | факт |  |  |  | 1780.65
[52 empty] | Отклонение |  |  |  | -0.0035
| Диспетчер АО "СЧПЗ" | [11 empty] | Сединкина Т.В.